## 60_1_VT
Sichtprüfung (VT) Visual Testing
Auftraggeber: |  | SIEMENS |  |  |  | Kom.-Nr. |  |  |  | DE 1078
Ordered by: | [5 empty] | Job-No.
Lieferant: |  | IMR HAMBURG
Contractor:
Projekt: |  | GuD Herne |  |  |  | Protokoll-Nr. |  |  |  | 1
Project: | [5 empty] | Protocol No.
Bemerkungen, Spezifikationen: |  | DE1078-61810-MDC080-000622 |  |  |  | Grundwerkstoff: |  |  |  | See Drawing
Remarks, specifications: | [5 empty] | Base material:
HPE-Zeichnungs.-Nr.: | [5 empty] | Prüfumfang: |  |  |  | 100%
HPE drawing no.: | [5 empty] | test volume:
KKS Bauteil: | [5 empty] | Schweißnaht: |  |  |  | Decklage
Component: | [5 empty] | Weld seam: |  |  |  | Top layer, final pass.
Kategorie: | [5 empty] | Prüfung durchgeführt mit: |  |  |  | Direkte Sichtprüfung
Pipe category: | [5 empty] | Test carried out with: |  |  |  | Direct visual inspection
Schweißverfahren: | [5 empty] | Prüfklasse: |  |  |  | EN ISO 13480
welding process: | [5 empty] | test grade:
Prüf-Norm: |  | DIN EN ISO 17637 |  |  |  | Prüfflächenzustand: |  |  |  | gebürstet, gereinigt
testing standard: | [5 empty] | surface condition of testing area: |  |  |  | brushed, cleaned
Bewertungs-Norm: |  | DIN EN ISO 5817 |  |  |  | Beleuchtung: |  |  |  | >500 Lux
evaluation standard: | [5 empty] | Illumination:
Kontrollspiegel: |  | nein
Control mirror: |  | no
Schweissnaht | e |  |  |  | ne |  |  | Unterschrift |  |  |  | SSM
Weld No. | [7 empty] | Signature
1
45
6
30
27
25
23
20
16
14
Ort, Datum:
Place, Date:
Ersteller : |  |  |  | Pruefer: | IMR HAMBURG |  | Kunde: |  | SIEMENS |  | Benannte Stelle: |  | TÜV
Creator: |  |  |  | Examiner: |  |  | Customer: |  |  |  | Notified Body:
11

## Weldmap
Line KKS | Weld No | Material 1 | Material 2 | Weld Type | Outer Diameter 1 | DN 1 | Wall Thickness 1 | Outer Diameter 2 | DN 2 | Wall Thickness 2 | Prep. | WPS | Rev. | PQR No. | Process | Consumable 1 | Phi 1 | Consumable 2 | Phi 2 | VT | UT | RT | SCE | HT | PMI | Preheating | Interpass | PWHT | Check Date 2 | Checker 2 | Date checking | Mat. 1 Gr. | Mat. 2 Gr. | PED
60EGC10BR001 | 3 | P235GH (1.0345) | P235GH (1.0345) | BW | 323.9 | 300 | 7.1 | 323.9 | 300 | 7.1 | V | HER-001 | 0 | IMR-VP-12-2012 | 141 | BOEHLER "DMO-IG" | 2,0 : 3,0 | - | - | 1 | _ | 0.05 | _ | _ | _ | see remark 2) on WPS | <350 | No | 44042 | Damjan Sliško | 1 | 1.1 / 1.2 | 1.1 / 1.2 | SEP
60EGC10BR001 | 5 | P235GH (1.0345) | P235GH (1.0345) | BW | 323.9 | 300 | 7.1 | 323.9 | 300 | 7.1 | V | HER-001 | 0 | IMR-VP-12-2012 | 141 | BOEHLER "DMO-IG" | 2,0 : 3,0 | - | - | 1 | _ | 0.05 | _ | _ | _ | see remark 2) on WPS | <350 | No | 44042 | Damjan Sliško | 1 | 1.1 / 1.2 | 1.1 / 1.2 | SEP
60EGC10BR002 | 2 | P235GH (1.0345) | P235GH (1.0345) | BW | 323.9 | 300 | 7.1 | 323.9 | 300 | 7.1 | V | HER-001 | 0 | IMR-VP-12-2012 | 141 | BOEHLER "DMO-IG" | 2,0 : 3,0 | - | - | 1 | _ | 0.05 | _ | _ | _ | see remark 2) on WPS | <350 | No | 44042 | Damjan Sliško | 1 | 1.1 / 1.2 | 1.1 / 1.2 | SEP
60EGC10BR002 | 6 | P235GH (1.0345) | P250GH (1.0460) | BW | 323.9 | 300 | 7.1 | 323.9 | 300 | 7.1 | V | HER-001 | 0 | IMR-VP-12-2012 | 141 | BOEHLER "DMO-IG" | 2,0 : 3,0 | - | - | 1 | _ | 0.05 | _ | _ | _ | see remark 2) on WPS | <350 | No | 44042 | Damjan Sliško | 1 | 1.1 / 1.2 | 1.1 / 1.2 | SEP
60EGC10BR050 | 1 | P235GH (1.0345) | P250GH (1.0460) | BW | 114.3 | 100 | 3.6 | 114.3 | 100 | 3.6 | V | HER-001 | 0 | IMR-VP-12-2012 | 141 | BOEHLER "DMO-IG" | 2,0 : 3,0 | - | - | 1 | _ | 0.05 | _ | _ | _ | see remark 2) on WPS | <350 | No | 44054 | Adam Duric | 1 | 1.1 / 1.2 | 1.1 / 1.2 | SEP
60EGC10BR050 | 3 | P235GH (1.0345) | P235GH (1.0345) | BW | 114.3 | 100 | 3.6 | 114.3 | 100 | 3.6 | V | HER-001 | 0 | IMR-VP-12-2012 | 141 | BOEHLER "DMO-IG" | 2,0 : 3,0 | - | - | 1 | _ | 0.05 | _ | _ | _ | see remark 2) on WPS | <350 | No | 44054 | Adam Duric | 1 | 1.1 / 1.2 | 1.1 / 1.2 | SEP
60EGC10BR060 | 1 | P235GH (1.0345) | P235GH (1.0345) | BW | 114.3 | 100 | 3.6 | 114.3 | 100 | 3.6 | V | HER-001 | 0 | IMR-VP-12-2012 | 141 | BOEHLER "DMO-IG" | 2,0 : 3,0 | - | - | 1 | _ | 0.05 | _ | _ | _ | see remark 2) on WPS | <350 | No | 44054 | Adam Duric | 1 | 1.1 / 1.2 | 1.1 / 1.2 | SEP
60EGC10BR060 | 4 | P235GH (1.0345) | P235GH (1.0345) | BW | 114.3 | 100 | 3.6 | 114.3 | 100 | 3.6 | V | HER-001 | 0 | IMR-VP-12-2012 | 141 | BOEHLER "DMO-IG" | 2,0 : 3,0 | - | - | 1 | _ | 0.05 | _ | _ | _ | see remark 2) on WPS | <350 | No | 44054 | Adam Duric | 1 | 1.1 / 1.2 | 1.1 / 1.2 | SEP
60EGD10BR020 | 1 | P250GH (1.0460) | P235GH (1.0345) | BW | 273 | 250 | 6.3 | 273 | 250 | 6.3 | V | HER-001 | 0 | IMR-VP-12-2012 | 141 | BOEHLER "DMO-IG" | 2,0 : 3,0 | - | - | 1 | _ | 0.05 | _ | _ | _ | see remark 2) on WPS | <350 | No | 44042 | Damjan Sliško | 1 | 1.1 / 1.2 | 1.1 / 1.2 | SEP
60EGD10BR020 | 45 | P235GH (1.0345) | P235GH (1.0345) | BW | 273 | 250 | 6.3 | 273 | 250 | 6.3 | V | HER-001 | 0 | IMR-VP-12-2012 | 141 | BOEHLER "DMO-IG" | 2,0 : 3,0 | - | - | 1 | _ | 0.05 | _ | _ | _ | see remark 2) on WPS | <350 | No | 44042 | Damjan Sliško | 1 | 1.1 / 1.2 | 1.1 / 1.2 | SEP
60EGD10BR020 | 6 | P235GH (1.0345) | P235GH (1.0345) | BW | 273 | 250 | 6.3 | 273 | 250 | 6.3 | V | HER-001 | 0 | IMR-VP-12-2012 | 141 | BOEHLER "DMO-IG" | 2,0 : 3,0 | - | - | 1 | _ | 0.05 | _ | _ | _ | see remark 2) on WPS | <350 | No | 44042 | Damjan Sliško | 1 | 1.1 / 1.2 | 1.1 / 1.2 | SEP
60EGD10BR020 | 30 | P235GH (1.0345) | P235GH (1.0345) | BW | 273 | 250 | 6.3 | 273 | 250 | 6.3 | V | HER-001 | 0 | IMR-VP-12-2012 | 141 | BOEHLER "DMO-IG" | 2,0 : 3,0 | - | - | 1 | _ | 0.05 | _ | _ | _ | see remark 2) on WPS | <350 | No | 44042 | Damjan Sliško | 1 | 1.1 / 1.2 | 1.1 / 1.2 | SEP
60EGD10BR020 | 27 | P235GH (1.0345) | P235GH (1.0345) | BW | 273 | 250 | 6.3 | 273 | 250 | 6.3 | V | HER-001 | 0 | IMR-VP-12-2012 | 141 | BOEHLER "DMO-IG" | 2,0 : 3,0 | - | - | 1 | _ | 0.05 | _ | _ | _ | see remark 2) on WPS | <350 | No | 44042 | Damjan Sliško | 1 | 1.1 / 1.2 | 1.1 / 1.2 | SEP
60EGD10BR020 | 25 | P235GH (1.0345) | P235GH (1.0345) | BW | 273 | 250 | 6.3 | 273 | 250 | 6.3 | V | HER-001 | 0 | IMR-VP-12-2012 | 141 | BOEHLER "DMO-IG" | 2,0 : 3,0 | - | - | 1 | _ | 0.05 | _ | _ | _ | see remark 2) on WPS | <350 | No | 44042 | Damjan Sliško | 1 | 1.1 / 1.2 | 1.1 / 1.2 | SEP
60EGD10BR020 | 23 | P235GH (1.0345) | P235GH (1.0345) | BW | 273 | 250 | 6.3 | 273 | 250 | 6.3 | V | HER-001 | 0 | IMR-VP-12-2012 | 141 | BOEHLER "DMO-IG" | 2,0 : 3,0 | - | - | 1 | _ | 0.05 | _ | _ | _ | see remark 2) on WPS | <350 | No | 44042 | Damjan Sliško | 1 | 1.1 / 1.2 | 1.1 / 1.2 | SEP
60EGD10BR020 | 20 | P235GH (1.0345) | P235GH (1.0345) | BW | 273 | 250 | 6.3 | 273 | 250 | 6.3 | V | HER-001 | 0 | IMR-VP-12-2012 | 141 | BOEHLER "DMO-IG" | 2,0 : 3,0 | - | - | 1 | _ | 0.05 | _ | _ | _ | see remark 2) on WPS | <350 | No | 44042 | Damjan Sliško | 1 | 1.1 / 1.2 | 1.1 / 1.2 | SEP
60EGD10BR020 | 16 | P235GH (1.0345) | P235GH (1.0345) | BW | 273 | 250 | 6.3 | 273 | 250 | 6.3 | V | HER-001 | 0 | IMR-VP-12-2012 | 141 | BOEHLER "DMO-IG" | 2,0 : 3,0 | - | - | 1 | _ | 0.05 | _ | _ | _ | see remark 2) on WPS | <350 | No | 44042 | Damjan Sliško | 1 | 1.1 / 1.2 | 1.1 / 1.2 | SEP
60EGD10BR020 | 14 | P235GH (1.0345) | P235GH (1.0345) | BW | 273 | 250 | 6.3 | 273 | 250 | 6.3 | V | HER-001 | 0 | IMR-VP-12-2012 | 141 | BOEHLER "DMO-IG" | 2,0 : 3,0 | - | - | 1 | _ | 0.05 | _ | _ | _ | see remark 2) on WPS | <350 | No | 44042 | Damjan Sliško | 1 | 1.1 / 1.2 | 1.1 / 1.2 | SEP
60EGD10BR020 | 11 | P235GH (1.0345) | P235GH (1.0345) | BW | 273 | 250 | 6.3 | 273 | 250 | 6.3 | V | HER-001 | 0 | IMR-VP-12-2012 | 141 | BOEHLER "DMO-IG" | 2,0 : 3,0 | - | - | 1 | _ | 0.05 | _ | _ | _ | see remark 2) on WPS | <350 | No | 44042 | Damjan Sliško | 1 | 1.1 / 1.2 | 1.1 / 1.2 | SEP
60EGD10BR030-UEY00Y-00L | 1 | P235GH (1.0345) | P235GH (1.0345) | BW | 273 | 250 | 6.3 | 273 | 250 | 6.3 | V | HER-001 | 0 | IMR-VP-12-2012 | 141 | BOEHLER "DMO-IG" | 2,0 : 3,0 | - | - | 1 | _ | 0.05 | _ | _ | _ | see remark 2) on WPS | <350 | No | 44042 | Damjan Sliško | 1 | 1.1 / 1.2 | 1.1 / 1.2 | SEP
60EGD10BR030-UEY00Y-00L | 2 | P235GH (1.0345) | P235GH (1.0345) | BW | 273 | 250 | 6.3 | 273 | 250 | 6.3 | V | HER-001 | 0 | IMR-VP-12-2012 | 141 | BOEHLER "DMO-IG" | 2,0 : 3,0 | - | - | 1 | _ | 0.05 | _ | _ | _ | see remark 2) on WPS | <350 | No | 44042 | Damjan Sliško | 1 | 1.1 / 1.2 | 1.1 / 1.2 | SEP
60EGD10BR040 | 1 | P235GH (1.0345) | P235GH (1.0345) | BW | 273 | 250 | 6.3 | 273 | 250 | 6.3 | V | HER-001 | 0 | IMR-VP-12-2012 | 141 | BOEHLER "DMO-IG" | 2,0 : 3,0 | - | - | 1 | _ | 0.05 | _ | _ | _ | see remark 2) on WPS | <350 | No | 44042 | Damjan Sliško | 1 | 1.1 / 1.2 | 1.1 / 1.2 | SEP
60EGD10BR040 | 5 | P235GH (1.0345) | P235GH (1.0345) | BW | 273 | 250 | 6.3 | 273 | 250 | 6.3 | V | HER-001 | 0 | IMR-VP-12-2012 | 141 | BOEHLER "DMO-IG" | 2,0 : 3,0 | - | - | 1 | _ | 0.05 | _ | _ | _ | see remark 2) on WPS | <350 | No | 44042 | Damjan Sliško | 1 | 1.1 / 1.2 | 1.1 / 1.2 | SEP
60EGD10BR040 | 8 | P235GH (1.0345) | P235GH (1.0345) | BW | 273 | 250 | 6.3 | 273 | 250 | 6.3 | V | HER-001 | 0 | IMR-VP-12-2012 | 141 | BOEHLER "DMO-IG" | 2,0 : 3,0 | - | - | 1 | _ | 0.05 | _ | _ | _ | see remark 2) on WPS | <350 | No | 44042 | Damjan Sliško | 1 | 1.1 / 1.2 | 1.1 / 1.2 | SEP
60EGD10BR040 | 13 | P235GH (1.0345) | P235GH (1.0345) | BW | 273 | 250 | 6.3 | 273 | 250 | 6.3 | V | HER-001 | 0 | IMR-VP-12-2012 | 141 | BOEHLER "DMO-IG" | 2,0 : 3,0 | - | - | 1 | _ | 0.05 | _ | _ | _ | see remark 2) on WPS | <350 | No | 44042 | Damjan Sliško | 1 | 1.1 / 1.2 | 1.1 / 1.2 | SEP
60EGD10BR050 | 3 | P235GH (1.0345) | P235GH (1.0345) | BW | 219.1 | 200 | 6.3 | 219.1 | 200 | 6.3 | V | HER-001 | 0 | IMR-VP-12-2012 | 141 | BOEHLER "DMO-IG" | 2,0 : 3,0 | - | - | 1 | _ | 0.05 | _ | _ | _ | see remark 2) on WPS | <350 | No | 44042 | Damjan Sliško | 1 | 1.1 / 1.2 | 1.1 / 1.2 | SEP
60EGD10BR050 | 11 | P235GH (1.0345) | P235GH (1.0345) | BW | 219.1 | 200 | 6.3 | 219.1 | 200 | 6.3 | V | HER-001 | 0 | IMR-VP-12-2012 | 141 | BOEHLER "DMO-IG" | 2,0 : 3,0 | - | - | 1 | _ | 0.05 | _ | _ | _ | see remark 2) on WPS | <350 | No | 44042 | Damjan Sliško | 1 | 1.1 / 1.2 | 1.1 / 1.2 | SEP
60EGD10BR050 | 15 | P235GH (1.0345) | P235GH (1.0345) | BW | 219.1 | 200 | 6.3 | 219.1 | 200 | 6.3 | V | HER-001 | 0 | IMR-VP-12-2012 | 141 | BOEHLER "DMO-IG" | 2,0 : 3,0 | - | - | 1 | _ | 0.05 | _ | _ | _ | see remark 2) on WPS | <350 | No | 44042 | Damjan Sliško | 1 | 1.1 / 1.2 | 1.1 / 1.2 | SEP
60EGD10BR060 | 1 | P235GH (1.0345) | P235GH (1.0345) | BW | 219.1 | 200 | 6.3 | 219.1 | 200 | 6.3 | V | HER-001 | 0 | IMR-VP-12-2012 | 141 | BOEHLER "DMO-IG" | 2,0 : 3,0 | - | - | 1 | _ | 0.05 | _ | _ | _ | see remark 2) on WPS | <350 | No | 44042 | Damjan Sliško | 1 | 1.1 / 1.2 | 1.1 / 1.2 | SEP
60EGD10BR060 | 6 | P235GH (1.0345) | P235GH (1.0345) | BW | 219.1 | 200 | 6.3 | 219.1 | 200 | 6.3 | V | HER-001 | 0 | IMR-VP-12-2012 | 141 | BOEHLER "DMO-IG" | 2,0 : 3,0 | - | - | 1 | _ | 0.05 | _ | _ | _ | see remark 2) on WPS | <350 | No | 44042 | Damjan Sliško | 1 | 1.1 / 1.2 | 1.1 / 1.2 | SEP
60EGD10BR060 | 11 | P235GH (1.0345) | P235GH (1.0345) | BW | 219.1 | 200 | 6.3 | 219.1 | 200 | 6.3 | V | HER-001 | 0 | IMR-VP-12-2012 | 141 | BOEHLER "DMO-IG" | 2,0 : 3,0 | - | - | 1 | _ | 0.05 | _ | _ | _ | see remark 2) on WPS | <350 | No | 44042 | Damjan Sliško | 1 | 1.1 / 1.2 | 1.1 / 1.2 | SEP
60EGD10BR070 | 1 | CS | P235GH (1.0345) | BW | 219.1 | 200 | 6.3 | 219.1 | 200 | 6.3 | V | HER-001 | 0 | IMR-VP-12-2012 | 141 | BOEHLER "DMO-IG" | 2,0 : 3,0 | - | - | 1 | _ | 0.05 | _ | _ | _ | see remark 2) on WPS | <350 | No | 44042 | Damjan Sliško | 1 | 1.1 / 1.2 | 1.1 / 1.2 | SEP
60EGD10BR070 | 6 | P235GH (1.0345) | P235GH (1.0345) | BW | 219.1 | 200 | 6.3 | 219.1 | 200 | 6.3 | V | HER-001 | 0 | IMR-VP-12-2012 | 141 | BOEHLER "DMO-IG" | 2,0 : 3,0 | - | - | 1 | _ | 0.05 | _ | _ | _ | see remark 2) on WPS | <350 | No | 44042 | Damjan Sliško | 1 | 1.1 / 1.2 | 1.1 / 1.2 | SEP
60EGD10BR070 | 13 | P235GH (1.0345) | P235GH (1.0345) | BW | 168.3 | 150 | 4.5 | 168.3 | 150 | 4.5 | V | HER-001 | 0 | IMR-VP-12-2012 | 141 | BOEHLER "DMO-IG" | 2,0 : 3,0 | - | - | 1 | _ | 0.05 | _ | _ | _ | see remark 2) on WPS | <350 | No | 44047 | Adam Duric | 1 | 1.1 / 1.2 | 1.1 / 1.2 | SEP
60EGD10BR195 |  | P235GH (1.0345) | P235GH (1.0345) | BW | 33.7 | 25 | 4 | 33.7 | 25 | 4 | V | HER-001 | 0 | IMR-VP-12-2012 | 141 | BOEHLER "DMO-IG" | 2,0 : 3,0 | - | - | 1 | _ | 0.05 | _ | _ | _ | see remark 2) on WPS | <350 | No | 44054 | Adam Duric | 1 | 1.1 / 1.2 | 1.1 / 1.2 | SEP
60EGD10BR196 | 2 | P235GH (1.0345) | P235GH (1.0345) | BW | 33.7 | 25 | 4 | 33.7 | 25 | 4 | V | HER-001 | 0 | IMR-VP-12-2012 | 141 | BOEHLER "DMO-IG" | 2,0 : 3,0 | - | - | 1 | _ | 0.05 | _ | _ | _ | see remark 2) on WPS | <350 | No | 44054 | Adam Duric | 1 | 1.1 / 1.2 | 1.1 / 1.2 | SEP
60EGD10BR196 | 3 | P235GH (1.0345) | P235GH (1.0345) | BW | 33.7 | 25 | 4 | 33.7 | 25 | 4 | V | HER-001 | 0 | IMR-VP-12-2012 | 141 | BOEHLER "DMO-IG" | 2,0 : 3,0 | - | - | 1 | _ | 0.05 | _ | _ | _ | see remark 2) on WPS | <350 | No | 44054 | Adam Duric | 1 | 1.1 / 1.2 | 1.1 / 1.2 | SEP
60EGD10BR901 | 1 | P235GH (1.0345) | P235GH (1.0345) | BW | 33.7 | 25 | 4 | 33.7 | 25 | 4 | V | HER-001 | 0 | IMR-VP-12-2012 | 141 | BOEHLER "DMO-IG" | 2,0 : 3,0 | - | - | 1 | _ | 0.05 | _ | _ | _ | see remark 2) on WPS | <350 | No | 44054 | Adam Duric | 1 | 1.1 / 1.2 | 1.1 / 1.2 | SEP
60EGD10BR902 | 1 | P235GH (1.0345) | P235GH (1.0345) | BW | 33.7 | 25 | 4 | 33.7 | 25 | 4 | V | HER-001 | 0 | IMR-VP-12-2012 | 141 | BOEHLER "DMO-IG" | 2,0 : 3,0 | - | - | 1 | _ | 0.05 | _ | _ | _ | see remark 2) on WPS | <350 | No | 44054 | Adam Duric | 1 | 1.1 / 1.2 | 1.1 / 1.2 | SEP
60EGD10BR903 | 1 | P235GH (1.0345) | P235GH (1.0345) | BW | 33.7 | 25 | 4 | 33.7 | 25 | 4 | V | HER-001 | 0 | IMR-VP-12-2012 | 141 | BOEHLER "DMO-IG" | 2,0 : 3,0 | - | - | 1 | _ | 0.05 | _ | _ | _ | see remark 2) on WPS | <350 | No | 44054 | Adam Duric | 1 | 1.1 / 1.2 | 1.1 / 1.2 | SEP
60EGD10BR903 | 2 | P235GH (1.0345) | P235GH (1.0345) | BW | 33.7 | 25 | 4 | 33.7 | 25 | 4 | V | HER-001 | 0 | IMR-VP-12-2012 | 141 | BOEHLER "DMO-IG" | 2,0 : 3,0 | - | - | 1 | _ | 0.05 | _ | _ | _ | see remark 2) on WPS | <350 | No | 44054 | Adam Duric | 1 | 1.1 / 1.2 | 1.1 / 1.2 | SEP
60EGD10BR951 | 1 | P235GH (1.0345) | P235GH (1.0345) | BW | 33.7 | 25 | 4 | 33.7 | 25 | 4 | V | HER-001 | 0 | IMR-VP-12-2012 | 141 | BOEHLER "DMO-IG" | 2,0 : 3,0 | - | - | 1 | _ | 0.05 | _ | _ | _ | see remark 2) on WPS | <350 | No | 44054 | Adam Duric | 1 | 1.1 / 1.2 | 1.1 / 1.2 | SEP
60EGD10BR952-UEY00Y-00L | 1 | P235GH (1.0345) | P235GH (1.0345) | BW | 33.7 | 25 | 4 | 33.7 | 25 | 4 | V | HER-001 | 0 | IMR-VP-12-2012 | 141 | BOEHLER "DMO-IG" | 2,0 : 3,0 | - | - | 1 | _ | 0.05 | _ | _ | _ | see remark 2) on WPS | <350 | No | 44054 | Adam Duric | 1 | 1.1 / 1.2 | 1.1 / 1.2 | SEP
60EGD10BR952-UEY00Y-00L | 2 | P235GH (1.0345) | P235GH (1.0345) | BW | 33.7 | 25 | 4 | 33.7 | 25 | 4 | V | HER-001 | 0 | IMR-VP-12-2012 | 141 | BOEHLER "DMO-IG" | 2,0 : 3,0 | - | - | 1 | _ | 0.05 | _ | _ | _ | see remark 2) on WPS | <350 | No | 44054 | Adam Duric | 1 | 1.1 / 1.2 | 1.1 / 1.2 | SEP
60EGD10BR953 | 1 | P235GH (1.0345) | P235GH (1.0345) | BW | 33.7 | 25 | 4 | 33.7 | 25 | 4 | V | HER-001 | 0 | IMR-VP-12-2012 | 141 | BOEHLER "DMO-IG" | 2,0 : 3,0 | - | - | 1 | _ | 0.05 | _ | _ | _ | see remark 2) on WPS | <350 | No | 44054 | Adam Duric | 1 | 1.1 / 1.2 | 1.1 / 1.2 | SEP
60EGD11BR010 | 1 | P235GH (1.0345) | P235GH (1.0345) | BW | 139.7 | 125 | 4 | 139.7 | 125 | 4 | V | HER-001 | 0 | IMR-VP-12-2012 | 141 | BOEHLER "DMO-IG" | 2,0 : 3,0 | - | - | 1 | _ | 0.05 | _ | _ | _ | see remark 2) on WPS | <350 | No | 44054 | Adam Duric | 1 | 1.1 / 1.2 | 1.1 / 1.2 | SEP
60EGD11BR010 | 5 | P235GH (1.0345) | P235GH (1.0345) | BW | 139.7 | 125 | 4 | 139.7 | 125 | 4 | V | HER-001 | 0 | IMR-VP-12-2012 | 141 | BOEHLER "DMO-IG" | 2,0 : 3,0 | - | - | 1 | _ | 0.05 | _ | _ | _ | see remark 2) on WPS | <350 | No | 44054 | Adam Duric | 1 | 1.1 / 1.2 | 1.1 / 1.2 | SEP
60EGD11BR010 | 9 | CS | P235GH (1.0345) | BW | 114.3 | 100 | 3.6 | 114.3 | 100 | 3.6 | V | HER-001 | 0 | IMR-VP-12-2012 | 141 | BOEHLER "DMO-IG" | 2,0 : 3,0 | - | - | 1 | _ | 0.05 | _ | _ | _ | see remark 2) on WPS | <350 | No | 44054 | Adam Duric | 1 | 1.1 / 1.2 | 1.1 / 1.2 | SEP
60EGD13BR050 | 1 | CS | P235GH (1.0345) | BW | 114.3 | 100 | 3.6 | 114.3 | 100 | 3.6 | V | HER-001 | 0 | IMR-VP-12-2012 | 141 | BOEHLER "DMO-IG" | 2,0 : 3,0 | - | - | 1 | _ | 0.05 | _ | _ | _ | see remark 2) on WPS | <350 | No | 44054 | Adam Duric | 1 | 1.1 / 1.2 | 1.1 / 1.2 | SEP
60EGD13BR050 | 6 | P235GH (1.0345) | P235GH (1.0345) | BW | 139.7 | 125 | 4 | 139.7 | 125 | 4 | V | HER-001 | 0 | IMR-VP-12-2012 | 141 | BOEHLER "DMO-IG" | 2,0 : 3,0 | - | - | 1 | _ | 0.05 | _ | _ | _ | see remark 2) on WPS | <350 | No | 44054 | Adam Duric | 1 | 1.1 / 1.2 | 1.1 / 1.2 | SEP
60EGD13BR050 | 9 | P235GH (1.0345) | P235GH (1.0345) | BW | 139.7 | 125 | 4 | 139.7 | 125 | 4 | V | HER-001 | 0 | IMR-VP-12-2012 | 141 | BOEHLER "DMO-IG" | 2,0 : 3,0 | - | - | 1 | _ | 0.05 | _ | _ | _ | see remark 2) on WPS | <350 | No | 44054 | Adam Duric | 1 | 1.1 / 1.2 | 1.1 / 1.2 | SEP
60EGD20BR010 | 1 | CS | P235GH (1.0345) | BW | 168.3 | 150 | 4.5 | 168.3 | 150 | 4.5 | V | HER-001 | 0 | IMR-VP-12-2012 | 141 | BOEHLER "DMO-IG" | 2,0 : 3,0 | - | - | 1 | _ | 0.05 | _ | _ | _ | see remark 2) on WPS | <350 | No | 44054 | Adam Duric | 1 | 1.1 / 1.2 | 1.1 / 1.2 | SEP
60EGD20BR010 | 6 | P235GH (1.0345) | P235GH (1.0345) | BW | 219.1 | 200 | 6.3 | 219.1 | 200 | 6.3 | V | HER-001 | 0 | IMR-VP-12-2012 | 141 | BOEHLER "DMO-IG" | 2,0 : 3,0 | - | - | 1 | _ | 0.05 | _ | _ | _ | see remark 2) on WPS | <350 | No | 44042 | Damjan Sliško | 1 | 1.1 / 1.2 | 1.1 / 1.2 | SEP
60EGD20BR010 | 10 | P235GH (1.0345) | P235GH (1.0345) | BW | 219.1 | 200 | 6.3 | 219.1 | 200 | 6.3 | V | HER-001 | 0 | IMR-VP-12-2012 | 141 | BOEHLER "DMO-IG" | 2,0 : 3,0 | - | - | 1 | _ | 0.05 | _ | _ | _ | see remark 2) on WPS | <350 | No | 44042 | Damjan Sliško | 1 | 1.1 / 1.2 | 1.1 / 1.2 | SEP
60EGD20BR010 | 13 | P235GH (1.0345) | P235GH (1.0345) | BW | 219.1 | 200 | 6.3 | 219.1 | 200 | 6.3 | V | HER-001 | 0 | IMR-VP-12-2012 | 141 | BOEHLER "DMO-IG" | 2,0 : 3,0 | - | - | 1 | _ | 0.05 | _ | _ | _ | see remark 2) on WPS | <350 | No | 44042 | Damjan Sliško | 1 | 1.1 / 1.2 | 1.1 / 1.2 | SEP
60EGD20BR010 | 17 | P235GH (1.0345) | CS | BW | 219.1 | 200 | 6.3 | 219.1 | 200 | 6.3 | V | HER-001 | 0 | IMR-VP-12-2012 | 141 | BOEHLER "DMO-IG" | 2,0 : 3,0 | - | - | 1 | _ | 0.05 | _ | _ | _ | see remark 2) on WPS | <350 | No | 44042 | Damjan Sliško | 1 | 1.1 / 1.2 | 1.1 / 1.2 | SEP
60EGD20BR020 | 1 | CS | P235GH (1.0345) | BW | 219.1 | 200 | 6.3 | 219.1 | 200 | 6.3 | V | HER-001 | 0 | IMR-VP-12-2012 | 141 | BOEHLER "DMO-IG" | 2,0 : 3,0 | - | - | 1 | _ | 0.05 | _ | _ | _ | see remark 2) on WPS | <350 | No | 44042 | Damjan Sliško | 1 | 1.1 / 1.2 | 1.1 / 1.2 | SEP
60EGD20BR020 | 4 | P235GH (1.0345) | P235GH (1.0345) | BW | 219.1 | 200 | 6.3 | 219.1 | 200 | 6.3 | V | HER-001 | 0 | IMR-VP-12-2012 | 141 | BOEHLER "DMO-IG" | 2,0 : 3,0 | - | - | 1 | _ | 0.05 | _ | _ | _ | see remark 2) on WPS | <350 | No | 44042 | Damjan Sliško | 1 | 1.1 / 1.2 | 1.1 / 1.2 | SEP
60EGD20BR020 | 7 | P235GH (1.0345) | P235GH (1.0345) | BW | 219.1 | 200 | 6.3 | 219.1 | 200 | 6.3 | V | HER-001 | 0 | IMR-VP-12-2012 | 141 | BOEHLER "DMO-IG" | 2,0 : 3,0 | - | - | 1 | _ | 0.05 | _ | _ | _ | see remark 2) on WPS | <350 | No | 44042 | Damjan Sliško | 1 | 1.1 / 1.2 | 1.1 / 1.2 | SEP
60EGD20BR020 | 11 | P235GH (1.0345) | P235GH (1.0345) | BW | 219.1 | 200 | 6.3 | 219.1 | 200 | 6.3 | V | HER-001 | 0 | IMR-VP-12-2012 | 141 | BOEHLER "DMO-IG" | 2,0 : 3,0 | - | - | 1 | _ | 0.05 | _ | _ | _ | see remark 2) on WPS | <350 | No | 44042 | Damjan Sliško | 1 | 1.1 / 1.2 | 1.1 / 1.2 | SEP
60EGD20BR030 | 2 | P235GH (1.0345) | P235GH (1.0345) | BW | 219.1 | 200 | 6.3 | 219.1 | 200 | 6.3 | V | HER-001 | 0 | IMR-VP-12-2012 | 141 | BOEHLER "DMO-IG" | 2,0 : 3,0 | - | - | 1 | _ | 0.05 | _ | _ | _ | see remark 2) on WPS | <350 | No | 44042 | Damjan Sliško | 1 | 1.1 / 1.2 | 1.1 / 1.2 | SEP
60EGD20BR030 | 6 | P235GH (1.0345) | P235GH (1.0345) | BW | 219.1 | 200 | 6.3 | 219.1 | 200 | 6.3 | V | HER-001 | 0 | IMR-VP-12-2012 | 141 | BOEHLER "DMO-IG" | 2,0 : 3,0 | - | - | 1 | _ | 0.05 | _ | _ | _ | see remark 2) on WPS | <350 | No | 44042 | Damjan Sliško | 1 | 1.1 / 1.2 | 1.1 / 1.2 | SEP
60EGD20BR030 | 10 | P235GH (1.0345) | P235GH (1.0345) | BW | 219.1 | 200 | 6.3 | 219.1 | 200 | 6.3 | V | HER-001 | 0 | IMR-VP-12-2012 | 141 | BOEHLER "DMO-IG" | 2,0 : 3,0 | - | - | 1 | _ | 0.05 | _ | _ | _ | see remark 2) on WPS | <350 | No | 44042 | Damjan Sliško | 1 | 1.1 / 1.2 | 1.1 / 1.2 | SEP
60EGD20BR030 | 16 | P235GH (1.0345) | P235GH (1.0345) | BW | 219.1 | 200 | 6.3 | 219.1 | 200 | 6.3 | V | HER-001 | 0 | IMR-VP-12-2012 | 141 | BOEHLER "DMO-IG" | 2,0 : 3,0 | - | - | 1 | _ | 0.05 | _ | _ | _ | see remark 2) on WPS | <350 | No | 44042 | Damjan Sliško | 1 | 1.1 / 1.2 | 1.1 / 1.2 | SEP
60EGD20BR040 | 6 | P235GH (1.0345) | P235GH (1.0345) | BW | 273 | 250 | 6.3 | 273 | 250 | 6.3 | V | HER-001 | 0 | IMR-VP-12-2012 | 141 | BOEHLER "DMO-IG" | 2,0 : 3,0 | - | - | 1 | _ | 0.05 | _ | _ | _ | see remark 2) on WPS | <350 | No | 44042 | Damjan Sliško | 1 | 1.1 / 1.2 | 1.1 / 1.2 | SEP
60EGD20BR040 | 11 | P235GH (1.0345) | P235GH (1.0345) | BW | 273 | 250 | 6.3 | 273 | 250 | 6.3 | V | HER-001 | 0 | IMR-VP-12-2012 | 141 | BOEHLER "DMO-IG" | 2,0 : 3,0 | - | - | 1 | _ | 0.05 | _ | _ | _ | see remark 2) on WPS | <350 | No | 44042 | Damjan Sliško | 1 | 1.1 / 1.2 | 1.1 / 1.2 | SEP
60EGD20BR040 | 14 | P235GH (1.0345) | P235GH (1.0345) | BW | 273 | 250 | 6.3 | 273 | 250 | 6.3 | V | HER-001 | 0 | IMR-VP-12-2012 | 141 | BOEHLER "DMO-IG" | 2,0 : 3,0 | - | - | 1 | _ | 0.05 | _ | _ | _ | see remark 2) on WPS | <350 | No | 44042 | Damjan Sliško | 1 | 1.1 / 1.2 | 1.1 / 1.2 | SEP
60EGD20BR040 | 18 | P235GH (1.0345) | P235GH (1.0345) | BW | 273 | 250 | 6.3 | 273 | 250 | 6.3 | V | HER-001 | 0 | IMR-VP-12-2012 | 141 | BOEHLER "DMO-IG" | 2,0 : 3,0 | - | - | 1 | _ | 0.05 | _ | _ | _ | see remark 2) on WPS | <350 | No | 44042 | Damjan Sliško | 1 | 1.1 / 1.2 | 1.1 / 1.2 | SEP
60EGD20BR050-UEY00Y-00L | 1 | P235GH (1.0345) | P235GH (1.0345) | BW | 273 | 250 | 6.3 | 273 | 250 | 6.3 | V | HER-001 | 0 | IMR-VP-12-2012 | 141 | BOEHLER "DMO-IG" | 2,0 : 3,0 | - | - | 1 | _ | 0.05 | _ | _ | _ | see remark 2) on WPS | <350 | No | 44042 | Damjan Sliško | 1 | 1.1 / 1.2 | 1.1 / 1.2 | SEP
60EGD20BR050-UEY00Y-00L | 2 | P235GH (1.0345) | P235GH (1.0345) | BW | 273 | 250 | 6.3 | 273 | 250 | 6.3 | V | HER-001 | 0 | IMR-VP-12-2012 | 141 | BOEHLER "DMO-IG" | 2,0 : 3,0 | - | - | 1 | _ | 0.05 | _ | _ | _ | see remark 2) on WPS | <350 | No | 44042 | Damjan Sliško | 1 | 1.1 / 1.2 | 1.1 / 1.2 | SEP
60EGD20BR060 | 1 | P235GH (1.0345) | P235GH (1.0345) | BW | 273 | 250 | 6.3 | 273 | 250 | 6.3 | V | HER-001 | 0 | IMR-VP-12-2012 | 141 | BOEHLER "DMO-IG" | 2,0 : 3,0 | - | - | 1 | _ | 0.05 | _ | _ | _ | see remark 2) on WPS | <350 | No | 44042 | Damjan Sliško | 1 | 1.1 / 1.2 | 1.1 / 1.2 | SEP
60EGD20BR060 | 4 | P235GH (1.0345) | P235GH (1.0345) | BW | 273 | 250 | 6.3 | 273 | 250 | 6.3 | V | HER-001 | 0 | IMR-VP-12-2012 | 141 | BOEHLER "DMO-IG" | 2,0 : 3,0 | - | - | 1 | _ | 0.05 | _ | _ | _ | see remark 2) on WPS | <350 | No | 44042 | Damjan Sliško | 1 | 1.1 / 1.2 | 1.1 / 1.2 | SEP
60EGD20BR060 | 8 | P235GH (1.0345) | P235GH (1.0345) | BW | 273 | 250 | 6.3 | 273 | 250 | 6.3 | V | HER-001 | 0 | IMR-VP-12-2012 | 141 | BOEHLER "DMO-IG" | 2,0 : 3,0 | - | - | 1 | _ | 0.05 | _ | _ | _ | see remark 2) on WPS | <350 | No | 44042 | Damjan Sliško | 1 | 1.1 / 1.2 | 1.1 / 1.2 | SEP
60EGD20BR060 | 10 | P235GH (1.0345) | P235GH (1.0345) | BW | 273 | 250 | 6.3 | 273 | 250 | 6.3 | V | HER-001 | 0 | IMR-VP-12-2012 | 141 | BOEHLER "DMO-IG" | 2,0 : 3,0 | - | - | 1 | _ | 0.05 | _ | _ | _ | see remark 2) on WPS | <350 | No | 44042 | Damjan Sliško | 1 | 1.1 / 1.2 | 1.1 / 1.2 | SEP
60EGD20BR060 | 13 | P235GH (1.0345) | P235GH (1.0345) | BW | 273 | 250 | 6.3 | 273 | 250 | 6.3 | V | HER-001 | 0 | IMR-VP-12-2012 | 141 | BOEHLER "DMO-IG" | 2,0 : 3,0 | - | - | 1 | _ | 0.05 | _ | _ | _ | see remark 2) on WPS | <350 | No | 44042 | Damjan Sliško | 1 | 1.1 / 1.2 | 1.1 / 1.2 | SEP
60EGD20BR060 | 16 | P235GH (1.0345) | P235GH (1.0345) | BW | 273 | 250 | 6.3 | 273 | 250 | 6.3 | V | HER-001 | 0 | IMR-VP-12-2012 | 141 | BOEHLER "DMO-IG" | 2,0 : 3,0 | - | - | 1 | _ | 0.05 | _ | _ | _ | see remark 2) on WPS | <350 | No | 44042 | Damjan Sliško | 1 | 1.1 / 1.2 | 1.1 / 1.2 | SEP
60EGD20BR060 | 19 | P235GH (1.0345) | P235GH (1.0345) | BW | 273 | 250 | 6.3 | 273 | 250 | 6.3 | V | HER-001 | 0 | IMR-VP-12-2012 | 141 | BOEHLER "DMO-IG" | 2,0 : 3,0 | - | - | 1 | _ | 0.05 | _ | _ | _ | see remark 2) on WPS | <350 | No | 44042 | Damjan Sliško | 1 | 1.1 / 1.2 | 1.1 / 1.2 | SEP
60EGD20BR070 | 1 | P235GH (1.0345) | P235GH (1.0345) | BW | 273 | 250 | 6.3 | 273 | 250 | 6.3 | V | HER-001 | 0 | IMR-VP-12-2012 | 141 | BOEHLER "DMO-IG" | 2,0 : 3,0 | - | - | 1 | _ | 0.05 | _ | _ | _ | see remark 2) on WPS | <350 | No | 44042 | Damjan Sliško | 1 | 1.1 / 1.2 | 1.1 / 1.2 | SEP
60EGD20BR070 | 4 | P235GH (1.0345) | P235GH (1.0345) | BW | 273 | 250 | 6.3 | 273 | 250 | 6.3 | V | HER-001 | 0 | IMR-VP-12-2012 | 141 | BOEHLER "DMO-IG" | 2,0 : 3,0 | - | - | 1 | _ | 0.05 | _ | _ | _ | see remark 2) on WPS | <350 | No | 44042 | Damjan Sliško | 1 | 1.1 / 1.2 | 1.1 / 1.2 | SEP
60EGD20BR070 | 8 | P235GH (1.0345) | P235GH (1.0345) | BW | 273 | 250 | 6.3 | 273 | 250 | 6.3 | V | HER-001 | 0 | IMR-VP-12-2012 | 141 | BOEHLER "DMO-IG" | 2,0 : 3,0 | - | - | 1 | _ | 0.05 | _ | _ | _ | see remark 2) on WPS | <350 | No | 44042 | Damjan Sliško | 1 | 1.1 / 1.2 | 1.1 / 1.2 | SEP
60EGD20BR070 | 14 | P235GH (1.0345) | P235GH (1.0345) | BW | 273 | 250 | 6.3 | 273 | 250 | 6.3 | V | HER-001 | 0 | IMR-VP-12-2012 | 141 | BOEHLER "DMO-IG" | 2,0 : 3,0 | - | - | 1 | _ | 0.05 | _ | _ | _ | see remark 2) on WPS | <350 | No | 44042 | Damjan Sliško | 1 | 1.1 / 1.2 | 1.1 / 1.2 | SEP
60EGD20BR070 | 31 | P235GH (1.0345) | P235GH (1.0345) | BW | 273 | 250 | 6.3 | 273 | 250 | 6.3 | V | HER-001 | 0 | IMR-VP-12-2012 | 141 | BOEHLER "DMO-IG" | 2,0 : 3,0 | - | - | 1 | _ | 0.05 | _ | _ | _ | see remark 2) on WPS | <350 | No | 44042 | Damjan Sliško | 1 | 1.1 / 1.2 | 1.1 / 1.2 | SEP
60EGD20BR070 | 17 | P235GH (1.0345) | P235GH (1.0345) | BW | 273 | 250 | 6.3 | 273 | 250 | 6.3 | V | HER-001 | 0 | IMR-VP-12-2012 | 141 | BOEHLER "DMO-IG" | 2,0 : 3,0 | - | - | 1 | _ | 0.05 | _ | _ | _ | see remark 2) on WPS | <350 | No | 44042 | Damjan Sliško | 1 | 1.1 / 1.2 | 1.1 / 1.2 | SEP
60EGD20BR070 | 20 | P235GH (1.0345) | P235GH (1.0345) | BW | 273 | 250 | 6.3 | 273 | 250 | 6.3 | V | HER-001 | 0 | IMR-VP-12-2012 | 141 | BOEHLER "DMO-IG" | 2,0 : 3,0 | - | - | 1 | _ | 0.05 | _ | _ | _ | see remark 2) on WPS | <350 | No | 44042 | Damjan Sliško | 1 | 1.1 / 1.2 | 1.1 / 1.2 | SEP
60EGD20BR070 | 23 | P235GH (1.0345) | P235GH (1.0345) | BW | 273 | 250 | 6.3 | 273 | 250 | 6.3 | V | HER-001 | 0 | IMR-VP-12-2012 | 141 | BOEHLER "DMO-IG" | 2,0 : 3,0 | - | - | 1 | _ | 0.05 | _ | _ | _ | see remark 2) on WPS | <350 | No | 44042 | Damjan Sliško | 1 | 1.1 / 1.2 | 1.1 / 1.2 | SEP
60EGD20BR070 | 27 | P235GH (1.0345) | P235GH (1.0345) | BW | 273 | 250 | 6.3 | 273 | 250 | 6.3 | V | HER-001 | 0 | IMR-VP-12-2012 | 141 | BOEHLER "DMO-IG" | 2,0 : 3,0 | - | - | 1 | _ | 0.05 | _ | _ | _ | see remark 2) on WPS | <350 | No | 44042 | Damjan Sliško | 1 | 1.1 / 1.2 | 1.1 / 1.2 | SEP
60EGD20BR195 | 1 | P235GH (1.0345) | P235GH (1.0345) | BW | 33.7 | 25 | 4 | 33.7 | 25 | 4 | V | HER-001 | 0 | IMR-VP-12-2012 | 141 | BOEHLER "DMO-IG" | 2,0 : 3,0 | - | - | 1 | _ | 0.05 | _ | _ | _ | see remark 2) on WPS | <350 | No | 44054 | Adam Duric | 1 | 1.1 / 1.2 | 1.1 / 1.2 | SEP
60EGD20BR196 | 2 | P235GH (1.0345) | P235GH (1.0345) | BW | 33.7 | 25 | 4 | 33.7 | 25 | 4 | V | HER-001 | 0 | IMR-VP-12-2012 | 141 | BOEHLER "DMO-IG" | 2,0 : 3,0 | - | - | 1 | _ | 0.05 | _ | _ | _ | see remark 2) on WPS | <350 | No | 44054 | Adam Duric | 1 | 1.1 / 1.2 | 1.1 / 1.2 | SEP
60EGD20BR196 | 3 | P235GH (1.0345) | P235GH (1.0345) | BW | 33.7 | 25 | 4 | 33.7 | 25 | 4 | V | HER-001 | 0 | IMR-VP-12-2012 | 141 | BOEHLER "DMO-IG" | 2,0 : 3,0 | - | - | 1 | _ | 0.05 | _ | _ | _ | see remark 2) on WPS | <350 | No | 44054 | Adam Duric | 1 | 1.1 / 1.2 | 1.1 / 1.2 | SEP
60EGD20BR901 | 1 | P235GH (1.0345) | P235GH (1.0345) | BW | 33.7 | 25 | 4 | 33.7 | 25 | 4 | V | HER-001 | 0 | IMR-VP-12-2012 | 141 | BOEHLER "DMO-IG" | 2,0 : 3,0 | - | - | 1 | _ | 0.05 | _ | _ | _ | see remark 2) on WPS | <350 | No | 44054 | Adam Duric | 1 | 1.1 / 1.2 | 1.1 / 1.2 | SEP
60EGD20BR901 | 2 | P235GH (1.0345) | P235GH (1.0345) | BW | 33.7 | 25 | 4 | 33.7 | 25 | 4 | V | HER-001 | 0 | IMR-VP-12-2012 | 141 | BOEHLER "DMO-IG" | 2,0 : 3,0 | - | - | 1 | _ | 0.05 | _ | _ | _ | see remark 2) on WPS | <350 | No | 44054 | Adam Duric | 1 | 1.1 / 1.2 | 1.1 / 1.2 | SEP
60EGD20BR902 | 1 | P235GH (1.0345) | P235GH (1.0345) | BW | 33.7 | 25 | 4 | 33.7 | 25 | 4 | V | HER-001 | 0 | IMR-VP-12-2012 | 141 | BOEHLER "DMO-IG" | 2,0 : 3,0 | - | - | 1 | _ | 0.05 | _ | _ | _ | see remark 2) on WPS | <350 | No | 44054 | Adam Duric | 1 | 1.1 / 1.2 | 1.1 / 1.2 | SEP
60EGD20BR903 | 1 | P235GH (1.0345) | P235GH (1.0345) | BW | 33.7 | 25 | 4 | 33.7 | 25 | 4 | V | HER-001 | 0 | IMR-VP-12-2012 | 141 | BOEHLER "DMO-IG" | 2,0 : 3,0 | - | - | 1 | _ | 0.05 | _ | _ | _ | see remark 2) on WPS | <350 | No | 44054 | Adam Duric | 1 | 1.1 / 1.2 | 1.1 / 1.2 | SEP
60EGD20BR904 | 1 | P235GH (1.0345) | P235GH (1.0345) | BW | 33.7 | 25 | 4 | 33.7 | 25 | 4 | V | HER-001 | 0 | IMR-VP-12-2012 | 141 | BOEHLER "DMO-IG" | 2,0 : 3,0 | - | - | 1 | _ | 0.05 | _ | _ | _ | see remark 2) on WPS | <350 | No | 44054 | Adam Duric | 1 | 1.1 / 1.2 | 1.1 / 1.2 | SEP
60EGD20BR951 | 1 | P235GH (1.0345) | P235GH (1.0345) | BW | 33.7 | 25 | 4 | 33.7 | 25 | 4 | V | HER-001 | 0 | IMR-VP-12-2012 | 141 | BOEHLER "DMO-IG" | 2,0 : 3,0 | - | - | 1 | _ | 0.05 | _ | _ | _ | see remark 2) on WPS | <350 | No | 44054 | Adam Duric | 1 | 1.1 / 1.2 | 1.1 / 1.2 | SEP
60EGD20BR952-UEY00Y-00L | 1 | P235GH (1.0345) | P235GH (1.0345) | BW | 33.7 | 25 | 4 | 33.7 | 25 | 4 | V | HER-001 | 0 | IMR-VP-12-2012 | 141 | BOEHLER "DMO-IG" | 2,0 : 3,0 | - | - | 1 | _ | 0.05 | _ | _ | _ | see remark 2) on WPS | <350 | No | 44054 | Adam Duric | 1 | 1.1 / 1.2 | 1.1 / 1.2 | SEP
60EGD20BR952-UEY00Y-00L | 2 | P235GH (1.0345) | P235GH (1.0345) | BW | 33.7 | 25 | 4 | 33.7 | 25 | 4 | V | HER-001 | 0 | IMR-VP-12-2012 | 141 | BOEHLER "DMO-IG" | 2,0 : 3,0 | - | - | 1 | _ | 0.05 | _ | _ | _ | see remark 2) on WPS | <350 | No | 44054 | Adam Duric | 1 | 1.1 / 1.2 | 1.1 / 1.2 | SEP
60EGD20BR953 | 1 | P235GH (1.0345) | P235GH (1.0345) | BW | 33.7 | 25 | 4 | 33.7 | 25 | 4 | V | HER-001 | 0 | IMR-VP-12-2012 | 141 | BOEHLER "DMO-IG" | 2,0 : 3,0 | - | - | 1 | _ | 0.05 | _ | _ | _ | see remark 2) on WPS | <350 | No | 44054 | Adam Duric | 1 | 1.1 / 1.2 | 1.1 / 1.2 | SEP
60EKG40BR005 | 6 | L360NE_PSL2 (1.0582) | L360NE_PSL2 (1.0582) | BW | 273 | 250 | 6.3 | 273 | 250 | 6.3 | V | HER-017 | 1 | IMR-VP-18-2015 | 141 | BOEHLER "DMO-IG" | 2,0 :2,4 | - | - | 1 | _ | 1 | _ | _ | _ | see remark 3) on WPS | <300 | No | 44084 | Adam Duric | 1 | 11.1 / 1.2 | 1.1 / 1.2 | III
60EKG40BR005 | 2 | L360NE_PSL2 (1.0582) | L360NE_PSL2 (1.0582) | BW | 273 | 250 | 6.3 | 273 | 250 | 6.3 | V | HER-017 | 1 | IMR-VP-18-2015 | 141 | BOEHLER "DMO-IG" | 2,0 :2,4 | - | - | 1 | _ | 1 | _ | _ | _ | see remark 3) on WPS | <300 | No | 44084 | Adam Duric | 1 | 11.1 / 1.2 | 1.1 / 1.2 | III
60EKG40BR005 | 1 | L360NE_PSL2 (1.0582) | L360NE_PSL2 (1.0582) | BW | 273 | 250 | 6.3 | 273 | 250 | 6.3 | V | HER-017 | 1 | IMR-VP-18-2015 | 141 | BOEHLER "DMO-IG" | 2,0 :2,4 | - | - | 1 | _ | 1 | _ | _ | _ | see remark 3) on WPS | <300 | No | 44084 | Adam Duric | 1 | 11.1 / 1.2 | 1.1 / 1.2 | III
60EKG40BR010 | 1 | L360NE_PSL2 (1.0582) | L360NE_PSL2 (1.0582) | BW | 406.4 | 400 | 6.3 | 406.4 | 400 | 6.3 | V | HER-017 | 1 | IMR-VP-18-2015 | 141 | BOEHLER "DMO-IG" | 2,0 :2,4 | - | - | 1 | _ | 1 | _ | _ | _ | see remark 3) on WPS | <300 | No | 44084 | Adam Duric | 1 | 11.1 / 1.2 | 1.1 / 1.2 | III
60EKG40BR010 | 4 | L360NE_PSL2 (1.0582) | L360NE_PSL2 (1.0582) | BW | 406.4 | 400 | 6.3 | 406.4 | 400 | 6.3 | V | HER-017 | 1 | IMR-VP-18-2015 | 141 | BOEHLER "DMO-IG" | 2,0 :2,4 | - | - | 1 | _ | 1 | _ | _ | _ | see remark 3) on WPS | <300 | No | 44084 | Adam Duric | 1 | 11.1 / 1.2 | 1.1 / 1.2 | III
60EKG40BR010 | 12 | L360NE_PSL2 (1.0582) | L360NE_PSL2 (1.0582) | BW | 406.4 | 400 | 6.3 | 406.4 | 400 | 6.3 | V | HER-017 | 1 | IMR-VP-18-2015 | 141 | BOEHLER "DMO-IG" | 2,0 :2,4 | - | - | 1 | _ | 1 | _ | _ | _ | see remark 3) on WPS | <300 | No | 44084 | Adam Duric | 1 | 11.1 / 1.2 | 1.1 / 1.2 | III
60EKG40BR010 | 17 | L360NE_PSL2 (1.0582) | L360NE_PSL2 (1.0582) | BW | 406.4 | 400 | 6.3 | 406.4 | 400 | 6.3 | V | HER-017 | 1 | IMR-VP-18-2015 | 141 | BOEHLER "DMO-IG" | 2,0 :2,4 | - | - | 1 | _ | 1 | _ | _ | _ | see remark 3) on WPS | <300 | No | 44084 | Adam Duric | 1 | 11.1 / 1.2 | 1.1 / 1.2 | III
60EKG40BR010 | 20 | L360NE_PSL2 (1.0582) | L360NE_PSL2 (1.0582) | BW | 406.4 | 400 | 6.3 | 406.4 | 400 | 6.3 | V | HER-017 | 1 | IMR-VP-18-2015 | 141 | BOEHLER "DMO-IG" | 2,0 :2,4 | - | - | 1 | _ | 1 | _ | _ | _ | see remark 3) on WPS | <300 | No | 44084 | Adam Duric | 1 | 11.1 / 1.2 | 1.1 / 1.2 | III
60EKG40BR010 | 22 | L360NE_PSL2 (1.0582) | L360NE_PSL2 (1.0582) | BW | 406.4 | 400 | 6.3 | 406.4 | 400 | 6.3 | V | HER-017 | 1 | IMR-VP-18-2015 | 141 | BOEHLER "DMO-IG" | 2,0 :2,4 | - | - | 1 | _ | 1 | _ | _ | _ | see remark 3) on WPS | <300 | No | 44084 | Adam Duric | 1 | 11.1 / 1.2 | 1.1 / 1.2 | III
60EKG40BR010 | 25 | L360NE_PSL2 (1.0582) | L360NE_PSL2 (1.0582) | BW | 406.4 | 400 | 6.3 | 406.4 | 400 | 6.3 | V | HER-017 | 1 | IMR-VP-18-2015 | 141 | BOEHLER "DMO-IG" | 2,0 :2,4 | - | - | 1 | _ | 1 | _ | _ | _ | see remark 3) on WPS | <300 | No | 44084 | Adam Duric | 1 | 11.1 / 1.2 | 1.1 / 1.2 | III
60EKG40BR010 | 27 | L360NE_PSL2 (1.0582) | L360NE_PSL2 (1.0582) | BW | 406.4 | 400 | 6.3 | 406.4 | 400 | 6.3 | V | HER-017 | 1 | IMR-VP-18-2015 | 141 | BOEHLER "DMO-IG" | 2,0 :2,4 | - | - | 1 | _ | 1 | _ | _ | _ | see remark 3) on WPS | <300 | No | 44084 | Adam Duric | 1 | 11.1 / 1.2 | 1.1 / 1.2 | III
60EKG40BR010 | 29 | L360NE_PSL2 (1.0582) | L360NE_PSL2 (1.0582) | BW | 406.4 | 400 | 6.3 | 406.4 | 400 | 6.3 | V | HER-017 | 1 | IMR-VP-18-2015 | 141 | BOEHLER "DMO-IG" | 2,0 :2,4 | - | - | 1 | _ | 1 | _ | _ | _ | see remark 3) on WPS | <300 | No | 44084 | Adam Duric | 1 | 11.1 / 1.2 | 1.1 / 1.2 | III
60EKG40BR010 | 31 | L360NE_PSL2 (1.0582) | L360NE_PSL2 (1.0582) | BW | 406.4 | 400 | 6.3 | 406.4 | 400 | 6.3 | V | HER-017 | 1 | IMR-VP-18-2015 | 141 | BOEHLER "DMO-IG" | 2,0 :2,4 | - | - | 1 | _ | 1 | _ | _ | _ | see remark 3) on WPS | <300 | No | 44084 | Adam Duric | 1 | 11.1 / 1.2 | 1.1 / 1.2 | III
60EKG40BR010 | 34 | L360NE_PSL2 (1.0582) | L360NE_PSL2 (1.0582) | BW | 406.4 | 400 | 6.3 | 406.4 | 400 | 6.3 | V | HER-017 | 1 | IMR-VP-18-2015 | 141 | BOEHLER "DMO-IG" | 2,0 :2,4 | - | - | 1 | _ | 1 | _ | _ | _ | see remark 3) on WPS | <300 | No | 44084 | Adam Duric | 1 | 11.1 / 1.2 | 1.1 / 1.2 | III
60EKG40BR010 | 36 | L360NE_PSL2 (1.0582) | L360NE_PSL2 (1.0582) | BW | 406.4 | 400 | 6.3 | 406.4 | 400 | 6.3 | V | HER-017 | 1 | IMR-VP-18-2015 | 141 | BOEHLER "DMO-IG" | 2,0 :2,4 | - | - | 1 | _ | 1 | _ | _ | _ | see remark 3) on WPS | <300 | No | 44084 | Adam Duric | 1 | 11.1 / 1.2 | 1.1 / 1.2 | III
60EKG40BR010 | 38 | L360NE_PSL2 (1.0582) | L360NE_PSL2 (1.0582) | BW | 406.4 | 400 | 6.3 | 406.4 | 400 | 6.3 | V | HER-017 | 1 | IMR-VP-18-2015 | 141 | BOEHLER "DMO-IG" | 2,0 :2,4 | - | - | 1 | _ | 1 | _ | _ | _ | see remark 3) on WPS | <300 | No | 44084 | Adam Duric | 1 | 11.1 / 1.2 | 1.1 / 1.2 | III
60EKG40BR010 | 40 | L360NE_PSL2 (1.0582) | L360NE_PSL2 (1.0582) | BW | 406.4 | 400 | 6.3 | 406.4 | 400 | 6.3 | V | HER-017 | 1 | IMR-VP-18-2015 | 141 | BOEHLER "DMO-IG" | 2,0 :2,4 | - | - | 1 | _ | 1 | _ | _ | _ | see remark 3) on WPS | <300 | No | 44084 | Adam Duric | 1 | 11.1 / 1.2 | 1.1 / 1.2 | III
60EKG40BR010 | 42 | L360NE_PSL2 (1.0582) | L360NE_PSL2 (1.0582) | BW | 406.4 | 400 | 6.3 | 406.4 | 400 | 6.3 | V | HER-017 | 1 | IMR-VP-18-2015 | 141 | BOEHLER "DMO-IG" | 2,0 :2,4 | - | - | 1 | _ | 1 | _ | _ | _ | see remark 3) on WPS | <300 | No | 44084 | Adam Duric | 1 | 11.1 / 1.2 | 1.1 / 1.2 | III
60EKG40BR010 | 44 | L360NE_PSL2 (1.0582) | L360NE_PSL2 (1.0582) | BW | 406.4 | 400 | 6.3 | 406.4 | 400 | 6.3 | V | HER-017 | 1 | IMR-VP-18-2015 | 141 | BOEHLER "DMO-IG" | 2,0 :2,4 | - | - | 1 | _ | 1 | _ | _ | _ | see remark 3) on WPS | <300 | No | 44084 | Adam Duric | 1 | 11.1 / 1.2 | 1.1 / 1.2 | III
60EKG40BR010 | 45 | L360NE_PSL2 (1.0582) | L360NE_PSL2 (1.0582) | BW | 406.4 | 400 | 6.3 | 406.4 | 400 | 6.3 | V | HER-017 | 1 | IMR-VP-18-2015 | 141 | BOEHLER "DMO-IG" | 2,0 :2,4 | - | - | 1 | _ | 1 | _ | _ | _ | see remark 3) on WPS | <300 | No | 44084 | Adam Duric | 1 | 11.1 / 1.2 | 1.1 / 1.2 | III
60EKG40BR010-UEY00Y-00L | 1 | L360NE_PSL2 (1.0582) | L360NE_PSL2 (1.0582) | BW | 406.4 | 400 | 6.3 | 406.4 | 400 | 6.3 | V | HER-017 | 1 | IMR-VP-18-2015 | 141 | BOEHLER "DMO-IG" | 2,0 :2,4 | - | - | 1 | _ | 1 | _ | _ | _ | see remark 3) on WPS | <300 | No | 44083 | Adam Duric | 1 | 11.1 / 1.2 | 1.1 / 1.2 | III
60EKG40BR010-UEY00Y-00L | 2 | L360NE_PSL2 (1.0582) | L360NE_PSL2 (1.0582) | BW | 406.4 | 400 | 6.3 | 406.4 | 400 | 6.3 | V | HER-017 | 1 | IMR-VP-18-2015 | 141 | BOEHLER "DMO-IG" | 2,0 :2,4 | - | - | 1 | _ | 1 | _ | _ | _ | see remark 3) on WPS | <300 | No | 44083 | Adam Duric | 1 | 11.1 / 1.2 | 1.1 / 1.2 | III
60EKG40BR020 | 1 | L360NE_PSL2 (1.0582) | L360NE_PSL2 (1.0582) | BW | 406.4 | 400 | 6.3 | 406.4 | 400 | 6.3 | V | HER-017 | 1 | IMR-VP-18-2015 | 141 | BOEHLER "DMO-IG" | 2,0 :2,4 | - | - | 1 | _ | 1 | _ | _ | _ | see remark 3) on WPS | <300 | No | 44084 | Adam Duric | 1 | 11.1 / 1.2 | 1.1 / 1.2 | III
60EKG40BR020 | 3 | L360NE_PSL2 (1.0582) | L360NE_PSL2 (1.0582) | BW | 406.4 | 400 | 6.3 | 406.4 | 400 | 6.3 | V | HER-017 | 1 | IMR-VP-18-2015 | 141 | BOEHLER "DMO-IG" | 2,0 :2,4 | - | - | 1 | _ | 1 | _ | _ | _ | see remark 3) on WPS | <300 | No | 44084 | Adam Duric | 1 | 11.1 / 1.2 | 1.1 / 1.2 | III
60EKG40BR020 | 7 | L360NE_PSL2 (1.0582) | L360NE_PSL2 (1.0582) | BW | 406.4 | 400 | 6.3 | 406.4 | 400 | 6.3 | V | HER-017 | 1 | IMR-VP-18-2015 | 141 | BOEHLER "DMO-IG" | 2,0 :2,4 | - | - | 1 | _ | 1 | _ | _ | _ | see remark 3) on WPS | <300 | No | 44084 | Adam Duric | 1 | 11.1 / 1.2 | 1.1 / 1.2 | III
60EKG40BR021 | 3 | L360NE_PSL2 (1.0582) | L360NE_PSL2 (1.0582) | BW | 406.4 | 400 | 6.3 | 406.4 | 400 | 6.3 | V | HER-017 | 1 | IMR-VP-18-2015 | 141 | BOEHLER "DMO-IG" | 2,0 :2,4 | - | - | 1 | _ | 1 | _ | _ | _ | see remark 3) on WPS | <300 | No | 44084 | Adam Duric | 1 | 11.1 / 1.2 | 1.1 / 1.2 | III
60EKG40BR021 | 5 | L360NE_PSL2 (1.0582) | L360NE_PSL2 (1.0582) | BW | 406.4 | 400 | 6.3 | 406.4 | 400 | 6.3 | V | HER-017 | 1 | IMR-VP-18-2015 | 141 | BOEHLER "DMO-IG" | 2,0 :2,4 | - | - | 1 | _ | 1 | _ | _ | _ | see remark 3) on WPS | <300 | No | 44084 | Adam Duric | 1 | 11.1 / 1.2 | 1.1 / 1.2 | III
60EKG40BR021 | 9 | L360NE_PSL2 (1.0582) | L360NE_PSL2 (1.0582) | BW | 406.4 | 400 | 6.3 | 406.4 | 400 | 6.3 | V | HER-017 | 1 | IMR-VP-18-2015 | 141 | BOEHLER "DMO-IG" | 2,0 :2,4 | - | - | 1 | _ | 1 | _ | _ | _ | see remark 3) on WPS | <300 | No | 44084 | Adam Duric | 1 | 11.1 / 1.2 | 1.1 / 1.2 | III
60EKG40BR021 | 12 | L360NE_PSL2 (1.0582) | L360NE_PSL2 (1.0582) | BW | 406.4 | 400 | 6.3 | 406.4 | 400 | 6.3 | V | HER-017 | 1 | IMR-VP-18-2015 | 141 | BOEHLER "DMO-IG" | 2,0 :2,4 | - | - | 1 | _ | 1 | _ | _ | _ | see remark 3) on WPS | <300 | No | 44084 | Adam Duric | 1 | 11.1 / 1.2 | 1.1 / 1.2 | III
60EKG40BR021 | 13 | L360NE_PSL2 (1.0582) | L360NE_PSL2 (1.0582) | BW | 406.4 | 400 | 6.3 | 406.4 | 400 | 6.3 | V | HER-017 | 1 | IMR-VP-18-2015 | 141 | BOEHLER "DMO-IG" | 2,0 :2,4 | - | - | 1 | _ | 1 | _ | _ | _ | see remark 3) on WPS | <300 | No | 44084 | Adam Duric | 1 | 11.1 / 1.2 | 1.1 / 1.2 | III
60EKG40BR021-UHY00Y-00L | 1 | L360NE_PSL2 (1.0582) | L360NE_PSL2 (1.0582) | BW | 406.4 | 400 | 6.3 | 406.4 | 400 | 6.3 | V | HER-017 | 1 | IMR-VP-18-2015 | 141 | BOEHLER "DMO-IG" | 2,0 :2,4 | - | - | 1 | _ | 1 | _ | _ | _ | see remark 3) on WPS | <300 | No | 44084 | Adam Duric | 1 | 11.1 / 1.2 | 1.1 / 1.2 | III
60EKG40BR021-UHY00Y-00L | 2 | L360NE_PSL2 (1.0582) | L360NE_PSL2 (1.0582) | BW | 406.4 | 400 | 6.3 | 406.4 | 400 | 6.3 | V | HER-017 | 1 | IMR-VP-18-2015 | 141 | BOEHLER "DMO-IG" | 2,0 :2,4 | - | - | 1 | _ | 1 | _ | _ | _ | see remark 3) on WPS | <300 | No | 44084 | Adam Duric | 1 | 11.1 / 1.2 | 1.1 / 1.2 | III
60EKG40BR021-UHY00Y-01L | 1 | L360NE_PSL2 (1.0582) | L360NE_PSL2 (1.0582) | BW | 406.4 | 400 | 6.3 | 406.4 | 400 | 6.3 | V | HER-017 | 1 | IMR-VP-18-2015 | 141 | BOEHLER "DMO-IG" | 2,0 :2,4 | - | - | 1 | _ | 1 | _ | _ | _ | see remark 3) on WPS | <300 | No | 44084 | Adam Duric | 1 | 11.1 / 1.2 | 1.1 / 1.2 | III
60EKG40BR021-UHY00Y-01L | 2 | L360NE_PSL2 (1.0582) | L360NE_PSL2 (1.0582) | BW | 406.4 | 400 | 6.3 | 406.4 | 400 | 6.3 | V | HER-017 | 1 | IMR-VP-18-2015 | 141 | BOEHLER "DMO-IG" | 2,0 :2,4 | - | - | 1 | _ | 1 | _ | _ | _ | see remark 3) on WPS | <300 | No | 44084 | Adam Duric | 1 | 11.1 / 1.2 | 1.1 / 1.2 | III
60EKG40BR022 | 5 | L360NE_PSL2 (1.0582) | L360NE_PSL2 (1.0582) | BW | 406.4 | 400 | 6.3 | 406.4 | 400 | 6.3 | V | HER-017 | 1 | IMR-VP-18-2015 | 141 | BOEHLER "DMO-IG" | 2,0 :2,4 | - | - | 1 | _ | 1 | _ | _ | _ | see remark 3) on WPS | <300 | No | 44084 | Adam Duric | 1 | 11.1 / 1.2 | 1.1 / 1.2 | III
60EKG40BR022 | 8 | L360NE_PSL2 (1.0582) | L360NE_PSL2 (1.0582) | BW | 406.4 | 400 | 6.3 | 406.4 | 400 | 6.3 | V | HER-017 | 1 | IMR-VP-18-2015 | 141 | BOEHLER "DMO-IG" | 2,0 :2,4 | - | - | 1 | _ | 1 | _ | _ | _ | see remark 3) on WPS | <300 | No | 44084 | Adam Duric | 1 | 11.1 / 1.2 | 1.1 / 1.2 | III
60EKG40BR022 | 11 | L360NE_PSL2 (1.0582) | L360NE_PSL2 (1.0582) | BW | 406.4 | 400 | 6.3 | 406.4 | 400 | 6.3 | V | HER-017 | 1 | IMR-VP-18-2015 | 141 | BOEHLER "DMO-IG" | 2,0 :2,4 | - | - | 1 | _ | 1 | _ | _ | _ | see remark 3) on WPS | <300 | No | 44084 | Adam Duric | 1 | 11.1 / 1.2 | 1.1 / 1.2 | III
60EKG40BR022 | 16 | L360NE_PSL2 (1.0582) | L360NE_PSL2 (1.0582) | BW | 406.4 | 400 | 6.3 | 406.4 | 400 | 6.3 | V | HER-017 | 1 | IMR-VP-18-2015 | 141 | BOEHLER "DMO-IG" | 2,0 :2,4 | - | - | 1 | _ | 1 | _ | _ | _ | see remark 3) on WPS | <300 | No | 44084 | Adam Duric | 1 | 11.1 / 1.2 | 1.1 / 1.2 | III
60EKG40BR022-UNY01Y-00L | 1 | L360NE_PSL2 (1.0582) | L360NE_PSL2 (1.0582) | BW | 406.4 | 400 | 6.3 | 406.4 | 400 | 6.3 | V | HER-017 | 1 | IMR-VP-18-2015 | 141 | BOEHLER "DMO-IG" | 2,0 :2,4 | - | - | 1 | _ | 1 | _ | _ | _ | see remark 3) on WPS | <300 | No | 44084 | Adam Duric | 1 | 11.1 / 1.2 | 1.1 / 1.2 | III
60EKG40BR022-UNY01Y-00L | 6 | L360NE_PSL2 (1.0582) | L360NE_PSL2 (1.0582) | BW | 406.4 | 400 | 6.3 | 406.4 | 400 | 6.3 | V | HER-017 | 1 | IMR-VP-18-2015 | 141 | BOEHLER "DMO-IG" | 2,0 :2,4 | - | - | 1 | _ | 1 | _ | _ | _ | see remark 3) on WPS | <300 | No | 44084 | Adam Duric | 1 | 11.1 / 1.2 | 1.1 / 1.2 | III
60EKG40BR022-UNY01Y-01L | 1 | L360NE_PSL2 (1.0582) | L360NE_PSL2 (1.0582) | BW | 406.4 | 400 | 6.3 | 406.4 | 400 | 6.3 | V | HER-017 | 1 | IMR-VP-18-2015 | 141 | BOEHLER "DMO-IG" | 2,0 :2,4 | - | - | 1 | _ | 1 | _ | _ | _ | see remark 3) on WPS | <300 | No | 44084 | Adam Duric | 1 | 11.1 / 1.2 | 1.1 / 1.2 | III
60EKG40BR022-UNY01Y-01L | 3 | L360NE_PSL2 (1.0582) | L360NE_PSL2 (1.0582) | BW | 406.4 | 400 | 6.3 | 406.4 | 400 | 6.3 | V | HER-017 | 1 | IMR-VP-18-2015 | 141 | BOEHLER "DMO-IG" | 2,0 :2,4 | - | - | 1 | _ | 1 | _ | _ | _ | see remark 3) on WPS | <300 | No | 44084 | Adam Duric | 1 | 11.1 / 1.2 | 1.1 / 1.2 | III
60EKG40BR022-UNY01Y-01L | 4 | L360NE_PSL2 (1.0582) | L360NE_PSL2 (1.0582) | BW | 406.4 | 400 | 6.3 | 406.4 | 400 | 6.3 | V | HER-017 | 1 | IMR-VP-18-2015 | 141 | BOEHLER "DMO-IG" | 2,0 :2,4 | - | - | 1 | _ | 1 | _ | _ | _ | see remark 3) on WPS | <300 | No | 44084 | Adam Duric | 1 | 11.1 / 1.2 | 1.1 / 1.2 | III
60EKG40BR022-UNY01Y-01L | 8 | L360NE_PSL2 (1.0582) | L360NE_PSL2 (1.0582) | BW | 406.4 | 400 | 6.3 | 406.4 | 400 | 6.3 | V | HER-017 | 1 | IMR-VP-18-2015 | 141 | BOEHLER "DMO-IG" | 2,0 :2,4 | - | - | 1 | _ | 1 | _ | _ | _ | see remark 3) on WPS | <300 | No | 44084 | Adam Duric | 1 | 11.1 / 1.2 | 1.1 / 1.2 | III
60EKG40BR023 | 1 | L360NE_PSL2 (1.0582) | L360NE_PSL2 (1.0582) | BW | 273 | 400 | 6.3 | 406.4 | 400 | 6.3 | V | HER-017 | 1 | IMR-VP-18-2015 | 141 | BOEHLER "DMO-IG" | 2,0 :2,4 | - | - | 1 | _ | 1 | _ | _ | _ | see remark 3) on WPS | <300 | No | 44084 | Adam Duric | 1 | 11.1 / 1.2 | 1.1 / 1.2 | III
60EKG40BR023 | 4 | L360NE_PSL2 (1.0582) | L360NE_PSL2 (1.0582) | BW | 273 | 400 | 6.3 | 406.4 | 400 | 6.3 | V | HER-017 | 1 | IMR-VP-18-2015 | 141 | BOEHLER "DMO-IG" | 2,0 :2,4 | - | - | 1 | _ | 1 | _ | _ | _ | see remark 3) on WPS | <300 | No | 44084 | Adam Duric | 1 | 11.1 / 1.2 | 1.1 / 1.2 | III
60EKG40BR023 | 6 | L360NE_PSL2 (1.0582) | L360NE_PSL2 (1.0582) | BW | 273 | 400 | 6.3 | 406.4 | 400 | 6.3 | V | HER-017 | 1 | IMR-VP-18-2015 | 141 | BOEHLER "DMO-IG" | 2,0 :2,4 | - | - | 1 | _ | 1 | _ | _ | _ | see remark 3) on WPS | <300 | No | 44084 | Adam Duric | 1 | 11.1 / 1.2 | 1.1 / 1.2 | III
60EKG40BR901 | 1 | L360NE_PSL2 (1.0582) | GP240GH (1.0619) | BW | 33.7 | 25 | 3.2 | 33.7 | 25 | 3.2 | V | HER-017 | 1 | IMR-VP-18-2015 | 141 | BOEHLER "DMO-IG" | 2,0 :2,4 | - | - | 1 | _ | 0.05 | _ | _ | _ | see remark 3) on WPS | <300 | No | 44084 | Adam Duric | 1 | 11.1 / 1.2 | 1.1 / 1.2 | SEP
60EKG40BR901 | 2 | L360NE_PSL2 (1.0582) | L360NE_PSL2 (1.0582) | BW | 33.7 | 25 | 3.2 | 33.7 | 25 | 3.2 | V | HER-017 | 1 | IMR-VP-18-2015 | 141 | BOEHLER "DMO-IG" | 2,0 :2,4 | - | - | 1 | _ | 0.05 | _ | _ | _ | see remark 3) on WPS | <300 | No | 44084 | Adam Duric | 1 | 11.1 / 1.2 | 1.1 / 1.2 | SEP
60EKG40BR902 | 1 | L360NE_PSL2 (1.0582) | L360NE_PSL2 (1.0582) | BW | 33.7 | 25 | 3.2 | 33.7 | 25 | 3.2 | V | HER-017 | 1 | IMR-VP-18-2015 | 141 | BOEHLER "DMO-IG" | 2,0 :2,4 | - | - | 1 | _ | 0.05 | _ | _ | _ | see remark 3) on WPS | <300 | No | 44084 | Adam Duric | 1 | 11.1 / 1.2 | 1.1 / 1.2 | SEP
60EKG40BR902 | 2 | L360NE_PSL2 (1.0582) | GP240GH (1.0619) | BW | 33.7 | 25 | 3.2 | 33.7 | 25 | 3.2 | V | HER-017 | 1 | IMR-VP-18-2015 | 141 | BOEHLER "DMO-IG" | 2,0 :2,4 | - | - | 1 | _ | 0.05 | _ | _ | _ | see remark 3) on WPS | <300 | No | 44084 | Adam Duric | 1 | 11.1 / 1.2 | 1.1 / 1.2 | SEP
60EKG40BR902 | 3 | L360NE_PSL2 (1.0582) | L360NE_PSL2 (1.0582) | BW | 33.7 | 25 | 3.2 | 33.7 | 25 | 3.2 | V | HER-017 | 1 | IMR-VP-18-2015 | 141 | BOEHLER "DMO-IG" | 2,0 :2,4 | - | - | 1 | _ | 0.05 | _ | _ | _ | see remark 3) on WPS | <300 | No | 44084 | Adam Duric | 1 | 11.1 / 1.2 | 1.1 / 1.2 | SEP
60EKG40BR903 | 1 | L360NE_PSL2 (1.0582) | GP240GH (1.0619) | BW | 33.7 | 25 | 3.2 | 33.7 | 25 | 3.2 | V | HER-017 | 1 | IMR-VP-18-2015 | 141 | BOEHLER "DMO-IG" | 2,0 :2,4 | - | - | 1 | _ | 0.05 | _ | _ | _ | see remark 3) on WPS | <300 | No | 44084 | Adam Duric | 1 | 11.1 / 1.2 | 1.1 / 1.2 | SEP
60EKG40BR903 | 2 | L360NE_PSL2 (1.0582) | L360NE_PSL2 (1.0582) | BW | 33.7 | 25 | 3.2 | 33.7 | 25 | 3.2 | V | HER-017 | 1 | IMR-VP-18-2015 | 141 | BOEHLER "DMO-IG" | 2,0 :2,4 | - | - | 1 | _ | 0.05 | _ | _ | _ | see remark 3) on WPS | <300 | No | 44084 | Adam Duric | 1 | 11.1 / 1.2 | 1.1 / 1.2 | SEP
60EKG40BR951 | 1 | L360NE_PSL2 (1.0582) | GP240GH (1.0619) | BW | 33.7 | 25 | 3.2 | 33.7 | 25 | 3.2 | V | HER-017 | 1 | IMR-VP-18-2015 | 141 | BOEHLER "DMO-IG" | 2,0 :2,4 | - | - | 1 | _ | 0.05 | _ | _ | _ | see remark 3) on WPS | <300 | No | 44084 | Adam Duric | 1 | 11.1 / 1.2 | 1.1 / 1.2 | SEP
60EKG40BR951 | 2 | L360NE_PSL2 (1.0582) | L360NE_PSL2 (1.0582) | BW | 33.7 | 25 | 3.2 | 33.7 | 25 | 3.2 | V | HER-017 | 1 | IMR-VP-18-2015 | 141 | BOEHLER "DMO-IG" | 2,0 :2,4 | - | - | 1 | _ | 0.05 | _ | _ | _ | see remark 3) on WPS | <300 | No | 44084 | Adam Duric | 1 | 11.1 / 1.2 | 1.1 / 1.2 | SEP
60EKG40BR951 | 3 | L360NE_PSL2 (1.0582) | L360NE_PSL2 (1.0582) | BW | 33.7 | 25 | 3.2 | 33.7 | 25 | 3.2 | V | HER-017 | 1 | IMR-VP-18-2015 | 141 | BOEHLER "DMO-IG" | 2,0 :2,4 | - | - | 1 | _ | 0.05 | _ | _ | _ | see remark 3) on WPS | <300 | No | 44084 | Adam Duric | 1 | 11.1 / 1.2 | 1.1 / 1.2 | SEP
60EKG40BR952 | 1 | L360NE_PSL2 (1.0582) | L360NE_PSL2 (1.0582) | BW | 33.7 | 25 | 3.2 | 33.7 | 25 | 3.2 | V | HER-017 | 1 | IMR-VP-18-2015 | 141 | BOEHLER "DMO-IG" | 2,0 :2,4 | - | - | 1 | _ | 0.05 | _ | _ | _ | see remark 3) on WPS | <300 | No | 44084 | Adam Duric | 1 | 11.1 / 1.2 | 1.1 / 1.2 | SEP
60EKG40BR952 | 2 | L360NE_PSL2 (1.0582) | GP240GH (1.0619) | BW | 33.7 | 25 | 3.2 | 33.7 | 25 | 3.2 | V | HER-017 | 1 | IMR-VP-18-2015 | 141 | BOEHLER "DMO-IG" | 2,0 :2,4 | - | - | 1 | _ | 0.05 | _ | _ | _ | see remark 3) on WPS | <300 | No | 44084 | Adam Duric | 1 | 11.1 / 1.2 | 1.1 / 1.2 | SEP
60EKG40BR952 | 3 | L360NE_PSL2 (1.0582) | L360NE_PSL2 (1.0582) | BW | 33.7 | 25 | 3.2 | 33.7 | 25 | 3.2 | V | HER-017 | 1 | IMR-VP-18-2015 | 141 | BOEHLER "DMO-IG" | 2,0 :2,4 | - | - | 1 | _ | 0.05 | _ | _ | _ | see remark 3) on WPS | <300 | No | 44084 | Adam Duric | 1 | 11.1 / 1.2 | 1.1 / 1.2 | SEP
60EKG70BR020 | 1 | X6CrNiMoTi17-12-2 (1.4571) | X6CrNiMoTi17-12-2 (1.4571) | BW | 323.9 | 300 | 10 | 323.9 | 300 | 10 | U | HER-008 | 1 | IMR-VP-08-2010 | 141 | BOEHLER "SAS 4-IG" | 2,0 :2,4 | - | - | 1 | _ | 1 | _ | _ | 0.1 | min. 5 | <200 | No | 44042 | Damjan Sliško | 1 | 8.1 | 8.1 | III
60EKG70BR020 | 14 | X6CrNiMoTi17-12-2 (1.4571) | X6CrNiMoTi17-12-2 (1.4571) | BW | 323.9 | 300 | 10 | 323.9 | 300 | 10 | V | HER-008 | 1 | IMR-VP-08-2010 | 141 | BOEHLER "SAS 4-IG" | 2,0 :2,4 | - | - | 1 | _ | 1 | _ | _ | 0.1 | min. 5 | <200 | No | 44042 | Damjan Sliško | 1 | 8.1 | 8.1 | III
60EKG70BR020 | 4 | X6CrNiMoTi17-12-2 (1.4571) | X6CrNiMoTi17-12-2 (1.4571) | BW | 323.9 | 300 | 10 | 323.9 | 300 | 10 | U | HER-008 | 1 | IMR-VP-08-2010 | 141 | BOEHLER "SAS 4-IG" | 2,0 :2,4 | - | - | 1 | _ | 1 | _ | _ | 0.1 | min. 5 | <200 | No | 44042 | Damjan Sliško | 1 | 8.1 | 8.1 | III
60EKG70BR020 | 9 | X6CrNiMoTi17-12-2 (1.4571) | X6CrNiMoTi17-12-2 (1.4571) | BW | 323.9 | 300 | 10 | 323.9 | 300 | 10 | U | HER-008 | 1 | IMR-VP-08-2010 | 141 | BOEHLER "SAS 4-IG" | 2,0 :2,4 | - | - | 1 | _ | 1 | _ | _ | 0.1 | min. 5 | <200 | No | 44042 | Damjan Sliško | 1 | 8.1 | 8.1 | III
60EKG70BR020 | 2 | X6CrNiMoTi17-12-2 (1.4571) | X6CrNiMoTi17-12-2 (1.4571) | BW | 323.9 | 300 | 10 | 323.9 | 300 | 10 | U | HER-008 | 1 | IMR-VP-08-2010 | 141 | BOEHLER "SAS 4-IG" | 2,0 :2,4 | - | - | 1 | _ | 1 | _ | _ | 0.1 | min. 5 | <200 | No | 44042 | Damjan Sliško | 1 | 8.1 | 8.1 | III
60EKG70BR020-UNY01Y-00L | 1 | X6CrNiMoTi17-12-2 (1.4571) | X6CrNiMoTi17-12-2 (1.4571) | BW | 323.9 | 300 | 10 | 323.9 | 300 | 10 | U | HER-008 | 1 | IMR-VP-08-2010 | 141 | BOEHLER "SAS 4-IG" | 2,0 :2,4 | - | - | 1 | _ | 1 | _ | _ | 0.1 | min. 5 | <200 | No | 44042 | Damjan Sliško | 1 | 8.1 | 8.1 | III
60EKG70BR020-UNY01Y-00L | 3 | X6CrNiMoTi17-12-2 (1.4571) | X6CrNiMoTi17-12-2 (1.4571) | BW | 323.9 | 300 | 10 | 323.9 | 300 | 10 | U | HER-008 | 1 | IMR-VP-08-2010 | 141 | BOEHLER "SAS 4-IG" | 2,0 :2,4 | - | - | 1 | _ | 1 | _ | _ | 0.1 | min. 5 | <200 | No | 44042 | Damjan Sliško | 1 | 8.1 | 8.1 | III
60EKG70BR020-UNY01Y-00L | 5 | X6CrNiMoTi17-12-2 (1.4571) | X6CrNiMoTi17-12-2 (1.4571) | BW | 323.9 | 300 | 10 | 323.9 | 300 | 10 | U | HER-008 | 1 | IMR-VP-08-2010 | 141 | BOEHLER "SAS 4-IG" | 2,0 :2,4 | - | - | 1 | _ | 1 | _ | _ | 0.1 | min. 5 | <200 | No | 44042 | Damjan Sliško | 1 | 8.1 | 8.1 | III
60EKG70BR020-UNY01Y-00L | 6 | X6CrNiMoTi17-12-2 (1.4571) | X6CrNiMoTi17-12-2 (1.4571) | BW | 323.9 | 300 | 10 | 323.9 | 300 | 10 | U | HER-008 | 1 | IMR-VP-08-2010 | 141 | BOEHLER "SAS 4-IG" | 2,0 :2,4 | - | - | 1 | _ | 1 | _ | _ | 0.1 | min. 5 | <200 | No | 44042 | Damjan Sliško | 1 | 8.1 | 8.1 | III
60EKG70BR020-UNY01Y-01L | 1 | X6CrNiMoTi17-12-2 (1.4571) | X6CrNiMoTi17-12-2 (1.4571) | BW | 323.9 | 300 | 10 | 323.9 | 300 | 10 | U | HER-008 | 1 | IMR-VP-08-2010 | 141 | BOEHLER "SAS 4-IG" | 2,0 :2,4 | - | - | 1 | _ | 1 | _ | _ | 0.1 | min. 5 | <200 | No | 44042 | Damjan Sliško | 1 | 8.1 | 8.1 | III
60EKG70BR020-UNY01Y-01L | 6 | X6CrNiMoTi17-12-2 (1.4571) | X6CrNiMoTi17-12-2 (1.4571) | BW | 323.9 | 300 | 10 | 323.9 | 300 | 10 | U | HER-008 | 1 | IMR-VP-08-2010 | 141 | BOEHLER "SAS 4-IG" | 2,0 :2,4 | - | - | 1 | _ | 1 | _ | _ | 0.1 | min. 5 | <200 | No | 44042 | Damjan Sliško | 1 | 8.1 | 8.1 | III
60EKG70BR021 | 1 | X6CrNiMoTi17-12-2 (1.4571) | X6CrNiMoTi17-12-2 (1.4571) | BW | 323.9 | 300 | 10 | 323.9 | 300 | 10 | U | HER-008 | 1 | IMR-VP-08-2010 | 141 | BOEHLER "SAS 4-IG" | 2,0 :2,4 | - | - | 1 | _ | 1 | _ | _ | 0.1 | min. 5 | <200 | No | 44042 | Damjan Sliško | 1 | 8.1 | 8.1 | III
60EKG70BR021 | 10 | X6CrNiMoTi17-12-2 (1.4571) | X6CrNiMoTi17-12-2 (1.4571) | BW | 323.9 | 300 | 10 | 323.9 | 300 | 10 | U | HER-008 | 1 | IMR-VP-08-2010 | 141 | BOEHLER "SAS 4-IG" | 2,0 :2,4 | - | - | 1 | _ | 1 | _ | _ | 0.1 | min. 5 | <200 | No | 44042 | Damjan Sliško | 1 | 8.1 | 8.1 | III
60EKG70BR021 | 14 | X6CrNiMoTi17-12-2 (1.4571) | X6CrNiMoTi17-12-2 (1.4571) | BW | 323.9 | 300 | 10 | 323.9 | 300 | 10 | U | HER-008 | 1 | IMR-VP-08-2010 | 141 | BOEHLER "SAS 4-IG" | 2,0 :2,4 | - | - | 1 | _ | 1 | _ | _ | 0.1 | min. 5 | <200 | No | 44042 | Damjan Sliško | 1 | 8.1 | 8.1 | III
60EKG70BR021 | 18 | X6CrNiMoTi17-12-2 (1.4571) | X6CrNiMoTi17-12-2 (1.4571) | BW | 323.9 | 300 | 10 | 323.9 | 300 | 10 | U | HER-008 | 1 | IMR-VP-08-2010 | 141 | BOEHLER "SAS 4-IG" | 2,0 :2,4 | - | - | 1 | _ | 1 | _ | _ | 0.1 | min. 5 | <200 | No | 44042 | Damjan Sliško | 1 | 8.1 | 8.1 | III
60EKG70BR021 | 21 | X6CrNiMoTi17-12-2 (1.4571) | X6CrNiMoTi17-12-2 (1.4571) | BW | 323.9 | 300 | 10 | 323.9 | 300 | 10 | U | HER-008 | 1 | IMR-VP-08-2010 | 141 | BOEHLER "SAS 4-IG" | 2,0 :2,4 | - | - | 1 | _ | 1 | _ | _ | 0.1 | min. 5 | <200 | No | 44042 | Damjan Sliško | 1 | 8.1 | 8.1 | III
60EKG70BR021 | 23 | X6CrNiMoTi17-12-2 (1.4571) | X6CrNiMoTi17-12-2 (1.4571) | BW | 323.9 | 300 | 10 | 323.9 | 300 | 10 | U | HER-008 | 1 | IMR-VP-08-2010 | 141 | BOEHLER "SAS 4-IG" | 2,0 :2,4 | - | - | 1 | _ | 1 | _ | _ | 0.1 | min. 5 | <200 | No | 44042 | Damjan Sliško | 1 | 8.1 | 8.1 | III
60EKG70BR021 | 7 | X6CrNiMoTi17-12-2 (1.4571) | X6CrNiMoTi17-12-2 (1.4571) | BW | 323.9 | 300 | 10 | 323.9 | 300 | 10 | U | HER-008 | 1 | IMR-VP-08-2010 | 141 | BOEHLER "SAS 4-IG" | 2,0 :2,4 | - | - | 1 | _ | 1 | _ | _ | 0.1 | min. 5 | <200 | No | 44042 | Damjan Sliško | 1 | 8.1 | 8.1 | III
60EKG70BR021-UHY00Y-00L | 1 | X6CrNiMoTi17-12-2 (1.4571) | X6CrNiMoTi17-12-2 (1.4571) | BW | 323.9 | 300 | 10 | 323.9 | 300 | 10 | U | HER-008 | 1 | IMR-VP-08-2010 | 141 | BOEHLER "SAS 4-IG" | 2,0 :2,4 | - | - | 1 | _ | 1 | _ | _ | 0.1 | min. 5 | <200 | No | 44042 | Damjan Sliško | 1 | 8.1 | 8.1 | III
60EKG70BR021-UHY00Y-00L | 2 | X6CrNiMoTi17-12-2 (1.4571) | X6CrNiMoTi17-12-2 (1.4571) | BW | 323.9 | 300 | 10 | 323.9 | 300 | 10 | U | HER-008 | 1 | IMR-VP-08-2010 | 141 | BOEHLER "SAS 4-IG" | 2,0 :2,4 | - | - | 1 | _ | 1 | _ | _ | 0.1 | min. 5 | <200 | No | 44042 | Damjan Sliško | 1 | 8.1 | 8.1 | III
60EKG70BR021-UHY00Y-01L | 1 | X6CrNiMoTi17-12-2 (1.4571) | X6CrNiMoTi17-12-2 (1.4571) | BW | 323.9 | 300 | 10 | 323.9 | 300 | 10 | U | HER-008 | 1 | IMR-VP-08-2010 | 141 | BOEHLER "SAS 4-IG" | 2,0 :2,4 | - | - | 1 | _ | 1 | _ | _ | 0.1 | min. 5 | <200 | No | 44042 | Damjan Sliško | 1 | 8.1 | 8.1 | III
60EKG70BR021-UHY00Y-01L | 2 | X6CrNiMoTi17-12-2 (1.4571) | X6CrNiMoTi17-12-2 (1.4571) | BW | 323.9 | 300 | 10 | 323.9 | 300 | 10 | U | HER-008 | 1 | IMR-VP-08-2010 | 141 | BOEHLER "SAS 4-IG" | 2,0 :2,4 | - | - | 1 | _ | 1 | _ | _ | 0.1 | min. 5 | <200 | No | 44042 | Damjan Sliško | 1 | 8.1 | 8.1 | III
60EKG70BR940 | 1 | X6CrNiMoTi17-12-2 (1.4571) | X6CrNiMoTi17-12-2 (1.4571) | BW | 33.7 | 25 | 2.3 | 33.7 | 25 | 2.3 | V | HER-011 | 1 | IMR-VP-11-2011 | 141 | BOEHLER "SAS 4-IG" | 2,0 : 2,4 | - | - | 1 | _ | 0.05 | _ | _ | 0.1 | min. 5 | <200 | No | 44054 | Adam Duric | 1 | 8.1 | 8.1 | SEP
60EKG70BR940 | 2 | X6CrNiMoTi17-12-2 (1.4571) | GX5CrNiMo19-11-2 (1.4408) | BW | 33.7 | 25 | 2.3 | 33.7 | 25 | 2.3 | V | HER-011 | 1 | IMR-VP-11-2011 | 141 | BOEHLER "SAS 4-IG" | 2,0 : 2,4 | - | - | 1 | _ | 0.05 | _ | _ | 0.1 | min. 5 | <200 | No | 44054 | Adam Duric | 1 | 8.1 | 8.1 | SEP
60EKG70BR940 | 3 | X6CrNiMoTi17-12-2 (1.4571) | X6CrNiMoTi17-12-2 (1.4571) | BW | 33.7 | 25 | 2.3 | 33.7 | 25 | 2.3 | V | HER-011 | 1 | IMR-VP-11-2011 | 141 | BOEHLER "SAS 4-IG" | 2,0 : 2,4 | - | - | 1 | _ | 0.05 | _ | _ | 0.1 | min. 5 | <200 | No | 44054 | Adam Duric | 1 | 8.1 | 8.1 | SEP
60EKG70BR947 | 1 | X6CrNiMoTi17-12-2 (1.4571) | X6CrNiMoTi17-12-2 (1.4571) | BW | 33.7 | 25 | 2.3 | 33.7 | 25 | 2.3 | V | HER-011 | 1 | IMR-VP-11-2011 | 141 | BOEHLER "SAS 4-IG" | 2,0 : 2,4 | - | - | 1 | _ | 0.05 | _ | _ | 0.1 | min. 5 | <200 | No | 44054 | Adam Duric | 1 | 8.1 | 8.1 | SEP
60EKG70BR947 | 2 | X6CrNiMoTi17-12-2 (1.4571) | GX5CrNiMo19-11-2 (1.4408) | BW | 33.7 | 25 | 2.3 | 33.7 | 25 | 2.3 | V | HER-011 | 1 | IMR-VP-11-2011 | 141 | BOEHLER "SAS 4-IG" | 2,0 : 2,4 | - | - | 1 | _ | 0.05 | _ | _ | 0.1 | min. 5 | <200 | No | 44054 | Adam Duric | 1 | 8.1 | 8.1 | SEP
60EKG70BR947 | 3 | X6CrNiMoTi17-12-2 (1.4571) | X6CrNiMoTi17-12-2 (1.4571) | BW | 33.7 | 25 | 2.3 | 33.7 | 25 | 2.3 | V | HER-011 | 1 | IMR-VP-11-2011 | 141 | BOEHLER "SAS 4-IG" | 2,0 : 2,4 | - | - | 1 | _ | 0.05 | _ | _ | 0.1 | min. 5 | <200 | No | 44054 | Adam Duric | 1 | 8.1 | 8.1 | SEP
60EKG70BR997 | 1 | X6CrNiMoTi17-12-2 (1.4571) | X6CrNiMoTi17-12-2 (1.4571) | BW | 33.7 | 25 | 2.3 | 33.7 | 25 | 2.3 | V | HER-011 | 1 | IMR-VP-11-2011 | 141 | BOEHLER "SAS 4-IG" | 2,0 : 2,4 | - | - | 1 | _ | 0.05 | _ | _ | 0.1 | min. 5 | <200 | No | 44054 | Adam Duric | 1 | 8.1 | 8.1 | SEP
60EKG70BR997 | 2 | X6CrNiMoTi17-12-2 (1.4571) | GX5CrNiMo19-11-2 (1.4408) | BW | 33.7 | 25 | 2.3 | 33.7 | 25 | 2.3 | V | HER-011 | 1 | IMR-VP-11-2011 | 141 | BOEHLER "SAS 4-IG" | 2,0 : 2,4 | - | - | 1 | _ | 0.05 | _ | _ | 0.1 | min. 5 | <200 | No | 44054 | Adam Duric | 1 | 8.1 | 8.1 | SEP
60EKG70BR997 | 3 | X6CrNiMoTi17-12-2 (1.4571) | X6CrNiMoTi17-12-2 (1.4571) | BW | 33.7 | 25 | 2.3 | 33.7 | 25 | 2.3 | V | HER-011 | 1 | IMR-VP-11-2011 | 141 | BOEHLER "SAS 4-IG" | 2,0 : 2,4 | - | - | 1 | _ | 0.05 | _ | _ | 0.1 | min. 5 | <200 | No | 44054 | Adam Duric | 1 | 8.1 | 8.1 | SEP
60EKT05BR001 | 4 | P235GH (1.0345) | P235GH (1.0345) | BW | 168.3 | 150 | 4.5 | 168.3 | 150 | 4.5 | V | HER-001 | 0 | IMR-VP-12-2012 | 141 | BOEHLER "DMO-IG" | 2,0 : 3,0 | - | - | 1 | _ | 0.05 | _ | _ | _ | see remark 2) on WPS | <350 | No | 44054 | Adam Duric | 1 | 1.1 / 1.2 | 1.1 / 1.2 | I
60EKT05BR002 | 1 | P235GH (1.0345) | P235GH (1.0345) | BW | 168.3 | 150 | 4.5 | 168.3 | 150 | 4.5 | V | HER-001 | 0 | IMR-VP-12-2012 | 141 | BOEHLER "DMO-IG" | 2,0 : 3,0 | - | - | 1 | _ | 0.05 | _ | _ | _ | see remark 2) on WPS | <350 | No | 44054 | Adam Duric | 1 | 1.1 / 1.2 | 1.1 / 1.2 | SEP
60EKT05BR002 | 6 | P235GH (1.0345) | P235GH (1.0345) | BW | 168.3 | 150 | 4.5 | 168.3 | 150 | 4.5 | V | HER-001 | 0 | IMR-VP-12-2012 | 141 | BOEHLER "DMO-IG" | 2,0 : 3,0 | - | - | 1 | _ | 0.05 | _ | _ | _ | see remark 2) on WPS | <350 | No | 44054 | Adam Duric | 1 | 1.1 / 1.2 | 1.1 / 1.2 | SEP
60EKT05BR002 | 10 | P235GH (1.0345) | P235GH (1.0345) | BW | 168.3 | 150 | 4.5 | 168.3 | 150 | 4.5 | V | HER-001 | 0 | IMR-VP-12-2012 | 141 | BOEHLER "DMO-IG" | 2,0 : 3,0 | - | - | 1 | _ | 0.05 | _ | _ | _ | see remark 2) on WPS | <350 | No | 44054 | Adam Duric | 1 | 1.1 / 1.2 | 1.1 / 1.2 | SEP
60EKT05BR002 | 14 | P235GH (1.0345) | P235GH (1.0345) | BW | 168.3 | 150 | 4.5 | 168.3 | 150 | 4.5 | V | HER-001 | 0 | IMR-VP-12-2012 | 141 | BOEHLER "DMO-IG" | 2,0 : 3,0 | - | - | 1 | _ | 0.05 | _ | _ | _ | see remark 2) on WPS | <350 | No | 44054 | Adam Duric | 1 | 1.1 / 1.2 | 1.1 / 1.2 | SEP
60EKT05BR002 | 18 | P235GH (1.0345) | P235GH (1.0345) | BW | 168.3 | 150 | 4.5 | 168.3 | 150 | 4.5 | V | HER-001 | 0 | IMR-VP-12-2012 | 141 | BOEHLER "DMO-IG" | 2,0 : 3,0 | - | - | 1 | _ | 0.05 | _ | _ | _ | see remark 2) on WPS | <350 | No | 44054 | Adam Duric | 1 | 1.1 / 1.2 | 1.1 / 1.2 | SEP
60EKT05BR002 | 20 | P235GH (1.0345) | P235GH (1.0345) | BW | 168.3 | 150 | 4.5 | 168.3 | 150 | 4.5 | V | HER-001 | 0 | IMR-VP-12-2012 | 141 | BOEHLER "DMO-IG" | 2,0 : 3,0 | - | - | 1 | _ | 0.05 | _ | _ | _ | see remark 2) on WPS | <350 | No | 44054 | Adam Duric | 1 | 1.1 / 1.2 | 1.1 / 1.2 | SEP
60EKT05BR003 | 1 | P235GH (1.0345) | P235GH (1.0345) | BW | 168.3 | 150 | 4.5 | 168.3 | 150 | 4.5 | V | HER-001 | 0 | IMR-VP-12-2012 | 141 | BOEHLER "DMO-IG" | 2,0 : 3,0 | - | - | 1 | _ | 0.05 | _ | _ | _ | see remark 2) on WPS | <350 | No | 44054 | Adam Duric | 1 | 1.1 / 1.2 | 1.1 / 1.2 | SEP
60EKT05BR003 | 4 | P235GH (1.0345) | P235GH (1.0345) | BW | 168.3 | 150 | 4.5 | 168.3 | 150 | 4.5 | V | HER-001 | 0 | IMR-VP-12-2012 | 141 | BOEHLER "DMO-IG" | 2,0 : 3,0 | - | - | 1 | _ | 0.05 | _ | _ | _ | see remark 2) on WPS | <350 | No | 44054 | Adam Duric | 1 | 1.1 / 1.2 | 1.1 / 1.2 | SEP
60EKT05BR004 | 1 | P235GH (1.0345) | P235GH (1.0345) | BW | 168.3 | 150 | 4.5 | 168.3 | 150 | 4.5 | V | HER-001 | 0 | IMR-VP-12-2012 | 141 | BOEHLER "DMO-IG" | 2,0 : 3,0 | - | - | 1 | _ | 0.05 | _ | _ | _ | see remark 2) on WPS | <350 | No | 44054 | Adam Duric | 1 | 1.1 / 1.2 | 1.1 / 1.2 | SEP
60EKT05BR004 | 4 | P235GH (1.0345) | P235GH (1.0345) | BW | 168.3 | 150 | 4.5 | 168.3 | 150 | 4.5 | V | HER-001 | 0 | IMR-VP-12-2012 | 141 | BOEHLER "DMO-IG" | 2,0 : 3,0 | - | - | 1 | _ | 0.05 | _ | _ | _ | see remark 2) on WPS | <350 | No | 44054 | Adam Duric | 1 | 1.1 / 1.2 | 1.1 / 1.2 | SEP
60EKT05BR004 | 8 | P235GH (1.0345) | P235GH (1.0345) | BW | 168.3 | 150 | 4.5 | 168.3 | 150 | 4.5 | V | HER-001 | 0 | IMR-VP-12-2012 | 141 | BOEHLER "DMO-IG" | 2,0 : 3,0 | - | - | 1 | _ | 0.05 | _ | _ | _ | see remark 2) on WPS | <350 | No | 44054 | Adam Duric | 1 | 1.1 / 1.2 | 1.1 / 1.2 | SEP
60EKT05BR004-UEY00Y-00L | 1 | P235GH (1.0345) | P235GH (1.0345) | BW | 168.3 | 150 | 4.5 | 168.3 | 150 | 4.5 | V | HER-001 | 0 | IMR-VP-12-2012 | 141 | BOEHLER "DMO-IG" | 2,0 : 3,0 | - | - | 1 | _ | 0.05 | _ | _ | _ | see remark 2) on WPS | <350 | No | 44054 | Adam Duric | 1 | 1.1 / 1.2 | 1.1 / 1.2 | SEP
60EKT05BR004-UEY00Y-00L | 2 | P235GH (1.0345) | P235GH (1.0345) | BW | 168.3 | 150 | 4.5 | 168.3 | 150 | 4.5 | V | HER-001 | 0 | IMR-VP-12-2012 | 141 | BOEHLER "DMO-IG" | 2,0 : 3,0 | - | - | 1 | _ | 0.05 | _ | _ | _ | see remark 2) on WPS | <350 | No | 44054 | Adam Duric | 1 | 1.1 / 1.2 | 1.1 / 1.2 | SEP
60EKT05BR005 | 1 | P235GH (1.0345) | P235GH (1.0345) | BW | 168.3 | 150 | 4.5 | 168.3 | 150 | 4.5 | V | HER-001 | 0 | IMR-VP-12-2012 | 141 | BOEHLER "DMO-IG" | 2,0 : 3,0 | - | - | 1 | _ | 0.05 | _ | _ | _ | see remark 2) on WPS | <350 | No | 44054 | Adam Duric | 1 | 1.1 / 1.2 | 1.1 / 1.2 | SEP
60EKT05BR005 | 6 | P235GH (1.0345) | P235GH (1.0345) | BW | 168.3 | 150 | 4.5 | 168.3 | 150 | 4.5 | V | HER-001 | 0 | IMR-VP-12-2012 | 141 | BOEHLER "DMO-IG" | 2,0 : 3,0 | - | - | 1 | _ | 0.05 | _ | _ | _ | see remark 2) on WPS | <350 | No | 44054 | Adam Duric | 1 | 1.1 / 1.2 | 1.1 / 1.2 | SEP
60EKT05BR005 | 8 | P235GH (1.0345) | P235GH (1.0345) | BW | 168.3 | 150 | 4.5 | 168.3 | 150 | 4.5 | V | HER-001 | 0 | IMR-VP-12-2012 | 141 | BOEHLER "DMO-IG" | 2,0 : 3,0 | - | - | 1 | _ | 0.05 | _ | _ | _ | see remark 2) on WPS | <350 | No | 44054 | Adam Duric | 1 | 1.1 / 1.2 | 1.1 / 1.2 | SEP
60EKT05BR005 | 10 | P235GH (1.0345) | P235GH (1.0345) | BW | 168.3 | 150 | 4.5 | 168.3 | 150 | 4.5 | V | HER-001 | 0 | IMR-VP-12-2012 | 141 | BOEHLER "DMO-IG" | 2,0 : 3,0 | - | - | 1 | _ | 0.05 | _ | _ | _ | see remark 2) on WPS | <350 | No | 44054 | Adam Duric | 1 | 1.1 / 1.2 | 1.1 / 1.2 | SEP
60EKT05BR005 | 12 | P235GH (1.0345) | P235GH (1.0345) | BW | 168.3 | 150 | 4.5 | 168.3 | 150 | 4.5 | V | HER-001 | 0 | IMR-VP-12-2012 | 141 | BOEHLER "DMO-IG" | 2,0 : 3,0 | - | - | 1 | _ | 0.05 | _ | _ | _ | see remark 2) on WPS | <350 | No | 44054 | Adam Duric | 1 | 1.1 / 1.2 | 1.1 / 1.2 | SEP
60EKT05BR005 | 14 | P235GH (1.0345) | P235GH (1.0345) | BW | 168.3 | 150 | 4.5 | 168.3 | 150 | 4.5 | V | HER-001 | 0 | IMR-VP-12-2012 | 141 | BOEHLER "DMO-IG" | 2,0 : 3,0 | - | - | 1 | _ | 0.05 | _ | _ | _ | see remark 2) on WPS | <350 | No | 44054 | Adam Duric | 1 | 1.1 / 1.2 | 1.1 / 1.2 | SEP
60EKT05BR005 | 17 | P235GH (1.0345) | P235GH (1.0345) | BW | 168.3 | 150 | 4.5 | 168.3 | 150 | 4.5 | V | HER-001 | 0 | IMR-VP-12-2012 | 141 | BOEHLER "DMO-IG" | 2,0 : 3,0 | - | - | 1 | _ | 0.05 | _ | _ | _ | see remark 2) on WPS | <350 | No | 44054 | Adam Duric | 1 | 1.1 / 1.2 | 1.1 / 1.2 | SEP
60EKT05BR005 | 19 | P235GH (1.0345) | P235GH (1.0345) | BW | 168.3 | 150 | 4.5 | 168.3 | 150 | 4.5 | V | HER-001 | 0 | IMR-VP-12-2012 | 141 | BOEHLER "DMO-IG" | 2,0 : 3,0 | - | - | 1 | _ | 0.05 | _ | _ | _ | see remark 2) on WPS | <350 | No | 44054 | Adam Duric | 1 | 1.1 / 1.2 | 1.1 / 1.2 | SEP
60EKT05BR005 | 21 | P235GH (1.0345) | P235GH (1.0345) | BW | 168.3 | 150 | 4.5 | 168.3 | 150 | 4.5 | V | HER-001 | 0 | IMR-VP-12-2012 | 141 | BOEHLER "DMO-IG" | 2,0 : 3,0 | - | - | 1 | _ | 0.05 | _ | _ | _ | see remark 2) on WPS | <350 | No | 44054 | Adam Duric | 1 | 1.1 / 1.2 | 1.1 / 1.2 | SEP
60EKT05BR005 | 23 | P235GH (1.0345) | P235GH (1.0345) | BW | 168.3 | 150 | 4.5 | 168.3 | 150 | 4.5 | V | HER-001 | 0 | IMR-VP-12-2012 | 141 | BOEHLER "DMO-IG" | 2,0 : 3,0 | - | - | 1 | _ | 0.05 | _ | _ | _ | see remark 2) on WPS | <350 | No | 44054 | Adam Duric | 1 | 1.1 / 1.2 | 1.1 / 1.2 | SEP
60EKT05BR005 | 29 | P235GH (1.0345) | P235GH (1.0345) | BW | 168.3 | 150 | 4.5 | 168.3 | 150 | 4.5 | V | HER-001 | 0 | IMR-VP-12-2012 | 141 | BOEHLER "DMO-IG" | 2,0 : 3,0 | - | - | 1 | _ | 0.05 | _ | _ | _ | see remark 2) on WPS | <350 | No | 44054 | Adam Duric | 1 | 1.1 / 1.2 | 1.1 / 1.2 | SEP
60EKT05BR005 | 32 | P235GH (1.0345) | P235GH (1.0345) | BW | 168.3 | 150 | 4.5 | 168.3 | 150 | 4.5 | V | HER-001 | 0 | IMR-VP-12-2012 | 141 | BOEHLER "DMO-IG" | 2,0 : 3,0 | - | - | 1 | _ | 0.05 | _ | _ | _ | see remark 2) on WPS | <350 | No | 44054 | Adam Duric | 1 | 1.1 / 1.2 | 1.1 / 1.2 | SEP
60EKT05BR005 | 36 | P235GH (1.0345) | P235GH (1.0345) | BW | 168.3 | 150 | 4.5 | 168.3 | 150 | 4.5 | V | HER-001 | 0 | IMR-VP-12-2012 | 141 | BOEHLER "DMO-IG" | 2,0 : 3,0 | - | - | 1 | _ | 0.05 | _ | _ | _ | see remark 2) on WPS | <350 | No | 44054 | Adam Duric | 1 | 1.1 / 1.2 | 1.1 / 1.2 | SEP
60EKT05BR005 | 40 | P235GH (1.0345) | P235GH (1.0345) | BW | 168.3 | 150 | 4.5 | 168.3 | 150 | 4.5 | V | HER-001 | 0 | IMR-VP-12-2012 | 141 | BOEHLER "DMO-IG" | 2,0 : 3,0 | - | - | 1 | _ | 0.05 | _ | _ | _ | see remark 2) on WPS | <350 | No | 44054 | Adam Duric | 1 | 1.1 / 1.2 | 1.1 / 1.2 | SEP
60EKT05BR005 | 44 | P235GH (1.0345) | P235GH (1.0345) | BW | 168.3 | 150 | 4.5 | 168.3 | 150 | 4.5 | V | HER-001 | 0 | IMR-VP-12-2012 | 141 | BOEHLER "DMO-IG" | 2,0 : 3,0 | - | - | 1 | _ | 0.05 | _ | _ | _ | see remark 2) on WPS | <350 | No | 44054 | Adam Duric | 1 | 1.1 / 1.2 | 1.1 / 1.2 | SEP
60EKT05BR006 | 1 | P235GH (1.0345) | P235GH (1.0345) | BW | 168.3 | 150 | 4.5 | 168.3 | 150 | 4.5 | V | HER-001 | 0 | IMR-VP-12-2012 | 141 | BOEHLER "DMO-IG" | 2,0 : 3,0 | - | - | 1 | _ | 0.05 | _ | _ | _ | see remark 2) on WPS | <350 | No | 44054 | Adam Duric | 1 | 1.1 / 1.2 | 1.1 / 1.2 | SEP
60EKT05BR006 | 4 | P235GH (1.0345) | P235GH (1.0345) | BW | 168.3 | 150 | 4.5 | 168.3 | 150 | 4.5 | V | HER-001 | 0 | IMR-VP-12-2012 | 141 | BOEHLER "DMO-IG" | 2,0 : 3,0 | - | - | 1 | _ | 0.05 | _ | _ | _ | see remark 2) on WPS | <350 | No | 44054 | Adam Duric | 1 | 1.1 / 1.2 | 1.1 / 1.2 | SEP
60EKT05BR006 | 9 | P235GH (1.0345) | P235GH (1.0345) | BW | 168.3 | 150 | 4.5 | 168.3 | 150 | 4.5 | V | HER-001 | 0 | IMR-VP-12-2012 | 141 | BOEHLER "DMO-IG" | 2,0 : 3,0 | - | - | 1 | _ | 0.05 | _ | _ | _ | see remark 2) on WPS | <350 | No | 44054 | Adam Duric | 1 | 1.1 / 1.2 | 1.1 / 1.2 | SEP
60EKT05BR006 | 11 | P235GH (1.0345) | P355NH (1.0565) | BW | 168.3 | 150 | 4.5 | 168.3 | 150 | 4.5 | V | HER-017 | 1 | IMR-VP-18-2015 | 141 | BOEHLER "DMO-IG" | 2,0 : 2,4 | - | - | 1 | _ | 0.05 | _ | _ | _ | see remark 3) on WPS | <300 | No | 44083 | Adam Duric | 1 | 11.1 / 1.2 | 1.1 / 1.2 | SEP
60EKT05BR192 | 5 | P235GH (1.0345) | P235GH (1.0345) | BW | 60.3 | 60 | 3.6 | 60.3 | 60 | 3.6 | V | HER-001 | 0 | IMR-VP-12-2012 | 141 | BOEHLER "DMO-IG" | 2,0 : 3,0 | - | - | 1 | _ | 0.05 | _ | _ | _ | see remark 2) on WPS | <350 | No | 44054 | Adam Duric | 1 | 1.1 / 1.2 | 1.1 / 1.2 | SEP
60EKT05BR192 | 9 | P235GH (1.0345) | P235GH (1.0345) | BW | 60.3 | 60 | 3.6 | 60.3 | 60 | 3.6 | V | HER-001 | 0 | IMR-VP-12-2012 | 141 | BOEHLER "DMO-IG" | 2,0 : 3,0 | - | - | 1 | _ | 0.05 | _ | _ | _ | see remark 2) on WPS | <350 | No | 44054 | Adam Duric | 1 | 1.1 / 1.2 | 1.1 / 1.2 | SEP
60EKT05BR192 | 11 | P235GH (1.0345) | P235GH (1.0345) | BW | 60.3 | 60 | 3.6 | 60.3 | 60 | 3.6 | V | HER-001 | 0 | IMR-VP-12-2012 | 141 | BOEHLER "DMO-IG" | 2,0 : 3,0 | - | - | 1 | _ | 0.05 | _ | _ | _ | see remark 2) on WPS | <350 | No | 44054 | Adam Duric | 1 | 1.1 / 1.2 | 1.1 / 1.2 | SEP
60EKT05BR192 | 15 | P235GH (1.0345) | P235GH (1.0345) | BW | 60.3 | 60 | 3.6 | 60.3 | 60 | 3.6 | V | HER-001 | 0 | IMR-VP-12-2012 | 141 | BOEHLER "DMO-IG" | 2,0 : 3,0 | - | - | 1 | _ | 0.05 | _ | _ | _ | see remark 2) on WPS | <350 | No | 44054 | Adam Duric | 1 | 1.1 / 1.2 | 1.1 / 1.2 | SEP
60EKT05BR192 | 20 | P235GH (1.0345) | P235GH (1.0345) | BW | 60.3 | 60 | 3.6 | 60.3 | 60 | 3.6 | V | HER-001 | 0 | IMR-VP-12-2012 | 141 | BOEHLER "DMO-IG" | 2,0 : 3,0 | - | - | 1 | _ | 0.05 | _ | _ | _ | see remark 2) on WPS | <350 | No | 44054 | Adam Duric | 1 | 1.1 / 1.2 | 1.1 / 1.2 | SEP
60EKT05BR192 | 25 | P235GH (1.0345) | P235GH (1.0345) | BW | 60.3 | 60 | 3.6 | 60.3 | 60 | 3.6 | V | HER-001 | 0 | IMR-VP-12-2012 | 141 | BOEHLER "DMO-IG" | 2,0 : 3,0 | - | - | 1 | _ | 0.05 | _ | _ | _ | see remark 2) on WPS | <350 | No | 44054 | Adam Duric | 1 | 1.1 / 1.2 | 1.1 / 1.2 | SEP
60EKT05BR192 | 28 | P235GH (1.0345) | P235GH (1.0345) | BW | 60.3 | 60 | 3.6 | 60.3 | 60 | 3.6 | V | HER-001 | 0 | IMR-VP-12-2012 | 141 | BOEHLER "DMO-IG" | 2,0 : 3,0 | - | - | 1 | _ | 0.05 | _ | _ | _ | see remark 2) on WPS | <350 | No | 44054 | Adam Duric | 1 | 1.1 / 1.2 | 1.1 / 1.2 | SEP
60EKT05BR192 | 32 | P235GH (1.0345) | P235GH (1.0345) | BW | 60.3 | 60 | 3.6 | 60.3 | 60 | 3.6 | V | HER-001 | 0 | IMR-VP-12-2012 | 141 | BOEHLER "DMO-IG" | 2,0 : 3,0 | - | - | 1 | _ | 0.05 | _ | _ | _ | see remark 2) on WPS | <350 | No | 44054 | Adam Duric | 1 | 1.1 / 1.2 | 1.1 / 1.2 | SEP
60EKT05BR301 | 1 | P235GH (1.0345) | 16Mo3 (1.5415) | BW | 33.7 | 25 | 4 | 33.7 | 25 | 4 | V | HER-001 | 0 | IMR-VP-12-2012 | 141 | BOEHLER "DMO-IG" | 2,0 : 3,0 | - | - | 1 | _ | 0.05 | _ | _ | _ | see remark 2) on WPS | <350 | No | 44054 | Adam Duric | 1 | 1.1 / 1.2 | 1.1 / 1.2 | SEP
60EKT05BR301 | 2 | 16Mo3 (1.5415) | P235GH (1.0345) | BW | 33.7 | 25 | 4 | 33.7 | 25 | 2.6 | V | HER-004 | 0 | IMR-VP-21-2015 | 141 | BOEHLER "DMO-IG" | 2,0 : 2,4 | - | - | 1 | _ | 0.05 | _ | _ | _ | see remark 2) on WPS | <265 | No | 44041 | Damjan Sliško | 1 | 1.1 / 1.2 | 1.1 / 1.2 | SEP
60EKT05BR302 | 1 | 16Mo3 (1.5415) | P235GH (1.0345) | BW | 33.7 | 25 | 2.6 | 33.7 | 25 | 4 | V | HER-004 | 0 | IMR-VP-21-2015 | 141 | BOEHLER "DMO-IG" | 2,0 : 2,4 | - | - | 1 | _ | 0.05 | _ | _ | _ | see remark 2) on WPS | <265 | No | 44041 | Damjan Sliško | 1 | 1.1 / 1.2 | 1.1 / 1.2 | SEP
60EKT05BR302 | 4 | P235GH (1.0345) | 16Mo3 (1.5415) | BW | 33.7 | 25 | 4 | 33.7 | 25 | 4 | V | HER-001 | 0 | IMR-VP-12-2012 | 141 | BOEHLER "DMO-IG" | 2,0 : 3,0 | - | - | 1 | _ | 0.05 | _ | _ | _ | see remark 2) on WPS | <350 | No | 44054 | Adam Duric | 1 | 1.1 / 1.2 | 1.1 / 1.2 | SEP
60EKT05BR303 | 1 | 16Mo3 (1.5415) | P235GH (1.0345) | BW | 33.7 | 25 | 2.6 | 33.7 | 25 | 4 | V | HER-004 | 0 | IMR-VP-21-2015 | 141 | BOEHLER "DMO-IG" | 2,0 : 2,4 | - | - | 1 | _ | 0.05 | _ | _ | _ | see remark 2) on WPS | <265 | No | 44041 | Damjan Sliško | 1 | 1.1 / 1.2 | 1.1 / 1.2 | SEP
60EKT05BR303 | 2 | P235GH (1.0345) | 16Mo3 (1.5415) | BW | 33.7 | 25 | 4 | 33.7 | 25 | 4 | V | HER-001 | 0 | IMR-VP-12-2012 | 141 | BOEHLER "DMO-IG" | 2,0 : 3,0 | - | - | 1 | _ | 0.05 | _ | _ | _ | see remark 2) on WPS | <350 | No | 44054 | Adam Duric | 1 | 1.1 / 1.2 | 1.1 / 1.2 | SEP
60EKT05BR304 | 1 | 16Mo3 (1.5415) | P235GH (1.0345) | BW | 33.7 | 25 | 2.6 | 33.7 | 25 | 4 | V | HER-004 | 0 | IMR-VP-21-2015 | 141 | BOEHLER "DMO-IG" | 2,0 : 2,4 | - | - | 1 | _ | 0.05 | _ | _ | _ | see remark 2) on WPS | <265 | No | 44041 | Damjan Sliško | 1 | 1.1 / 1.2 | 1.1 / 1.2 | SEP
60EKT05BR304 | 4 | P235GH (1.0345) | 16Mo3 (1.5415) | BW | 33.7 | 25 | 4 | 33.7 | 25 | 4 | V | HER-001 | 0 | IMR-VP-12-2012 | 141 | BOEHLER "DMO-IG" | 2,0 : 3,0 | - | - | 1 | _ | 0.05 | _ | _ | _ | see remark 2) on WPS | <350 | No | 44054 | Adam Duric | 1 | 1.1 / 1.2 | 1.1 / 1.2 | SEP
60EKT05BR305 | 1 | 16Mo3 (1.5415) | P235GH (1.0345) | BW | 33.7 | 25 | 2.6 | 33.7 | 25 | 4 | V | HER-004 | 0 | IMR-VP-21-2015 | 141 | BOEHLER "DMO-IG" | 2,0 : 2,4 | - | - | 1 | _ | 0.05 | _ | _ | _ | see remark 2) on WPS | <265 | No | 44041 | Damjan Sliško | 1 | 1.1 / 1.2 | 1.1 / 1.2 | SEP
60EKT05BR305 | 2 | P235GH (1.0345) | 16Mo3 (1.5415) | BW | 33.7 | 25 | 4 | 33.7 | 25 | 4 | V | HER-001 | 0 | IMR-VP-12-2012 | 141 | BOEHLER "DMO-IG" | 2,0 : 3,0 | - | - | 1 | _ | 0.05 | _ | _ | _ | see remark 2) on WPS | <350 | No | 44054 | Adam Duric | 1 | 1.1 / 1.2 | 1.1 / 1.2 | SEP
60EKT05BR306 | 1 | 16Mo3 (1.5415) | P235GH (1.0345) | BW | 33.7 | 25 | 2.6 | 33.7 | 25 | 4 | V | HER-004 | 0 | IMR-VP-21-2015 | 141 | BOEHLER "DMO-IG" | 2,0 : 2,4 | - | - | 1 | _ | 0.05 | _ | _ | _ | see remark 2) on WPS | <265 | No | 44041 | Damjan Sliško | 1 | 1.1 / 1.2 | 1.1 / 1.2 | SEP
60EKT05BR306 | 4 | P235GH (1.0345) | 16Mo3 (1.5415) | BW | 33.7 | 25 | 4 | 33.7 | 25 | 4 | V | HER-001 | 0 | IMR-VP-12-2012 | 141 | BOEHLER "DMO-IG" | 2,0 : 3,0 | - | - | 1 | _ | 0.05 | _ | _ | _ | see remark 2) on WPS | <350 | No | 44054 | Adam Duric | 1 | 1.1 / 1.2 | 1.1 / 1.2 | SEP
60EKT05BR307 | 1 | 16Mo3 (1.5415) | P235GH (1.0345) | BW | 21.3 | 15 | 3.2 | 21.3 | 15 | 3.2 | V | HER-015 | 0 | IMR-VP-17-2015 | 141 | BOEHLER "DMO-IG" | 2,0 : 2,4 | - | - | 1 | _ | 0.05 | _ | _ | _ | see remark 2) on WPS | <340 | No | 44063 | Adam Duric | 1 | 1.1 / 1.2 | 1.1 / 1.2 | SEP
60EKT05BR307 | 2 | P235GH (1.0345) | 16Mo3 (1.5415) | BW | 21.3 | 15 | 3.2 | 21.3 | 15 | 3.2 | V | HER-015 | 0 | IMR-VP-17-2015 | 141 | BOEHLER "DMO-IG" | 2,0 : 2,4 | - | - | 1 | _ | 0.05 | _ | _ | _ | see remark 2) on WPS | <340 | No | 44063 | Adam Duric | 1 | 1.1 / 1.2 | 1.1 / 1.2 | SEP
60EKT05BR308 | 1 | 16Mo3 (1.5415) | P235GH (1.0345) | BW | 21.3 | 15 | 3.2 | 21.3 | 15 | 3.2 | V | HER-015 | 0 | IMR-VP-17-2015 | 141 | BOEHLER "DMO-IG" | 2,0 : 2,4 | - | - | 1 | _ | 0.05 | _ | _ | _ | see remark 2) on WPS | <340 | No | 44063 | Adam Duric | 1 | 1.1 / 1.2 | 1.1 / 1.2 | SEP
60EKT05BR308 | 2 | P235GH (1.0345) | 16Mo3 (1.5415) | BW | 21.3 | 15 | 3.2 | 21.3 | 15 | 3.2 | V | HER-015 | 0 | IMR-VP-17-2015 | 141 | BOEHLER "DMO-IG" | 2,0 : 2,4 | - | - | 1 | _ | 0.05 | _ | _ | _ | see remark 2) on WPS | <340 | No | 44063 | Adam Duric | 1 | 1.1 / 1.2 | 1.1 / 1.2 | SEP
60EKT05BR901 | 3 | P235GH (1.0345) | P235GH (1.0345) | BW | 60.3 | 50 | 3.6 | 60.3 | 50 | 3.6 | V | HER-001 | 0 | IMR-VP-12-2012 | 141 | BOEHLER "DMO-IG" | 2,0 : 3,0 | - | - | 1 | _ | 0.05 | _ | _ | _ | see remark 2) on WPS | <350 | No | 44054 | Adam Duric | 1 | 1.1 / 1.2 | 1.1 / 1.2 | SEP
60EKT05BR901 | 4 | P235GH (1.0345) | Undefined material (CS) | BW | 60.3 | 50 | 3.6 | 50 | 50 | 3.6 | V | HER-001 | 0 | IMR-VP-12-2012 | 141 | BOEHLER "DMO-IG" | 2,0 : 3,0 | - | - | 1 | _ | 0.05 | _ | _ | _ | see remark 2) on WPS | <350 | No | 44054 | Adam Duric | 1 | 1.1 / 1.2 | 1.1 / 1.2 | SEP
60EKT05BR902 | 3 | P235GH (1.0345) | P235GH (1.0345) | BW | 60.3 | 50 | 3.6 | 60.3 | 50 | 3.6 | V | HER-001 | 0 | IMR-VP-12-2012 | 141 | BOEHLER "DMO-IG" | 2,0 : 3,0 | - | - | 1 | _ | 0.05 | _ | _ | _ | see remark 2) on WPS | <350 | No | 44054 | Adam Duric | 1 | 1.1 / 1.2 | 1.1 / 1.2 | SEP
60EKT05BR902 | 4 | P235GH (1.0345) | Undefined material (CS) | BW | 60.3 | 50 | 3.6 | 50 | 50 | 3.6 | V | HER-001 | 0 | IMR-VP-12-2012 | 141 | BOEHLER "DMO-IG" | 2,0 : 3,0 | - | - | 1 | _ | 0.05 | _ | _ | _ | see remark 2) on WPS | <350 | No | 44054 | Adam Duric | 1 | 1.1 / 1.2 | 1.1 / 1.2 | SEP
60EKT05BR903 | 2 | P235GH (1.0345) | P250GH (1.0460) | BW | 33.7 | 25 | 4 | 33.7 | 25 | 3.6 | V | HER-001 | 0 | IMR-VP-12-2012 | 141 | BOEHLER "DMO-IG" | 2,0 : 3,0 | - | - | 1 | _ | 0.05 | _ | _ | _ | see remark 2) on WPS | <350 | No | 44054 | Adam Duric | 1 | 1.1 / 1.2 | 1.1 / 1.2 | SEP
60EKT05BR903 | 3 | P250GH (1.0460) | P235GH (1.0345) | BW | 33.7 | 25 | 4 | 33.7 | 25 | 4 | V | HER-001 | 0 | IMR-VP-12-2012 | 141 | BOEHLER "DMO-IG" | 2,0 : 3,0 | - | - | 1 | _ | 0.05 | _ | _ | _ | see remark 2) on WPS | <350 | No | 44054 | Adam Duric | 1 | 1.1 / 1.2 | 1.1 / 1.2 | SEP
60EKT05BR905 | 1 | P235GH (1.0345) | P250GH (1.0460) | BW | 33.7 | 25 | 4 | 33.7 | 25 | 3.6 | V | HER-001 | 0 | IMR-VP-12-2012 | 141 | BOEHLER "DMO-IG" | 2,0 : 3,0 | - | - | 1 | _ | 0.05 | _ | _ | _ | see remark 2) on WPS | <350 | No | 44054 | Adam Duric | 1 | 1.1 / 1.2 | 1.1 / 1.2 | SEP
60EKT05BR905 | 2 | P235GH (1.0345) | P235GH (1.0345) | BW | 33.7 | 25 | 4 | 33.7 | 25 | 4 | V | HER-001 | 0 | IMR-VP-12-2012 | 141 | BOEHLER "DMO-IG" | 2,0 : 3,0 | - | - | 1 | _ | 0.05 | _ | _ | _ | see remark 2) on WPS | <350 | No | 44054 | Adam Duric | 1 | 1.1 / 1.2 | 1.1 / 1.2 | SEP
60EKT05BR905 | 3 | P250GH (1.0460) | Undefined material (CS) | BW | 33.7 | 25 | 4 | 33.7 | 25 | 4 | V | HER-001 | 0 | IMR-VP-12-2012 | 141 | BOEHLER "DMO-IG" | 2,0 : 3,0 | - | - | 1 | _ | 0.05 | _ | _ | _ | see remark 2) on WPS | <350 | No | 44054 | Adam Duric | 1 | 1.1 / 1.2 | 1.1 / 1.2 | SEP
60EKT05BR906 | 1 | P235GH (1.0345) | P235GH (1.0345) | BW | 33.7 | 25 | 4 | 33.7 | 25 | 4 | V | HER-001 | 0 | IMR-VP-12-2012 | 141 | BOEHLER "DMO-IG" | 2,0 : 3,0 | - | - | 1 | _ | 0.05 | _ | _ | _ | see remark 2) on WPS | <350 | No | 44054 | Adam Duric | 1 | 1.1 / 1.2 | 1.1 / 1.2 | SEP
60EKT05BR906 | 2 | P235GH (1.0345) | P250GH (1.0460) | BW | 33.7 | 25 | 4 | 33.7 | 25 | 3.6 | V | HER-001 | 0 | IMR-VP-12-2012 | 141 | BOEHLER "DMO-IG" | 2,0 : 3,0 | - | - | 1 | _ | 0.05 | _ | _ | _ | see remark 2) on WPS | <350 | No | 44054 | Adam Duric | 1 | 1.1 / 1.2 | 1.1 / 1.2 | SEP
60EKT05BR906 | 3 | P250GH (1.0460) | Undefined material (CS) | BW | 33.7 | 25 | 4 | 33.7 | 25 | 4 | V | HER-001 | 0 | IMR-VP-12-2012 | 141 | BOEHLER "DMO-IG" | 2,0 : 3,0 | - | - | 1 | _ | 0.05 | _ | _ | _ | see remark 2) on WPS | <350 | No | 44054 | Adam Duric | 1 | 1.1 / 1.2 | 1.1 / 1.2 | SEP
60EKT05BR922 | 1 | 16Mo3 (1.5415) | P235GH (1.0345) | BW | 33.7 | 25 | 2.6 | 33.7 | 25 | 4 | V | HER-004 | 0 | IMR-VP-21-2015 | 141 | BOEHLER "DMO-IG" | 2,0 : 2,4 | - | - | 1 | _ | 0.05 | _ | _ | _ | see remark 2) on WPS | <265 | No | 44041 | Damjan Sliško | 1 | 1.1 / 1.2 | 1.1 / 1.2 | SEP
60EKT05BR922 | 3 | P235GH (1.0345) | P250GH (1.0460) | BW | 33.7 | 25 | 4 | 33.7 | 25 | 4 | V | HER-001 | 0 | IMR-VP-12-2012 | 141 | BOEHLER "DMO-IG" | 2,0 : 3,0 | - | - | 1 | _ | 0.05 | _ | _ | _ | see remark 2) on WPS | <350 | No | 44054 | Adam Duric | 1 | 1.1 / 1.2 | 1.1 / 1.2 | SEP
60EKT05BR922 | 4 | P250GH (1.0460) | P235GH (1.0345) | BW | 33.7 | 25 | 4 | 33.7 | 25 | 4 | V | HER-001 | 0 | IMR-VP-12-2012 | 141 | BOEHLER "DMO-IG" | 2,0 : 3,0 | - | - | 1 | _ | 0.05 | _ | _ | _ | see remark 2) on WPS | <350 | No | 44054 | Adam Duric | 1 | 1.1 / 1.2 | 1.1 / 1.2 | SEP
60EKT05BR951 | 2 | P235GH (1.0345) | 16Mo3 (1.5415) | BW | 33.7 | 25 | 4 | 33.7 | 25 | 4 | V | HER-001 | 0 | IMR-VP-12-2012 | 141 | BOEHLER "DMO-IG" | 2,0 : 3,0 | - | - | 1 | _ | 0.05 | _ | _ | _ | see remark 2) on WPS | <350 | No | 44054 | Adam Duric | 1 | 1.1 / 1.2 | 1.1 / 1.2 | SEP
60EKT05BR951 | 3 | 16Mo3 (1.5415) | P235GH (1.0345) | BW | 33.7 | 25 | 4 | 33.7 | 25 | 4 | V | HER-001 | 0 | IMR-VP-12-2012 | 141 | BOEHLER "DMO-IG" | 2,0 : 3,0 | - | - | 1 | _ | 0.05 | _ | _ | _ | see remark 2) on WPS | <350 | No | 44054 | Adam Duric | 1 | 1.1 / 1.2 | 1.1 / 1.2 | SEP
60EKT05BR951 | 4 | P235GH (1.0345) | P250GH (1.0460) | BW | 33.7 | 25 | 4 | 33.7 | 25 | 4 | V | HER-001 | 0 | IMR-VP-12-2012 | 141 | BOEHLER "DMO-IG" | 2,0 : 3,0 | - | - | 1 | _ | 0.05 | _ | _ | _ | see remark 2) on WPS | <350 | No | 44054 | Adam Duric | 1 | 1.1 / 1.2 | 1.1 / 1.2 | SEP
60EKT05BR952 | 1 | P250GH (1.0460) | P235GH (1.0345) | BW | 33.7 | 25 | 4 | 33.7 | 25 | 4 | V | HER-001 | 0 | IMR-VP-12-2012 | 141 | BOEHLER "DMO-IG" | 2,0 : 3,0 | - | - | 1 | _ | 0.05 | _ | _ | _ | see remark 2) on WPS | <350 | No | 44054 | Adam Duric | 1 | 1.1 / 1.2 | 1.1 / 1.2 | SEP
60EKT05BR952 | 2 | P235GH (1.0345) | P235GH (1.0345) | BW | 33.7 | 25 | 4 | 33.7 | 25 | 4 | V | HER-001 | 0 | IMR-VP-12-2012 | 141 | BOEHLER "DMO-IG" | 2,0 : 3,0 | - | - | 1 | _ | 0.05 | _ | _ | _ | see remark 2) on WPS | <350 | No | 44054 | Adam Duric | 1 | 1.1 / 1.2 | 1.1 / 1.2 | SEP
60EKT05BR953 | 1 | P235GH (1.0345) | P235GH (1.0345) | BW | 33.7 | 25 | 4 | 33.7 | 25 | 4 | V | HER-001 | 0 | IMR-VP-12-2012 | 141 | BOEHLER "DMO-IG" | 2,0 : 3,0 | - | - | 1 | _ | 0.05 | _ | _ | _ | see remark 2) on WPS | <350 | No | 44054 | Adam Duric | 1 | 1.1 / 1.2 | 1.1 / 1.2 | SEP
60EKT05BR953 | 2 | P235GH (1.0345) | P250GH (1.0460) | BW | 33.7 | 25 | 4 | 33.7 | 25 | 4 | V | HER-001 | 0 | IMR-VP-12-2012 | 141 | BOEHLER "DMO-IG" | 2,0 : 3,0 | - | - | 1 | _ | 0.05 | _ | _ | _ | see remark 2) on WPS | <350 | No | 44054 | Adam Duric | 1 | 1.1 / 1.2 | 1.1 / 1.2 | SEP
60EKT05BR953 | 3 | P250GH (1.0460) | Undefined material (CS) | BW | 33.7 | 25 | 4 | 33.7 | 25 | 4 | V | HER-001 | 0 | IMR-VP-12-2012 | 141 | BOEHLER "DMO-IG" | 2,0 : 3,0 | - | - | 1 | _ | 0.05 | _ | _ | _ | see remark 2) on WPS | <350 | No | 44054 | Adam Duric | 1 | 1.1 / 1.2 | 1.1 / 1.2 | SEP
60EKT05BR954 | 1 | P235GH (1.0345) | P235GH (1.0345) | BW | 33.7 | 25 | 4 | 33.7 | 25 | 4 | V | HER-001 | 0 | IMR-VP-12-2012 | 141 | BOEHLER "DMO-IG" | 2,0 : 3,0 | - | - | 1 | _ | 0.05 | _ | _ | _ | see remark 2) on WPS | <350 | No | 44054 | Adam Duric | 1 | 1.1 / 1.2 | 1.1 / 1.2 | SEP
60EKT05BR954 | 3 | P235GH (1.0345) | A105 | SW | 33.7 | 25 | 4 | 33.7 | 25 | 4 | [9 empty] | 1 | _ | 0.05 | _ | _ | _ | [5 empty] | 0 | 1.1 / 1.2 | 11.1 | SEP
60EKT05BR954 | 4 | A105 | Undefined material (CS) | SW | 33.7 | 25 | 4 | 25 | 25 | 4 | [9 empty] | 1 | _ | 0.05 | _ | _ | _ | [5 empty] | 0 | 11.1 | 1.1 / 1.2 | SEP
60EKT05BR955 | 1 | 16Mo3 (1.5415) | P235GH (1.0345) | BW | 33.7 | 25 | 2.6 | 33.7 | 25 | 4 | V | HER-004 | 0 | IMR-VP-21-2015 | 141 | BOEHLER "DMO-IG" | 2,0 : 2,4 | - | - | 1 | _ | 0.05 | _ | _ | _ | see remark 2) on WPS | <265 | No | 44041 | Damjan Sliško | 1 | 1.1 / 1.2 | 1.1 / 1.2 | SEP
60EKT05BR955 | 2 | P235GH (1.0345) | P235GH (1.0345) | BW | 33.7 | 25 | 4 | 33.7 | 25 | 4 | V | HER-001 | 0 | IMR-VP-12-2012 | 141 | BOEHLER "DMO-IG" | 2,0 : 3,0 | - | - | 1 | _ | 0.05 | _ | _ | _ | see remark 2) on WPS | <350 | No | 44054 | Adam Duric | 1 | 1.1 / 1.2 | 1.1 / 1.2 | SEP
60EKT05BR955 | 3 | P235GH (1.0345) | P250GH (1.0460) | BW | 33.7 | 25 | 4 | 33.7 | 25 | 4 | V | HER-001 | 0 | IMR-VP-12-2012 | 141 | BOEHLER "DMO-IG" | 2,0 : 3,0 | - | - | 1 | _ | 0.05 | _ | _ | _ | see remark 2) on WPS | <350 | No | 44054 | Adam Duric | 1 | 1.1 / 1.2 | 1.1 / 1.2 | SEP
60EKT05BR955 | 4 | P250GH (1.0460) | P235GH (1.0345) | BW | 33.7 | 25 | 4 | 33.7 | 25 | 4 | V | HER-001 | 0 | IMR-VP-12-2012 | 141 | BOEHLER "DMO-IG" | 2,0 : 3,0 | - | - | 1 | _ | 0.05 | _ | _ | _ | see remark 2) on WPS | <350 | No | 44054 | Adam Duric | 1 | 1.1 / 1.2 | 1.1 / 1.2 | SEP
60EKT10BR001 | 1 | P355NH (1.0565) | P235GH (1.0345) | BW | 168.3 | 150 | 4.5 | 168.3 | 150 | 4.5 | V | HER-017 | 1 | IMR-VP-18-2015 | 141 | BOEHLER "DMO-IG" | 2,0 : 2,4 | - | - | 1 | _ | 0.05 | _ | _ | _ | see remark 3) on WPS | <300 | No | 44083 | Adam Duric | 1 | 11.1 / 1.2 | 1.1 / 1.2 | SEP
60EKT10BR001 | 5 | P235GH (1.0345) | P235GH (1.0345) | BW | 168.3 | 150 | 4.5 | 168.3 | 150 | 4.5 | V | HER-001 | 0 | IMR-VP-12-2012 | 141 | BOEHLER "DMO-IG" | 2,0 : 3,0 | - | - | 1 | _ | 0.05 | _ | _ | _ | see remark 2) on WPS | <350 | No | 44054 | Adam Duric | 1 | 1.1 / 1.2 | 1.1 / 1.2 | SEP
60EKT10BR001 | 7 | P235GH (1.0345) | P235GH (1.0345) | BW | 168.3 | 150 | 4.5 | 168.3 | 150 | 4.5 | V | HER-001 | 0 | IMR-VP-12-2012 | 141 | BOEHLER "DMO-IG" | 2,0 : 3,0 | - | - | 1 | _ | 0.05 | _ | _ | _ | see remark 2) on WPS | <350 | No | 44054 | Adam Duric | 1 | 1.1 / 1.2 | 1.1 / 1.2 | SEP
60EKT10BR002 | 3 | P235GH (1.0345) | P235GH (1.0345) | BW | 168.3 | 150 | 4.5 | 168.3 | 150 | 4.5 | V | HER-001 | 0 | IMR-VP-12-2012 | 141 | BOEHLER "DMO-IG" | 2,0 : 3,0 | - | - | 1 | _ | 0.05 | _ | _ | _ | see remark 2) on WPS | <350 | No | 44054 | Adam Duric | 1 | 1.1 / 1.2 | 1.1 / 1.2 | SEP
60EKT10BR002 | 7 | P235GH (1.0345) | P235GH (1.0345) | BW | 168.3 | 150 | 4.5 | 168.3 | 150 | 4.5 | V | HER-001 | 0 | IMR-VP-12-2012 | 141 | BOEHLER "DMO-IG" | 2,0 : 3,0 | - | - | 1 | _ | 0.05 | _ | _ | _ | see remark 2) on WPS | <350 | No | 44054 | Adam Duric | 1 | 1.1 / 1.2 | 1.1 / 1.2 | SEP
60EKT10BR002 | 9 | P235GH (1.0345) | P235GH (1.0345) | BW | 168.3 | 150 | 4.5 | 168.3 | 150 | 4.5 | V | HER-001 | 0 | IMR-VP-12-2012 | 141 | BOEHLER "DMO-IG" | 2,0 : 3,0 | - | - | 1 | _ | 0.05 | _ | _ | _ | see remark 2) on WPS | <350 | No | 44054 | Adam Duric | 1 | 1.1 / 1.2 | 1.1 / 1.2 | SEP
60EKT10BR002 | 11 | P235GH (1.0345) | P235GH (1.0345) | BW | 168.3 | 150 | 4.5 | 168.3 | 150 | 4.5 | V | HER-001 | 0 | IMR-VP-12-2012 | 141 | BOEHLER "DMO-IG" | 2,0 : 3,0 | - | - | 1 | _ | 0.05 | _ | _ | _ | see remark 2) on WPS | <350 | No | 44054 | Adam Duric | 1 | 1.1 / 1.2 | 1.1 / 1.2 | SEP
60EKT10BR002 | 13 | P235GH (1.0345) | P235GH (1.0345) | BW | 168.3 | 150 | 4.5 | 168.3 | 150 | 4.5 | V | HER-001 | 0 | IMR-VP-12-2012 | 141 | BOEHLER "DMO-IG" | 2,0 : 3,0 | - | - | 1 | _ | 0.05 | _ | _ | _ | see remark 2) on WPS | <350 | No | 44054 | Adam Duric | 1 | 1.1 / 1.2 | 1.1 / 1.2 | SEP
60EKT10BR002 | 15 | P235GH (1.0345) | P235GH (1.0345) | BW | 168.3 | 150 | 4.5 | 168.3 | 150 | 4.5 | V | HER-001 | 0 | IMR-VP-12-2012 | 141 | BOEHLER "DMO-IG" | 2,0 : 3,0 | - | - | 1 | _ | 0.05 | _ | _ | _ | see remark 2) on WPS | <350 | No | 44054 | Adam Duric | 1 | 1.1 / 1.2 | 1.1 / 1.2 | SEP
60EKT10BR002 | 18 | P235GH (1.0345) | P235GH (1.0345) | BW | 168.3 | 150 | 4.5 | 168.3 | 150 | 4.5 | V | HER-001 | 0 | IMR-VP-12-2012 | 141 | BOEHLER "DMO-IG" | 2,0 : 3,0 | - | - | 1 | _ | 0.05 | _ | _ | _ | see remark 2) on WPS | <350 | No | 44054 | Adam Duric | 1 | 1.1 / 1.2 | 1.1 / 1.2 | SEP
60EKT10BR002 | 20 | P235GH (1.0345) | P235GH (1.0345) | BW | 168.3 | 150 | 4.5 | 168.3 | 150 | 4.5 | V | HER-001 | 0 | IMR-VP-12-2012 | 141 | BOEHLER "DMO-IG" | 2,0 : 3,0 | - | - | 1 | _ | 0.05 | _ | _ | _ | see remark 2) on WPS | <350 | No | 44054 | Adam Duric | 1 | 1.1 / 1.2 | 1.1 / 1.2 | SEP
60EKT10BR002 | 22 | P235GH (1.0345) | P235GH (1.0345) | BW | 168.3 | 150 | 4.5 | 168.3 | 150 | 4.5 | V | HER-001 | 0 | IMR-VP-12-2012 | 141 | BOEHLER "DMO-IG" | 2,0 : 3,0 | - | - | 1 | _ | 0.05 | _ | _ | _ | see remark 2) on WPS | <350 | No | 44054 | Adam Duric | 1 | 1.1 / 1.2 | 1.1 / 1.2 | SEP
60EKT10BR002 | 24 | P235GH (1.0345) | P235GH (1.0345) | BW | 168.3 | 150 | 4.5 | 168.3 | 150 | 4.5 | V | HER-001 | 0 | IMR-VP-12-2012 | 141 | BOEHLER "DMO-IG" | 2,0 : 3,0 | - | - | 1 | _ | 0.05 | _ | _ | _ | see remark 2) on WPS | <350 | No | 44054 | Adam Duric | 1 | 1.1 / 1.2 | 1.1 / 1.2 | SEP
60EKT10BR002 | 31 | P235GH (1.0345) | P235GH (1.0345) | BW | 168.3 | 150 | 4.5 | 168.3 | 150 | 4.5 | V | HER-001 | 0 | IMR-VP-12-2012 | 141 | BOEHLER "DMO-IG" | 2,0 : 3,0 | - | - | 1 | _ | 0.05 | _ | _ | _ | see remark 2) on WPS | <350 | No | 44054 | Adam Duric | 1 | 1.1 / 1.2 | 1.1 / 1.2 | SEP
60EKT10BR002 | 34 | P235GH (1.0345) | P235GH (1.0345) | BW | 168.3 | 150 | 4.5 | 168.3 | 150 | 4.5 | V | HER-001 | 0 | IMR-VP-12-2012 | 141 | BOEHLER "DMO-IG" | 2,0 : 3,0 | - | - | 1 | _ | 0.05 | _ | _ | _ | see remark 2) on WPS | <350 | No | 44054 | Adam Duric | 1 | 1.1 / 1.2 | 1.1 / 1.2 | SEP
60EKT10BR002 | 37 | P235GH (1.0345) | P235GH (1.0345) | BW | 168.3 | 150 | 4.5 | 168.3 | 150 | 4.5 | V | HER-001 | 0 | IMR-VP-12-2012 | 141 | BOEHLER "DMO-IG" | 2,0 : 3,0 | - | - | 1 | _ | 0.05 | _ | _ | _ | see remark 2) on WPS | <350 | No | 44054 | Adam Duric | 1 | 1.1 / 1.2 | 1.1 / 1.2 | SEP
60EKT10BR002 | 42 | P235GH (1.0345) | P235GH (1.0345) | BW | 168.3 | 150 | 4.5 | 168.3 | 150 | 4.5 | V | HER-001 | 0 | IMR-VP-12-2012 | 141 | BOEHLER "DMO-IG" | 2,0 : 3,0 | - | - | 1 | _ | 0.05 | _ | _ | _ | see remark 2) on WPS | <350 | No | 44054 | Adam Duric | 1 | 1.1 / 1.2 | 1.1 / 1.2 | SEP
60EKT10BR002 | 48 | P235GH (1.0345) | P235GH (1.0345) | BW | 168.3 | 150 | 4.5 | 168.3 | 150 | 4.5 | V | HER-001 | 0 | IMR-VP-12-2012 | 141 | BOEHLER "DMO-IG" | 2,0 : 3,0 | - | - | 1 | _ | 0.05 | _ | _ | _ | see remark 2) on WPS | <350 | No | 44054 | Adam Duric | 1 | 1.1 / 1.2 | 1.1 / 1.2 | SEP
60EKT10BR002-UEY00Y-00L | 1 | P235GH (1.0345) | P235GH (1.0345) | BW | 168.3 | 150 | 4.5 | 168.3 | 150 | 4.5 | V | HER-001 | 0 | IMR-VP-12-2012 | 141 | BOEHLER "DMO-IG" | 2,0 : 3,0 | - | - | 1 | _ | 0.05 | _ | _ | _ | see remark 2) on WPS | <350 | No | 44054 | Adam Duric | 1 | 1.1 / 1.2 | 1.1 / 1.2 | SEP
60EKT10BR002-UEY00Y-00L | 2 | P235GH (1.0345) | P235GH (1.0345) | BW | 168.3 | 150 | 4.5 | 168.3 | 150 | 4.5 | V | HER-001 | 0 | IMR-VP-12-2012 | 141 | BOEHLER "DMO-IG" | 2,0 : 3,0 | - | - | 1 | _ | 0.05 | _ | _ | _ | see remark 2) on WPS | <350 | No | 44054 | Adam Duric | 1 | 1.1 / 1.2 | 1.1 / 1.2 | SEP
60EKT10BR003 | 1 | P235GH (1.0345) | P235GH (1.0345) | BW | 168.3 | 150 | 4.5 | 168.3 | 150 | 4.5 | V | HER-001 | 0 | IMR-VP-12-2012 | 141 | BOEHLER "DMO-IG" | 2,0 : 3,0 | - | - | 1 | _ | 0.05 | _ | _ | _ | see remark 2) on WPS | <350 | No | 44054 | Adam Duric | 1 | 1.1 / 1.2 | 1.1 / 1.2 | SEP
60EKT10BR003 | 5 | P235GH (1.0345) | P235GH (1.0345) | BW | 168.3 | 150 | 4.5 | 168.3 | 150 | 4.5 | V | HER-001 | 0 | IMR-VP-12-2012 | 141 | BOEHLER "DMO-IG" | 2,0 : 3,0 | - | - | 1 | _ | 0.05 | _ | _ | _ | see remark 2) on WPS | <350 | No | 44054 | Adam Duric | 1 | 1.1 / 1.2 | 1.1 / 1.2 | SEP
60EKT10BR004 | 1 | P235GH (1.0345) | P235GH (1.0345) | BW | 168.3 | 150 | 4.5 | 168.3 | 150 | 4.5 | V | HER-001 | 0 | IMR-VP-12-2012 | 141 | BOEHLER "DMO-IG" | 2,0 : 3,0 | - | - | 1 | _ | 0.05 | _ | _ | _ | see remark 2) on WPS | <350 | No | 44054 | Adam Duric | 1 | 1.1 / 1.2 | 1.1 / 1.2 | SEP
60EKT10BR004 | 6 | P235GH (1.0345) | P235GH (1.0345) | BW | 168.3 | 150 | 4.5 | 168.3 | 150 | 4.5 | V | HER-001 | 0 | IMR-VP-12-2012 | 141 | BOEHLER "DMO-IG" | 2,0 : 3,0 | - | - | 1 | _ | 0.05 | _ | _ | _ | see remark 2) on WPS | <350 | No | 44054 | Adam Duric | 1 | 1.1 / 1.2 | 1.1 / 1.2 | SEP
60EKT10BR005 | 1 | P235GH (1.0345) | P235GH (1.0345) | BW | 168.3 | 150 | 4.5 | 168.3 | 150 | 4.5 | V | HER-001 | 0 | IMR-VP-12-2012 | 141 | BOEHLER "DMO-IG" | 2,0 : 3,0 | - | - | 1 | _ | 0.05 | _ | _ | _ | see remark 2) on WPS | <350 | No | 44054 | Adam Duric | 1 | 1.1 / 1.2 | 1.1 / 1.2 | SEP
60EKT10BR005 | 5 | P235GH (1.0345) | P235GH (1.0345) | BW | 168.3 | 150 | 4.5 | 168.3 | 150 | 4.5 | V | HER-001 | 0 | IMR-VP-12-2012 | 141 | BOEHLER "DMO-IG" | 2,0 : 3,0 | - | - | 1 | _ | 0.05 | _ | _ | _ | see remark 2) on WPS | <350 | No | 44054 | Adam Duric | 1 | 1.1 / 1.2 | 1.1 / 1.2 | SEP
60EKT10BR005 | 10 | P235GH (1.0345) | P235GH (1.0345) | BW | 168.3 | 150 | 4.5 | 168.3 | 150 | 4.5 | V | HER-001 | 0 | IMR-VP-12-2012 | 141 | BOEHLER "DMO-IG" | 2,0 : 3,0 | - | - | 1 | _ | 0.05 | _ | _ | _ | see remark 2) on WPS | <350 | No | 44054 | Adam Duric | 1 | 1.1 / 1.2 | 1.1 / 1.2 | SEP
60EKT10BR005 | 16 | P235GH (1.0345) | P235GH (1.0345) | BW | 168.3 | 150 | 4.5 | 168.3 | 150 | 4.5 | V | HER-001 | 0 | IMR-VP-12-2012 | 141 | BOEHLER "DMO-IG" | 2,0 : 3,0 | - | - | 1 | _ | 0.05 | _ | _ | _ | see remark 2) on WPS | <350 | No | 44054 | Adam Duric | 1 | 1.1 / 1.2 | 1.1 / 1.2 | SEP
60EKT10BR005 | 20 | P235GH (1.0345) | P235GH (1.0345) | BW | 168.3 | 150 | 4.5 | 168.3 | 150 | 4.5 | V | HER-001 | 0 | IMR-VP-12-2012 | 141 | BOEHLER "DMO-IG" | 2,0 : 3,0 | - | - | 1 | _ | 0.05 | _ | _ | _ | see remark 2) on WPS | <350 | No | 44054 | Adam Duric | 1 | 1.1 / 1.2 | 1.1 / 1.2 | SEP
60EKT10BR603 | 3 | P235GH (1.0345) | P250GH (1.0460) | BW | 337.4 | 25 | 4 | 33.7 | 25 | 4 | V | HER-001 | 0 | IMR-VP-12-2012 | 141 | BOEHLER "DMO-IG" | 2,0 : 3,0 | - | - | 1 | _ | 0.05 | _ | _ | _ | see remark 2) on WPS | <350 | No | 44054 | Adam Duric | 1 | 1.1 / 1.2 | 1.1 / 1.2 | SEP
60EKT10BR603 | 4 | P250GH (1.0460) | P235GH (1.0345) | BW | 337.4 | 25 | 4 | 33.7 | 25 | 4 | V | HER-001 | 0 | IMR-VP-12-2012 | 141 | BOEHLER "DMO-IG" | 2,0 : 3,0 | - | - | 1 | _ | 0.05 | _ | _ | _ | see remark 2) on WPS | <350 | No | 44054 | Adam Duric | 1 | 1.1 / 1.2 | 1.1 / 1.2 | SEP
60EKT10BR603 | 5 | P235GH (1.0345) | P235GH (1.0345) | BW | 337.4 | 25 | 4 | 33.7 | 25 | 4 | V | HER-001 | 0 | IMR-VP-12-2012 | 141 | BOEHLER "DMO-IG" | 2,0 : 3,0 | - | - | 1 | _ | 0.05 | _ | _ | _ | see remark 2) on WPS | <350 | No | 44054 | Adam Duric | 1 | 1.1 / 1.2 | 1.1 / 1.2 | SEP
60EKT10BR603 | 6 | P235GH (1.0345) | P235GH (1.0345) | BW | 337.4 | 25 | 4 | 33.7 | 25 | 4 | V | HER-001 | 0 | IMR-VP-12-2012 | 141 | BOEHLER "DMO-IG" | 2,0 : 3,0 | - | - | 1 | _ | 0.05 | _ | _ | _ | see remark 2) on WPS | <350 | No | 44054 | Adam Duric | 1 | 1.1 / 1.2 | 1.1 / 1.2 | SEP
60EKT10BR603 | 7 | P235GH (1.0345) | P235GH (1.0345) | BW | 337.4 | 25 | 4 | 33.7 | 25 | 4 | V | HER-001 | 0 | IMR-VP-12-2012 | 141 | BOEHLER "DMO-IG" | 2,0 : 3,0 | - | - | 1 | _ | 0.05 | _ | _ | _ | see remark 2) on WPS | <350 | No | 44054 | Adam Duric | 1 | 1.1 / 1.2 | 1.1 / 1.2 | SEP
60EKT10BR603 | 8 | P235GH (1.0345) | P235GH (1.0345) | BW | 337.4 | 25 | 4 | 33.7 | 25 | 4 | V | HER-001 | 0 | IMR-VP-12-2012 | 141 | BOEHLER "DMO-IG" | 2,0 : 3,0 | - | - | 1 | _ | 0.05 | _ | _ | _ | see remark 2) on WPS | <350 | No | 44054 | Adam Duric | 1 | 1.1 / 1.2 | 1.1 / 1.2 | SEP
60EKT10BR603 | 9 | P235GH (1.0345) | P235GH (1.0345) | BW | 337.4 | 25 | 4 | 33.7 | 25 | 4 | V | HER-001 | 0 | IMR-VP-12-2012 | 141 | BOEHLER "DMO-IG" | 2,0 : 3,0 | - | - | 1 | _ | 0.05 | _ | _ | _ | see remark 2) on WPS | <350 | No | 44054 | Adam Duric | 1 | 1.1 / 1.2 | 1.1 / 1.2 | SEP
60EKT10BR901 | 1 | P235GH (1.0345) | P235GH (1.0345) | BW | 33.7 | 25 | 4 | 33.7 | 25 | 4 | V | HER-001 | 0 | IMR-VP-12-2012 | 141 | BOEHLER "DMO-IG" | 2,0 : 3,0 | - | - | 1 | _ | 0.05 | _ | _ | _ | see remark 2) on WPS | <350 | No | 44054 | Adam Duric | 1 | 1.1 / 1.2 | 1.1 / 1.2 | SEP
60EKT10BR901 | 2 | P235GH (1.0345) | P250GH (1.0460) | BW | 33.7 | 25 | 4 | 33.7 | 25 | 4 | V | HER-001 | 0 | IMR-VP-12-2012 | 141 | BOEHLER "DMO-IG" | 2,0 : 3,0 | - | - | 1 | _ | 0.05 | _ | _ | _ | see remark 2) on WPS | <350 | No | 44054 | Adam Duric | 1 | 1.1 / 1.2 | 1.1 / 1.2 | SEP
60EKT10BR901 | 3 | P250GH (1.0460) | Undefined material (CS) | BW | 33.7 | 25 | 4 | 25 | 25 | 4 | V | HER-001 | 0 | IMR-VP-12-2012 | 141 | BOEHLER "DMO-IG" | 2,0 : 3,0 | - | - | 1 | _ | 0.05 | _ | _ | _ | see remark 2) on WPS | <350 | No | 44054 | Adam Duric | 1 | 1.1 / 1.2 | 1.1 / 1.2 | SEP
60EKT10BR902 | 1 | P235GH (1.0345) | P235GH (1.0345) | BW | 33.7 | 25 | 4 | 33.7 | 25 | 4 | V | HER-001 | 0 | IMR-VP-12-2012 | 141 | BOEHLER "DMO-IG" | 2,0 : 3,0 | - | - | 1 | _ | 0.05 | _ | _ | _ | see remark 2) on WPS | <350 | No | 44054 | Adam Duric | 1 | 1.1 / 1.2 | 1.1 / 1.2 | SEP
60EKT10BR902 | 3 | P235GH (1.0345) | P250GH (1.0460) | BW | 33.7 | 25 | 4 | 25 | 25 | 4 | V | HER-001 | 0 | IMR-VP-12-2012 | 141 | BOEHLER "DMO-IG" | 2,0 : 3,0 | - | - | 1 | _ | 0.05 | _ | _ | _ | see remark 2) on WPS | <350 | No | 44054 | Adam Duric | 1 | 1.1 / 1.2 | 1.1 / 1.2 | SEP
60EKT10BR902 | 4 | P250GH (1.0460) | Undefined material (CS) | BW | 33.7 | 25 | 4 | 25 | 25 | 4 | V | HER-001 | 0 | IMR-VP-12-2012 | 141 | BOEHLER "DMO-IG" | 2,0 : 3,0 | - | - | 1 | _ | 0.05 | _ | _ | _ | see remark 2) on WPS | <350 | No | 44054 | Adam Duric | 1 | 1.1 / 1.2 | 1.1 / 1.2 | SEP
60EKT10BR905 | 1 | P235GH (1.0345) | P235GH (1.0345) | BW | 33.7 | 25 | 4 | 33.7 | 25 | 4 | V | HER-001 | 0 | IMR-VP-12-2012 | 141 | BOEHLER "DMO-IG" | 2,0 : 3,0 | - | - | 1 | _ | 0.05 | _ | _ | _ | see remark 2) on WPS | <350 | No | 44054 | Adam Duric | 1 | 1.1 / 1.2 | 1.1 / 1.2 | SEP
60EKT10BR905 | 2 | P235GH (1.0345) | P250GH (1.0460) | BW | 33.7 | 25 | 4 | 33.7 | 25 | 4 | V | HER-001 | 0 | IMR-VP-12-2012 | 141 | BOEHLER "DMO-IG" | 2,0 : 3,0 | - | - | 1 | _ | 0.05 | _ | _ | _ | see remark 2) on WPS | <350 | No | 44054 | Adam Duric | 1 | 1.1 / 1.2 | 1.1 / 1.2 | SEP
60EKT10BR905 | 3 | P250GH (1.0460) | Undefined material (CS) | BW | 33.7 | 25 | 4 | 25 | 25 | 4 | V | HER-001 | 0 | IMR-VP-12-2012 | 141 | BOEHLER "DMO-IG" | 2,0 : 3,0 | - | - | 1 | _ | 0.05 | _ | _ | _ | see remark 2) on WPS | <350 | No | 44054 | Adam Duric | 1 | 1.1 / 1.2 | 1.1 / 1.2 | SEP
60EKT10BR951 | 1 | P235GH (1.0345) | P235GH (1.0345) | BW | 33.7 | 25 | 4 | 33.7 | 25 | 4 | V | HER-001 | 0 | IMR-VP-12-2012 | 141 | BOEHLER "DMO-IG" | 2,0 : 3,0 | - | - | 1 | _ | 0.05 | _ | _ | _ | see remark 2) on WPS | <350 | No | 44054 | Adam Duric | 1 | 1.1 / 1.2 | 1.1 / 1.2 | SEP
60EKT10BR951 | 2 | P235GH (1.0345) | P250GH (1.0460) | BW | 33.7 | 25 | 4 | 33.7 | 25 | 4 | V | HER-001 | 0 | IMR-VP-12-2012 | 141 | BOEHLER "DMO-IG" | 2,0 : 3,0 | - | - | 1 | _ | 0.05 | _ | _ | _ | see remark 2) on WPS | <350 | No | 44054 | Adam Duric | 1 | 1.1 / 1.2 | 1.1 / 1.2 | SEP
60EKT10BR951 | 3 | P250GH (1.0460) | Undefined material (CS) | BW | 33.7 | 25 | 4 | 25 | 25 | 4 | V | HER-001 | 0 | IMR-VP-12-2012 | 141 | BOEHLER "DMO-IG" | 2,0 : 3,0 | - | - | 1 | _ | 0.05 | _ | _ | _ | see remark 2) on WPS | <350 | No | 44054 | Adam Duric | 1 | 1.1 / 1.2 | 1.1 / 1.2 | SEP
60EKT10BR952 | 1 | P235GH (1.0345) | P235GH (1.0345) | BW | 33.7 | 25 | 4 | 33.7 | 25 | 4 | V | HER-001 | 0 | IMR-VP-12-2012 | 141 | BOEHLER "DMO-IG" | 2,0 : 3,0 | - | - | 1 | _ | 0.05 | _ | _ | _ | see remark 2) on WPS | <350 | No | 44054 | Adam Duric | 1 | 1.1 / 1.2 | 1.1 / 1.2 | SEP
60EKT10BR952 | 2 | P235GH (1.0345) | P250GH (1.0460) | BW | 33.7 | 25 | 4 | 33.7 | 25 | 4 | V | HER-001 | 0 | IMR-VP-12-2012 | 141 | BOEHLER "DMO-IG" | 2,0 : 3,0 | - | - | 1 | _ | 0.05 | _ | _ | _ | see remark 2) on WPS | <350 | No | 44054 | Adam Duric | 1 | 1.1 / 1.2 | 1.1 / 1.2 | SEP
60EKT10BR952 | 3 | P250GH (1.0460) | Undefined material (CS) | BW | 33.7 | 25 | 4 | 33.7 | 25 | 4 | V | HER-001 | 0 | IMR-VP-12-2012 | 141 | BOEHLER "DMO-IG" | 2,0 : 3,0 | - | - | 1 | _ | 0.05 | _ | _ | _ | see remark 2) on WPS | <350 | No | 44054 | Adam Duric | 1 | 1.1 / 1.2 | 1.1 / 1.2 | SEP
60EKT15BR002 | 4 | P235GH (1.0345) | P235GH (1.0345) | BW | 168.3 | 150 | 4.5 | 168.3 | 150 | 4.5 | V | HER-001 | 0 | IMR-VP-12-2012 | 141 | BOEHLER "DMO-IG" | 2,0 : 3,0 | - | - | 1 | _ | 0.05 | _ | _ | _ | see remark 2) on WPS | <350 | No | 44054 | Adam Duric | 1 | 1.1 / 1.2 | 1.1 / 1.2 | SEP
60EKT15BR191 | 1 | P235GH (1.0345) | P235GH (1.0345) | BW | 33.7 | 25 | 4 | 33.7 | 25 | 4 | V | HER-001 | 0 | IMR-VP-12-2012 | 141 | BOEHLER "DMO-IG" | 2,0 : 3,0 | - | - | 1 | _ | 0.05 | _ | _ | _ | see remark 2) on WPS | <350 | No | 44054 | Adam Duric | 1 | 1.1 / 1.2 | 1.1 / 1.2 | SEP
60EKT15BR905 | 1 | P235GH (1.0345) | P235GH (1.0345) | BW | 33.7 | 25 | 4 | 33.7 | 25 | 4 | V | HER-001 | 0 | IMR-VP-12-2012 | 141 | BOEHLER "DMO-IG" | 2,0 : 3,0 | - | - | 1 | _ | 0.05 | _ | _ | _ | see remark 2) on WPS | <350 | No | 44054 | Adam Duric | 1 | 1.1 / 1.2 | 1.1 / 1.2 | SEP
60EKT15BR905 | 2 | P235GH (1.0345) | P250GH (1.0460) | BW | 33.7 | 25 | 4 | 33.7 | 25 | 4 | V | HER-001 | 0 | IMR-VP-12-2012 | 141 | BOEHLER "DMO-IG" | 2,0 : 3,0 | - | - | 1 | _ | 0.05 | _ | _ | _ | see remark 2) on WPS | <350 | No | 44054 | Adam Duric | 1 | 1.1 / 1.2 | 1.1 / 1.2 | SEP
60EKT15BR905 | 3 | P250GH (1.0460) | Undefined material (CS) | BW | 33.7 | 25 | 4 | 25 | 25 | 4 | V | HER-001 | 0 | IMR-VP-12-2012 | 141 | BOEHLER "DMO-IG" | 2,0 : 3,0 | - | - | 1 | _ | 0.05 | _ | _ | _ | see remark 2) on WPS | <350 | No | 44054 | Adam Duric | 1 | 1.1 / 1.2 | 1.1 / 1.2 | SEP
60EKT15BR953 | 1 | P235GH (1.0345) | P235GH (1.0345) | BW | 33.7 | 25 | 4 | 33.7 | 25 | 4 | V | HER-001 | 0 | IMR-VP-12-2012 | 141 | BOEHLER "DMO-IG" | 2,0 : 3,0 | - | - | 1 | _ | 0.05 | _ | _ | _ | see remark 2) on WPS | <350 | No | 44054 | Adam Duric | 1 | 1.1 / 1.2 | 1.1 / 1.2 | SEP
60EKT15BR953 | 2 | P235GH (1.0345) | P250GH (1.0460) | BW | 33.7 | 25 | 4 | 33.7 | 25 | 4 | V | HER-001 | 0 | IMR-VP-12-2012 | 141 | BOEHLER "DMO-IG" | 2,0 : 3,0 | - | - | 1 | _ | 0.05 | _ | _ | _ | see remark 2) on WPS | <350 | No | 44054 | Adam Duric | 1 | 1.1 / 1.2 | 1.1 / 1.2 | SEP
60EKT15BR953 | 3 | P250GH (1.0460) | Undefined material (CS) | BW | 33.7 | 25 | 4 | 25 | 25 | 4 | V | HER-001 | 0 | IMR-VP-12-2012 | 141 | BOEHLER "DMO-IG" | 2,0 : 3,0 | - | - | 1 | _ | 0.05 | _ | _ | _ | see remark 2) on WPS | <350 | No | 44054 | Adam Duric | 1 | 1.1 / 1.2 | 1.1 / 1.2 | SEP
60EKT16BR001 | 4 | P235GH (1.0345) | P235GH (1.0345) | BW | 168.3 | 150 | 4.5 | 168.3 | 150 | 4.5 | V | HER-001 | 0 | IMR-VP-12-2012 | 141 | BOEHLER "DMO-IG" | 2,0 : 3,0 | - | - | 1 | _ | 0.05 | _ | _ | _ | see remark 2) on WPS | <350 | No | 44054 | Adam Duric | 1 | 1.1 / 1.2 | 1.1 / 1.2 | SEP
60EKT16BR001 | 6 | P235GH (1.0345) | P235GH (1.0345) | BW | 168.3 | 150 | 4.5 | 168.3 | 150 | 4.5 | V | HER-001 | 0 | IMR-VP-12-2012 | 141 | BOEHLER "DMO-IG" | 2,0 : 3,0 | - | - | 1 | _ | 0.05 | _ | _ | _ | see remark 2) on WPS | <350 | No | 44054 | Adam Duric | 1 | 1.1 / 1.2 | 1.1 / 1.2 | SEP
60EKT17BR003 | 11 | P235GH (1.0345) | P235GH (1.0345) | BW | 60.3 | 50 | 3.6 | 60.3 | 50 | 3.6 | V | HER-001 | 0 | IMR-VP-12-2012 | 141 | BOEHLER "DMO-IG" | 2,0 : 3,0 | - | - | 1 | _ | 0.05 | _ | _ | _ | see remark 2) on WPS | <350 | No | 44054 | Adam Duric | 1 | 1.1 / 1.2 | 1.1 / 1.2 | SEP
60EKT17BR003 | 7 | P235GH (1.0345) | P235GH (1.0345) | BW | 60.3 | 50 | 3.6 | 60.3 | 50 | 3.6 | V | HER-001 | 0 | IMR-VP-12-2012 | 141 | BOEHLER "DMO-IG" | 2,0 : 3,0 | - | - | 1 | _ | 0.05 | _ | _ | _ | see remark 2) on WPS | <350 | No | 44054 | Adam Duric | 1 | 1.1 / 1.2 | 1.1 / 1.2 | SEP
60EKT18BR001 | 4 | GP240GH (1.0619) | P235GH (1.0345) | BW | 114.3 | 100 | 3.6 | 114.3 | 100 | 4.5 | V | HER-001 | 0 | IMR-VP-12-2012 | 141 | BOEHLER "DMO-IG" | 2,0 : 3,0 | - | - | 1 | _ | 0.05 | _ | _ | _ | see remark 2) on WPS | <350 | No | 44054 | Adam Duric | 1 | 1.1 / 1.2 | 1.1 / 1.2 | SEP
60EKT18BR001 | 5 | GP240GH (1.0619) | P235GH (1.0345) | BW | 114.3 | 100 | 4.5 | 114.3 | 100 | 3.6 | V | HER-001 | 0 | IMR-VP-12-2012 | 141 | BOEHLER "DMO-IG" | 2,0 : 3,0 | - | - | 1 | _ | 0.05 | _ | _ | _ | see remark 2) on WPS | <350 | No | 44054 | Adam Duric | 1 | 1.1 / 1.2 | 1.1 / 1.2 | SEP
60EKT18BR001 | 11 | P235GH (1.0345) | P235GH (1.0345) | BW | 114.3 | 100 | 3.6 | 114.3 | 100 | 3.6 | V | HER-001 | 0 | IMR-VP-12-2012 | 141 | BOEHLER "DMO-IG" | 2,0 : 3,0 | - | - | 1 | _ | 0.05 | _ | _ | _ | see remark 2) on WPS | <350 | No | 44054 | Adam Duric | 1 | 1.1 / 1.2 | 1.1 / 1.2 | SEP
60EKT18BR001 | 19 | P235GH (1.0345) | P235GH (1.0345) | BW | 114.3 | 100 | 3.6 | 114.3 | 100 | 3.6 | V | HER-001 | 0 | IMR-VP-12-2012 | 141 | BOEHLER "DMO-IG" | 2,0 : 3,0 | - | - | 1 | _ | 0.05 | _ | _ | _ | see remark 2) on WPS | <350 | No | 44054 | Adam Duric | 1 | 1.1 / 1.2 | 1.1 / 1.2 | SEP
60EKT18BR001 | 23 | P235GH (1.0345) | P235GH (1.0345) | BW | 114.3 | 100 | 3.6 | 114.3 | 100 | 3.6 | V | HER-001 | 0 | IMR-VP-12-2012 | 141 | BOEHLER "DMO-IG" | 2,0 : 3,0 | - | - | 1 | _ | 0.05 | _ | _ | _ | see remark 2) on WPS | <350 | No | 44054 | Adam Duric | 1 | 1.1 / 1.2 | 1.1 / 1.2 | SEP
60EKT18BR001 | 28 | P235GH (1.0345) | P235GH (1.0345) | BW | 114.3 | 100 | 3.6 | 114.3 | 100 | 3.6 | V | HER-001 | 0 | IMR-VP-12-2012 | 141 | BOEHLER "DMO-IG" | 2,0 : 3,0 | - | - | 1 | _ | 0.05 | _ | _ | _ | see remark 2) on WPS | <350 | No | 44054 | Adam Duric | 1 | 1.1 / 1.2 | 1.1 / 1.2 | SEP
60EKT18BR192 | 2 | P235GH (1.0345) | P235GH (1.0345) | BW | 33.7 | 25 | 4 | 33.7 | 25 | 4 | V | HER-001 | 0 | IMR-VP-12-2012 | 141 | BOEHLER "DMO-IG" | 2,0 : 3,0 | - | - | 1 | _ | 0.05 | _ | _ | _ | see remark 2) on WPS | <350 | No | 44054 | Adam Duric | 1 | 1.1 / 1.2 | 1.1 / 1.2 | SEP
60EKT18BR951 | 1 | P235GH (1.0345) | P235GH (1.0345) | BW | 33.7 | 25 | 4 | 33.7 | 25 | 4 | V | HER-001 | 0 | IMR-VP-12-2012 | 141 | BOEHLER "DMO-IG" | 2,0 : 3,0 | - | - | 1 | _ | 0.05 | _ | _ | _ | see remark 2) on WPS | <350 | No | 44054 | Adam Duric | 1 | 1.1 / 1.2 | 1.1 / 1.2 | SEP
60EKT18BR951 | 2 | P235GH (1.0345) | P250GH (1.0460) | BW | 33.7 | 25 | 4 | 33.7 | 25 | 4 | V | HER-001 | 0 | IMR-VP-12-2012 | 141 | BOEHLER "DMO-IG" | 2,0 : 3,0 | - | - | 1 | _ | 0.05 | _ | _ | _ | see remark 2) on WPS | <350 | No | 44054 | Adam Duric | 1 | 1.1 / 1.2 | 1.1 / 1.2 | SEP
60EKT18BR951 | 3 | P250GH (1.0460) | Undefined material (CS) | BW | 33.7 | 25 | 4 | 25 | 25 | 4 | V | HER-001 | 0 | IMR-VP-12-2012 | 141 | BOEHLER "DMO-IG" | 2,0 : 3,0 | - | - | 1 | _ | 0.05 | _ | _ | _ | see remark 2) on WPS | <350 | No | 44054 | Adam Duric | 1 | 1.1 / 1.2 | 1.1 / 1.2 | SEP
60EKT20BR010-UHY00Y-00L | 1 | 16Mo3 (1.5415) | 16Mo3 (1.5415) | BW | 114.3 | 100 | 5.6 | 114.3 | 100 | 5.6 | V | HER-001 | 0 | IMR-VP-12-2012 | 141 | BOEHLER "DMO-IG" | 2,0 : 3,0 | - | - | 1 | _ | 0.05 | _ | _ | _ | see remark 2) on WPS | <350 | No | 44041 | Damjan Sliško | 1 | 1.1 / 1.2 | 1.1 / 1.2 | I
60EKT20BR010-UHY00Y-00L | 2 | 16Mo3 (1.5415) | 16Mo3 (1.5415) | BW | 114.3 | 100 | 5.6 | 114.3 | 100 | 5.6 | V | HER-001 | 0 | IMR-VP-12-2012 | 141 | BOEHLER "DMO-IG" | 2,0 : 3,0 | - | - | 1 | _ | 0.05 | _ | _ | _ | see remark 2) on WPS | <350 | No | 44041 | Damjan Sliško | 1 | 1.1 / 1.2 | 1.1 / 1.2 | I
60EKT20BR010-UHY00Y-01L | 1 | 16Mo3 (1.5415) | 16Mo3 (1.5415) | BW | 114.3 | 100 | 5.6 | 114.3 | 100 | 5.6 | V | HER-001 | 0 | IMR-VP-12-2012 | 141 | BOEHLER "DMO-IG" | 2,0 : 3,0 | - | - | 1 | _ | 0.05 | _ | _ | _ | see remark 2) on WPS | <350 | No | 44041 | Damjan Sliško | 1 | 1.1 / 1.2 | 1.1 / 1.2 | I
60EKT20BR010-UHY00Y-01L | 2 | P235GH (1.0345) | 16Mo3 (1.5415) | BW | 114.3 | 100 | 8.8 | 114.3 | 100 | 5.6 | V | HER-001 | 0 | IMR-VP-12-2012 | 141 | BOEHLER "DMO-IG" | 2,0 : 3,0 | - | - | 1 | _ | 0.05 | _ | _ | _ | see remark 2) on WPS | <350 | No | 44041 | Damjan Sliško | 1 | 1.1 / 1.2 | 1.1 / 1.2 | I
60EKT20BR011 | 2 | 16Mo3 (1.5415) | 16Mo3 (1.5415) | BW | 114.3 | 100 | 5.6 | 114.3 | 100 | 5.6 | V | HER-001 | 0 | IMR-VP-12-2012 | 141 | BOEHLER "DMO-IG" | 2,0 : 3,0 | - | - | 1 | _ | 0.05 | _ | _ | _ | see remark 2) on WPS | <350 | No | 44041 | Damjan Sliško | 1 | 1.1 / 1.2 | 1.1 / 1.2 | I
60EKT20BR011 | 10 | 16Mo3 (1.5415) | 16Mo3 (1.5415) | BW | 114.3 | 100 | 5.6 | 114.3 | 100 | 5.6 | V | HER-001 | 0 | IMR-VP-12-2012 | 141 | BOEHLER "DMO-IG" | 2,0 : 3,0 | - | - | 1 | _ | 0.05 | _ | _ | _ | see remark 2) on WPS | <350 | No | 44041 | Damjan Sliško | 1 | 1.1 / 1.2 | 1.1 / 1.2 | I
60EKT20BR011 | 13 | 16Mo3 (1.5415) | GP240GH (1.0619) | BW | 114.3 | 100 | 5.6 | 114.3 | 100 | 5.6 | V | HER-001 | 0 | IMR-VP-12-2012 | 141 | BOEHLER "DMO-IG" | 2,0 : 3,0 | - | - | 1 | _ | 0.05 | _ | _ | _ | see remark 2) on WPS | <350 | No | 44043 | Adam Duric | 1 | 1.1 / 1.2 | 1.1 / 1.2 | I
60EKT20BR011 | 14 | GP240GH (1.0619) | 16Mo3 (1.5415) | BW | 114.3 | 100 | 5.6 | 114.3 | 100 | 5.6 | V | HER-001 | 0 | IMR-VP-12-2012 | 141 | BOEHLER "DMO-IG" | 2,0 : 3,0 | - | - | 1 | _ | 0.05 | _ | _ | _ | see remark 2) on WPS | <350 | No | 44043 | Adam Duric | 1 | 1.1 / 1.2 | 1.1 / 1.2 | I
60EKT20BR011 | 17 | 16Mo3 (1.5415) | Undefined material (CS) | BW | 114.3 | 100 | 5.6 | 114.3 | 100 | 5.6 | V | HER-001 | 0 | IMR-VP-12-2012 | 141 | BOEHLER "DMO-IG" | 2,0 : 3,0 | - | - | 1 | _ | 0.05 | _ | _ | _ | see remark 2) on WPS | <350 | No | 44025 | Adam Duric | 1 | 1.1 / 1.2 | 1.1 / 1.2 | I
60EKT20BR011-UNY01Y-00L | 1 | 16Mo3 (1.5415) | 16Mo3 (1.5415) | BW | 114.3 | 100 | 5.6 | 114.3 | 100 | 5.6 | V | HER-001 | 0 | IMR-VP-12-2012 | 141 | BOEHLER "DMO-IG" | 2,0 : 3,0 | - | - | 1 | _ | 0.05 | _ | _ | _ | see remark 2) on WPS | <350 | No | 44041 | Damjan Sliško | 1 | 1.1 / 1.2 | 1.1 / 1.2 | I
60EKT20BR011-UNY01Y-00L | 3 | 16Mo3 (1.5415) | 16Mo3 (1.5415) | BW | 114.3 | 100 | 5.6 | 114.3 | 100 | 5.6 | V | HER-001 | 0 | IMR-VP-12-2012 | 141 | BOEHLER "DMO-IG" | 2,0 : 3,0 | - | - | 1 | _ | 0.05 | _ | _ | _ | see remark 2) on WPS | <350 | No | 44041 | Damjan Sliško | 1 | 1.1 / 1.2 | 1.1 / 1.2 | I
60EKT20BR011-UNY01Y-01L | 1 | 16Mo3 (1.5415) | 16Mo3 (1.5415) | BW | 114.3 | 100 | 5.7 | 114.3 | 100 | 5.7 | V | HER-001 | 0 | IMR-VP-12-2012 | 141 | BOEHLER "DMO-IG" | 2,0 : 3,0 | - | - | 1 | _ | 0.05 | _ | _ | _ | see remark 2) on WPS | <350 | No | 44041 | Damjan Sliško | 1 | 1.1 / 1.2 | 1.1 / 1.2 | I
60EKT20BR011-UNY01Y-01L | 4 | 16Mo3 (1.5415) | 16Mo3 (1.5415) | BW | 114.3 | 100 | 5.8 | 114.3 | 100 | 5.8 | V | HER-001 | 0 | IMR-VP-12-2012 | 141 | BOEHLER "DMO-IG" | 2,0 : 3,0 | - | - | 1 | _ | 0.05 | _ | _ | _ | see remark 2) on WPS | <350 | No | 44041 | Damjan Sliško | 1 | 1.1 / 1.2 | 1.1 / 1.2 | I
60EKT20BR011-UNY01Y-01L | 11 | 16Mo3 (1.5415) | 16Mo3 (1.5415) | BW | 114.3 | 100 | 5.9 | 114.3 | 100 | 5.9 | V | HER-001 | 0 | IMR-VP-12-2012 | 141 | BOEHLER "DMO-IG" | 2,0 : 3,0 | - | - | 1 | _ | 0.05 | _ | _ | _ | see remark 2) on WPS | <350 | No | 44041 | Damjan Sliško | 1 | 1.1 / 1.2 | 1.1 / 1.2 | I
60EKT20BR901 | 1 | 16Mo3 (1.5415) | 16Mo3 (1.5415) | BW | 33.7 | 25 | 4 | 33.7 | 25 | 4 | V | HER-001 | 0 | IMR-VP-12-2012 | 141 | BOEHLER "DMO-IG" | 2,0 : 3,0 | - | - | 1 | _ | 0.05 | _ | _ | _ | see remark 2) on WPS | <350 | No | 44054 | Adam Duric | 1 | 1.1 / 1.2 | 1.1 / 1.2 | SEP
60EKT20BR901 | 2 | 16Mo3 (1.5415) | 16Mo3 (1.5415) | BW | 33.7 | 25 | 4 | 33.7 | 25 | 4 | V | HER-001 | 0 | IMR-VP-12-2012 | 141 | BOEHLER "DMO-IG" | 2,0 : 3,0 | - | - | 1 | _ | 0.05 | _ | _ | _ | see remark 2) on WPS | <350 | No | 44054 | Adam Duric | 1 | 1.1 / 1.2 | 1.1 / 1.2 | SEP
60EKT20BR901 | 3 | 16Mo3 (1.5415) | 16Mo3 (1.5415) | BW | 33.7 | 25 | 4 | 33.7 | 25 | 4 | V | HER-001 | 0 | IMR-VP-12-2012 | 141 | BOEHLER "DMO-IG" | 2,0 : 3,0 | - | - | 1 | _ | 0.05 | _ | _ | _ | see remark 2) on WPS | <350 | No | 44054 | Adam Duric | 1 | 1.1 / 1.2 | 1.1 / 1.2 | SEP
60EKT20BR901 | 4 | 16Mo3 (1.5415) | 16Mo3 (1.5415) | BW | 33.7 | 25 | 4 | 33.7 | 25 | 4 | V | HER-001 | 0 | IMR-VP-12-2012 | 141 | BOEHLER "DMO-IG" | 2,0 : 3,0 | - | - | 1 | _ | 0.05 | _ | _ | _ | see remark 2) on WPS | <350 | No | 44054 | Adam Duric | 1 | 1.1 / 1.2 | 1.1 / 1.2 | SEP
60EKT20BR901 | 5 | 16Mo3 (1.5415) | 16Mo3 (1.5415) | BW | 33.7 | 25 | 4 | 33.7 | 25 | 4 | V | HER-001 | 0 | IMR-VP-12-2012 | 141 | BOEHLER "DMO-IG" | 2,0 : 3,0 | - | - | 1 | _ | 0.05 | _ | _ | _ | see remark 2) on WPS | <350 | No | 44054 | Adam Duric | 1 | 1.1 / 1.2 | 1.1 / 1.2 | SEP
60EKT20BR951 | 1 | 16Mo3 (1.5415) | 16Mo3 (1.5415) | BW | 33.7 | 25 | 4 | 33.7 | 25 | 4 | V | HER-001 | 0 | IMR-VP-12-2012 | 141 | BOEHLER "DMO-IG" | 2,0 : 3,0 | - | - | 1 | _ | 0.05 | _ | _ | _ | see remark 2) on WPS | <350 | No | 44054 | Adam Duric | 1 | 1.1 / 1.2 | 1.1 / 1.2 | SEP
60EKT20BR951 | 2 | 16Mo3 (1.5415) | 16Mo3 (1.5415) | BW | 33.7 | 25 | 4 | 33.7 | 25 | 4 | V | HER-001 | 0 | IMR-VP-12-2012 | 141 | BOEHLER "DMO-IG" | 2,0 : 3,0 | - | - | 1 | _ | 0.05 | _ | _ | _ | see remark 2) on WPS | <350 | No | 44054 | Adam Duric | 1 | 1.1 / 1.2 | 1.1 / 1.2 | SEP
60EKT20BR951 | 3 | 16Mo3 (1.5415) | 16Mo3 (1.5415) | BW | 33.7 | 25 | 4 | 33.7 | 25 | 4 | V | HER-001 | 0 | IMR-VP-12-2012 | 141 | BOEHLER "DMO-IG" | 2,0 : 3,0 | - | - | 1 | _ | 0.05 | _ | _ | _ | see remark 2) on WPS | <350 | No | 44054 | Adam Duric | 1 | 1.1 / 1.2 | 1.1 / 1.2 | SEP
60EKT20BR951 | 4 | 16Mo3 (1.5415) | 16Mo3 (1.5415) | BW | 33.7 | 25 | 4 | 33.7 | 25 | 4 | V | HER-001 | 0 | IMR-VP-12-2012 | 141 | BOEHLER "DMO-IG" | 2,0 : 3,0 | - | - | 1 | _ | 0.05 | _ | _ | _ | see remark 2) on WPS | <350 | No | 44054 | Adam Duric | 1 | 1.1 / 1.2 | 1.1 / 1.2 | SEP
60EKT20BR951 | 5 | 16Mo3 (1.5415) | 16Mo3 (1.5415) | BW | 33.7 | 25 | 4 | 33.7 | 25 | 4 | V | HER-001 | 0 | IMR-VP-12-2012 | 141 | BOEHLER "DMO-IG" | 2,0 : 3,0 | - | - | 1 | _ | 0.05 | _ | _ | _ | see remark 2) on WPS | <350 | No | 44054 | Adam Duric | 1 | 1.1 / 1.2 | 1.1 / 1.2 | SEP
60EKT20BR951 | 6 | 16Mo3 (1.5415) | 16Mo3 (1.5415) | BW | 33.7 | 25 | 4 | 33.7 | 25 | 4 | V | HER-001 | 0 | IMR-VP-12-2012 | 141 | BOEHLER "DMO-IG" | 2,0 : 3,0 | - | - | 1 | _ | 0.05 | _ | _ | _ | see remark 2) on WPS | <350 | No | 44054 | Adam Duric | 1 | 1.1 / 1.2 | 1.1 / 1.2 | SEP
60EKT20BR951 | 7 | 16Mo3 (1.5415) | 16Mo3 (1.5415) | BW | 33.7 | 25 | 4 | 33.7 | 25 | 4 | V | HER-001 | 0 | IMR-VP-12-2012 | 141 | BOEHLER "DMO-IG" | 2,0 : 3,0 | - | - | 1 | _ | 0.05 | _ | _ | _ | see remark 2) on WPS | <350 | No | 44054 | Adam Duric | 1 | 1.1 / 1.2 | 1.1 / 1.2 | SEP
60EKT20BR951 | 8 | 16Mo3 (1.5415) | 16Mo3 (1.5415) | BW | 33.7 | 25 | 4 | 33.7 | 25 | 4 | V | HER-001 | 0 | IMR-VP-12-2012 | 141 | BOEHLER "DMO-IG" | 2,0 : 3,0 | - | - | 1 | _ | 0.05 | _ | _ | _ | see remark 2) on WPS | <350 | No | 44054 | Adam Duric | 1 | 1.1 / 1.2 | 1.1 / 1.2 | SEP
60EKT20BR951 | 9 | 16Mo3 (1.5415) | 16Mo3 (1.5415) | BW | 33.7 | 25 | 4 | 33.7 | 25 | 4 | V | HER-001 | 0 | IMR-VP-12-2012 | 141 | BOEHLER "DMO-IG" | 2,0 : 3,0 | - | - | 1 | _ | 0.05 | _ | _ | _ | see remark 2) on WPS | <350 | No | 44054 | Adam Duric | 1 | 1.1 / 1.2 | 1.1 / 1.2 | SEP
60EKT30BR002 | 1 | 16Mo3 (1.5415) | 16Mo3 (1.5415) | BW | 114.3 | 100 | 5.6 | 114.3 | 100 | 5.6 | V | HER-001 | 0 | IMR-VP-12-2012 | 141 | BOEHLER "DMO-IG" | 2,0 : 3,0 | - | - | 1 | _ | 0.05 | _ | _ | _ | see remark 2) on WPS | <350 | No | 44041 | Damjan Sliško | 1 | 1.1 / 1.2 | 1.1 / 1.2 | I
60EKT30BR002 | 3 | 16Mo3 (1.5415) | 16Mo3 (1.5415) | BW | 114.3 | 100 | 5.6 | 114.3 | 100 | 5.6 | V | HER-001 | 0 | IMR-VP-12-2012 | 141 | BOEHLER "DMO-IG" | 2,0 : 3,0 | - | - | 1 | _ | 0.05 | _ | _ | _ | see remark 2) on WPS | <350 | No | 44041 | Damjan Sliško | 1 | 1.1 / 1.2 | 1.1 / 1.2 | I
60EKT30BR002 | 6 | 16Mo3 (1.5415) | 16Mo3 (1.5415) | BW | 114.3 | 100 | 5.6 | 114.3 | 100 | 5.6 | V | HER-001 | 0 | IMR-VP-12-2012 | 141 | BOEHLER "DMO-IG" | 2,0 : 3,0 | - | - | 1 | _ | 0.05 | _ | _ | _ | see remark 2) on WPS | <350 | No | 44041 | Damjan Sliško | 1 | 1.1 / 1.2 | 1.1 / 1.2 | I
60EKT30BR002 | 14 | 16Mo3 (1.5415) | 16Mo3 (1.5415) | BW | 114.3 | 100 | 5.6 | 114.3 | 100 | 5.6 | V | HER-001 | 0 | IMR-VP-12-2012 | 141 | BOEHLER "DMO-IG" | 2,0 : 3,0 | - | - | 1 | _ | 0.05 | _ | _ | _ | see remark 2) on WPS | <350 | No | 44041 | Damjan Sliško | 1 | 1.1 / 1.2 | 1.1 / 1.2 | I
60EKT30BR002-UNY01Y-00L | 1 | 16Mo3 (1.5415) | 16Mo3 (1.5415) | BW | 114.3 | 100 | 5.6 | 114.3 | 100 | 5.6 | V | HER-001 | 0 | IMR-VP-12-2012 | 141 | BOEHLER "DMO-IG" | 2,0 : 3,0 | - | - | 1 | _ | 0.05 | _ | _ | _ | see remark 2) on WPS | <350 | No | 44041 | Damjan Sliško | 1 | 1.1 / 1.2 | 1.1 / 1.2 | I
60EKT30BR002-UNY01Y-00L | 3 | 16Mo3 (1.5415) | 16Mo3 (1.5415) | BW | 114.3 | 100 | 5.6 | 114.3 | 100 | 5.6 | V | HER-001 | 0 | IMR-VP-12-2012 | 141 | BOEHLER "DMO-IG" | 2,0 : 3,0 | - | - | 1 | _ | 0.05 | _ | _ | _ | see remark 2) on WPS | <350 | No | 44041 | Damjan Sliško | 1 | 1.1 / 1.2 | 1.1 / 1.2 | I
60EKT30BR003 | 1 | 16Mo3 (1.5415) | 16Mo3 (1.5415) | BW | 114.3 | 100 | 5.6 | 114.3 | 100 | 5.6 | V | HER-001 | 0 | IMR-VP-12-2012 | 141 | BOEHLER "DMO-IG" | 2,0 : 3,0 | - | - | 1 | _ | 0.05 | _ | _ | _ | see remark 2) on WPS | <350 | No | 44041 | Damjan Sliško | 1 | 1.1 / 1.2 | 1.1 / 1.2 | I
60EKT30BR003 | 6 | 16Mo3 (1.5415) | 16Mo3 (1.5415) | BW | 114.3 | 100 | 5.6 | 114.3 | 100 | 5.6 | V | HER-001 | 0 | IMR-VP-12-2012 | 141 | BOEHLER "DMO-IG" | 2,0 : 3,0 | - | - | 1 | _ | 0.05 | _ | _ | _ | see remark 2) on WPS | <350 | No | 44041 | Damjan Sliško | 1 | 1.1 / 1.2 | 1.1 / 1.2 | I
60EKT30BR003 | 7 | 16Mo3 (1.5415) | 16Mo3 (1.5415) | BW | 114.3 | 100 | 5.6 | 114.3 | 100 | 5.6 | V | HER-001 | 0 | IMR-VP-12-2012 | 141 | BOEHLER "DMO-IG" | 2,0 : 3,0 | - | - | 1 | _ | 0.05 | _ | _ | _ | see remark 2) on WPS | <350 | No | 44041 | Damjan Sliško | 1 | 1.1 / 1.2 | 1.1 / 1.2 | I
60EKT30BR003 | 8 | 16Mo3 (1.5415) | GP240GH (1.0619) | BW | 114.3 | 100 | 5.6 | 114.3 | 100 | 5.6 | V | HER-001 | 0 | IMR-VP-12-2012 | 141 | BOEHLER "DMO-IG" | 2,0 : 3,0 | - | - | 1 | _ | 0.05 | _ | _ | _ | see remark 2) on WPS | <350 | No | 44043 | Adam Duric | 1 | 1.1 / 1.2 | 1.1 / 1.2 | I
60EKT30BR003 | 9 | GP240GH (1.0619) | 16Mo3 (1.5415) | BW | 114.3 | 100 | 5.6 | 114.3 | 100 | 4.5 | V | HER-001 | 0 | IMR-VP-12-2012 | 141 | BOEHLER "DMO-IG" | 2,0 : 3,0 | - | - | 1 | _ | 0.05 | _ | _ | _ | see remark 2) on WPS | <350 | No | 44043 | Adam Duric | 1 | 1.1 / 1.2 | 1.1 / 1.2 | I
60EKT30BR003 | 10 | 16Mo3 (1.5415) | 16Mo3 (1.5415) | BW | 114.3 | 100 | 4.5 | 114.3 | 100 | 5.6 | V | HER-001 | 0 | IMR-VP-12-2012 | 141 | BOEHLER "DMO-IG" | 2,0 : 3,0 | - | - | 1 | _ | 0.05 | _ | _ | _ | see remark 2) on WPS | <350 | No | 44041 | Damjan Sliško | 1 | 1.1 / 1.2 | 1.1 / 1.2 | I
60EKT30BR004 | 1 | P235GH (1.0345) | P235GH (1.0345) | BW | 114.3 | 100 | 3.6 | 114.3 | 100 | 3.6 | V | HER-001 | 0 | IMR-VP-12-2012 | 141 | BOEHLER "DMO-IG" | 2,0 : 3,0 | - | - | 1 | _ | 0.05 | _ | _ | _ | see remark 2) on WPS | <350 | No | 44054 | Adam Duric | 1 | 1.1 / 1.2 | 1.1 / 1.2 | I
60EKT30BR004 | 4 | P235GH (1.0345) | P235GH (1.0345) | BW | 114.3 | 100 | 3.6 | 114.3 | 100 | 3.6 | V | HER-001 | 0 | IMR-VP-12-2012 | 141 | BOEHLER "DMO-IG" | 2,0 : 3,0 | - | - | 1 | _ | 0.05 | _ | _ | _ | see remark 2) on WPS | <350 | No | 44054 | Adam Duric | 1 | 1.1 / 1.2 | 1.1 / 1.2 | I
60EKT30BR004 | 8 | P235GH (1.0345) | P235GH (1.0345) | BW | 114.3 | 100 | 3.6 | 114.3 | 100 | 3.6 | V | HER-001 | 0 | IMR-VP-12-2012 | 141 | BOEHLER "DMO-IG" | 2,0 : 3,0 | - | - | 1 | _ | 0.05 | _ | _ | _ | see remark 2) on WPS | <350 | No | 44054 | Adam Duric | 1 | 1.1 / 1.2 | 1.1 / 1.2 | I
60EKT30BR005 | 3 | 16Mo3 (1.5415) | 16Mo3 (1.5415) | BW | 114.3 | 100 | 5.6 | 114.3 | 100 | 5.6 | V | HER-001 | 0 | IMR-VP-12-2012 | 141 | BOEHLER "DMO-IG" | 2,0 : 3,0 | - | - | 1 | _ | 0.05 | _ | _ | _ | see remark 2) on WPS | <350 | No | 44041 | Damjan Sliško | 1 | 1.1 / 1.2 | 1.1 / 1.2 | I
60EKT30BR011 | 1 | 16Mo3 (1.5415) | 16Mo3 (1.5415) | BW | 33.7 | 25 | 4 | 33.7 | 25 | 4 | V | HER-001 | 0 | IMR-VP-12-2012 | 141 | BOEHLER "DMO-IG" | 2,0 : 3,0 | - | - | 1 | _ | 0.05 | _ | _ | _ | see remark 2) on WPS | <350 | No | 44054 | Adam Duric | 1 | 1.1 / 1.2 | 1.1 / 1.2 | SEP
60EKT30BR011 | 2 | 16Mo3 (1.5415) | P250GH (1.0460) | BW | 33.7 | 25 | 4 | 33.7 | 25 | 4 | V | HER-001 | 0 | IMR-VP-12-2012 | 141 | BOEHLER "DMO-IG" | 2,0 : 3,0 | - | - | 1 | _ | 0.05 | _ | _ | _ | see remark 2) on WPS | <350 | No | 44054 | Adam Duric | 1 | 1.1 / 1.2 | 1.1 / 1.2 | SEP
60EKT30BR011 | 3 | P250GH (1.0460) | 16Mo3 (1.5415) | BW | 33.7 | 25 | 4 | 33.7 | 25 | 4 | V | HER-001 | 0 | IMR-VP-12-2012 | 141 | BOEHLER "DMO-IG" | 2,0 : 3,0 | - | - | 1 | _ | 0.05 | _ | _ | _ | see remark 2) on WPS | <350 | No | 44054 | Adam Duric | 1 | 1.1 / 1.2 | 1.1 / 1.2 | SEP
60EKT30BR011 | 4 | 16Mo3 (1.5415) | 16Mo3 (1.5415) | BW | 33.7 | 25 | 4 | 33.7 | 25 | 4 | V | HER-001 | 0 | IMR-VP-12-2012 | 141 | BOEHLER "DMO-IG" | 2,0 : 3,0 | - | - | 1 | _ | 0.05 | _ | _ | _ | see remark 2) on WPS | <350 | No | 44054 | Adam Duric | 1 | 1.1 / 1.2 | 1.1 / 1.2 | SEP
60EKT30BR301 | 2 | 16Mo3 (1.5415) | 16Mo3 (1.5415) | BW | 33.7 | 25 | 4 | 33.7 | 25 | 4 | V | HER-001 | 0 | IMR-VP-12-2012 | 141 | BOEHLER "DMO-IG" | 2,0 : 3,0 | - | - | 1 | _ | 0.05 | _ | _ | _ | see remark 2) on WPS | <350 | No | 44054 | Adam Duric | 1 | 1.1 / 1.2 | 1.1 / 1.2 | SEP
60EKT30BR307 | 1 | 16Mo3 (1.5415) | P235GH (1.0345) | BW | 21.3 | 15 | 3.2 | 21.3 | 15 | 3.2 | V | HER-015 | 0 | IMR-VP-17-2015 | 141 | BOEHLER "DMO-IG" | 2,0 : 2,4 | - | - | 1 | _ | 0.05 | _ | _ | _ | see remark 2) on WPS | <340 | No | 44063 | Adam Duric | 1 | 1.1 / 1.2 | 1.1 / 1.2 | SEP
60EKT30BR307 | 2 | P235GH (1.0345) | 16Mo3 (1.5415) | BW | 21.3 | 15 | 3.2 | 21.3 | 15 | 3.2 | V | HER-015 | 0 | IMR-VP-17-2015 | 141 | BOEHLER "DMO-IG" | 2,0 : 2,4 | - | - | 1 | _ | 0.05 | _ | _ | _ | see remark 2) on WPS | <340 | No | 44063 | Adam Duric | 1 | 1.1 / 1.2 | 1.1 / 1.2 | SEP
60EKT30BR901 | 2 | 16Mo3 (1.5415) | 16Mo3 (1.5415) | BW | 33.7 | 25 | 4 | 33.7 | 25 | 4 | V | HER-001 | 0 | IMR-VP-12-2012 | 141 | BOEHLER "DMO-IG" | 2,0 : 3,0 | - | - | 1 | _ | 0.05 | _ | _ | _ | see remark 2) on WPS | <350 | No | 44054 | Adam Duric | 1 | 1.1 / 1.2 | 1.1 / 1.2 | SEP
60EKT30BR901 | 3 | 16Mo3 (1.5415) | 16Mo3 (1.5415) | BW | 33.7 | 25 | 4 | 33.7 | 25 | 4 | V | HER-001 | 0 | IMR-VP-12-2012 | 141 | BOEHLER "DMO-IG" | 2,0 : 3,0 | - | - | 1 | _ | 0.05 | _ | _ | _ | see remark 2) on WPS | <350 | No | 44054 | Adam Duric | 1 | 1.1 / 1.2 | 1.1 / 1.2 | SEP
60EKT30BR901 | 4 | 16Mo3 (1.5415) | 16Mo3 (1.5415) | BW | 33.7 | 25 | 4 | 33.7 | 25 | 4 | V | HER-001 | 0 | IMR-VP-12-2012 | 141 | BOEHLER "DMO-IG" | 2,0 : 3,0 | - | - | 1 | _ | 0.05 | _ | _ | _ | see remark 2) on WPS | <350 | No | 44054 | Adam Duric | 1 | 1.1 / 1.2 | 1.1 / 1.2 | SEP
60EKT30BR901 | 5 | 16Mo3 (1.5415) | 16Mo3 (1.5415) | BW | 33.7 | 25 | 4 | 33.7 | 25 | 4 | V | HER-001 | 0 | IMR-VP-12-2012 | 141 | BOEHLER "DMO-IG" | 2,0 : 3,0 | - | - | 1 | _ | 0.05 | _ | _ | _ | see remark 2) on WPS | <350 | No | 44054 | Adam Duric | 1 | 1.1 / 1.2 | 1.1 / 1.2 | SEP
60EKT30BR901 | 6 | 16Mo3 (1.5415) | 16Mo3 (1.5415) | BW | 33.7 | 25 | 4 | 33.7 | 25 | 4 | V | HER-001 | 0 | IMR-VP-12-2012 | 141 | BOEHLER "DMO-IG" | 2,0 : 3,0 | - | - | 1 | _ | 0.05 | _ | _ | _ | see remark 2) on WPS | <350 | No | 44054 | Adam Duric | 1 | 1.1 / 1.2 | 1.1 / 1.2 | SEP
60EKT30BR902 | 5 | 16Mo3 (1.5415) | 16Mo3 (1.5415) | BW | 33.7 | 25 | 4 | 33.7 | 25 | 4 | V | HER-001 | 0 | IMR-VP-12-2012 | 141 | BOEHLER "DMO-IG" | 2,0 : 3,0 | - | - | 1 | _ | 0.05 | _ | _ | _ | see remark 2) on WPS | <350 | No | 44054 | Adam Duric | 1 | 1.1 / 1.2 | 1.1 / 1.2 | SEP
60EKT30BR902 | 1 | 16Mo3 (1.5415) | 16Mo3 (1.5415) | BW | 33.7 | 25 | 4 | 33.7 | 25 | 4 | V | HER-001 | 0 | IMR-VP-12-2012 | 141 | BOEHLER "DMO-IG" | 2,0 : 3,0 | - | - | 1 | _ | 0.05 | _ | _ | _ | see remark 2) on WPS | <350 | No | 44054 | Adam Duric | 1 | 1.1 / 1.2 | 1.1 / 1.2 | SEP
60EKT30BR902 | 2 | 16Mo3 (1.5415) | 16Mo3 (1.5415) | BW | 33.7 | 25 | 4 | 33.7 | 25 | 4 | V | HER-001 | 0 | IMR-VP-12-2012 | 141 | BOEHLER "DMO-IG" | 2,0 : 3,0 | - | - | 1 | _ | 0.05 | _ | _ | _ | see remark 2) on WPS | <350 | No | 44054 | Adam Duric | 1 | 1.1 / 1.2 | 1.1 / 1.2 | SEP
60EKT30BR902 | 3 | 16Mo3 (1.5415) | 16Mo3 (1.5415) | BW | 33.7 | 25 | 4 | 33.7 | 25 | 4 | V | HER-001 | 0 | IMR-VP-12-2012 | 141 | BOEHLER "DMO-IG" | 2,0 : 3,0 | - | - | 1 | _ | 0.05 | _ | _ | _ | see remark 2) on WPS | <350 | No | 44054 | Adam Duric | 1 | 1.1 / 1.2 | 1.1 / 1.2 | SEP
60EKT30BR902 | 4 | 16Mo3 (1.5415) | 16Mo3 (1.5415) | BW | 33.7 | 25 | 4 | 33.7 | 25 | 4 | V | HER-001 | 0 | IMR-VP-12-2012 | 141 | BOEHLER "DMO-IG" | 2,0 : 3,0 | - | - | 1 | _ | 0.05 | _ | _ | _ | see remark 2) on WPS | <350 | No | 44054 | Adam Duric | 1 | 1.1 / 1.2 | 1.1 / 1.2 | SEP
60EKT30BR951-UHY00Y-00L | 1 | 16Mo3 (1.5415) | 16Mo3 (1.5415) | BW | 33.7 | 25 | 4 | 33.7 | 25 | 4 | V | HER-001 | 0 | IMR-VP-12-2012 | 141 | BOEHLER "DMO-IG" | 2,0 : 3,0 | - | - | 1 | _ | 0.05 | _ | _ | _ | see remark 2) on WPS | <350 | No | 44054 | Adam Duric | 1 | 1.1 / 1.2 | 1.1 / 1.2 | SEP
60EKT30BR951-UHY00Y-00L | 2 | 16Mo3 (1.5415) | 16Mo3 (1.5415) | BW | 33.7 | 25 | 4 | 33.7 | 25 | 4 | V | HER-001 | 0 | IMR-VP-12-2012 | 141 | BOEHLER "DMO-IG" | 2,0 : 3,0 | - | - | 1 | _ | 0.05 | _ | _ | _ | see remark 2) on WPS | <350 | No | 44054 | Adam Duric | 1 | 1.1 / 1.2 | 1.1 / 1.2 | SEP
60EKT30BR951-UHY00Y-00L | 3 | 16Mo3 (1.5415) | 16Mo3 (1.5415) | BW | 33.7 | 25 | 4 | 33.7 | 25 | 4 | V | HER-001 | 0 | IMR-VP-12-2012 | 141 | BOEHLER "DMO-IG" | 2,0 : 3,0 | - | - | 1 | _ | 0.05 | _ | _ | _ | see remark 2) on WPS | <350 | No | 44054 | Adam Duric | 1 | 1.1 / 1.2 | 1.1 / 1.2 | SEP
60EKT30BR951-UHY00Y-00L | 4 | 16Mo3 (1.5415) | 16Mo3 (1.5415) | BW | 33.7 | 25 | 4 | 33.7 | 25 | 4 | V | HER-001 | 0 | IMR-VP-12-2012 | 141 | BOEHLER "DMO-IG" | 2,0 : 3,0 | - | - | 1 | _ | 0.05 | _ | _ | _ | see remark 2) on WPS | <350 | No | 44054 | Adam Duric | 1 | 1.1 / 1.2 | 1.1 / 1.2 | SEP
60EKT30BR951-UHY00Y-00L | 5 | 16Mo3 (1.5415) | 16Mo3 (1.5415) | BW | 33.7 | 25 | 4 | 33.7 | 25 | 4 | V | HER-001 | 0 | IMR-VP-12-2012 | 141 | BOEHLER "DMO-IG" | 2,0 : 3,0 | - | - | 1 | _ | 0.05 | _ | _ | _ | see remark 2) on WPS | <350 | No | 44054 | Adam Duric | 1 | 1.1 / 1.2 | 1.1 / 1.2 | SEP
60EKT30BR951-UHY00Y-00L | 6 | 16Mo3 (1.5415) | 16Mo3 (1.5415) | BW | 33.7 | 25 | 4 | 33.7 | 25 | 4 | V | HER-001 | 0 | IMR-VP-12-2012 | 141 | BOEHLER "DMO-IG" | 2,0 : 3,0 | - | - | 1 | _ | 0.05 | _ | _ | _ | see remark 2) on WPS | <350 | No | 44054 | Adam Duric | 1 | 1.1 / 1.2 | 1.1 / 1.2 | SEP
60EKT30BR951-UHY00Y-00L | 7 | 16Mo3 (1.5415) | 16Mo3 (1.5415) | BW | 33.7 | 25 | 4 | 33.7 | 25 | 4 | V | HER-001 | 0 | IMR-VP-12-2012 | 141 | BOEHLER "DMO-IG" | 2,0 : 3,0 | - | - | 1 | _ | 0.05 | _ | _ | _ | see remark 2) on WPS | <350 | No | 44054 | Adam Duric | 1 | 1.1 / 1.2 | 1.1 / 1.2 | SEP
60EKT18BR002 | 6 | P235GH (1.0345) | P235GH (1.0345) | BW | 114.3 | 100 | 3.6 | 114.3 | 100 | 3.6 | V | HER-001 | 0 | IMR-VP-12-2012 | 141 | BOEHLER "DMO-IG" | 2,0 : 3,0 | - | - | 1 | _ | 0.05 | _ | _ | _ | see remark 2) on WPS | <350 | No | 44054 | Adam Duric | 1 | 1.1 / 1.2 | 1.1 / 1.2 | SEP
60EKT18BR002 | 14 | P235GH (1.0345) | P235GH (1.0345) | BW | 114.3 | 100 | 3.6 | 114.3 | 100 | 3.6 | V | HER-001 | 0 | IMR-VP-12-2012 | 141 | BOEHLER "DMO-IG" | 2,0 : 3,0 | - | - | 1 | _ | 0.05 | _ | _ | _ | see remark 2) on WPS | <350 | No | 44054 | Adam Duric | 1 | 1.1 / 1.2 | 1.1 / 1.2 | SEP
60EKT18BR002 | 18 | P235GH (1.0345) | P235GH (1.0345) | BW | 114.3 | 100 | 3.6 | 114.3 | 100 | 3.6 | V | HER-001 | 0 | IMR-VP-12-2012 | 141 | BOEHLER "DMO-IG" | 2,0 : 3,0 | - | - | 1 | _ | 0.05 | _ | _ | _ | see remark 2) on WPS | <350 | No | 44054 | Adam Duric | 1 | 1.1 / 1.2 | 1.1 / 1.2 | SEP
60EKT18BR002 | 22 | P235GH (1.0345) | P235GH (1.0345) | BW | 114.3 | 100 | 3.6 | 114.3 | 100 | 3.6 | V | HER-001 | 0 | IMR-VP-12-2012 | 141 | BOEHLER "DMO-IG" | 2,0 : 3,0 | - | - | 1 | _ | 0.05 | _ | _ | _ | see remark 2) on WPS | <350 | No | 44054 | Adam Duric | 1 | 1.1 / 1.2 | 1.1 / 1.2 | SEP
60EKT18BR002 | 24 | P235GH (1.0345) | P235GH (1.0345) | BW | 114.3 | 100 | 3.6 | 114.3 | 100 | 3.6 | V | HER-001 | 0 | IMR-VP-12-2012 | 141 | BOEHLER "DMO-IG" | 2,0 : 3,0 | - | - | 1 | _ | 0.05 | _ | _ | _ | see remark 2) on WPS | <350 | No | 44054 | Adam Duric | 1 | 1.1 / 1.2 | 1.1 / 1.2 | SEP
60EKT18BR191 | 1 | P235GH (1.0345) | P235GH (1.0345) | BW | 33.7 | 25 | 4 | 33.7 | 25 | 4 | V | HER-001 | 0 | IMR-VP-12-2012 | 141 | BOEHLER "DMO-IG" | 2,0 : 3,0 | - | - | 1 | _ | 0.05 | _ | _ | _ | see remark 2) on WPS | <350 | No | 44054 | Adam Duric | 1 | 1.1 / 1.2 | 1.1 / 1.2 | SEP
60EKT18BR901 | 1 | P235GH (1.0345) | P235GH (1.0345) | BW | 33.7 | 25 | 4 | 33.7 | 25 | 4 | V | HER-001 | 0 | IMR-VP-12-2012 | 141 | BOEHLER "DMO-IG" | 2,0 : 3,0 | - | - | 1 | _ | 0.05 | _ | _ | _ | see remark 2) on WPS | <350 | No | 44054 | Adam Duric | 1 | 1.1 / 1.2 | 1.1 / 1.2 | SEP
60EKT18BR901 | 3 | P235GH (1.0345) | P250GH (1.0460) | BW | 33.7 | 25 | 4 | 33.7 | 25 | 4 | V | HER-001 | 0 | IMR-VP-12-2012 | 141 | BOEHLER "DMO-IG" | 2,0 : 3,0 | - | - | 1 | _ | 0.05 | _ | _ | _ | see remark 2) on WPS | <350 | No | 44054 | Adam Duric | 1 | 1.1 / 1.2 | 1.1 / 1.2 | SEP
60EKT18BR901 | 4 | P250GH (1.0460) | P235GH (1.0345) | BW | 33.7 | 25 | 4 | 33.7 | 25 | 4 | V | HER-001 | 0 | IMR-VP-12-2012 | 141 | BOEHLER "DMO-IG" | 2,0 : 3,0 | - | - | 1 | _ | 0.05 | _ | _ | _ | see remark 2) on WPS | <350 | No | 44054 | Adam Duric | 1 | 1.1 / 1.2 | 1.1 / 1.2 | SEP
60EKT30BR301 | 3 | 16Mo3 (1.5415) | 16Mo3 (1.5415) | BW | 33.7 | 25 | 4 | 33.7 | 25 | 4 | V | HER-001 | 0 | IMR-VP-12-2012 | 141 | BOEHLER "DMO-IG" | 2,0 : 3,0 | - | - | 1 | _ | 0.05 | _ | _ | _ | see remark 2) on WPS | <350 | No | 44054 | Adam Duric | 1 | 1.1 / 1.2 | 1.1 / 1.2 | SEP
60EKT30BR301 | 4 | 16Mo3 (1.5415) | 16Mo3 (1.5415) | BW | 33.7 | 25 | 4 | 33.7 | 25 | 4 | V | HER-001 | 0 | IMR-VP-12-2012 | 141 | BOEHLER "DMO-IG" | 2,0 : 3,0 | - | - | 1 | _ | 0.05 | _ | _ | _ | see remark 2) on WPS | <350 | No | 44054 | Adam Duric | 1 | 1.1 / 1.2 | 1.1 / 1.2 | SEP
60EKT30BR301 | 1 | 16Mo3 (1.5415) | 16Mo3 (1.5415) | BW | 33.7 | 25 | 4 | 33.7 | 25 | 4 | V | HER-001 | 0 | IMR-VP-12-2012 | 141 | BOEHLER "DMO-IG" | 2,0 : 3,0 | - | - | 1 | _ | 0.05 | _ | _ | _ | see remark 2) on WPS | <350 | No | 44054 | Adam Duric | 1 | 1.1 / 1.2 | 1.1 / 1.2 | SEP
60EKT30BR951-UHY00Y-00L | 1 | 16Mo3 (1.5415) | 16Mo3 (1.5415) | BW | 33.7 | 25 | 4 | 33.7 | 25 | 4 | V | HER-001 | 0 | IMR-VP-12-2012 | 141 | BOEHLER "DMO-IG" | 2,0 : 3,0 | - | - | 1 | _ | 0.05 | _ | _ | _ | see remark 2) on WPS | <350 | No | 44054 | Adam Duric | 1 | 1.1 / 1.2 | 1.1 / 1.2 | SEP
60EKT30BR951-UHY00Y-00L | 2 | 16Mo3 (1.5415) | 16Mo3 (1.5415) | BW | 33.7 | 25 | 4 | 33.7 | 25 | 4 | V | HER-001 | 0 | IMR-VP-12-2012 | 141 | BOEHLER "DMO-IG" | 2,0 : 3,0 | - | - | 1 | _ | 0.05 | _ | _ | _ | see remark 2) on WPS | <350 | No | 44054 | Adam Duric | 1 | 1.1 / 1.2 | 1.1 / 1.2 | SEP
60EKT30BR951-UHY00Y-00L | 3 | 16Mo3 (1.5415) | 16Mo3 (1.5415) | BW | 33.7 | 25 | 4 | 33.7 | 25 | 4 | V | HER-001 | 0 | IMR-VP-12-2012 | 141 | BOEHLER "DMO-IG" | 2,0 : 3,0 | - | - | 1 | _ | 0.05 | _ | _ | _ | see remark 2) on WPS | <350 | No | 44054 | Adam Duric | 1 | 1.1 / 1.2 | 1.1 / 1.2 | SEP
60EKT30BR951-UHY00Y-00L | 4 | 16Mo3 (1.5415) | 16Mo3 (1.5415) | BW | 33.7 | 25 | 4 | 33.7 | 25 | 4 | V | HER-001 | 0 | IMR-VP-12-2012 | 141 | BOEHLER "DMO-IG" | 2,0 : 3,0 | - | - | 1 | _ | 0.05 | _ | _ | _ | see remark 2) on WPS | <350 | No | 44054 | Adam Duric | 1 | 1.1 / 1.2 | 1.1 / 1.2 | SEP
60EKT30BR951-UHY00Y-00L | 5 | 16Mo3 (1.5415) | 16Mo3 (1.5415) | BW | 33.7 | 25 | 4 | 33.7 | 25 | 4 | V | HER-001 | 0 | IMR-VP-12-2012 | 141 | BOEHLER "DMO-IG" | 2,0 : 3,0 | - | - | 1 | _ | 0.05 | _ | _ | _ | see remark 2) on WPS | <350 | No | 44054 | Adam Duric | 1 | 1.1 / 1.2 | 1.1 / 1.2 | SEP
60EKT30BR951-UHY00Y-00L | 6 | 16Mo3 (1.5415) | 16Mo3 (1.5415) | BW | 33.7 | 25 | 4 | 33.7 | 25 | 4 | V | HER-001 | 0 | IMR-VP-12-2012 | 141 | BOEHLER "DMO-IG" | 2,0 : 3,0 | - | - | 1 | _ | 0.05 | _ | _ | _ | see remark 2) on WPS | <350 | No | 44054 | Adam Duric | 1 | 1.1 / 1.2 | 1.1 / 1.2 | SEP
60EKT30BR951-UHY00Y-00L | 7 | 16Mo3 (1.5415) | 16Mo3 (1.5415) | BW | 33.7 | 25 | 4 | 33.7 | 25 | 4 | V | HER-001 | 0 | IMR-VP-12-2012 | 141 | BOEHLER "DMO-IG" | 2,0 : 3,0 | - | - | 1 | _ | 0.05 | _ | _ | _ | see remark 2) on WPS | <350 | No | 44054 | Adam Duric | 1 | 1.1 / 1.2 | 1.1 / 1.2 | SEP
60EKT30BR951-UNY01Y-00L | 1 | 16Mo3 (1.5415) | 16Mo3 (1.5415) | BW | 33.7 | 25 | 4 | 33.7 | 25 | 4 | V | HER-001 | 0 | IMR-VP-12-2012 | 141 | BOEHLER "DMO-IG" | 2,0 : 3,0 | - | - | 1 | _ | 0.05 | _ | _ | _ | see remark 2) on WPS | <350 | No | 44054 | Adam Duric | 1 | 1.1 / 1.2 | 1.1 / 1.2 | SEP
60EKT30BR951-UNY01Y-00L | 2 | 16Mo3 (1.5415) | 16Mo3 (1.5415) | BW | 33.7 | 25 | 4 | 33.7 | 25 | 4 | V | HER-001 | 0 | IMR-VP-12-2012 | 141 | BOEHLER "DMO-IG" | 2,0 : 3,0 | - | - | 1 | _ | 0.05 | _ | _ | _ | see remark 2) on WPS | <350 | No | 44054 | Adam Duric | 1 | 1.1 / 1.2 | 1.1 / 1.2 | SEP
60EKT30BR307 | 3 | 16Mo3 (1.5415) | P235GH (1.0345) | BW | 21.3 | 15 | 3.2 | 21.3 | 15 | 3.2 | V | HER-015 | 0 | IMR-VP-17-2015 | 141 | BOEHLER "DMO-IG" | 2,0 : 2,4 | - | - | 1 | _ | 0.05 | _ | _ | _ | see remark 2) on WPS | <340 | No | 44063 | Adam Duric | 1 | 1.1 / 1.2 | 1.1 / 1.2 | SEP
60EKT30BR307 | 4 | P235GH (1.0345) | P235GH (1.0345) | BW | 21.3 | 15 | 3.2 | 21.3 | 15 | 3.2 | V | HER-015 | 0 | IMR-VP-17-2015 | 141 | BOEHLER "DMO-IG" | 2,0 : 2,4 | - | - | 1 | _ | 0.05 | _ | _ | _ | see remark 2) on WPS | <340 | No | 44063 | Adam Duric | 1 | 1.1 / 1.2 | 1.1 / 1.2 | SEP
60EKT30BR901 | 1 | 16Mo3 (1.5415) | 16Mo3 (1.5415) | BW | 33.7 | 25 | 4 | 33.7 | 25 | 4 | V | HER-001 | 0 | IMR-VP-12-2012 | 141 | BOEHLER "DMO-IG" | 2,0 : 3,0 | - | - | 1 | _ | 0.05 | _ | _ | _ | see remark 2) on WPS | <350 | No | 44054 | Adam Duric | 1 | 1.1 / 1.2 | 1.1 / 1.2 | SEP
60GHC01BR951 | 1 | X6CrNiTi18-10 (1.4541) | X6CrNiTi18-10 (1.4541) | BW | 33.7 | 25 | 2.9 | 33.7 | 25 | 2.9 | V | HER-011 | 1 | IMR-VP-11-2011 | 141 | BOEHLER "SAS 4-IG" | 2,0 : 2,4 | - | - | 1 | _ | 0.05 | _ | _ | _ | min. 5 | <200 | No | 44054 | Adam Duric | 1 | 8.1 | 8.1 | SEP
60GHC05BR001 | 6 | X6CrNiTi18-10 (1.4541) | X6CrNiTi18-10 (1.4541) | BW | 114.3 | 100 | 2.9 | 114.3 | 100 | 2.9 | V | HER-011 | 1 | IMR-VP-11-2011 | 141 | BOEHLER "SAS 4-IG" | 2,0 : 2,4 | - | - | 1 | _ | 0.05 | _ | _ | _ | min. 5 | <200 | No | 44021 | Adam Duric | 1 | 8.1 | 8.1 | SEP
60GHC05BR001-UNY01Y-00L | 1 | X6CrNiTi18-10 (1.4541) | X6CrNiTi18-10 (1.4541) | BW | 114.3 | 100 | 2.9 | 114.3 | 100 | 2.9 | V | HER-011 | 1 | IMR-VP-11-2011 | 141 | BOEHLER "SAS 4-IG" | 2,0 : 2,4 | - | - | 1 | _ | 0.05 | _ | _ | _ | min. 5 | <200 | No | 44021 | Adam Duric | 1 | 8.1 | 8.1 | SEP
60GHC05BR001-UNY01Y-00L | 4 | X6CrNiTi18-10 (1.4541) | X6CrNiTi18-10 (1.4541) | BW | 114.3 | 100 | 2.9 | 114.3 | 100 | 2.9 | V | HER-011 | 1 | IMR-VP-11-2011 | 141 | BOEHLER "SAS 4-IG" | 2,0 : 2,4 | - | - | 1 | _ | 0.05 | _ | _ | _ | min. 5 | <200 | No | 44021 | Adam Duric | 1 | 8.1 | 8.1 | SEP
60GHC05BR001-UNY01Y-01L | 1 | X6CrNiTi18-10 (1.4541) | X6CrNiTi18-10 (1.4541) | BW | 114.3 | 100 | 2.9 | 114.3 | 100 | 2.9 | V | HER-011 | 1 | IMR-VP-11-2011 | 141 | BOEHLER "SAS 4-IG" | 2,0 : 2,4 | - | - | 1 | _ | 0.05 | _ | _ | _ | min. 5 | <200 | No | 44021 | Adam Duric | 1 | 8.1 | 8.1 | SEP
60GHC05BR001-UNY01Y-01L | 3 | X6CrNiTi18-10 (1.4541) | X6CrNiTi18-10 (1.4541) | BW | 114.3 | 100 | 2.9 | 114.3 | 100 | 2.9 | V | HER-011 | 1 | IMR-VP-11-2011 | 141 | BOEHLER "SAS 4-IG" | 2,0 : 2,4 | - | - | 1 | _ | 0.05 | _ | _ | _ | min. 5 | <200 | No | 44021 | Adam Duric | 1 | 8.1 | 8.1 | SEP
60GHC05BR001-UNY01Y-01L | 9 | X6CrNiTi18-10 (1.4541) | X6CrNiTi18-10 (1.4541) | BW | 114.3 | 100 | 2.9 | 114.3 | 100 | 2.9 | V | HER-011 | 1 | IMR-VP-11-2011 | 141 | BOEHLER "SAS 4-IG" | 2,0 : 2,4 | - | - | 1 | _ | 0.05 | _ | _ | _ | min. 5 | <200 | No | 44033 | Adam Duric | 1 | 8.1 | 8.1 | SEP
60GHC05BR001-UNY01Y-D11 | 3 | X6CrNiMoTi17-12-2 (1.4571) | X6CrNiTi18-10 (1.4541) | BW | 114.3 | 100 | 2.9 | 114.3 | 100 | 2.9 | V | HER-011 | 1 | IMR-VP-11-2011 | 141 | BOEHLER "SAS 4-IG" | 2,0 : 2,4 | - | - | 1 | _ | 0.05 | _ | _ | _ | min. 5 | <200 | No | 44021 | Adam Duric | 1 | 8.1 | 8.1 | SEP
60GHC05BR901 | 1 | X6CrNiTi18-10 (1.4541) | X6CrNiTi18-10 (1.4541) | BW | 33.7 | 25 | 2.9 | 33.7 | 25 | 2.9 | V | HER-011 | 1 | IMR-VP-11-2011 | 141 | BOEHLER "SAS 4-IG" | 2,0 : 2,4 | - | - | 1 | _ | 0.05 | _ | _ | _ | min. 5 | <200 | No | 44054 | Adam Duric | 1 | 8.1 | 8.1 | SEP
60GHC05BR901 | 2 | X6CrNiTi18-10 (1.4541) | GX5CrNiMo19-11-2 (1.4408) | BW | 33.7 | 25 | 2.9 | 33.7 | 25 | 2.9 | V | HER-011 | 1 | IMR-VP-11-2011 | 141 | BOEHLER "SAS 4-IG" | 2,0 : 2,4 | - | - | 1 | _ | 0.05 | _ | _ | _ | min. 5 | <200 | No | 44054 | Adam Duric | 1 | 8.1 | 8.1 | SEP
60GHC05BR901 | 3 | GX5CrNiMo19-11-2 (1.4408) | X6CrNiTi18-10 (1.4541) | BW | 33.7 | 25 | 2.9 | 33.7 | 25 | 2.9 | V | HER-011 | 1 | IMR-VP-11-2011 | 141 | BOEHLER "SAS 4-IG" | 2,0 : 2,4 | - | - | 1 | _ | 0.05 | _ | _ | _ | min. 5 | <200 | No | 44054 | Adam Duric | 1 | 8.1 | 8.1 | SEP
60GHC05BR951-UNY01Y-00L | 1 | X6CrNiTi18-10 (1.4541) | X6CrNiTi18-10 (1.4541) | BW | 33.7 | 25 | 2.9 | 33.7 | 25 | 2.9 | V | HER-011 | 1 | IMR-VP-11-2011 | 141 | BOEHLER "SAS 4-IG" | 2,0 : 2,4 | - | - | 1 | _ | 0.05 | _ | _ | _ | min. 5 | <200 | No | 44054 | Adam Duric | 1 | 8.1 | 8.1 | SEP
60GHC05BR951-UNY01Y-00L | 2 | X6CrNiTi18-10 (1.4541) | X6CrNiTi18-10 (1.4541) | BW | 33.7 | 25 | 2.9 | 33.7 | 25 | 2.9 | V | HER-011 | 1 | IMR-VP-11-2011 | 141 | BOEHLER "SAS 4-IG" | 2,0 : 2,4 | - | - | 1 | _ | 0.05 | _ | _ | _ | min. 5 | <200 | No | 44054 | Adam Duric | 1 | 8.1 | 8.1 | SEP
60GHC05BR951-UNY01Y-00L | 3 | X6CrNiTi18-10 (1.4541) | X6CrNiTi18-10 (1.4541) | BW | 33.7 | 25 | 2.9 | 33.7 | 25 | 2.9 | V | HER-011 | 1 | IMR-VP-11-2011 | 141 | BOEHLER "SAS 4-IG" | 2,0 : 2,4 | - | - | 1 | _ | 0.05 | _ | _ | _ | min. 5 | <200 | No | 44054 | Adam Duric | 1 | 8.1 | 8.1 | SEP
60GHC07BR001 | 1 | X6CrNiTi18-10 (1.4541) | X6CrNiTi18-10 (1.4541) | BW | 114.3 | 100 | 2.9 | 114.3 | 100 | 2.9 | V | HER-011 | 1 | IMR-VP-11-2011 | 141 | BOEHLER "SAS 4-IG" | 2,0 : 2,4 | - | - | 1 | _ | 0.05 | _ | _ | _ | min. 5 | <200 | No | 44033 | Adam Duric | 1 | 8.1 | 8.1 | SEP
60GHC07BR001-UNY01Y-00L | 1 | X6CrNiTi18-10 (1.4541) | X6CrNiTi18-10 (1.4541) | BW | 114.3 | 100 | 2.9 | 114.3 | 100 | 2.9 | V | HER-011 | 1 | IMR-VP-11-2011 | 141 | BOEHLER "SAS 4-IG" | 2,0 : 2,4 | - | - | 1 | _ | 0.05 | _ | _ | _ | min. 5 | <200 | No | 44021 | Adam Duric | 1 | 8.1 | 8.1 | SEP
60GHC07BR001-UNY01Y-00L | 4 | X6CrNiTi18-10 (1.4541) | X6CrNiTi18-10 (1.4541) | BW | 114.3 | 100 | 2.9 | 114.3 | 100 | 2.9 | V | HER-011 | 1 | IMR-VP-11-2011 | 141 | BOEHLER "SAS 4-IG" | 2,0 : 2,4 | - | - | 1 | _ | 0.05 | _ | _ | _ | min. 5 | <200 | No | 44021 | Adam Duric | 1 | 8.1 | 8.1 | SEP
60GHC07BR001-UNY01Y-00L | 7 | X6CrNiTi18-10 (1.4541) | X6CrNiTi18-10 (1.4541) | BW | 114.3 | 100 | 2.9 | 114.3 | 100 | 2.9 | V | HER-011 | 1 | IMR-VP-11-2011 | 141 | BOEHLER "SAS 4-IG" | 2,0 : 2,4 | - | - | 1 | _ | 0.05 | _ | _ | _ | min. 5 | <200 | No | 44033 | Adam Duric | 1 | 8.1 | 8.1 | SEP
60GHC07BR001-UNY01Y-01L | 1 | X6CrNiTi18-10 (1.4541) | X6CrNiTi18-10 (1.4541) | BW | 114.3 | 100 | 2.9 | 114.3 | 100 | 2.9 | V | HER-011 | 1 | IMR-VP-11-2011 | 141 | BOEHLER "SAS 4-IG" | 2,0 : 2,4 | - | - | 1 | _ | 0.05 | _ | _ | _ | min. 5 | <200 | No | 44021 | Adam Duric | 1 | 8.1 | 8.1 | SEP
60GHC07BR001-UNY01Y-01L | 4 | X6CrNiTi18-10 (1.4541) | X6CrNiTi18-10 (1.4541) | BW | 114.3 | 100 | 2.9 | 114.3 | 100 | 2.9 | V | HER-011 | 1 | IMR-VP-11-2011 | 141 | BOEHLER "SAS 4-IG" | 2,0 : 2,4 | - | - | 1 | _ | 0.05 | _ | _ | _ | min. 5 | <200 | No | 44021 | Adam Duric | 1 | 8.1 | 8.1 | SEP
60GHC07BR001-UNY01Y-02L | 3 | X6CrNiTi18-10 (1.4541) | X6CrNiTi18-10 (1.4541) | BW | 114.3 | 100 | 2.9 | 114.3 | 100 | 2.9 | V | HER-011 | 1 | IMR-VP-11-2011 | 141 | BOEHLER "SAS 4-IG" | 2,0 : 2,4 | - | - | 1 | _ | 0.05 | _ | _ | _ | min. 5 | <200 | No | 44021 | Adam Duric | 1 | 8.1 | 8.1 | SEP
60GHC07BR001-UNY01Y-02L | 6 | X6CrNiTi18-10 (1.4541) | X6CrNiTi18-10 (1.4541) | BW | 114.3 | 100 | 2.9 | 114.3 | 100 | 2.9 | V | HER-011 | 1 | IMR-VP-11-2011 | 141 | BOEHLER "SAS 4-IG" | 2,0 : 2,4 | - | - | 1 | _ | 0.05 | _ | _ | _ | min. 5 | <200 | No | 44021 | Adam Duric | 1 | 8.1 | 8.1 | SEP
60GHC07BR901 | 1 | X6CrNiTi18-10 (1.4541) | X6CrNiTi18-10 (1.4541) | BW | 33.7 | 25 | 2.9 | 33.7 | 25 | 2.9 | V | HER-011 | 1 | IMR-VP-11-2011 | 141 | BOEHLER "SAS 4-IG" | 2,0 : 2,4 | - | - | 1 | _ | 0.05 | _ | _ | _ | min. 5 | <200 | No | 44054 | Adam Duric | 1 | 8.1 | 8.1 | SEP
60GHC07BR901 | 2 | X6CrNiTi18-10 (1.4541) | GX5CrNiMo19-11-2 (1.4408) | BW | 33.7 | 25 | 2.9 | 33.7 | 25 | 2.9 | V | HER-011 | 1 | IMR-VP-11-2011 | 141 | BOEHLER "SAS 4-IG" | 2,0 : 2,4 | - | - | 1 | _ | 0.05 | _ | _ | _ | min. 5 | <200 | No | 44054 | Adam Duric | 1 | 8.1 | 8.1 | SEP
60GHC07BR901 | 3 | GX5CrNiMo19-11-2 (1.4408) | X6CrNiTi18-10 (1.4541) | BW | 33.7 | 25 | 2.9 | 33.7 | 25 | 2.9 | V | HER-011 | 1 | IMR-VP-11-2011 | 141 | BOEHLER "SAS 4-IG" | 2,0 : 2,4 | - | - | 1 | _ | 0.05 | _ | _ | _ | min. 5 | <200 | No | 44054 | Adam Duric | 1 | 8.1 | 8.1 | SEP
60GHC07BR901 | 4 | X6CrNiTi18-10 (1.4541) | X6CrNiTi18-10 (1.4541) | BW | 33.7 | 25 | 2.9 | 33.7 | 25 | 2.9 | V | HER-011 | 1 | IMR-VP-11-2011 | 141 | BOEHLER "SAS 4-IG" | 2,0 : 2,4 | - | - | 1 | _ | 0.05 | _ | _ | _ | min. 5 | <200 | No | 44054 | Adam Duric | 1 | 8.1 | 8.1 | SEP
60GHC07BR951-UNY01Y-00L | 1 | X6CrNiTi18-10 (1.4541) | X6CrNiTi18-10 (1.4541) | BW | 33.7 | 25 | 2.9 | 33.7 | 25 | 2.9 | V | HER-011 | 1 | IMR-VP-11-2011 | 141 | BOEHLER "SAS 4-IG" | 2,0 : 2,4 | - | - | 1 | _ | 0.05 | _ | _ | _ | min. 5 | <200 | No | 44054 | Adam Duric | 1 | 8.1 | 8.1 | SEP
60GHC07BR951-UNY01Y-00L | 2 | X6CrNiTi18-10 (1.4541) | X6CrNiTi18-10 (1.4541) | BW | 33.7 | 25 | 2.9 | 33.7 | 25 | 2.9 | V | HER-011 | 1 | IMR-VP-11-2011 | 141 | BOEHLER "SAS 4-IG" | 2,0 : 2,4 | - | - | 1 | _ | 0.05 | _ | _ | _ | min. 5 | <200 | No | 44054 | Adam Duric | 1 | 8.1 | 8.1 | SEP
60GHC07BR951-UNY01Y-00L | 3 | X6CrNiTi18-10 (1.4541) | X6CrNiTi18-10 (1.4541) | BW | 33.7 | 25 | 2.9 | 33.7 | 25 | 2.9 | V | HER-011 | 1 | IMR-VP-11-2011 | 141 | BOEHLER "SAS 4-IG" | 2,0 : 2,4 | - | - | 1 | _ | 0.05 | _ | _ | _ | min. 5 | <200 | No | 44054 | Adam Duric | 1 | 8.1 | 8.1 | SEP
60GHC18BR001 | 1 | X6CrNiTi18-10 (1.4541) | X6CrNiTi18-10 (1.4541) | BW | 60,3 | 50 | 2.9 | 60,3 | 50 | 2.9 | V | HER-011 | 1 | IMR-VP-11-2011 | 141 | BOEHLER "SAS 4-IG" | 2,0 : 2,4 | - | - | 1 | _ | 0.05 | _ | _ | _ | min. 5 | <200 | No | 44075 | Adam Duric | 1 | 8.1 | 8.1 | SEP
60GHC18BR002 | 1 | X5CrNiMo17-12-2 (1.4401) | X6CrNiTi18-10 (1.4541) | BW | 60,3 | 50 | 2.9 | 60,3 | 50 | 2.9 | V | HER-011 | 1 | IMR-VP-11-2011 | 141 | BOEHLER "SAS 4-IG" | 2,0 : 2,4 | - | - | 1 | _ | 0.05 | _ | _ | _ | min. 5 | <200 | No | 44075 | Adam Duric | 1 | 8.1 | 8.1 | SEP
60GHC20BR004 | 4 | X6CrNiTi18-10 (1.4541) | X6CrNiTi18-10 (1.4541) | BW | 168.3 | 150 | 3.2 | 168.3 | 150 | 3.2 | V | HER-011 | 1 | IMR-VP-11-2011 | 141 | BOEHLER "SAS 4-IG" | 2,0 : 2,4 | - | - | 1 | _ | 0.05 | _ | _ | _ | min. 5 | <200 | No | 44021 | Adam Duric | 1 | 8.1 | 8.1 | SEP
60GHC20BR004 | 8 | X6CrNiTi18-10 (1.4541) | X6CrNiTi18-10 (1.4541) | BW | 168.3 | 150 | 3.2 | 168.3 | 150 | 3.2 | V | HER-011 | 1 | IMR-VP-11-2011 | 141 | BOEHLER "SAS 4-IG" | 2,0 : 2,4 | - | - | 1 | _ | 0.05 | _ | _ | _ | min. 5 | <200 | No | 44021 | Adam Duric | 1 | 8.1 | 8.1 | SEP
60GHC20BR004-ULY00Y-00L | 3 | X6CrNiTi18-10 (1.4541) | X6CrNiTi18-10 (1.4541) | BW | 168.3 | 150 | 3.2 | 168.3 | 150 | 3.2 | V | HER-011 | 1 | IMR-VP-11-2011 | 141 | BOEHLER "SAS 4-IG" | 2,0 : 2,4 | - | - | 1 | _ | 0.05 | _ | _ | _ | min. 5 | <200 | No | 44021 | Adam Duric | 1 | 8.1 | 8.1 | SEP
60GHC20BR004-UNY01Y-00L | 1 | X6CrNiTi18-10 (1.4541) | X6CrNiTi18-10 (1.4541) | BW | 168.3 | 150 | 3.2 | 168.3 | 150 | 3.2 | V | HER-011 | 1 | IMR-VP-11-2011 | 141 | BOEHLER "SAS 4-IG" | 2,0 : 2,4 | - | - | 1 | _ | 0.05 | _ | _ | _ | min. 5 | <200 | No | 44021 | Adam Duric | 1 | 8.1 | 8.1 | SEP
60GHC20BR004-UNY01Y-00L | 3 | X6CrNiTi18-10 (1.4541) | X6CrNiTi18-10 (1.4541) | BW | 168.3 | 150 | 3.2 | 168.3 | 150 | 3.2 | V | HER-011 | 1 | IMR-VP-11-2011 | 141 | BOEHLER "SAS 4-IG" | 2,0 : 2,4 | - | - | 1 | _ | 0.05 | _ | _ | _ | min. 5 | <200 | No | 44021 | Adam Duric | 1 | 8.1 | 8.1 | SEP
60GHC20BR004-UNY01Y-00L | 7 | X6CrNiTi18-10 (1.4541) | X6CrNiTi18-10 (1.4541) | BW | 168.3 | 150 | 3.2 | 168.3 | 150 | 3.2 | V | HER-011 | 1 | IMR-VP-11-2011 | 141 | BOEHLER "SAS 4-IG" | 2,0 : 2,4 | - | - | 1 | _ | 0.05 | _ | _ | _ | min. 5 | <200 | No | 44021 | Adam Duric | 1 | 8.1 | 8.1 | SEP
60GHC20BR004-UNY01Y-00L | 11 | X6CrNiTi18-10 (1.4541) | X6CrNiTi18-10 (1.4541) | BW | 168.3 | 150 | 3.2 | 168.3 | 150 | 3.2 | V | HER-011 | 1 | IMR-VP-11-2011 | 141 | BOEHLER "SAS 4-IG" | 2,0 : 2,4 | - | - | 1 | _ | 0.05 | _ | _ | _ | min. 5 | <200 | No | 44021 | Adam Duric | 1 | 8.1 | 8.1 | SEP
60GHC20BR005 | 2 | X6CrNiTi18-10 (1.4541) | X6CrNiTi18-10 (1.4541) | BW | 168.3 | 150 | 3.2 | 168.3 | 150 | 3.2 | V | HER-011 | 1 | IMR-VP-11-2011 | 141 | BOEHLER "SAS 4-IG" | 2,0 : 2,4 | - | - | 1 | _ | 0.05 | _ | _ | _ | min. 5 | <200 | No | 44021 | Adam Duric | 1 | 8.1 | 8.1 | SEP
60GHC20BR005 | 4 | X6CrNiTi18-10 (1.4541) | X6CrNiTi18-10 (1.4541) | BW | 168.3 | 150 | 3.2 | 168.3 | 150 | 3.2 | V | HER-011 | 1 | IMR-VP-11-2011 | 141 | BOEHLER "SAS 4-IG" | 2,0 : 2,4 | - | - | 1 | _ | 0.05 | _ | _ | _ | min. 5 | <200 | No | 44021 | Adam Duric | 1 | 8.1 | 8.1 | SEP
60GHC20BR005-UHY00Y-00L | 1 | X6CrNiTi18-10 (1.4541) | X6CrNiTi18-10 (1.4541) | BW | 168.3 | 150 | 3.2 | 168.3 | 150 | 3.2 | V | HER-011 | 1 | IMR-VP-11-2011 | 141 | BOEHLER "SAS 4-IG" | 2,0 : 2,4 | - | - | 1 | _ | 0.05 | _ | _ | _ | min. 5 | <200 | No | 44021 | Adam Duric | 1 | 8.1 | 8.1 | SEP
60GHC20BR005-UHY00Y-00L | 6 | X6CrNiTi18-10 (1.4541) | X6CrNiTi18-10 (1.4541) | BW | 168.3 | 150 | 3.2 | 168.3 | 150 | 3.2 | V | HER-011 | 1 | IMR-VP-11-2011 | 141 | BOEHLER "SAS 4-IG" | 2,0 : 2,4 | - | - | 1 | _ | 0.05 | _ | _ | _ | min. 5 | <200 | No | 44021 | Adam Duric | 1 | 8.1 | 8.1 | SEP
60GHC20BR005-UHY00Y-01L | 1 | X6CrNiTi18-10 (1.4541) | X6CrNiTi18-10 (1.4541) | BW | 168.3 | 150 | 3.2 | 168.3 | 150 | 3.2 | V | HER-011 | 1 | IMR-VP-11-2011 | 141 | BOEHLER "SAS 4-IG" | 2,0 : 2,4 | - | - | 1 | _ | 0.05 | _ | _ | _ | min. 5 | <200 | No | 44021 | Adam Duric | 1 | 8.1 | 8.1 | SEP
60GHC20BR005-UHY00Y-01L | 2 | X6CrNiTi18-10 (1.4541) | X6CrNiTi18-10 (1.4541) | BW | 168.3 | 150 | 3.2 | 168.3 | 150 | 3.2 | V | HER-011 | 1 | IMR-VP-11-2011 | 141 | BOEHLER "SAS 4-IG" | 2,0 : 2,4 | - | - | 1 | _ | 0.05 | _ | _ | _ | min. 5 | <200 | No | 44021 | Adam Duric | 1 | 8.1 | 8.1 | SEP
60GHC20BR005-UHY00Y-A11 | 4 | X6CrNiTi18-10 (1.4541) | X6CrNiTi18-10 (1.4541) | BW | 168.3 | 150 | 3.2 | 168.3 | 150 | 3.2 | V | HER-011 | 1 | IMR-VP-11-2011 | 141 | BOEHLER "SAS 4-IG" | 2,0 : 2,4 | - | - | 1 | _ | 0.05 | _ | _ | _ | min. 5 | <200 | No | 44021 | Adam Duric | 1 | 8.1 | 8.1 | SEP
60GHC20BR007-UMCL1Y-L40 | 1 | X6CrNiTi18-10 (1.4541) | X6CrNiTi18-10 (1.4541) | BW | 168.3 | 150 | 3.2 | 168.3 | 150 | 3.2 | V | HER-011 | 1 | IMR-VP-11-2011 | 141 | BOEHLER "SAS 4-IG" | 2,0 : 2,4 | - | - | 1 | _ | 0.05 | _ | _ | _ | min. 5 | <200 | No | 44033 | Adam Duric | 1 | 8.1 | 8.1 | SEP
60GHC20BR008-UMCL1Y-00L | 1 | X6CrNiTi18-10 (1.4541) | X6CrNiTi18-10 (1.4541) | BW | 139.7 | 125 | 3.2 | 139.7 | 125 | 3.2 | V | HER-011 | 1 | IMR-VP-11-2011 | 141 | BOEHLER "SAS 4-IG" | 2,0 : 2,4 | - | - | 1 | _ | 0.05 | _ | _ | _ | min. 5 | <200 | No | 44021 | Adam Duric | 1 | 8.1 | 8.1 | SEP
60GHC20BR008-UMCL1Y-00L | 2 | X6CrNiTi18-10 (1.4541) | X6CrNiTi18-10 (1.4541) | BW | 139.7 | 125 | 3.2 | 139.7 | 125 | 3.2 | V | HER-011 | 1 | IMR-VP-11-2011 | 141 | BOEHLER "SAS 4-IG" | 2,0 : 2,4 | - | - | 1 | _ | 0.05 | _ | _ | _ | min. 5 | <200 | No | 44025 | Adam Duric | 1 | 8.1 | 8.1 | SEP
60GHC20BR008-UMCL1Y-01L | 1 | X6CrNiTi18-10 (1.4541) | X6CrNiTi18-10 (1.4541) | BW | 139.7 | 125 | 3.2 | 139.7 | 125 | 3.2 | V | HER-011 | 1 | IMR-VP-11-2011 | 141 | BOEHLER "SAS 4-IG" | 2,0 : 2,4 | - | - | 1 | _ | 0.05 | _ | _ | _ | min. 5 | <200 | No | 44021 | Adam Duric | 1 | 8.1 | 8.1 | SEP
60GHC20BR008-UMCL1Y-01L | 2 | X6CrNiTi18-10 (1.4541) | X6CrNiTi18-10 (1.4541) | BW | 139.7 | 125 | 3.2 | 139.7 | 125 | 3.2 | V | HER-011 | 1 | IMR-VP-11-2011 | 141 | BOEHLER "SAS 4-IG" | 2,0 : 2,4 | - | - | 1 | _ | 0.05 | _ | _ | _ | min. 5 | <200 | No | 44021 | Adam Duric | 1 | 8.1 | 8.1 | SEP
60GHC20BR008-UMCL1Y-02L | 1 | X6CrNiTi18-10 (1.4541) | X6CrNiTi18-10 (1.4541) | BW | 139.7 | 125 | 3.2 | 139.7 | 125 | 3.2 | V | HER-011 | 1 | IMR-VP-11-2011 | 141 | BOEHLER "SAS 4-IG" | 2,0 : 2,4 | - | - | 1 | _ | 0.05 | _ | _ | _ | min. 5 | <200 | No | 44021 | Adam Duric | 1 | 8.1 | 8.1 | SEP
60GHC20BR008-UMCL1Y-02L | 2 | X6CrNiTi18-10 (1.4541) | X6CrNiTi18-10 (1.4541) | BW | 139.7 | 125 | 3.2 | 139.7 | 125 | 3.2 | V | HER-011 | 1 | IMR-VP-11-2011 | 141 | BOEHLER "SAS 4-IG" | 2,0 : 2,4 | - | - | 1 | _ | 0.05 | _ | _ | _ | min. 5 | <200 | No | 44021 | Adam Duric | 1 | 8.1 | 8.1 | SEP
60GHC20BR009 | 1 | X6CrNiTi18-10 (1.4541) | X6CrNiTi18-10 (1.4541) | BW | 114.3 | 100 | 2.9 | 114.3 | 100 | 2.9 | V | HER-011 | 1 | IMR-VP-11-2011 | 141 | BOEHLER "SAS 4-IG" | 2,0 : 2,4 | - | - | 1 | _ | 0.05 | _ | _ | _ | min. 5 | <200 | No | 44021 | Adam Duric | 1 | 8.1 | 8.1 | SEP
60GHC20BR009 | 5 | X6CrNiTi18-10 (1.4541) | X6CrNiTi18-10 (1.4541) | BW | 114.3 | 100 | 2.9 | 114.3 | 100 | 2.9 | V | HER-011 | 1 | IMR-VP-11-2011 | 141 | BOEHLER "SAS 4-IG" | 2,0 : 2,4 | - | - | 1 | _ | 0.05 | _ | _ | _ | min. 5 | <200 | No | 44021 | Adam Duric | 1 | 8.1 | 8.1 | SEP
60GHC20BR009 | 9 | X6CrNiTi18-10 (1.4541) | X6CrNiTi18-10 (1.4541) | BW | 114.3 | 100 | 2.9 | 114.3 | 100 | 2.9 | V | HER-011 | 1 | IMR-VP-11-2011 | 141 | BOEHLER "SAS 4-IG" | 2,0 : 2,4 | - | - | 1 | _ | 0.05 | _ | _ | _ | min. 5 | <200 | No | 44021 | Adam Duric | 1 | 8.1 | 8.1 | SEP
60GHC20BR009 | 17 | X6CrNiTi18-10 (1.4541) | X6CrNiTi18-10 (1.4541) | BW | 114.3 | 100 | 2.9 | 114.3 | 100 | 2.9 | V | HER-011 | 1 | IMR-VP-11-2011 | 141 | BOEHLER "SAS 4-IG" | 2,0 : 2,4 | - | - | 1 | _ | 0.05 | _ | _ | _ | min. 5 | <200 | No | 44021 | Adam Duric | 1 | 8.1 | 8.1 | SEP
60GHC20BR011 | 1 | X6CrNiTi18-10 (1.4541) | P235GH (1.0345) | BW | 88.9 | 80 | 3.2 | 88.9 | 80 | 3.2 | V | HER-010 | 1 | IMR-VP-02-2011 | 141 | BOEHLER "NIBAS 70/20-IG" | 2,0 : 2,4 | - | - | 1 | _ | 0.05 | _ | _ | _ | min. 5 | <300 | No | 44025 | Adam Duric | 1 | 8.1 | 1.1 / 1.2 | SEP
60GHC20BR011 | 3 | P235GH (1.0345) | GP240GH (1.0619) | BW | 88.9 | 80 | 3.2 | 88.9 | 80 | 3.2 | V | HER-001 | 0 | IMR-VP-12-2012 | 141 | BOEHLER "DMO-IG" | 2,0 : 3,0 | - | - | 1 | _ | 0.05 | _ | _ | _ | see remark 2) on WPS | <350 | No | 44054 | Adam Duric | 1 | 1.1 / 1.2 | 1.1 / 1.2 | SEP
60GHC20BR012 | 2 | GP240GH (1.0619) | P235GH (1.0345) | SW | 88.9 | 80 | 3.2 | 88.9 | 80 | 3.2 | [9 empty] | 1 | _ | _ | _ | _ | _ | [5 empty] | 0 | 1.1 / 1.2 | 1.1 / 1.2 | SEP
60GHC20BR012 | 3 | P235GH (1.0345) | P235GH (1.0345) | SW | 88.9 | 80 | 3.2 | 88.9 | 80 | 3.2 | [9 empty] | 1 | _ | _ | _ | _ | _ | [5 empty] | 0 | 1.1 / 1.2 | 1.1 / 1.2 | SEP
60GHC20BR012 | 4 | P235GH (1.0345) | P235GH (1.0345) | SW | 88.9 | 80 | 3.2 | 88.9 | 80 | 3.2 | [9 empty] | 1 | _ | _ | _ | _ | _ | [5 empty] | 0 | 1.1 / 1.2 | 1.1 / 1.2 | SEP
60GHC20BR012 | 7 | P235GH (1.0345) | X6CrNiTi18-10 (1.4541) | BW | 88.9 | 80 | 3.2 | 88.9 | 80 | 3.2 | V | HER-010 | 1 | IMR-VP-02-2011 | 141 | BOEHLER "NIBAS 70/20-IG" | 2,0 : 2,4 | - | - | 1 | _ | 0.05 | _ | _ | _ | min. 5 | <300 | No | 44025 | Adam Duric | 1 | 1.1 / 1.2 | 8.1 | SEP
60GHC20BR030 | 1 | X6CrNiTi18-10 (1.4541) | X6CrNiTi18-10 (1.4541) | BW | 114.3 | 100 | 2.9 | 114.3 | 100 | 2.9 | V | HER-011 | 1 | IMR-VP-11-2011 | 141 | BOEHLER "SAS 4-IG" | 2,0 : 2,4 | - | - | 1 | _ | 0.05 | _ | _ | _ | min. 5 | <200 | No | 44021 | Adam Duric | 1 | 8.1 | 8.1 | SEP
60GHC20BR030-UMCL1Y-01L | 1 | X6CrNiTi18-10 (1.4541) | X6CrNiTi18-10 (1.4541) | BW | 114.3 | 100 | 2.9 | 114.3 | 100 | 2.9 | V | HER-011 | 1 | IMR-VP-11-2011 | 141 | BOEHLER "SAS 4-IG" | 2,0 : 2,4 | - | - | 1 | _ | 0.05 | _ | _ | _ | min. 5 | <200 | No | 44021 | Adam Duric | 1 | 8.1 | 8.1 | SEP
60GHC20BR030-UMCL1Y-01L | 2 | X6CrNiTi18-10 (1.4541) | X6CrNiTi18-10 (1.4541) | BW | 114.3 | 100 | 2.9 | 114.3 | 100 | 2.9 | V | HER-011 | 1 | IMR-VP-11-2011 | 141 | BOEHLER "SAS 4-IG" | 2,0 : 2,4 | - | - | 1 | _ | 0.05 | _ | _ | _ | min. 5 | <200 | No | 44021 | Adam Duric | 1 | 8.1 | 8.1 | SEP
60GHC20BR030-UMCL1Y-02L | 1 | X6CrNiTi18-10 (1.4541) | X6CrNiTi18-10 (1.4541) | BW | 114.3 | 100 | 2.9 | 114.3 | 100 | 2.9 | V | HER-011 | 1 | IMR-VP-11-2011 | 141 | BOEHLER "SAS 4-IG" | 2,0 : 2,4 | - | - | 1 | _ | 0.05 | _ | _ | _ | min. 5 | <200 | No | 44021 | Adam Duric | 1 | 8.1 | 8.1 | SEP
60GHC20BR030-UMCL1Y-02L | 2 | X6CrNiTi18-10 (1.4541) | X6CrNiTi18-10 (1.4541) | BW | 114.3 | 100 | 2.9 | 114.3 | 100 | 2.9 | V | HER-011 | 1 | IMR-VP-11-2011 | 141 | BOEHLER "SAS 4-IG" | 2,0 : 2,4 | - | - | 1 | _ | 0.05 | _ | _ | _ | min. 5 | <200 | No | 44021 | Adam Duric | 1 | 8.1 | 8.1 | SEP
60GHC20BR601-UHY00Y-00L | 1 | X6CrNiTi18-10 (1.4541) | X6CrNiTi18-10 (1.4541) | BW | 26.9 | 20 | 2 | 26.9 | 20 | 2 | V | HER-011 | 1 | IMR-VP-11-2011 | 141 | BOEHLER "SAS 4-IG" | 2,0 : 2,4 | - | - | 1 | _ | 0.05 | _ | _ | _ | min. 5 | <200 | No | 44054 | Adam Duric | 1 | 8.1 | 8.1 | SEP
60GHC20BR601-UHY00Y-00L | 5 | X6CrNiTi18-10 (1.4541) | X6CrNiTi18-10 (1.4541) | BW | 26.9 | 20 | 2 | 26.9 | 20 | 2 | V | HER-011 | 1 | IMR-VP-11-2011 | 141 | BOEHLER "SAS 4-IG" | 2,0 : 2,4 | - | - | 1 | _ | 0.05 | _ | _ | _ | min. 5 | <200 | No | 44054 | Adam Duric | 1 | 8.1 | 8.1 | SEP
60GHC20BR601-UHY00Y-00L | 6 | X6CrNiTi18-10 (1.4541) | X6CrNiTi18-10 (1.4541) | BW | 26.9 | 20 | 2 | 26.9 | 20 | 2 | V | HER-011 | 1 | IMR-VP-11-2011 | 141 | BOEHLER "SAS 4-IG" | 2,0 : 2,4 | - | - | 1 | _ | 0.05 | _ | _ | _ | min. 5 | <200 | No | 44054 | Adam Duric | 1 | 8.1 | 8.1 | SEP
60GHC20BR601-UHY00Y-00L | 7 | X6CrNiTi18-10 (1.4541) | GX5CrNiMo19-11-2 (1.4408) | BW | 26.9 | 20 | 2 | 26.9 | 20 | 2 | V | HER-011 | 1 | IMR-VP-11-2011 | 141 | BOEHLER "SAS 4-IG" | 2,0 : 2,4 | - | - | 1 | _ | 0.05 | _ | _ | _ | min. 5 | <200 | No | 44077 | Adam Duric | 1 | 8.1 | 8.1 | SEP
60GHC20BR601-UHY00Y-A11 | 1 | X6CrNiTi18-10 (1.4541) | X6CrNiTi18-10 (1.4541) | BW | 26.9 | 20 | 2 | 26.9 | 20 | 2 | V | HER-011 | 1 | IMR-VP-11-2011 | 141 | BOEHLER "SAS 4-IG" | 2,0 : 2,4 | - | - | 1 | _ | 0.05 | _ | _ | _ | min. 5 | <200 | No | 44054 | Adam Duric | 1 | 8.1 | 8.1 | SEP
60GHC20BR952-UHY00Y-00L | 1 | X6CrNiTi18-10 (1.4541) | X6CrNiTi18-10 (1.4541) | BW | 33.7 | 25 | 2.9 | 33.7 | 25 | 2.9 | V | HER-011 | 1 | IMR-VP-11-2011 | 141 | BOEHLER "SAS 4-IG" | 2,0 : 2,4 | - | - | 1 | _ | 0.05 | _ | _ | _ | min. 5 | <200 | No | 44054 | Adam Duric | 1 | 8.1 | 8.1 | SEP
60GHC20BR952-UHY00Y-00L | 3 | X6CrNiTi18-10 (1.4541) | GX5CrNiMo19-11-2 (1.4408) | BW | 33.7 | 25 | 2.9 | 33.7 | 25 | 2.9 | V | HER-011 | 1 | IMR-VP-11-2011 | 141 | BOEHLER "SAS 4-IG" | 2,0 : 2,4 | - | - | 1 | _ | 0.05 | _ | _ | _ | min. 5 | <200 | No | 44054 | Adam Duric | 1 | 8.1 | 8.1 | SEP
60GHC20BR952-UHY00Y-00L | 4 | GX5CrNiMo19-11-2 (1.4408) | Undefined material (CS) | BW | 33.7 | 25 | 2.9 | 33.7 | 25 | 2.9 | V | HER-010 | 1 | IMR-VP-02-2011 | 141 | BOEHLER "NIBAS 70/20-IG" | 2,0 : 2,4 | - | - | 1 | _ | 0.05 | _ | _ | _ | min. 5 | <300 | No | 44025 | Adam Duric | 1 | 8.1 | 1.1 / 1.2 | SEP
60GHC21BR001 | 1 | X6CrNiTi18-10 (1.4541) | X6CrNiTi18-10 (1.4541) | BW | 88.9 | 80 | 2.9 | 88.9 | 80 | 2.9 | V | HER-011 | 1 | IMR-VP-11-2011 | 141 | BOEHLER "SAS 4-IG" | 2,0 : 2,4 | - | - | 1 | _ | 0.05 | _ | _ | _ | min. 5 | <200 | No | 44021 | Adam Duric | 1 | 8.1 | 8.1 | SEP
60GHC21BR001 | 5 | X6CrNiTi18-10 (1.4541) | X6CrNiTi18-10 (1.4541) | BW | 88.9 | 80 | 2.9 | 88.9 | 80 | 2.9 | V | HER-011 | 1 | IMR-VP-11-2011 | 141 | BOEHLER "SAS 4-IG" | 2,0 : 2,4 | - | - | 1 | _ | 0.05 | _ | _ | _ | min. 5 | <200 | No | 44021 | Adam Duric | 1 | 8.1 | 8.1 | SEP
60GHC21BR001 | 9 | X6CrNiTi18-10 (1.4541) | GX5CrNiMo19-11-2 (1.4408) | BW | 88.9 | 80 | 2.9 | 88.9 | 80 | 2.9 | V | HER-011 | 1 | IMR-VP-11-2011 | 141 | BOEHLER "SAS 4-IG" | 2,0 : 2,4 | - | - | 1 | _ | 0.05 | _ | _ | _ | min. 5 | <200 | No | 44025 | Adam Duric | 1 | 8.1 | 8.1 | SEP
60GHC21BR001 | 12 | X6CrNiTi18-10 (1.4541) | X6CrNiTi18-10 (1.4541) | BW | 88.9 | 80 | 2.9 | 88.9 | 80 | 2.9 | V | HER-011 | 1 | IMR-VP-11-2011 | 141 | BOEHLER "SAS 4-IG" | 2,0 : 2,4 | - | - | 1 | _ | 0.05 | _ | _ | _ | min. 5 | <200 | No | 44021 | Adam Duric | 1 | 8.1 | 8.1 | SEP
60GHC21BR004 | 1 | GX5CrNiMo19-11-2 (1.4408) | X6CrNiTi18-10 (1.4541) | SW | 88.9 | 80 | 2.9 | 88.9 | 80 | 2.9 | [9 empty] | 1 | _ | _ | _ | _ | _ | [5 empty] | 0 | 8.1 | 8.1 | SEP
60GHC21BR191 | 1 | X6CrNiTi18-10 (1.4541) | X6CrNiTi18-10 (1.4541) | BW | 33.7 | 25 | 2.9 | 33.7 | 25 | 2.9 | V | HER-011 | 1 | IMR-VP-11-2011 | 141 | BOEHLER "SAS 4-IG" | 2,0 : 2,4 | - | - | 1 | _ | 0.05 | _ | _ | _ | min. 5 | <200 | No | 44054 | Adam Duric | 1 | 8.1 | 8.1 | SEP
60GHC21BR192 | 4 | X6CrNiTi18-10 (1.4541) | X6CrNiTi18-10 (1.4541) | BW | 60.3 | 50 | 2.9 | 60.3 | 50 | 2.9 | V | HER-011 | 1 | IMR-VP-11-2011 | 141 | BOEHLER "SAS 4-IG" | 2,0 : 2,4 | - | - | 1 | _ | 0.05 | _ | _ | _ | min. 5 | <200 | No | 44021 | Adam Duric | 1 | 8.1 | 8.1 | SEP
60GHC21BR901 | 1 | X6CrNiTi18-10 (1.4541) | X6CrNiTi18-10 (1.4541) | BW | 33.7 | 25 | 2.3 | 33.7 | 25 | 2.3 | V | HER-011 | 1 | IMR-VP-11-2011 | 141 | BOEHLER "SAS 4-IG" | 2,0 : 2,4 | - | - | 1 | _ | 0.05 | _ | _ | _ | min. 5 | <200 | No | 44054 | Adam Duric | 1 | 8.1 | 8.1 | SEP
60GHC21BR901 | 2 | X6CrNiTi18-10 (1.4541) | X6CrNiTi18-10 (1.4541) | BW | 33.7 | 25 | 2.3 | 33.7 | 25 | 2.3 | V | HER-011 | 1 | IMR-VP-11-2011 | 141 | BOEHLER "SAS 4-IG" | 2,0 : 2,4 | - | - | 1 | _ | 0.05 | _ | _ | _ | min. 5 | <200 | No | 44054 | Adam Duric | 1 | 8.1 | 8.1 | SEP
60GHC21BR901 | 3 | X6CrNiTi18-10 (1.4541) | GX5CrNiMo19-11-2 (1.4408) | BW | 33.7 | 25 | 2.3 | 33.7 | 25 | 2.3 | V | HER-011 | 1 | IMR-VP-11-2011 | 141 | BOEHLER "SAS 4-IG" | 2,0 : 2,4 | - | - | 1 | _ | 0.05 | _ | _ | _ | min. 5 | <200 | No | 44054 | Adam Duric | 1 | 8.1 | 8.1 | SEP
60GHC21BR901 | 4 | GX5CrNiMo19-11-2 (1.4408) | X6CrNiTi18-10 (1.4541) | BW | 33.7 | 25 | 2.3 | 33.7 | 25 | 2.3 | V | HER-011 | 1 | IMR-VP-11-2011 | 141 | BOEHLER "SAS 4-IG" | 2,0 : 2,4 | - | - | 1 | _ | 0.05 | _ | _ | _ | min. 5 | <200 | No | 44054 | Adam Duric | 1 | 8.1 | 8.1 | SEP
60GHC21BR901 | 5 | X6CrNiTi18-10 (1.4541) | GX5CrNiMo19-11-2 (1.4408) | BW | 33.7 | 25 | 2.3 | 33.7 | 25 | 2.3 | V | HER-011 | 1 | IMR-VP-11-2011 | 141 | BOEHLER "SAS 4-IG" | 2,0 : 2,4 | - | - | 1 | _ | 0.05 | _ | _ | _ | min. 5 | <200 | No | 44054 | Adam Duric | 1 | 8.1 | 8.1 | SEP
60GHC21BR901 | 6 | GX5CrNiMo19-11-2 (1.4408) | X6CrNiTi18-10 (1.4541) | BW | 33.7 | 25 | 2.3 | 33.7 | 25 | 2.3 | V | HER-011 | 1 | IMR-VP-11-2011 | 141 | BOEHLER "SAS 4-IG" | 2,0 : 2,4 | - | - | 1 | _ | 0.05 | _ | _ | _ | min. 5 | <200 | No | 44054 | Adam Duric | 1 | 8.1 | 8.1 | SEP
60GHC22BR001 | 1 | X6CrNiTi18-10 (1.4541) | P235GH (1.0345) | BW | 60.3 | 50 | 3.6 | 60.3 | 50 | 3.6 | V | HER-010 | 1 | IMR-VP-02-2011 | 141 | BOEHLER "NIBAS 70/20-IG" | 2,0 : 2,4 | - | - | 1 | _ | 0.05 | _ | _ | _ | min. 5 | <300 | No | 44075 | Adam Duric | 1 | 8.1 | 1.1 / 1.2 | SEP
60GHC22BR002 | 1 | P235GH (1.0345) | P235GH (1.0345) | BW | 60.3 | 50 | 3.6 | 60.3 | 50 | 3.6 | V | HER-001 | 0 | IMR-VP-12-2012 | 141 | BOEHLER "DMO-IG" | 2,0 : 3,0 | - | - | 1 | _ | 0.05 | _ | _ | _ | see remark 2) on WPS | <350 | No | 44054 | Adam Duric | 1 | 1.1 / 1.2 | 1.1 / 1.2 | SEP
60GHC22BR002 | 2 | P235GH (1.0345) | 16Mo3 (1.5415) | BW | 60.3 | 50 | 3.6 | 60.3 | 50 | 3.6 | V | HER-001 | 0 | IMR-VP-12-2012 | 141 | BOEHLER "DMO-IG" | 2,0 : 3,0 | - | - | 1 | _ | 0.05 | _ | _ | _ | see remark 2) on WPS | <350 | No | 44075 | Adam Duric | 1 | 1.1 / 1.2 | 1.1 / 1.2 | SEP
60GHC22BR002 | 3 | 16Mo3 (1.5415) | P235GH (1.0345) | BW | 60.3 | 50 | 3.6 | 60.3 | 50 | 3.6 | V | HER-001 | 0 | IMR-VP-12-2012 | 141 | BOEHLER "DMO-IG" | 2,0 : 3,0 | - | - | 1 | _ | 0.05 | _ | _ | _ | see remark 2) on WPS | <350 | No | 44075 | Adam Duric | 1 | 1.1 / 1.2 | 1.1 / 1.2 | SEP
60GHC22BR002 | 6 | P235GH (1.0345) | P250GH (1.0460) | SW | 60.3 | 50 | 3.6 | 60.3 | 50 | 3.6 | [9 empty] | 1 | _ | _ | _ | _ | _ | [5 empty] | 0 | 1.1 / 1.2 | 1.1 / 1.2 | SEP
60GHC22BR002 | 7 | P250GH (1.0460) | P235GH (1.0345) | SW | 60.3 | 50 | 3.6 | 60.3 | 50 | 3.6 | [9 empty] | 1 | _ | _ | _ | _ | _ | [5 empty] | 0 | 1.1 / 1.2 | 1.1 / 1.2 | SEP
60GHC22BR002 | 10 | P235GH (1.0345) | X6CrNiTi18-10 (1.4541) | BW | 60.3 | 50 | 3.6 | 60.3 | 50 | 2.9 |  | HOLD! | [7 empty] | 1 | _ | 0.05 | _ | _ | _ | [5 empty] | 0 | 1.1 / 1.2 | 8.1 | SEP
60GHC23BR021 | 1 | X6CrNiTi18-10 (1.4541) | X6CrNiTi18-10 (1.4541) | BW | 33.7 | 25 | 2.9 | 33.7 | 25 | 2.9 | V | HER-011 | 1 | IMR-VP-11-2011 | 141 | BOEHLER "SAS 4-IG" | 2,0 : 2,4 | - | - | 1 | _ | 0.05 | _ | _ | _ | min. 5 | <200 | No | 44054 | Adam Duric | 1 | 8.1 | 8.1 | SEP
60GHC23BR021 | 3 | X6CrNiTi18-10 (1.4541) | X6CrNiTi18-10 (1.4541) | BW | 33.7 | 25 | 2.9 | 33.7 | 25 | 2.9 | V | HER-011 | 1 | IMR-VP-11-2011 | 141 | BOEHLER "SAS 4-IG" | 2,0 : 2,4 | - | - | 1 | _ | 0.05 | _ | _ | _ | min. 5 | <200 | No | 44054 | Adam Duric | 1 | 8.1 | 8.1 | SEP
60GHC23BR021 | 5 | X6CrNiTi18-10 (1.4541) | X6CrNiTi18-10 (1.4541) | BW | 33.7 | 25 | 2.9 | 33.7 | 25 | 2.9 | V | HER-011 | 1 | IMR-VP-11-2011 | 141 | BOEHLER "SAS 4-IG" | 2,0 : 2,4 | - | - | 1 | _ | 0.05 | _ | _ | _ | min. 5 | <200 | No | 44054 | Adam Duric | 1 | 8.1 | 8.1 | SEP
60GHC23BR021 | 6 | X6CrNiTi18-10 (1.4541) | X6CrNiTi18-10 (1.4541) | BW | 33.7 | 25 | 2.9 | 33.7 | 25 | 2.9 | V | HER-011 | 1 | IMR-VP-11-2011 | 141 | BOEHLER "SAS 4-IG" | 2,0 : 2,4 | - | - | 1 | _ | 0.05 | _ | _ | _ | min. 5 | <200 | No | 44054 | Adam Duric | 1 | 8.1 | 8.1 | SEP
60GHC23BR021 | 7 | X6CrNiTi18-10 (1.4541) | X6CrNiTi18-10 (1.4541) | BW | 33.7 | 25 | 2.9 | 33.7 | 25 | 2.9 | V | HER-011 | 1 | IMR-VP-11-2011 | 141 | BOEHLER "SAS 4-IG" | 2,0 : 2,4 | - | - | 1 | _ | 0.05 | _ | _ | _ | min. 5 | <200 | No | 44054 | Adam Duric | 1 | 8.1 | 8.1 | SEP
60GHC23BR021 | 8 | X6CrNiTi18-10 (1.4541) | GX5CrNiMo19-11-2 (1.4408) | BW | 33.7 | 25 | 2.9 | 33.7 | 25 | 2.9 | V | HER-011 | 1 | IMR-VP-11-2011 | 141 | BOEHLER "SAS 4-IG" | 2,0 : 2,4 | - | - | 1 | _ | 0.05 | _ | _ | _ | min. 5 | <200 | No | 44054 | Adam Duric | 1 | 8.1 | 8.1 | SEP
60GHC23BR021 | 9 | GX5CrNiMo19-11-2 (1.4408) | X6CrNiTi18-10 (1.4541) | BW | 33.7 | 25 | 2.9 | 33.7 | 25 | 2.9 | V | HER-011 | 1 | IMR-VP-11-2011 | 141 | BOEHLER "SAS 4-IG" | 2,0 : 2,4 | - | - | 1 | _ | 0.05 | _ | _ | _ | min. 5 | <200 | No | 44054 | Adam Duric | 1 | 8.1 | 8.1 | SEP
60GHC23BR021 | 11 | X6CrNiTi18-10 (1.4541) | X6CrNiTi18-10 (1.4541) | BW | 33.7 | 25 | 2.9 | 33.7 | 25 | 2.9 | V | HER-011 | 1 | IMR-VP-11-2011 | 141 | BOEHLER "SAS 4-IG" | 2,0 : 2,4 | - | - | 1 | _ | 0.05 | _ | _ | _ | min. 5 | <200 | No | 44054 | Adam Duric | 1 | 8.1 | 8.1 | SEP
60GHC24BR001 | 1 | X6CrNiTi18-10 (1.4541) | X6CrNiTi18-10 (1.4541) | BW | 33.7 | 25 | 2.9 | 33.7 | 25 | 2.9 | V | HER-011 | 1 | IMR-VP-11-2011 | 141 | BOEHLER "SAS 4-IG" | 2,0 : 2,4 | - | - | 1 | _ | 0.05 | _ | _ | _ | min. 5 | <200 | No | 44054 | Adam Duric | 1 | 8.1 | 8.1 | SEP
60GHC24BR001 | 2 | X6CrNiTi18-10 (1.4541) | X6CrNiTi18-10 (1.4541) | BW | 33.7 | 25 | 2.9 | 33.7 | 25 | 2.9 | V | HER-011 | 1 | IMR-VP-11-2011 | 141 | BOEHLER "SAS 4-IG" | 2,0 : 2,4 | - | - | 1 | _ | 0.05 | _ | _ | _ | min. 5 | <200 | No | 44054 | Adam Duric | 1 | 8.1 | 8.1 | SEP
60GHC24BR001 | 4 | X6CrNiTi18-10 (1.4541) | X6CrNiTi18-10 (1.4541) | BW | 33.7 | 25 | 2.9 | 33.7 | 25 | 2.9 | V | HER-011 | 1 | IMR-VP-11-2011 | 141 | BOEHLER "SAS 4-IG" | 2,0 : 2,4 | - | - | 1 | _ | 0.05 | _ | _ | _ | min. 5 | <200 | No | 44054 | Adam Duric | 1 | 8.1 | 8.1 | SEP
60GHC24BR001 | 5 | X6CrNiTi18-10 (1.4541) | S235JR (1.0038) | BW | 33.7 | 25 | 2.9 | 33.7 | 25 | 2.6 |  | HOLD! | [7 empty] | 1 | _ | 0.05 | _ | _ | _ | [5 empty] | 0 | 8.1 | 1.1 / 1.2 | SEP
60GHC25BR001-PGB10Y-A10 | 1 | X6CrNiTi18-10 (1.4541) | X6CrNiTi18-10 (1.4541) | BW | 88.9 | 80 | 2.9 | 88.9 | 80 | 2.9 | V | HER-011 | 1 | IMR-VP-11-2011 | 141 | BOEHLER "SAS 4-IG" | 2,0 : 2,4 | - | - | 1 | _ | 0.05 | _ | _ | _ | min. 5 | <200 | No | 44046 | Damjan Sliško | 1 | 8.1 | 8.1 | SEP
60GHC26BR001 | 1 | X6CrNiTi18-10 (1.4541) | X6CrNiTi18-10 (1.4541) | BW | 33.7 | 25 | 2.9 | 33.7 | 25 | 2.9 | V | HER-011 | 1 | IMR-VP-11-2011 | 141 | BOEHLER "SAS 4-IG" | 2,0 : 2,4 | - | - | 1 | _ | 0.05 | _ | _ | _ | min. 5 | <200 | No | 44054 | Adam Duric | 1 | 8.1 | 8.1 | SEP
60GHC26BR001 | 3 | X6CrNiTi18-10 (1.4541) | X6CrNiTi18-10 (1.4541) | BW | 33.7 | 25 | 2.9 | 33.7 | 25 | 2.9 | V | HER-011 | 1 | IMR-VP-11-2011 | 141 | BOEHLER "SAS 4-IG" | 2,0 : 2,4 | - | - | 1 | _ | 0.05 | _ | _ | _ | min. 5 | <200 | No | 44054 | Adam Duric | 1 | 8.1 | 8.1 | SEP
60GHC26BR001 | 6 | X6CrNiTi18-10 (1.4541) | X6CrNiTi18-10 (1.4541) | BW | 33.7 | 25 | 2.9 | 33.7 | 25 | 2.9 | V | HER-011 | 1 | IMR-VP-11-2011 | 141 | BOEHLER "SAS 4-IG" | 2,0 : 2,4 | - | - | 1 | _ | 0.05 | _ | _ | _ | min. 5 | <200 | No | 44054 | Adam Duric | 1 | 8.1 | 8.1 | SEP
60GHC26BR001 | 7 | X6CrNiTi18-10 (1.4541) | GX5CrNiMo19-11-2 (1.4408) | BW | 33.7 | 25 | 2.9 | 33.7 | 25 | 2.9 | V | HER-011 | 1 | IMR-VP-11-2011 | 141 | BOEHLER "SAS 4-IG" | 2,0 : 2,4 | - | - | 1 | _ | 0.05 | _ | _ | _ | min. 5 | <200 | No | 44054 | Adam Duric | 1 | 8.1 | 8.1 | SEP
60GHC26BR001 | 8 | GX5CrNiMo19-11-2 (1.4408) | X6CrNiTi18-10 (1.4541) | BW | 33.7 | 25 | 2.9 | 33.7 | 25 | 2.9 | V | HER-011 | 1 | IMR-VP-11-2011 | 141 | BOEHLER "SAS 4-IG" | 2,0 : 2,4 | - | - | 1 | _ | 0.05 | _ | _ | _ | min. 5 | <200 | No | 44054 | Adam Duric | 1 | 8.1 | 8.1 | SEP
60GHC26BR001 | 11 | X6CrNiTi18-10 (1.4541) | X6CrNiTi18-10 (1.4541) | BW | 33.7 | 25 | 2.9 | 33.7 | 25 | 2.9 | V | HER-011 | 1 | IMR-VP-11-2011 | 141 | BOEHLER "SAS 4-IG" | 2,0 : 2,4 | - | - | 1 | _ | 0.05 | _ | _ | _ | min. 5 | <200 | No | 44054 | Adam Duric | 1 | 8.1 | 8.1 | SEP
60GHC26BR001 | 12 | X6CrNiTi18-10 (1.4541) | X6CrNiTi18-10 (1.4541) | BW | 33.7 | 25 | 2.9 | 33.7 | 25 | 2.9 | V | HER-011 | 1 | IMR-VP-11-2011 | 141 | BOEHLER "SAS 4-IG" | 2,0 : 2,4 | - | - | 1 | _ | 0.05 | _ | _ | _ | min. 5 | <200 | No | 44054 | Adam Duric | 1 | 8.1 | 8.1 | SEP
60GHC26BR001 | 13 | X6CrNiTi18-10 (1.4541) | X6CrNiTi18-10 (1.4541) | BW | 33.7 | 25 | 2.9 | 33.7 | 25 | 2.6 | V | HER-011 | 1 | IMR-VP-11-2011 | 141 | BOEHLER "SAS 4-IG" | 2,0 : 2,4 | - | - | 1 | _ | 0.05 | _ | _ | _ | min. 5 | <200 | No | 44054 | Adam Duric | 1 | 8.1 | 8.1 | SEP
60GHC26BR951 | 1 | X6CrNiTi18-10 (1.4541) | X6CrNiTi18-10 (1.4541) | BW | 33.7 | 25 | 2.9 | 33.7 | 25 | 2.9 | V | HER-011 | 1 | IMR-VP-11-2011 | 141 | BOEHLER "SAS 4-IG" | 2,0 : 2,4 | - | - | 1 | _ | 0.05 | _ | _ | _ | min. 5 | <200 | No | 44054 | Adam Duric | 1 | 8.1 | 8.1 | SEP
60GHC26BR951 | 2 | X6CrNiTi18-10 (1.4541) | GX5CrNiMo19-11-2 (1.4408) | BW | 33.7 | 25 | 2.9 | 33.7 | 25 | 2.9 | V | HER-011 | 1 | IMR-VP-11-2011 | 141 | BOEHLER "SAS 4-IG" | 2,0 : 2,4 | - | - | 1 | _ | 0.05 | _ | _ | _ | min. 5 | <200 | No | 44054 | Adam Duric | 1 | 8.1 | 8.1 | SEP
60GHC26BR951 | 3 | GX5CrNiMo19-11-2 (1.4408) | X6CrNiTi18-10 (1.4541) | BW | 33.7 | 25 | 2.9 | 33.7 | 25 | 2.9 | V | HER-011 | 1 | IMR-VP-11-2011 | 141 | BOEHLER "SAS 4-IG" | 2,0 : 2,4 | - | - | 1 | _ | 0.05 | _ | _ | _ | min. 5 | <200 | No | 44054 | Adam Duric | 1 | 8.1 | 8.1 | SEP
60GHC33BR001 | 1 | X6CrNiTi18-10 (1.4541) | X6CrNiTi18-10 (1.4541) | BW | 26.9 | 20 | 2 | 26.9 | 20 | 2 | V | HER-011 | 1 | IMR-VP-11-2011 | 141 | BOEHLER "SAS 4-IG" | 2,0 : 2,4 | - | - | 1 | _ | 0.05 | _ | _ | _ | min. 5 | <200 | No | 44054 | Adam Duric | 1 | 8.1 | 8.1 | SEP
60GHC33BR004 | 1 | X6CrNiTi18-10 (1.4541) | X6CrNiTi18-10 (1.4541) | BW | 26.9 | 20 | 2 | 26.9 | 20 | 2 | V | HER-011 | 1 | IMR-VP-11-2011 | 141 | BOEHLER "SAS 4-IG" | 2,0 : 2,4 | - | - | 1 | _ | 0.05 | _ | _ | _ | min. 5 | <200 | No | 44054 | Adam Duric | 1 | 8.1 | 8.1 | SEP
60GHC33BR004 | 2 | X6CrNiTi18-10 (1.4541) | X6CrNiTi18-10 (1.4541) | BW | 26.9 | 20 | 2 | 26.9 | 20 | 2 | V | HER-011 | 1 | IMR-VP-11-2011 | 141 | BOEHLER "SAS 4-IG" | 2,0 : 2,4 | - | - | 1 | _ | 0.05 | _ | _ | _ | min. 5 | <200 | No | 44054 | Adam Duric | 1 | 8.1 | 8.1 | SEP
60GHC33BR004 | 3 | X6CrNiTi18-10 (1.4541) | X2CrNiMo17-12-2 (1.4404) | BW | 21.3 | 15 | 2 | 21.3 | 15 | 2.1 | V | HER-009 | 1 | IMR-VP-17-2011 | 141 | BOEHLER "SAS 4-IG" | 2,0 : 2,4 | - | - | 1 | _ | 0.05 | _ | _ | _ | min. 5 | <200 | No | 44021 | Adam Duric | 1 | 8.1 | 8.1 | SEP
60GHC36BR001 | 1 | X6CrNiTi18-10 (1.4541) | X6CrNiTi18-10 (1.4541) | BW | 33.7 | 25 | 2.9 | 33.7 | 25 | 2.9 | V | HER-011 | 1 | IMR-VP-11-2011 | 141 | BOEHLER "SAS 4-IG" | 2,0 : 2,4 | - | - | 1 | _ | 0.05 | _ | _ | _ | min. 5 | <200 | No | 44054 | Adam Duric | 1 | 8.1 | 8.1 | SEP
60GHC36BR001 | 2 | X6CrNiTi18-10 (1.4541) | X6CrNiTi18-10 (1.4541) | BW | 33.7 | 25 | 2.9 | 33.7 | 25 | 2.9 | V | HER-011 | 1 | IMR-VP-11-2011 | 141 | BOEHLER "SAS 4-IG" | 2,0 : 2,4 | - | - | 1 | _ | 0.05 | _ | _ | _ | min. 5 | <200 | No | 44054 | Adam Duric | 1 | 8.1 | 8.1 | SEP
60GHC36BR001 | 3 | X6CrNiTi18-10 (1.4541) | X6CrNiTi18-10 (1.4541) | BW | 33.7 | 25 | 2.9 | 33.7 | 25 | 2.9 | V | HER-011 | 1 | IMR-VP-11-2011 | 141 | BOEHLER "SAS 4-IG" | 2,0 : 2,4 | - | - | 1 | _ | 0.05 | _ | _ | _ | min. 5 | <200 | No | 44054 | Adam Duric | 1 | 8.1 | 8.1 | SEP
60GHC36BR001 | 4 | X6CrNiTi18-10 (1.4541) | GX5CrNiMo19-11-2 (1.4408) | BW | 33.7 | 25 | 4 | 33.7 | 25 | 4 | V | HER-011 | 1 | IMR-VP-11-2011 | 141 | BOEHLER "SAS 4-IG" | 2,0 : 2,4 | - | - | 1 | _ | 0.05 | _ | _ | _ | min. 5 | <200 | No | 44054 | Adam Duric | 1 | 8.1 | 8.1 | SEP
60GHC36BR002 | 1 | X6CrNiTi18-10 (1.4541) | GX5CrNiMo19-11-2 (1.4408) | BW | 33.7 | 25 | 4 | 33.7 | 25 | 4 | V | HER-011 | 1 | IMR-VP-11-2011 | 141 | BOEHLER "SAS 4-IG" | 2,0 : 2,4 | - | - | 1 | _ | 0.05 | _ | _ | _ | min. 5 | <200 | No | 44054 | Adam Duric | 1 | 8.1 | 8.1 | SEP
60GHC36BR002 | 2 | GX5CrNiMo19-11-2 (1.4408) | P235GH (1.0345) | BW | 33.7 | 25 | 4 | 33.7 | 25 | 4 | V | HER-010 | 1 | IMR-VP-02-2011 | 141 | BOEHLER "NIBAS 70/20-IG" | 2,0 : 2,4 | - | - | 1 | _ | 0.05 | _ | _ | _ | min. 5 | <300 | No | 44025 | Adam Duric | 1 | 8.1 | 1.1 / 1.2 | SEP
60GHC36BR002 | 3 | P235GH (1.0345) | P235GH (1.0345) | BW | 33.7 | 25 | 4 | 33.7 | 25 | 4 | V | HER-001 | 0 | IMR-VP-12-2012 | 141 | BOEHLER "DMO-IG" | 2,0 : 3,0 | - | - | 1 | _ | 0.05 | _ | _ | _ | see remark 2) on WPS | <350 | No | 44054 | Adam Duric | 1 | 1.1 / 1.2 | 1.1 / 1.2 | SEP
60GHC36BR002 | 4 | P235GH (1.0345) | P235GH (1.0345) | BW | 33.7 | 25 | 4 | 33.7 | 25 | 4 | V | HER-001 | 0 | IMR-VP-12-2012 | 141 | BOEHLER "DMO-IG" | 2,0 : 3,0 | - | - | 1 | _ | 0.05 | _ | _ | _ | see remark 2) on WPS | <350 | No | 44054 | Adam Duric | 1 | 1.1 / 1.2 | 1.1 / 1.2 | SEP
60GHC36BR002 | 5 | P235GH (1.0345) | P235GH (1.0345) | BW | 33.7 | 25 | 4 | 33.7 | 25 | 4 | V | HER-001 | 0 | IMR-VP-12-2012 | 141 | BOEHLER "DMO-IG" | 2,0 : 3,0 | - | - | 1 | _ | 0.05 | _ | _ | _ | see remark 2) on WPS | <350 | No | 44054 | Adam Duric | 1 | 1.1 / 1.2 | 1.1 / 1.2 | SEP
60GHC36BR003 | 1 | P235GH (1.0345) | P235GH (1.0345) | BW | 33.7 | 25 | 4 | 33.7 | 25 | 4 | V | HER-001 | 0 | IMR-VP-12-2012 | 141 | BOEHLER "DMO-IG" | 2,0 : 3,0 | - | - | 1 | _ | 0.05 | _ | _ | _ | see remark 2) on WPS | <350 | No | 44054 | Adam Duric | 1 | 1.1 / 1.2 | 1.1 / 1.2 | SEP
60GHC36BR003 | 2 | P235GH (1.0345) | P235GH (1.0345) | BW | 33.7 | 25 | 4 | 33.7 | 25 | 4 | V | HER-001 | 0 | IMR-VP-12-2012 | 141 | BOEHLER "DMO-IG" | 2,0 : 3,0 | - | - | 1 | _ | 0.05 | _ | _ | _ | see remark 2) on WPS | <350 | No | 44054 | Adam Duric | 1 | 1.1 / 1.2 | 1.1 / 1.2 | SEP
60GHC36BR003 | 3 | P235GH (1.0345) | P235GH (1.0345) | BW | 33.7 | 25 | 4 | 33.7 | 25 | 4 | V | HER-001 | 0 | IMR-VP-12-2012 | 141 | BOEHLER "DMO-IG" | 2,0 : 3,0 | - | - | 1 | _ | 0.05 | _ | _ | _ | see remark 2) on WPS | <350 | No | 44054 | Adam Duric | 1 | 1.1 / 1.2 | 1.1 / 1.2 | SEP
60GHC37BR001 | 1 | X6CrNiTi18-10 (1.4541) | X6CrNiTi18-10 (1.4541) | BW | 33.7 | 25 | 2.9 | 33.7 | 25 | 2.9 | V | HER-011 | 1 | IMR-VP-11-2011 | 141 | BOEHLER "SAS 4-IG" | 2,0 : 2,4 | - | - | 1 | _ | 0.05 | _ | _ | _ | min. 5 | <200 | No | 44054 | Adam Duric | 1 | 8.1 | 8.1 | SEP
60GHC37BR001 | 3 | X6CrNiTi18-10 (1.4541) | GX5CrNiMo19-11-2 (1.4408) | BW | 33.7 | 25 | 2.9 | 33.7 | 25 | 4 | V | HER-011 | 1 | IMR-VP-11-2011 | 141 | BOEHLER "SAS 4-IG" | 2,0 : 2,4 | - | - | 1 | _ | 0.05 | _ | _ | _ | min. 5 | <200 | No | 44054 | Adam Duric | 1 | 8.1 | 8.1 | SEP
60GHC37BR002 | 1 | GX5CrNiMo19-11-2 (1.4408) | P235GH (1.0345) | BW | 33.7 | 25 | 4 | 33.7 | 25 | 4 | V | HER-010 | 1 | IMR-VP-02-2011 | 141 | BOEHLER "NIBAS 70/20-IG" | 2,0 : 2,4 | - | - | 1 | _ | 0.05 | _ | _ | _ | min. 5 | <300 | No | 44025 | Adam Duric | 1 | 8.1 | 1.1 / 1.2 | SEP
60GHC37BR002 | 2 | P235GH (1.0345) | P235GH (1.0345) | BW | 33.7 | 25 | 4 | 33.7 | 25 | 4 | V | HER-001 | 0 | IMR-VP-12-2012 | 141 | BOEHLER "DMO-IG" | 2,0 : 3,0 | - | - | 1 | _ | 0.05 | _ | _ | _ | see remark 2) on WPS | <350 | No | 44054 | Adam Duric | 1 | 1.1 / 1.2 | 1.1 / 1.2 | SEP
60GHC37BR003 | 1 | P235GH (1.0345) | P235GH (1.0345) | BW | 33.7 | 25 | 4 | 33.7 | 25 | 4 | V | HER-001 | 0 | IMR-VP-12-2012 | 141 | BOEHLER "DMO-IG" | 2,0 : 3,0 | - | - | 1 | _ | 0.05 | _ | _ | _ | see remark 2) on WPS | <350 | No | 44054 | Adam Duric | 1 | 1.1 / 1.2 | 1.1 / 1.2 | SEP
60GHC37BR003 | 2 | P235GH (1.0345) | P235GH (1.0345) | BW | 33.7 | 25 | 4 | 33.7 | 25 | 4 | V | HER-001 | 0 | IMR-VP-12-2012 | 141 | BOEHLER "DMO-IG" | 2,0 : 3,0 | - | - | 1 | _ | 0.05 | _ | _ | _ | see remark 2) on WPS | <350 | No | 44054 | Adam Duric | 1 | 1.1 / 1.2 | 1.1 / 1.2 | SEP
60GHC37BR003 | 3 | P235GH (1.0345) | P235GH (1.0345) | BW | 33.7 | 25 | 4 | 33.7 | 25 | 4 | V | HER-001 | 0 | IMR-VP-12-2012 | 141 | BOEHLER "DMO-IG" | 2,0 : 3,0 | - | - | 1 | _ | 0.05 | _ | _ | _ | see remark 2) on WPS | <350 | No | 44054 | Adam Duric | 1 | 1.1 / 1.2 | 1.1 / 1.2 | SEP
60GHC37BR003 | 4 | P235GH (1.0345) | P235GH (1.0345) | BW | 33.7 | 25 | 4 | 33.7 | 25 | 4 | V | HER-001 | 0 | IMR-VP-12-2012 | 141 | BOEHLER "DMO-IG" | 2,0 : 3,0 | - | - | 1 | _ | 0.05 | _ | _ | _ | see remark 2) on WPS | <350 | No | 44054 | Adam Duric | 1 | 1.1 / 1.2 | 1.1 / 1.2 | SEP
60GHC44BR004 | 6 | X6CrNiTi18-10 (1.4541) | X6CrNiTi18-10 (1.4541) | BW | 60.3 | 50 | 2.9 | 60.3 | 50 | 2.9 | V | HER-011 | 1 | IMR-VP-11-2011 | 141 | BOEHLER "SAS 4-IG" | 2,0 : 2,4 | - | - | 1 | _ | 0.05 | _ | _ | _ | min. 5 | <200 | No | 44021 | Adam Duric | 1 | 8.1 | 8.1 | SEP
60GHC44BR004 | 15 | X6CrNiTi18-10 (1.4541) | X6CrNiTi18-10 (1.4541) | BW | 60.3 | 50 | 2.9 | 60.3 | 50 | 2.9 | V | HER-011 | 1 | IMR-VP-11-2011 | 141 | BOEHLER "SAS 4-IG" | 2,0 : 2,4 | - | - | 1 | _ | 0.05 | _ | _ | _ | min. 5 | <200 | No | 44021 | Adam Duric | 1 | 8.1 | 8.1 | SEP
60GHC44BR005 | 1 | X6CrNiTi18-10 (1.4541) | X6CrNiTi18-10 (1.4541) | BW | 60.3 | 50 | 2.9 | 60.3 | 50 | 2.9 | V | HER-011 | 1 | IMR-VP-11-2011 | 141 | BOEHLER "SAS 4-IG" | 2,0 : 2,4 | - | - | 1 | _ | 0.05 | _ | _ | _ | min. 5 | <200 | No | 44021 | Adam Duric | 1 | 8.1 | 8.1 | SEP
60GHC45BR001 | 1 | X6CrNiTi18-10 (1.4541) | X6CrNiTi18-10 (1.4541) | BW | 33.7 | 25 | 2.9 | 33.7 | 25 | 2.9 | V | HER-011 | 1 | IMR-VP-11-2011 | 141 | BOEHLER "SAS 4-IG" | 2,0 : 2,4 | - | - | 1 | _ | 0.05 | _ | _ | _ | min. 5 | <200 | No | 44054 | Adam Duric | 1 | 8.1 | 8.1 | SEP
60GHC45BR001 | 4 | X6CrNiTi18-10 (1.4541) | GX5CrNiMo19-11-2 (1.4408) | BW | 33.7 | 25 | 2.9 | 33.7 | 25 | 4 | V | HER-011 | 1 | IMR-VP-11-2011 | 141 | BOEHLER "SAS 4-IG" | 2,0 : 2,4 | - | - | 1 | _ | 0.05 | _ | _ | _ | min. 5 | <200 | No | 44054 | Adam Duric | 1 | 8.1 | 8.1 | SEP
60GHC45BR002 | 1 | GX5CrNiMo19-11-2 (1.4408) | P235GH (1.0345) | BW | 33.7 | 25 | 4 | 33.7 | 25 | 4 | V | HER-010 | 1 | IMR-VP-02-2011 | 141 | BOEHLER "NIBAS 70/20-IG" | 2,0 : 2,4 | - | - | 1 | _ | 0.05 | _ | _ | _ | min. 5 | <300 | No | 44025 | Adam Duric | 1 | 8.1 | 1.1 / 1.2 | SEP
60GHC45BR002 | 2 | P235GH (1.0345) | P235GH (1.0345) | BW | 33.7 | 25 | 4 | 33.7 | 25 | 4 | V | HER-001 | 0 | IMR-VP-12-2012 | 141 | BOEHLER "DMO-IG" | 2,0 : 3,0 | - | - | 1 | _ | 0.05 | _ | _ | _ | see remark 2) on WPS | <350 | No | 44054 | Adam Duric | 1 | 1.1 / 1.2 | 1.1 / 1.2 | SEP
60GHC45BR002 | 3 | P235GH (1.0345) | P235GH (1.0345) | BW | 33.7 | 25 | 4 | 33.7 | 25 | 4 | V | HER-001 | 0 | IMR-VP-12-2012 | 141 | BOEHLER "DMO-IG" | 2,0 : 3,0 | - | - | 1 | _ | 0.05 | _ | _ | _ | see remark 2) on WPS | <350 | No | 44054 | Adam Duric | 1 | 1.1 / 1.2 | 1.1 / 1.2 | SEP
60GHC45BR002 | 4 | P235GH (1.0345) | P235GH (1.0345) | BW | 33.7 | 25 | 4 | 33.7 | 25 | 4 | V | HER-001 | 0 | IMR-VP-12-2012 | 141 | BOEHLER "DMO-IG" | 2,0 : 3,0 | - | - | 1 | _ | 0.05 | _ | _ | _ | see remark 2) on WPS | <350 | No | 44054 | Adam Duric | 1 | 1.1 / 1.2 | 1.1 / 1.2 | SEP
60GHC45BR002 | 5 | P235GH (1.0345) | P235GH (1.0345) | BW | 33.7 | 25 | 4 | 33.7 | 25 | 4 | V | HER-001 | 0 | IMR-VP-12-2012 | 141 | BOEHLER "DMO-IG" | 2,0 : 3,0 | - | - | 1 | _ | 0.05 | _ | _ | _ | see remark 2) on WPS | <350 | No | 44054 | Adam Duric | 1 | 1.1 / 1.2 | 1.1 / 1.2 | SEP
60GHC45BR192 | 7 | X6CrNiTi18-10 (1.4541) | X6CrNiTi18-10 (1.4541) | BW | 60.3 | 50 | 2.9 | 60.3 | 50 | 2.9 | V | HER-011 | 1 | IMR-VP-11-2011 | 141 | BOEHLER "SAS 4-IG" | 2,0 : 2,4 | - | - | 1 | _ | 0.05 | _ | _ | _ | min. 5 | <200 | No | 44021 | Adam Duric | 1 | 8.1 | 8.1 | SEP
60GHD20BR008 | 1 | X5CrNiMo17-12-2 (1.4401) | 16Mo3 | BW | 28 | 25 | 1.2 | 28 | 25 | 1.2 |  | HOLD! | [7 empty] | 1 | _ | 0.05 | 0.05 | _ | _ | [5 empty] | 0 | 8.1 | 1.1 / 1.2 | SEP
60GHD20BR008 | 2 | 16Mo3 (1.5415) | X5CrNiMo17-12-2 (1.4401) | BW | 28 | 25 | 1.2 | 28 | 25 | 1.2 |  | HOLD! | [7 empty] | 1 | _ | 0.05 | 0.05 | _ | _ | [5 empty] | 0 | 1.1 / 1.2 | 8.1 | SEP
60GHD26BR002 | 1 | X5CrNiMo17-12-2 (1.4401) | X5CrNiMo17-12-2 (1.4401) | BW | 18 | 15 | 1 | 18 | 15 | 1 |  | HOLD! | [7 empty] | 1 | _ | 0.05 | _ | _ | _ | [5 empty] | 0 | 8.1 | 8.1 | SEP
60QCL21BR004 | 1 | X6CrNiMoTi17-12-2 (1.4571) | X6CrNiMoTi17-12-2 (1.4571) | BW | 219.1 | 200 | 6.3 | 219.1 | 200 | 6.3 | V | HER-008 | 1 | IMR-VP-08-2010 | 141 | BOEHLER "SAS 4-IG" | 2,0 :2,4 | - | - | 1 | _ | 0.05 | _ | _ | _ | min. 5 | <200 | No | 44021 | Adam Duric | 1 | 8.1 | 8.1 | SEP
60QCL21BR004 | 2 | X6CrNiMoTi17-12-2 (1.4571) | X6CrNiMoTi17-12-2 (1.4571) | BW | 219.1 | 200 | 6.3 | 219.1 | 200 | 6.3 | V | HER-008 | 1 | IMR-VP-08-2010 | 141 | BOEHLER "SAS 4-IG" | 2,0 :2,4 | - | - | 1 | _ | 0.05 | _ | _ | _ | min. 5 | <200 | No | 44021 | Adam Duric | 1 | 8.1 | 8.1 | SEP
60QCL21BR004 | 3 | X6CrNiMoTi17-12-2 (1.4571) | X6CrNiMoTi17-12-2 (1.4571) | BW | 219.1 | 200 | 6.3 | 219.1 | 200 | 6.3 | V | HER-008 | 1 | IMR-VP-08-2010 | 141 | BOEHLER "SAS 4-IG" | 2,0 :2,4 | - | - | 1 | _ | 0.05 | _ | _ | _ | min. 5 | <200 | No | 44021 | Adam Duric | 1 | 8.1 | 8.1 | SEP
60QCL21BR006 | 1 | X6CrNiMoTi17-12-2 (1.4571) | X6CrNiMoTi17-12-2 (1.4571) | BW | 10.2 | 6 | 2 | 10.2 | 6 | 2 | V | HER-009 | 1 | IMR-VP-17-2011 | 141 | BOEHLER "SAS 4-IG" | 2,0 : 2,4 | - | - | 1 | _ | 0.05 | _ | _ | _ | min. 5 | <200 | No | 44064 | Adam Duric | 1 | 8.1 | 8.1 | SEP
60QCL21BR006 | 2 | X6CrNiMoTi17-12-2 (1.4571) | X6CrNiMoTi17-12-2 (1.4571) | BW | 10.2 | 6 | 2 | 10.2 | 6 | 2 | V | HER-009 | 1 | IMR-VP-17-2011 | 141 | BOEHLER "SAS 4-IG" | 2,0 : 2,4 | - | - | 1 | _ | 0.05 | _ | _ | _ | min. 5 | <200 | No | 44021 | Adam Duric | 1 | 8.1 | 8.1 | SEP
60QCL21BR006 | 3 | X6CrNiMoTi17-12-2 (1.4571) | X6CrNiMoTi17-12-2 (1.4571) | BW | 10.2 | 6 | 2 | 10.2 | 6 | 2 | V | HER-009 | 1 | IMR-VP-17-2011 | 141 | BOEHLER "SAS 4-IG" | 2,0 : 2,4 | - | - | 1 | _ | 0.05 | _ | _ | _ | min. 5 | <200 | No | 44021 | Adam Duric | 1 | 8.1 | 8.1 | SEP
60QCL21BR006 | 4 | X6CrNiMoTi17-12-2 (1.4571) | X6CrNiMoTi17-12-2 (1.4571) | BW | 21.3 | 15 | 2 | 21.3 | 15 | 2 | V | HER-009 | 1 | IMR-VP-17-2011 | 141 | BOEHLER "SAS 4-IG" | 2,0 : 2,4 | - | - | 1 | _ | 0.05 | _ | _ | _ | min. 5 | <200 | No | 44021 | Adam Duric | 1 | 8.1 | 8.1 | SEP
60QCL21BR006 | 5 | X6CrNiMoTi17-12-2 (1.4571) | X6CrNiMoTi17-12-2 (1.4571) | BW | 26.9 | 20 | 2 | 26.9 | 20 | 2 | V | HER-011 | 1 | IMR-VP-11-2011 | 141 | BOEHLER "SAS 4-IG" | 2,0 : 2,4 | - | - | 1 | _ | 0.05 | _ | _ | _ | min. 5 | <200 | No | 44054 | Adam Duric | 1 | 8.1 | 8.1 | SEP
60LCA20BR606-UMCL1Y-00L |  | X6CrNiMoTi17-12-2 (1.4571) | P235GH (1.0345) | BW | 26.9 | 20 | 2 | 26.9 | 20 | 3.2
60QFB10BR001 | 3 | X6CrNiTi18-10 (1.4541) | X6CrNiTi18-10 (1.4541) | BW | 60.3 | 50 | 2.9 | 60.3 | 50 | 2.9 | V | HER-011 | 1 | IMR-VP-11-2011 | 141 | BOEHLER "SAS 4-IG" | 2,0 : 2,4 | - | - | 1 | _ | 0.05 | _ | _ | _ | min. 5 | <200 | No | 44021 | Adam Duric | 1 | 8.1 | 8.1 | SEP
60QFB10BR001 | 8 | X6CrNiTi18-10 (1.4541) | X6CrNiTi18-10 (1.4541) | BW | 60.3 | 50 | 2.9 | 60.3 | 50 | 2.9 | V | HER-011 | 1 | IMR-VP-11-2011 | 141 | BOEHLER "SAS 4-IG" | 2,0 : 2,4 | - | - | 1 | _ | 0.05 | _ | _ | _ | min. 5 | <200 | No | 44021 | Adam Duric | 1 | 8.1 | 8.1 | SEP
60QFB10BR001-UMCL1Y-00L | 1 | X6CrNiTi18-10 (1.4541) | X6CrNiTi18-10 (1.4541) | BW | 60.3 | 50 | 2.9 | 60.3 | 50 | 2.9 | V | HER-011 | 1 | IMR-VP-11-2011 | 141 | BOEHLER "SAS 4-IG" | 2,0 : 2,4 | - | - | 1 | _ | 0.05 | _ | _ | _ | min. 5 | <200 | No | 44021 | Adam Duric | 1 | 8.1 | 8.1 | SEP
60QFB10BR001-UMCL1Y-00L | 2 | X6CrNiTi18-10 (1.4541) | X6CrNiTi18-10 (1.4541) | BW | 60.3 | 50 | 2.9 | 60.3 | 50 | 2.9 | V | HER-011 | 1 | IMR-VP-11-2011 | 141 | BOEHLER "SAS 4-IG" | 2,0 : 2,4 | - | - | 1 | _ | 0.05 | _ | _ | _ | min. 5 | <200 | No | 44021 | Adam Duric | 1 | 8.1 | 8.1 | SEP
60QFB10BR001-UMCL1Y-01L | 1 | X6CrNiTi18-10 (1.4541) | X6CrNiTi18-10 (1.4541) | BW | 60.3 | 50 | 2.9 | 60.3 | 50 | 2.9 | V | HER-011 | 1 | IMR-VP-11-2011 | 141 | BOEHLER "SAS 4-IG" | 2,0 : 2,4 | - | - | 1 | _ | 0.05 | _ | _ | _ | min. 5 | <200 | No | 44021 | Adam Duric | 1 | 8.1 | 8.1 | SEP
60QFB10BR001-UMCL1Y-01L | 2 | X6CrNiTi18-10 (1.4541) | X6CrNiTi18-10 (1.4541) | BW | 60.3 | 50 | 2.9 | 60.3 | 50 | 2.9 | V | HER-011 | 1 | IMR-VP-11-2011 | 141 | BOEHLER "SAS 4-IG" | 2,0 : 2,4 | - | - | 1 | _ | 0.05 | _ | _ | _ | min. 5 | <200 | No | 44021 | Adam Duric | 1 | 8.1 | 8.1 | SEP
60QFB10BR003 | 1 | X6CrNiTi18-10 (1.4541) | X6CrNiTi18-10 (1.4541) | BW | 60.3 | 50 | 2.9 | 60.3 | 50 | 2.9 | V | HER-011 | 1 | IMR-VP-11-2011 | 141 | BOEHLER "SAS 4-IG" | 2,0 : 2,4 | - | - | 1 | _ | 0.05 | _ | _ | _ | min. 5 | <200 | No | 44021 | Adam Duric | 1 | 8.1 | 8.1 | SEP
60QFB10BR003 | 7 | X6CrNiTi18-10 (1.4541) | X6CrNiTi18-10 (1.4541) | BW | 60.3 | 50 | 2.9 | 60.3 | 50 | 2.9 | V | HER-011 | 1 | IMR-VP-11-2011 | 141 | BOEHLER "SAS 4-IG" | 2,0 : 2,4 | - | - | 1 | _ | 0.05 | _ | _ | _ | min. 5 | <200 | No | 44021 | Adam Duric | 1 | 8.1 | 8.1 | SEP
60QFB10BR003 | 11 | X6CrNiTi18-10 (1.4541) | X6CrNiTi18-10 (1.4541) | BW | 60.3 | 50 | 2.9 | 60.3 | 50 | 2.9 | V | HER-011 | 1 | IMR-VP-11-2011 | 141 | BOEHLER "SAS 4-IG" | 2,0 : 2,4 | - | - | 1 | _ | 0.05 | _ | _ | _ | min. 5 | <200 | No | 44021 | Adam Duric | 1 | 8.1 | 8.1 | SEP
60QFB10BR003 | 13 | X6CrNiTi18-10 (1.4541) | X6CrNiTi18-10 (1.4541) | BW | 60.3 | 50 | 2.9 | 60.3 | 50 | 2.9 | V | HER-011 | 1 | IMR-VP-11-2011 | 141 | BOEHLER "SAS 4-IG" | 2,0 : 2,4 | - | - | 1 | _ | 0.05 | _ | _ | _ | min. 5 | <200 | No | 44021 | Adam Duric | 1 | 8.1 | 8.1 | SEP
60QFB10BR003 | 17 | X6CrNiTi18-10 (1.4541) | X6CrNiTi18-10 (1.4541) | BW | 60.3 | 50 | 2.9 | 60.3 | 50 | 2.9 | V | HER-011 | 1 | IMR-VP-11-2011 | 141 | BOEHLER "SAS 4-IG" | 2,0 : 2,4 | - | - | 1 | _ | 0.05 | _ | _ | _ | min. 5 | <200 | No | 44021 | Adam Duric | 1 | 8.1 | 8.1 | SEP
60QFB10BR005 | 1 | X6CrNiTi18-10 (1.4541) | X6CrNiTi18-10 (1.4541) | BW | 60.3 | 50 | 2.9 | 60.3 | 50 | 2.9 | V | HER-011 | 1 | IMR-VP-11-2011 | 141 | BOEHLER "SAS 4-IG" | 2,0 : 2,4 | - | - | 1 | _ | 0.05 | _ | _ | _ | min. 5 | <200 | No | 44077 | Adam Duric | 1 | 8.1 | 8.1 | SEP
60QFB10BR005 | 3 | X6CrNiTi18-10 (1.4541) | X6CrNiTi18-10 (1.4541) | BW | 60.3 | 50 | 2.9 | 60.3 | 50 | 2.9 | V | HER-011 | 1 | IMR-VP-11-2011 | 141 | BOEHLER "SAS 4-IG" | 2,0 : 2,4 | - | - | 1 | _ | 0.05 | _ | _ | _ | min. 5 | <200 | No | 44077 | Adam Duric | 1 | 8.1 | 8.1 | SEP
60QFB10BR005 | 8 | X6CrNiTi18-10 (1.4541) | X6CrNiTi18-10 (1.4541) | BW | 60.3 | 50 | 2.9 | 60.3 | 50 | 2.9 | V | HER-011 | 1 | IMR-VP-11-2011 | 141 | BOEHLER "SAS 4-IG" | 2,0 : 2,4 | - | - | 1 | _ | 0.05 | _ | _ | _ | min. 5 | <200 | No | 44077 | Adam Duric | 1 | 8.1 | 8.1 | SEP
60QFB10BR005 | 11 | X6CrNiTi18-10 (1.4541) | X6CrNiTi18-10 (1.4541) | BW | 60.3 | 50 | 2.9 | 60.3 | 50 | 2.9 | V | HER-011 | 1 | IMR-VP-11-2011 | 141 | BOEHLER "SAS 4-IG" | 2,0 : 2,4 | - | - | 1 | _ | 0.05 | _ | _ | _ | min. 5 | <200 | No | 44077 | Adam Duric | 1 | 8.1 | 8.1 | SEP
60QFB10BR007 | 1 | X6CrNiTi18-10 (1.4541) | X6CrNiTi18-10 (1.4541) | BW | 60.3 | 50 | 2.9 | 60.3 | 50 | 2.9 | V | HER-011 | 1 | IMR-VP-11-2011 | 141 | BOEHLER "SAS 4-IG" | 2,0 : 2,4 | - | - | 1 | _ | 0.05 | _ | _ | _ | min. 5 | <200 | No | 44077 | Adam Duric | 1 | 8.1 | 8.1 | SEP
60QFB10BR013 | 1 | X6CrNiTi18-10 (1.4541) | X6CrNiTi18-10 (1.4541) | BW | 33.7 | 25 | 2.3 | 33.7 | 25 | 2.3 | V | HER-011 | 1 | IMR-VP-11-2011 | 141 | BOEHLER "SAS 4-IG" | 2,0 : 2,4 | - | - | 1 | _ | 0.05 | _ | _ | _ | min. 5 | <200 | No | 44033 | Adam Duric | 1 | 8.1 | 8.1 | SEP
60QFB10BR013-UMCL1Y-00L | 1 | X6CrNiTi18-10 (1.4541) | X6CrNiTi18-10 (1.4541) | BW | 33.7 | 25 | 2.3 | 33.7 | 25 | 2.3 | V | HER-011 | 1 | IMR-VP-11-2011 | 141 | BOEHLER "SAS 4-IG" | 2,0 : 2,4 | - | - | 1 | _ | 0.05 | _ | _ | _ | min. 5 | <200 | No | 44054 | Adam Duric | 1 | 8.1 | 8.1 | SEP
60QFB10BR013-UMCL1Y-00L | 2 | X6CrNiTi18-10 (1.4541) | X6CrNiTi18-10 (1.4541) | BW | 33.7 | 25 | 2.3 | 33.7 | 25 | 2.3 | V | HER-011 | 1 | IMR-VP-11-2011 | 141 | BOEHLER "SAS 4-IG" | 2,0 : 2,4 | - | - | 1 | _ | 0.05 | _ | _ | _ | min. 5 | <200 | No | 44054 | Adam Duric | 1 | 8.1 | 8.1 | SEP
60QFB10BR013-UMCL1Y-01L | 1 | X6CrNiTi18-10 (1.4541) | X6CrNiTi18-10 (1.4541) | BW | 33.7 | 25 | 2.3 | 33.7 | 25 | 2.3 | V | HER-011 | 1 | IMR-VP-11-2011 | 141 | BOEHLER "SAS 4-IG" | 2,0 : 2,4 | - | - | 1 | _ | 0.05 | _ | _ | _ | min. 5 | <200 | No | 44054 | Adam Duric | 1 | 8.1 | 8.1 | SEP
60QFB10BR013-UMCL1Y-01L | 2 | X6CrNiTi18-10 (1.4541) | X6CrNiTi18-10 (1.4541) | BW | 33.7 | 25 | 2.3 | 33.7 | 25 | 2.3 | V | HER-011 | 1 | IMR-VP-11-2011 | 141 | BOEHLER "SAS 4-IG" | 2,0 : 2,4 | - | - | 1 | _ | 0.05 | _ | _ | _ | min. 5 | <200 | No | 44054 | Adam Duric | 1 | 8.1 | 8.1 | SEP
60QFB10BR013-UMCL1Y-02L | 1 | X6CrNiTi18-10 (1.4541) | X6CrNiTi18-10 (1.4541) | BW | 33.7 | 25 | 2.3 | 33.7 | 25 | 2.3 | V | HER-011 | 1 | IMR-VP-11-2011 | 141 | BOEHLER "SAS 4-IG" | 2,0 : 2,4 | - | - | 1 | _ | 0.05 | _ | _ | _ | min. 5 | <200 | No | 44054 | Adam Duric | 1 | 8.1 | 8.1 | SEP
60QFB10BR013-UMCL1Y-02L | 2 | X6CrNiTi18-10 (1.4541) | X6CrNiTi18-10 (1.4541) | BW | 33.7 | 25 | 2.3 | 33.7 | 25 | 2.3 | V | HER-011 | 1 | IMR-VP-11-2011 | 141 | BOEHLER "SAS 4-IG" | 2,0 : 2,4 | - | - | 1 | _ | 0.05 | _ | _ | _ | min. 5 | <200 | No | 44054 | Adam Duric | 1 | 8.1 | 8.1 | SEP
60QFB10BR016 | 1 | X6CrNiTi18-10 (1.4541) | X6CrNiTi18-10 (1.4541) | BW | 33.7 | 25 | 2.3 | 33.7 | 25 | 2.3 | V | HER-011 | 1 | IMR-VP-11-2011 | 141 | BOEHLER "SAS 4-IG" | 2,0 : 2,4 | - | - | 1 | _ | 0.05 | _ | _ | _ | min. 5 | <200 | No | 44054 | Adam Duric | 1 | 8.1 | 8.1 | SEP
60QFB10BR016 | 2 | X6CrNiTi18-10 (1.4541) | X6CrNiTi18-10 (1.4541) | BW | 33.7 | 25 | 2.3 | 33.7 | 25 | 2.3 | V | HER-011 | 1 | IMR-VP-11-2011 | 141 | BOEHLER "SAS 4-IG" | 2,0 : 2,4 | - | - | 1 | _ | 0.05 | _ | _ | _ | min. 5 | <200 | No | 44054 | Adam Duric | 1 | 8.1 | 8.1 | SEP
60QFB10BR016 | 3 | X6CrNiTi18-10 (1.4541) | GX5CrNiMo19-11-2 (1.4408) | BW | 33.7 | 25 | 2.3 | 33.7 | 25 | 2.3 | V | HER-011 | 1 | IMR-VP-11-2011 | 141 | BOEHLER "SAS 4-IG" | 2,0 : 2,4 | - | - | 1 | _ | 0.05 | _ | _ | _ | min. 5 | <200 | No | 44054 | Adam Duric | 1 | 8.1 | 8.1 | SEP
60QFB10BR017 | 1 | X6CrNiTi18-10 (1.4541) | X6CrNiTi18-10 (1.4541) | BW | 33.7 | 25 | 2.3 | 33.7 | 25 | 2.3 | V | HER-011 | 1 | IMR-VP-11-2011 | 141 | BOEHLER "SAS 4-IG" | 2,0 : 2,4 | - | - | 1 | _ | 0.05 | _ | _ | _ | min. 5 | <200 | No | 44054 | Adam Duric | 1 | 8.1 | 8.1 | SEP
60QFB10BR021 | 10 | X6CrNiTi18-10 (1.4541) | X6CrNiTi18-10 (1.4541) | BW | 33.7 | 25 | 2.3 | 33.7 | 25 | 2.3 | V | HER-011 | 1 | IMR-VP-11-2011 | 141 | BOEHLER "SAS 4-IG" | 2,0 : 2,4 | - | - | 1 | _ | 0.05 | _ | _ | _ | min. 5 | <200 | No | 44054 | Adam Duric | 1 | 8.1 | 8.1 | SEP
60QFB10BR021 | 9 | X6CrNiTi18-10 (1.4541) | X6CrNiTi18-10 (1.4541) | BW | 33.7 | 25 | 2.3 | 33.7 | 25 | 2.3 | V | HER-011 | 1 | IMR-VP-11-2011 | 141 | BOEHLER "SAS 4-IG" | 2,0 : 2,4 | - | - | 1 | _ | 0.05 | _ | _ | _ | min. 5 | <200 | No | 44054 | Adam Duric | 1 | 8.1 | 8.1 | SEP
60QFB10BR021 | 7 | X6CrNiTi18-10 (1.4541) | X6CrNiTi18-10 (1.4541) | BW | 33.7 | 25 | 2.3 | 33.7 | 25 | 2.3 | V | HER-011 | 1 | IMR-VP-11-2011 | 141 | BOEHLER "SAS 4-IG" | 2,0 : 2,4 | - | - | 1 | _ | 0.05 | _ | _ | _ | min. 5 | <200 | No | 44054 | Adam Duric | 1 | 8.1 | 8.1 | SEP
60QFB10BR021 | 4 | X6CrNiTi18-10 (1.4541) | X6CrNiTi18-10 (1.4541) | BW | 33.7 | 25 | 2.3 | 33.7 | 25 | 2.3 | V | HER-011 | 1 | IMR-VP-11-2011 | 141 | BOEHLER "SAS 4-IG" | 2,0 : 2,4 | - | - | 1 | _ | 0.05 | _ | _ | _ | min. 5 | <200 | No | 44054 | Adam Duric | 1 | 8.1 | 8.1 | SEP
60QFB10BR022 | 1 | X6CrNiTi18-10 (1.4541) | X6CrNiTi18-10 (1.4541) | BW | 21.3 | 15 | 2 | 21.3 | 15 | 2 | V | HER-009 | 1 | IMR-VP-17-2011 | 141 | BOEHLER "SAS 4-IG" | 2,0 : 2,4 | - | - | 1 | _ | 0.05 | _ | _ | _ | min. 5 | <200 | No | 44021 | Adam Duric | 1 | 8.1 | 8.1 | SEP
60QFB10BR022 | 2 | X6CrNiTi18-10 (1.4541) | X6CrNiTi18-10 (1.4541) | BW | 21.3 | 15 | 2 | 21.3 | 15 | 2 | V | HER-009 | 1 | IMR-VP-17-2011 | 141 | BOEHLER "SAS 4-IG" | 2,0 : 2,4 | - | - | 1 | _ | 0.05 | _ | _ | _ | min. 5 | <200 | No | 44021 | Adam Duric | 1 | 8.1 | 8.1 | SEP
60QFB10BR022 | 3 | X6CrNiTi18-10 (1.4541) | X6CrNiTi18-10 (1.4541) | BW | 21.3 | 15 | 2 | 21.3 | 15 | 2 | V | HER-009 | 1 | IMR-VP-17-2011 | 141 | BOEHLER "SAS 4-IG" | 2,0 : 2,4 | - | - | 1 | _ | 0.05 | _ | _ | _ | min. 5 | <200 | No | 44021 | Adam Duric | 1 | 8.1 | 8.1 | SEP
60QFB10BR022 | 4 | X6CrNiTi18-10 (1.4541) | X6CrNiTi18-10 (1.4541) | BW | 21.3 | 15 | 2 | 21.3 | 15 | 2 | V | HER-009 | 1 | IMR-VP-17-2011 | 141 | BOEHLER "SAS 4-IG" | 2,0 : 2,4 | - | - | 1 | _ | 0.05 | _ | _ | _ | min. 5 | <200 | No | 44021 | Adam Duric | 1 | 8.1 | 8.1 | SEP
60QFB10BR022 | 5 | X6CrNiTi18-10 (1.4541) | X6CrNiTi18-10 (1.4541) | BW | 21.3 | 15 | 2 | 21.3 | 15 | 2 | V | HER-009 | 1 | IMR-VP-17-2011 | 141 | BOEHLER "SAS 4-IG" | 2,0 : 2,4 | - | - | 1 | _ | 0.05 | _ | _ | _ | min. 5 | <200 | No | 44021 | Adam Duric | 1 | 8.1 | 8.1 | SEP
60QFB10BR022 | 6 | X6CrNiTi18-10 (1.4541) | X6CrNiTi18-10 (1.4541) | BW | 21.3 | 15 | 2 | 21.3 | 15 | 2 | V | HER-009 | 1 | IMR-VP-17-2011 | 141 | BOEHLER "SAS 4-IG" | 2,0 : 2,4 | - | - | 1 | _ | 0.05 | _ | _ | _ | min. 5 | <200 | No | 44021 | Adam Duric | 1 | 8.1 | 8.1 | SEP
60QFB10BR025 | 1 | X6CrNiTi18-10 (1.4541) | X6CrNiTi18-10 (1.4541) | BW | 21.3 | 15 | 2 | 21.3 | 15 | 2 | V | HER-009 | 1 | IMR-VP-17-2011 | 141 | BOEHLER "SAS 4-IG" | 2,0 : 2,4 | - | - | 1 | _ | 0.05 | _ | _ | _ | min. 5 | <200 | No | 44021 | Adam Duric | 1 | 8.1 | 8.1 | SEP
60QFB10BR025 | 3 | X6CrNiTi18-10 (1.4541) | X6CrNiTi18-10 (1.4541) | BW | 21.3 | 15 | 2 | 21.3 | 15 | 2 | V | HER-009 | 1 | IMR-VP-17-2011 | 141 | BOEHLER "SAS 4-IG" | 2,0 : 2,4 | - | - | 1 | _ | 0.05 | _ | _ | _ | min. 5 | <200 | No | 44021 | Adam Duric | 1 | 8.1 | 8.1 | SEP
60QFB10BR025 | 2 | X6CrNiTi18-10 (1.4541) | X6CrNiTi18-10 (1.4541) | BW | 21.3 | 15 | 2 | 21.3 | 15 | 2 | V | HER-009 | 1 | IMR-VP-17-2011 | 141 | BOEHLER "SAS 4-IG" | 2,0 : 2,4 | - | - | 1 | _ | 0.05 | _ | _ | _ | min. 5 | <200 | No | 44021 | Adam Duric | 1 | 8.1 | 8.1 | SEP
60QFB10BR025 | 4 | X6CrNiTi18-10 (1.4541) | X6CrNiTi18-10 (1.4541) | BW | 21.3 | 15 | 2 | 21.3 | 15 | 2 | V | HER-009 | 1 | IMR-VP-17-2011 | 141 | BOEHLER "SAS 4-IG" | 2,0 : 2,4 | - | - | 1 | _ | 0.05 | _ | _ | _ | min. 5 | <200 | No | 44021 | Adam Duric | 1 | 8.1 | 8.1 | SEP
60QFB10BR028 | 1 | X6CrNiTi18-10 (1.4541) | X6CrNiTi18-10 (1.4541) | BW | 21.3 | 15 | 2 | 21.3 | 15 | 2 | V | HER-009 | 1 | IMR-VP-17-2011 | 141 | BOEHLER "SAS 4-IG" | 2,0 : 2,4 | - | - | 1 | _ | 0.05 | _ | _ | _ | min. 5 | <200 | No | 44021 | Adam Duric | 1 | 8.1 | 8.1 | SEP
60QFB10BR028 | 2 | X6CrNiTi18-10 (1.4541) | X6CrNiTi18-10 (1.4541) | BW | 21.3 | 15 | 2 | 21.3 | 15 | 2 | V | HER-009 | 1 | IMR-VP-17-2011 | 141 | BOEHLER "SAS 4-IG" | 2,0 : 2,4 | - | - | 1 | _ | 0.05 | _ | _ | _ | min. 5 | <200 | No | 44021 | Adam Duric | 1 | 8.1 | 8.1 | SEP
60QFB10BR028 | 3 | X6CrNiTi18-10 (1.4541) | X6CrNiTi18-10 (1.4541) | BW | 21.3 | 15 | 2 | 21.3 | 15 | 2 | V | HER-009 | 1 | IMR-VP-17-2011 | 141 | BOEHLER "SAS 4-IG" | 2,0 : 2,4 | - | - | 1 | _ | 0.05 | _ | _ | _ | min. 5 | <200 | No | 44021 | Adam Duric | 1 | 8.1 | 8.1 | SEP
60QFB10BR028 | 4 | X6CrNiTi18-10 (1.4541) | X6CrNiTi18-10 (1.4541) | BW | 21.3 | 15 | 2 | 21.3 | 15 | 2 | V | HER-009 | 1 | IMR-VP-17-2011 | 141 | BOEHLER "SAS 4-IG" | 2,0 : 2,4 | - | - | 1 | _ | 0.05 | _ | _ | _ | min. 5 | <200 | No | 44021 | Adam Duric | 1 | 8.1 | 8.1 | SEP
60QFB10BR030 | 5 | X6CrNiTi18-10 (1.4541) | X6CrNiTi18-10 (1.4541) | BW | 21.3 | 15 | 2 | 21.3 | 15 | 2 | V | HER-009 | 1 | IMR-VP-17-2011 | 141 | BOEHLER "SAS 4-IG" | 2,0 : 2,4 | - | - | 1 | _ | 0.05 | _ | _ | _ | min. 5 | <200 | No | 44021 | Adam Duric | 1 | 8.1 | 8.1 | SEP
60QFB10BR030 | 4 | X6CrNiTi18-10 (1.4541) | X6CrNiTi18-10 (1.4541) | BW | 21.3 | 15 | 2 | 21.3 | 15 | 2 | V | HER-009 | 1 | IMR-VP-17-2011 | 141 | BOEHLER "SAS 4-IG" | 2,0 : 2,4 | - | - | 1 | _ | 0.05 | _ | _ | _ | min. 5 | <200 | No | 44021 | Adam Duric | 1 | 8.1 | 8.1 | SEP
60QFB10BR030 | 3 | X6CrNiTi18-10 (1.4541) | X6CrNiTi18-10 (1.4541) | BW | 21.3 | 15 | 2 | 21.3 | 15 | 2 | V | HER-009 | 1 | IMR-VP-17-2011 | 141 | BOEHLER "SAS 4-IG" | 2,0 : 2,4 | - | - | 1 | _ | 0.05 | _ | _ | _ | min. 5 | <200 | No | 44021 | Adam Duric | 1 | 8.1 | 8.1 | SEP
60QFB10BR030 | 2 | X6CrNiTi18-10 (1.4541) | X6CrNiTi18-10 (1.4541) | BW | 21.3 | 15 | 2 | 21.3 | 15 | 2 | V | HER-009 | 1 | IMR-VP-17-2011 | 141 | BOEHLER "SAS 4-IG" | 2,0 : 2,4 | - | - | 1 | _ | 0.05 | _ | _ | _ | min. 5 | <200 | No | 44021 | Adam Duric | 1 | 8.1 | 8.1 | SEP
60QFB10BR030 | 1 | X6CrNiTi18-10 (1.4541) | X6CrNiTi18-10 (1.4541) | BW | 21.3 | 15 | 2 | 21.3 | 15 | 2 | V | HER-009 | 1 | IMR-VP-17-2011 | 141 | BOEHLER "SAS 4-IG" | 2,0 : 2,4 | - | - | 1 | _ | 0.05 | _ | _ | _ | min. 5 | <200 | No | 44021 | Adam Duric | 1 | 8.1 | 8.1 | SEP
60QFB10BR041 | 2 | X6CrNiTi18-10 (1.4541) | X6CrNiTi18-10 (1.4541) | BW | 33.7 | 25 | 2.3 | 33.7 | 25 | 2.3 | V | HER-011 | 1 | IMR-VP-11-2011 | 141 | BOEHLER "SAS 4-IG" | 2,0 : 2,4 | - | - | 1 | _ | 0.05 | _ | _ | _ | min. 5 | <200 | No | 44054 | Adam Duric | 1 | 8.1 | 8.1 | SEP
60QFB10BR041 | 3 | X6CrNiTi18-10 (1.4541) | X6CrNiTi18-10 (1.4541) | BW | 33.7 | 25 | 2.3 | 33.7 | 25 | 2.3 | V | HER-011 | 1 | IMR-VP-11-2011 | 141 | BOEHLER "SAS 4-IG" | 2,0 : 2,4 | - | - | 1 | _ | 0.05 | _ | _ | _ | min. 5 | <200 | No | 44054 | Adam Duric | 1 | 8.1 | 8.1 | SEP
60QFB10BR041 | 4 | X6CrNiTi18-10 (1.4541) | GX5CrNiMo19-11-2 (1.4408) | BW | 33.7 | 25 | 2.3 | 33.7 | 25 | 2.3 | V | HER-011 | 1 | IMR-VP-11-2011 | 141 | BOEHLER "SAS 4-IG" | 2,0 : 2,4 | - | - | 1 | _ | 0.05 | _ | _ | _ | min. 5 | <200 | No | 44054 | Adam Duric | 1 | 8.1 | 8.1 | SEP
60QFB10BR041 | 5 | GX5CrNiMo19-11-2 (1.4408) | X6CrNiTi18-10 (1.4541) | BW | 33.7 | 25 | 2.3 | 33.7 | 25 | 2.3 | V | HER-011 | 1 | IMR-VP-11-2011 | 141 | BOEHLER "SAS 4-IG" | 2,0 : 2,4 | - | - | 1 | _ | 0.05 | _ | _ | _ | min. 5 | <200 | No | 44054 | Adam Duric | 1 | 8.1 | 8.1 | SEP
60QFB10BR041 | 6 | X6CrNiTi18-10 (1.4541) | X6CrNiTi18-10 (1.4541) | BW | 33.7 | 25 | 2.3 | 33.7 | 25 | 2.3 | V | HER-011 | 1 | IMR-VP-11-2011 | 141 | BOEHLER "SAS 4-IG" | 2,0 : 2,4 | - | - | 1 | _ | 0.05 | _ | _ | _ | min. 5 | <200 | No | 44054 | Adam Duric | 1 | 8.1 | 8.1 | SEP
60QFB11BR011 | 1 | X6CrNiTi18-10 (1.4541) | X6CrNiTi18-10 (1.4541) | BW | 33.7 | 25 | 2.3 | 33.7 | 25 | 2.3 | V | HER-011 | 1 | IMR-VP-11-2011 | 141 | BOEHLER "SAS 4-IG" | 2,0 : 2,4 | - | - | 1 | _ | 0.05 | _ | _ | _ | min. 5 | <200 | No | 44077 | Adam Duric | 1 | 8.1 | 8.1 | SEP
60QFB11BR011 | 2 | X6CrNiTi18-10 (1.4541) | X6CrNiTi18-10 (1.4541) | BW | 33.7 | 25 | 2.3 | 33.7 | 25 | 2.3 | V | HER-011 | 1 | IMR-VP-11-2011 | 141 | BOEHLER "SAS 4-IG" | 2,0 : 2,4 | - | - | 1 | _ | 0.05 | _ | _ | _ | min. 5 | <200 | No | 44077 | Adam Duric | 1 | 8.1 | 8.1 | SEP
60QFB11BR011 | 3 | X6CrNiTi18-10 (1.4541) | X6CrNiTi18-10 (1.4541) | BW | 33.7 | 25 | 2.3 | 33.7 | 25 | 2.3 | V | HER-011 | 1 | IMR-VP-11-2011 | 141 | BOEHLER "SAS 4-IG" | 2,0 : 2,4 | - | - | 1 | _ | 0.05 | _ | _ | _ | min. 5 | <200 | No | 44077 | Adam Duric | 1 | 8.1 | 8.1 | SEP
60QFB11BR011 | 5 | X6CrNiTi18-10 (1.4541) | X6CrNiTi18-10 (1.4541) | BW | 33.7 | 25 | 2.3 | 33.7 | 25 | 2.3 | V | HER-011 | 1 | IMR-VP-11-2011 | 141 | BOEHLER "SAS 4-IG" | 2,0 : 2,4 | - | - | 1 | _ | 0.05 | _ | _ | _ | min. 5 | <200 | No | 44077 | Adam Duric | 1 | 8.1 | 8.1 | SEP
60QFB11BR011 | 7 | X6CrNiTi18-10 (1.4541) | X6CrNiTi18-10 (1.4541) | BW | 33.7 | 25 | 2.3 | 33.7 | 25 | 2.3 | V | HER-011 | 1 | IMR-VP-11-2011 | 141 | BOEHLER "SAS 4-IG" | 2,0 : 2,4 | - | - | 1 | _ | 0.05 | _ | _ | _ | min. 5 | <200 | No | 44077 | Adam Duric | 1 | 8.1 | 8.1 | SEP
60QFB11BR011 | 9 | X6CrNiTi18-10 (1.4541) | X6CrNiTi18-10 (1.4541) | BW | 33.7 | 25 | 2.3 | 33.7 | 25 | 2.3 | V | HER-011 | 1 | IMR-VP-11-2011 | 141 | BOEHLER "SAS 4-IG" | 2,0 : 2,4 | - | - | 1 | _ | 0.05 | _ | _ | _ | min. 5 | <200 | No | 44077 | Adam Duric | 1 | 8.1 | 8.1 | SEP
60QFB11BR011 | 11 | X6CrNiTi18-10 (1.4541) | X6CrNiTi18-10 (1.4541) | BW | 33.7 | 25 | 2.3 | 33.7 | 25 | 2.3 | V | HER-011 | 1 | IMR-VP-11-2011 | 141 | BOEHLER "SAS 4-IG" | 2,0 : 2,4 | - | - | 1 | _ | 0.05 | _ | _ | _ | min. 5 | <200 | No | 44077 | Adam Duric | 1 | 8.1 | 8.1 | SEP
60QFB11BR011 | 12 | X6CrNiTi18-10 (1.4541) | X6CrNiTi18-10 (1.4541) | BW | 33.7 | 25 | 2.3 | 33.7 | 25 | 2.3 | V | HER-011 | 1 | IMR-VP-11-2011 | 141 | BOEHLER "SAS 4-IG" | 2,0 : 2,4 | - | - | 1 | _ | 0.05 | _ | _ | _ | min. 5 | <200 | No | 44077 | Adam Duric | 1 | 8.1 | 8.1 | SEP
60QFB20BR001 | 1 | X6CrNiTi18-10 (1.4541) | X6CrNiTi18-10 (1.4541) | BW | 60.3 | 50 | 2.9 | 60.3 | 50 | 2.9 | V | HER-011 | 1 | IMR-VP-11-2011 | 141 | BOEHLER "SAS 4-IG" | 2,0 : 2,4 | - | - | 1 | _ | 0.05 | _ | _ | _ | min. 5 | <200 | No | 44021 | Adam Duric | 1 | 8.1 | 8.1 | SEP
60QFB20BR002 | 1 | X6CrNiTi18-10 (1.4541) | X6CrNiTi18-10 (1.4541) | BW | 60.3 | 50 | 2.9 | 60.3 | 50 | 2.9 | V | HER-011 | 1 | IMR-VP-11-2011 | 141 | BOEHLER "SAS 4-IG" | 2,0 : 2,4 | - | - | 1 | _ | 0.05 | _ | _ | _ | min. 5 | <200 | No | 44021 | Adam Duric | 1 | 8.1 | 8.1 | SEP
60QFB20BR002 | 6 | X6CrNiTi18-10 (1.4541) | X6CrNiTi18-10 (1.4541) | BW | 60.3 | 50 | 2.9 | 60.3 | 50 | 2.9 | V | HER-011 | 1 | IMR-VP-11-2011 | 141 | BOEHLER "SAS 4-IG" | 2,0 : 2,4 | - | - | 1 | _ | 0.05 | _ | _ | _ | min. 5 | <200 | No | 44021 | Adam Duric | 1 | 8.1 | 8.1 | SEP
60QFB20BR002 | 12 | X6CrNiTi18-10 (1.4541) | X6CrNiTi18-10 (1.4541) | BW | 60.3 | 50 | 2.9 | 60.3 | 50 | 2.9 | V | HER-011 | 1 | IMR-VP-11-2011 | 141 | BOEHLER "SAS 4-IG" | 2,0 : 2,4 | - | - | 1 | _ | 0.05 | _ | _ | _ | min. 5 | <200 | No | 44021 | Adam Duric | 1 | 8.1 | 8.1 | SEP
60QFB20BR002 | 16 | X6CrNiTi18-10 (1.4541) | X6CrNiTi18-10 (1.4541) | BW | 60.3 | 50 | 2.9 | 60.3 | 50 | 2.9 | V | HER-011 | 1 | IMR-VP-11-2011 | 141 | BOEHLER "SAS 4-IG" | 2,0 : 2,4 | - | - | 1 | _ | 0.05 | _ | _ | _ | min. 5 | <200 | No | 44021 | Adam Duric | 1 | 8.1 | 8.1 | SEP
60QFB20BR002 | 22 | X6CrNiTi18-10 (1.4541) | X6CrNiTi18-10 (1.4541) | BW | 60.3 | 50 | 2.9 | 60.3 | 50 | 2.9 | V | HER-011 | 1 | IMR-VP-11-2011 | 141 | BOEHLER "SAS 4-IG" | 2,0 : 2,4 | - | - | 1 | _ | 0.05 | _ | _ | _ | min. 5 | <200 | No | 44021 | Adam Duric | 1 | 8.1 | 8.1 | SEP
60QFB20BR002 | 28 | X6CrNiTi18-10 (1.4541) | X6CrNiTi18-10 (1.4541) | BW | 60.3 | 50 | 2.9 | 60.3 | 50 | 2.9 | V | HER-011 | 1 | IMR-VP-11-2011 | 141 | BOEHLER "SAS 4-IG" | 2,0 : 2,4 | - | - | 1 | _ | 0.05 | _ | _ | _ | min. 5 | <200 | No | 44021 | Adam Duric | 1 | 8.1 | 8.1 | SEP
60QFB20BR002 | 33 | X6CrNiTi18-10 (1.4541) | X6CrNiTi18-10 (1.4541) | BW | 60.3 | 50 | 2.9 | 60.3 | 50 | 2.9 | V | HER-011 | 1 | IMR-VP-11-2011 | 141 | BOEHLER "SAS 4-IG" | 2,0 : 2,4 | - | - | 1 | _ | 0.05 | _ | _ | _ | min. 5 | <200 | No | 44021 | Adam Duric | 1 | 8.1 | 8.1 | SEP
60QFB20BR002 | 41 | X6CrNiTi18-10 (1.4541) | X6CrNiTi18-10 (1.4541) | BW | 60.3 | 50 | 2.9 | 60.3 | 50 | 2.9 | V | HER-011 | 1 | IMR-VP-11-2011 | 141 | BOEHLER "SAS 4-IG" | 2,0 : 2,4 | - | - | 1 | _ | 0.05 | _ | _ | _ | min. 5 | <200 | No | 44021 | Adam Duric | 1 | 8.1 | 8.1 | SEP
60QFB20BR002 | 46 | X6CrNiTi18-10 (1.4541) | X6CrNiTi18-10 (1.4541) | BW | 60.3 | 50 | 2.9 | 60.3 | 50 | 2.9 | V | HER-011 | 1 | IMR-VP-11-2011 | 141 | BOEHLER "SAS 4-IG" | 2,0 : 2,4 | - | - | 1 | _ | 0.05 | _ | _ | _ | min. 5 | <200 | No | 44021 | Adam Duric | 1 | 8.1 | 8.1 | SEP
60QFB20BR002 | 50 | X6CrNiTi18-10 (1.4541) | X6CrNiTi18-10 (1.4541) | BW | 60.3 | 50 | 2.9 | 60.3 | 50 | 2.9 | V | HER-011 | 1 | IMR-VP-11-2011 | 141 | BOEHLER "SAS 4-IG" | 2,0 : 2,4 | - | - | 1 | _ | 0.05 | _ | _ | _ | min. 5 | <200 | No | 44021 | Adam Duric | 1 | 8.1 | 8.1 | SEP
60QFB20BR002 | 54 | X6CrNiTi18-10 (1.4541) | X6CrNiTi18-10 (1.4541) | BW | 60.3 | 50 | 2.9 | 60.3 | 50 | 2.9 | V | HER-011 | 1 | IMR-VP-11-2011 | 141 | BOEHLER "SAS 4-IG" | 2,0 : 2,4 | - | - | 1 | _ | 0.05 | _ | _ | _ | min. 5 | <200 | No | 44021 | Adam Duric | 1 | 8.1 | 8.1 | SEP
60QFB20BR004 | 1 | X6CrNiTi18-10 (1.4541) | X6CrNiTi18-10 (1.4541) | BW | 33.7 | 25 | 2.3 | 33.7 | 25 | 2.3 | V | HER-011 | 1 | IMR-VP-11-2011 | 141 | BOEHLER "SAS 4-IG" | 2,0 : 2,4 | - | - | 1 | _ | 0.05 | _ | _ | _ | min. 5 | <200 | No | 44054 | Adam Duric | 1 | 8.1 | 8.1 | SEP
60QFB20BR004 | 2 | X6CrNiTi18-10 (1.4541) | X6CrNiTi18-10 (1.4541) | BW | 33.7 | 25 | 2.3 | 33.7 | 25 | 2.3 | V | HER-011 | 1 | IMR-VP-11-2011 | 141 | BOEHLER "SAS 4-IG" | 2,0 : 2,4 | - | - | 1 | _ | 0.05 | _ | _ | _ | min. 5 | <200 | No | 44054 | Adam Duric | 1 | 8.1 | 8.1 | SEP
60QFB20BR004 | 4 | X6CrNiTi18-10 (1.4541) | X6CrNiTi18-10 (1.4541) | BW | 33.7 | 25 | 2.3 | 33.7 | 25 | 2.3 | V | HER-011 | 1 | IMR-VP-11-2011 | 141 | BOEHLER "SAS 4-IG" | 2,0 : 2,4 | - | - | 1 | _ | 0.05 | _ | _ | _ | min. 5 | <200 | No | 44054 | Adam Duric | 1 | 8.1 | 8.1 | SEP
60QFB20BR004 | 5 | X6CrNiTi18-10 (1.4541) | X6CrNiTi18-10 (1.4541) | BW | 33.7 | 25 | 2.3 | 33.7 | 25 | 2.3 | V | HER-011 | 1 | IMR-VP-11-2011 | 141 | BOEHLER "SAS 4-IG" | 2,0 : 2,4 | - | - | 1 | _ | 0.05 | _ | _ | _ | min. 5 | <200 | No | 44054 | Adam Duric | 1 | 8.1 | 8.1 | SEP
60QFB20BR004 | 7 | X6CrNiTi18-10 (1.4541) | X6CrNiTi18-10 (1.4541) | BW | 33.7 | 25 | 2.3 | 33.7 | 25 | 2.3 | V | HER-011 | 1 | IMR-VP-11-2011 | 141 | BOEHLER "SAS 4-IG" | 2,0 : 2,4 | - | - | 1 | _ | 0.05 | _ | _ | _ | min. 5 | <200 | No | 44054 | Adam Duric | 1 | 8.1 | 8.1 | SEP
60QFB20BR004 | 9 | X6CrNiTi18-10 (1.4541) | X6CrNiTi18-10 (1.4541) | BW | 33.7 | 25 | 2.3 | 33.7 | 25 | 2.3 | V | HER-011 | 1 | IMR-VP-11-2011 | 141 | BOEHLER "SAS 4-IG" | 2,0 : 2,4 | - | - | 1 | _ | 0.05 | _ | _ | _ | min. 5 | <200 | No | 44054 | Adam Duric | 1 | 8.1 | 8.1 | SEP
60QFB20BR004 | 10 | X6CrNiTi18-10 (1.4541) | X6CrNiTi18-10 (1.4541) | BW | 33.7 | 25 | 2.3 | 33.7 | 25 | 2.3 | V | HER-011 | 1 | IMR-VP-11-2011 | 141 | BOEHLER "SAS 4-IG" | 2,0 : 2,4 | - | - | 1 | _ | 0.05 | _ | _ | _ | min. 5 | <200 | No | 44054 | Adam Duric | 1 | 8.1 | 8.1 | SEP
60QFB20BR005 | 1 | X6CrNiTi18-10 (1.4541) | X6CrNiTi18-10 (1.4541) | BW | 60.3 | 50 | 2.9 | 60.3 | 50 | 2.9 | V | HER-011 | 1 | IMR-VP-11-2011 | 141 | BOEHLER "SAS 4-IG" | 2,0 : 2,4 | - | - | 1 | _ | 0.05 | _ | _ | _ | min. 5 | <200 | No | 44021 | Adam Duric | 1 | 8.1 | 8.1 | SEP
60QFB20BR005 | 4 | X6CrNiTi18-10 (1.4541) | X6CrNiTi18-10 (1.4541) | BW | 60.3 | 50 | 2.9 | 60.3 | 50 | 2.9 | V | HER-011 | 1 | IMR-VP-11-2011 | 141 | BOEHLER "SAS 4-IG" | 2,0 : 2,4 | - | - | 1 | _ | 0.05 | _ | _ | _ | min. 5 | <200 | No | 44021 | Adam Duric | 1 | 8.1 | 8.1 | SEP
60QFB20BR005 | 6 | X6CrNiTi18-10 (1.4541) | X6CrNiTi18-10 (1.4541) | BW | 60.3 | 50 | 2.9 | 60.3 | 50 | 2.9 | V | HER-011 | 1 | IMR-VP-11-2011 | 141 | BOEHLER "SAS 4-IG" | 2,0 : 2,4 | - | - | 1 | _ | 0.05 | _ | _ | _ | min. 5 | <200 | No | 44021 | Adam Duric | 1 | 8.1 | 8.1 | SEP
60QFB20BR006 | 1 | X6CrNiTi18-10 (1.4541) | X6CrNiTi18-10 (1.4541) | BW | 60.3 | 50 | 2.9 | 60.3 | 50 | 2.9 | V | HER-011 | 1 | IMR-VP-11-2011 | 141 | BOEHLER "SAS 4-IG" | 2,0 : 2,4 | - | - | 1 | _ | 0.05 | _ | _ | _ | min. 5 | <200 | No | 44021 | Adam Duric | 1 | 8.1 | 8.1 | SEP
60QFB20BR006 | 5 | X6CrNiTi18-10 (1.4541) | X6CrNiTi18-10 (1.4541) | BW | 60.3 | 50 | 2.9 | 60.3 | 50 | 2.9 | V | HER-011 | 1 | IMR-VP-11-2011 | 141 | BOEHLER "SAS 4-IG" | 2,0 : 2,4 | - | - | 1 | _ | 0.05 | _ | _ | _ | min. 5 | <200 | No | 44021 | Adam Duric | 1 | 8.1 | 8.1 | SEP
60QFB20BR006 | 11 | X6CrNiTi18-10 (1.4541) | X6CrNiTi18-10 (1.4541) | BW | 60.3 | 50 | 2.9 | 60.3 | 50 | 2.9 | V | HER-011 | 1 | IMR-VP-11-2011 | 141 | BOEHLER "SAS 4-IG" | 2,0 : 2,4 | - | - | 1 | _ | 0.05 | _ | _ | _ | min. 5 | <200 | No | 44021 | Adam Duric | 1 | 8.1 | 8.1 | SEP
60QFB20BR006 | 15 | X6CrNiTi18-10 (1.4541) | X6CrNiTi18-10 (1.4541) | BW | 60.3 | 50 | 2.9 | 60.3 | 50 | 2.9 | V | HER-011 | 1 | IMR-VP-11-2011 | 141 | BOEHLER "SAS 4-IG" | 2,0 : 2,4 | - | - | 1 | _ | 0.05 | _ | _ | _ | min. 5 | <200 | No | 44021 | Adam Duric | 1 | 8.1 | 8.1 | SEP
60QFB20BR008 | 1 | X6CrNiTi18-10 (1.4541) | X6CrNiTi18-10 (1.4541) | BW | 33.7 | 25 | 2.3 | 33.7 | 25 | 2.3 | V | HER-011 | 1 | IMR-VP-11-2011 | 141 | BOEHLER "SAS 4-IG" | 2,0 : 2,4 | - | - | 1 | _ | 0.05 | _ | _ | _ | min. 5 | <200 | No | 44054 | Adam Duric | 1 | 8.1 | 8.1 | SEP
60QFB20BR008 | 3 | X6CrNiTi18-10 (1.4541) | X6CrNiTi18-10 (1.4541) | BW | 33.7 | 25 | 2.3 | 33.7 | 25 | 2.3 | V | HER-011 | 1 | IMR-VP-11-2011 | 141 | BOEHLER "SAS 4-IG" | 2,0 : 2,4 | - | - | 1 | _ | 0.05 | _ | _ | _ | min. 5 | <200 | No | 44054 | Adam Duric | 1 | 8.1 | 8.1 | SEP
60QFB20BR008 | 4 | X6CrNiTi18-10 (1.4541) | X6CrNiTi18-10 (1.4541) | BW | 33.7 | 25 | 2.3 | 33.7 | 25 | 2.3 | V | HER-011 | 1 | IMR-VP-11-2011 | 141 | BOEHLER "SAS 4-IG" | 2,0 : 2,4 | - | - | 1 | _ | 0.05 | _ | _ | _ | min. 5 | <200 | No | 44054 | Adam Duric | 1 | 8.1 | 8.1 | SEP
60QFB20BR009 | 1 | X6CrNiTi18-10 (1.4541) | X6CrNiTi18-10 (1.4541) | BW | 33.7 | 25 | 2.3 | 33.7 | 25 | 2.3 | V | HER-011 | 1 | IMR-VP-11-2011 | 141 | BOEHLER "SAS 4-IG" | 2,0 : 2,4 | - | - | 1 | _ | 0.05 | _ | _ | _ | min. 5 | <200 | No | 44054 | Adam Duric | 1 | 8.1 | 8.1 | SEP
60QFB20BR009 | 2 | X6CrNiTi18-10 (1.4541) | X6CrNiTi18-10 (1.4541) | BW | 33.7 | 25 | 2.3 | 33.7 | 25 | 2.3 | V | HER-011 | 1 | IMR-VP-11-2011 | 141 | BOEHLER "SAS 4-IG" | 2,0 : 2,4 | - | - | 1 | _ | 0.05 | _ | _ | _ | min. 5 | <200 | No | 44054 | Adam Duric | 1 | 8.1 | 8.1 | SEP
60QFB20BR009 | 3 | X6CrNiTi18-10 (1.4541) | X6CrNiTi18-10 (1.4541) | BW | 33.7 | 25 | 2.3 | 33.7 | 25 | 2.3 | V | HER-011 | 1 | IMR-VP-11-2011 | 141 | BOEHLER "SAS 4-IG" | 2,0 : 2,4 | - | - | 1 | _ | 0.05 | _ | _ | _ | min. 5 | <200 | No | 44054 | Adam Duric | 1 | 8.1 | 8.1 | SEP
60QFB20BR010 | 1 | X6CrNiTi18-10 (1.4541) | X6CrNiTi18-10 (1.4541) | BW | 60.3 | 50 | 2.9 | 60.3 | 50 | 2.9 | V | HER-011 | 1 | IMR-VP-11-2011 | 141 | BOEHLER "SAS 4-IG" | 2,0 : 2,4 | - | - | 1 | _ | 0.05 | _ | _ | _ | min. 5 | <200 | No | 44053 | Adam Duric | 1 | 8.1 | 8.1 | SEP
60QFB20BR010 | 3 | X6CrNiTi18-10 (1.4541) | X6CrNiTi18-10 (1.4541) | BW | 60.3 | 50 | 2.9 | 60.3 | 50 | 2.9 | V | HER-011 | 1 | IMR-VP-11-2011 | 141 | BOEHLER "SAS 4-IG" | 2,0 : 2,4 | - | - | 1 | _ | 0.05 | _ | _ | _ | min. 5 | <200 | No | 44026 | Adam Duric | 1 | 8.1 | 8.1 | SEP
60QFB21BR001 | 1 | X6CrNiTi18-10 (1.4541) | X6CrNiTi18-10 (1.4541) | BW | 21.3 | 15 | 2 | 21.3 | 15 | 2 | V | HER-009 | 1 | IMR-VP-17-2011 | 141 | BOEHLER "SAS 4-IG" | 2,0 : 2,4 | - | - | 1 | _ | 0.05 | _ | _ | _ | min. 5 | <200 | No | 44021 | Adam Duric | 1 | 8.1 | 8.1 | SEP
60QFB21BR001 | 2 | X6CrNiTi18-10 (1.4541) | X6CrNiTi18-10 (1.4541) | BW | 21.3 | 15 | 2 | 21.3 | 15 | 2 | V | HER-009 | 1 | IMR-VP-17-2011 | 141 | BOEHLER "SAS 4-IG" | 2,0 : 2,4 | - | - | 1 | _ | 0.05 | _ | _ | _ | min. 5 | <200 | No | 44021 | Adam Duric | 1 | 8.1 | 8.1 | SEP
60QFB21BR001 | 3 | X6CrNiTi18-10 (1.4541) | X6CrNiTi18-10 (1.4541) | BW | 21.3 | 15 | 2 | 21.3 | 15 | 2 | V | HER-009 | 1 | IMR-VP-17-2011 | 141 | BOEHLER "SAS 4-IG" | 2,0 : 2,4 | - | - | 1 | _ | 0.05 | _ | _ | _ | min. 5 | <200 | No | 44021 | Adam Duric | 1 | 8.1 | 8.1 | SEP
60QFB21BR005 | 1 | X6CrNiTi18-10 (1.4541) | X6CrNiTi18-10 (1.4541) | BW | 21.3 | 15 | 2 | 21.3 | 15 | 2 | V | HER-009 | 1 | IMR-VP-17-2011 | 141 | BOEHLER "SAS 4-IG" | 2,0 : 2,4 | - | - | 1 | _ | 0.05 | _ | _ | _ | min. 5 | <200 | No | 44021 | Adam Duric | 1 | 8.1 | 8.1 | SEP
60QFB21BR005 | 2 | X6CrNiTi18-10 (1.4541) | X6CrNiTi18-10 (1.4541) | BW | 21.3 | 15 | 2 | 21.3 | 15 | 2 | V | HER-009 | 1 | IMR-VP-17-2011 | 141 | BOEHLER "SAS 4-IG" | 2,0 : 2,4 | - | - | 1 | _ | 0.05 | _ | _ | _ | min. 5 | <200 | No | 44021 | Adam Duric | 1 | 8.1 | 8.1 | SEP
60QFB21BR005 | 3 | X6CrNiTi18-10 (1.4541) | X6CrNiTi18-10 (1.4541) | BW | 21.3 | 15 | 2 | 21.3 | 15 | 2 | V | HER-009 | 1 | IMR-VP-17-2011 | 141 | BOEHLER "SAS 4-IG" | 2,0 : 2,4 | - | - | 1 | _ | 0.05 | _ | _ | _ | min. 5 | <200 | No | 44021 | Adam Duric | 1 | 8.1 | 8.1 | SEP
60QFB21BR009 | 1 | X6CrNiTi18-10 (1.4541) | X6CrNiTi18-10 (1.4541) | BW | 21.3 | 15 | 2 | 21.3 | 15 | 2 | V | HER-009 | 1 | IMR-VP-17-2011 | 141 | BOEHLER "SAS 4-IG" | 2,0 : 2,4 | - | - | 1 | _ | 0.05 | _ | _ | _ | min. 5 | <200 | No | 44021 | Adam Duric | 1 | 8.1 | 8.1 | SEP
60QFB21BR009 | 2 | X6CrNiTi18-10 (1.4541) | X6CrNiTi18-10 (1.4541) | BW | 21.3 | 15 | 2 | 21.3 | 15 | 2 | V | HER-009 | 1 | IMR-VP-17-2011 | 141 | BOEHLER "SAS 4-IG" | 2,0 : 2,4 | - | - | 1 | _ | 0.05 | _ | _ | _ | min. 5 | <200 | No | 44021 | Adam Duric | 1 | 8.1 | 8.1 | SEP
60QFB21BR009 | 3 | X6CrNiTi18-10 (1.4541) | X6CrNiTi18-10 (1.4541) | BW | 21.3 | 15 | 2 | 21.3 | 15 | 2 | V | HER-009 | 1 | IMR-VP-17-2011 | 141 | BOEHLER "SAS 4-IG" | 2,0 : 2,4 | - | - | 1 | _ | 0.05 | _ | _ | _ | min. 5 | <200 | No | 44021 | Adam Duric | 1 | 8.1 | 8.1 | SEP
60QFB21BR013 | 1 | X6CrNiTi18-10 (1.4541) | X6CrNiTi18-10 (1.4541) | BW | 21.3 | 15 | 2 | 21.3 | 15 | 2 | V | HER-009 | 1 | IMR-VP-17-2011 | 141 | BOEHLER "SAS 4-IG" | 2,0 : 2,4 | - | - | 1 | _ | 0.05 | _ | _ | _ | min. 5 | <200 | No | 44021 | Adam Duric | 1 | 8.1 | 8.1 | SEP
60QFB21BR013 | 2 | X6CrNiTi18-10 (1.4541) | X6CrNiTi18-10 (1.4541) | BW | 21.3 | 15 | 2 | 21.3 | 15 | 2 | V | HER-009 | 1 | IMR-VP-17-2011 | 141 | BOEHLER "SAS 4-IG" | 2,0 : 2,4 | - | - | 1 | _ | 0.05 | _ | _ | _ | min. 5 | <200 | No | 44021 | Adam Duric | 1 | 8.1 | 8.1 | SEP
60QFB21BR013 | 3 | X6CrNiTi18-10 (1.4541) | X6CrNiTi18-10 (1.4541) | BW | 21.3 | 15 | 2 | 21.3 | 15 | 2 | V | HER-009 | 1 | IMR-VP-17-2011 | 141 | BOEHLER "SAS 4-IG" | 2,0 : 2,4 | - | - | 1 | _ | 0.05 | _ | _ | _ | min. 5 | <200 | No | 44021 | Adam Duric | 1 | 8.1 | 8.1 | SEP
60QFB21BR017 | 1 | X6CrNiTi18-10 (1.4541) | X6CrNiTi18-10 (1.4541) | BW | 33.7 | 25 | 2.3 | 33.7 | 25 | 2.3 | V | HER-011 | 1 | IMR-VP-11-2011 | 141 | BOEHLER "SAS 4-IG" | 2,0 : 2,4 | - | - | 1 | _ | 0.05 | _ | _ | _ | min. 5 | <200 | No | 44054 | Adam Duric | 1 | 8.1 | 8.1 | SEP
60QFB21BR017 | 2 | X6CrNiTi18-10 (1.4541) | X6CrNiTi18-10 (1.4541) | BW | 33.7 | 25 | 2.3 | 33.7 | 25 | 2.3 | V | HER-011 | 1 | IMR-VP-11-2011 | 141 | BOEHLER "SAS 4-IG" | 2,0 : 2,4 | - | - | 1 | _ | 0.05 | _ | _ | _ | min. 5 | <200 | No | 44054 | Adam Duric | 1 | 8.1 | 8.1 | SEP
60QFB21BR017 | 3 | X6CrNiTi18-10 (1.4541) | X6CrNiTi18-10 (1.4541) | BW | 33.7 | 25 | 2.3 | 33.7 | 25 | 2.3 | V | HER-011 | 1 | IMR-VP-11-2011 | 141 | BOEHLER "SAS 4-IG" | 2,0 : 2,4 | - | - | 1 | _ | 0.05 | _ | _ | _ | min. 5 | <200 | No | 44054 | Adam Duric | 1 | 8.1 | 8.1 | SEP
60QFB21BR017 | 4 | X6CrNiTi18-10 (1.4541) | X6CrNiTi18-10 (1.4541) | BW | 33.7 | 25 | 2.3 | 33.7 | 25 | 2.3 | V | HER-011 | 1 | IMR-VP-11-2011 | 141 | BOEHLER "SAS 4-IG" | 2,0 : 2,4 | - | - | 1 | _ | 0.05 | _ | _ | _ | min. 5 | <200 | No | 44054 | Adam Duric | 1 | 8.1 | 8.1 | SEP
60QFB21BR018 | 1 | X6CrNiTi18-10 (1.4541) | X6CrNiTi18-10 (1.4541) | BW | 33.7 | 25 | 2.3 | 33.7 | 25 | 2.3 | V | HER-011 | 1 | IMR-VP-11-2011 | 141 | BOEHLER "SAS 4-IG" | 2,0 : 2,4 | - | - | 1 | _ | 0.05 | _ | _ | _ | min. 5 | <200 | No | 44054 | Adam Duric | 1 | 8.1 | 8.1 | SEP
60QFB21BR021 | 1 | X6CrNiTi18-10 (1.4541) | X6CrNiTi18-10 (1.4541) | BW | 21.3 | 15 | 2 | 21.3 | 15 | 2 | V | HER-009 | 1 | IMR-VP-17-2011 | 141 | BOEHLER "SAS 4-IG" | 2,0 : 2,4 | - | - | 1 | _ | 0.05 | _ | _ | _ | min. 5 | <200 | No | 44021 | Adam Duric | 1 | 8.1 | 8.1 | SEP
60QFB21BR021 | 2 | X6CrNiTi18-10 (1.4541) | X6CrNiTi18-10 (1.4541) | BW | 21.3 | 15 | 2 | 21.3 | 15 | 2 | V | HER-009 | 1 | IMR-VP-17-2011 | 141 | BOEHLER "SAS 4-IG" | 2,0 : 2,4 | - | - | 1 | _ | 0.05 | _ | _ | _ | min. 5 | <200 | No | 44021 | Adam Duric | 1 | 8.1 | 8.1 | SEP
60QFB21BR021 | 3 | X6CrNiTi18-10 (1.4541) | X6CrNiTi18-10 (1.4541) | BW | 21.3 | 15 | 2 | 21.3 | 15 | 2 | V | HER-009 | 1 | IMR-VP-17-2011 | 141 | BOEHLER "SAS 4-IG" | 2,0 : 2,4 | - | - | 1 | _ | 0.05 | _ | _ | _ | min. 5 | <200 | No | 44021 | Adam Duric | 1 | 8.1 | 8.1 | SEP
60QFB21BR021 | 4 | X6CrNiTi18-10 (1.4541) | X6CrNiTi18-10 (1.4541) | BW | 21.3 | 15 | 2 | 21.3 | 15 | 2 | V | HER-009 | 1 | IMR-VP-17-2011 | 141 | BOEHLER "SAS 4-IG" | 2,0 : 2,4 | - | - | 1 | _ | 0.05 | _ | _ | _ | min. 5 | <200 | No | 44021 | Adam Duric | 1 | 8.1 | 8.1 | SEP
60QFB21BR025 | 1 | X6CrNiTi18-10 (1.4541) | X6CrNiTi18-10 (1.4541) | BW | 21.3 | 15 | 2 | 21.3 | 15 | 2 | V | HER-009 | 1 | IMR-VP-17-2011 | 141 | BOEHLER "SAS 4-IG" | 2,0 : 2,4 | - | - | 1 | _ | 0.05 | _ | _ | _ | min. 5 | <200 | No | 44075 | Adam Duric | 1 | 8.1 | 8.1 | SEP
60QFB21BR025 | 2 | X6CrNiTi18-10 (1.4541) | X6CrNiTi18-10 (1.4541) | BW | 21.3 | 15 | 2 | 21.3 | 15 | 2 | V | HER-009 | 1 | IMR-VP-17-2011 | 141 | BOEHLER "SAS 4-IG" | 2,0 : 2,4 | - | - | 1 | _ | 0.05 | _ | _ | _ | min. 5 | <200 | No | 44021 | Adam Duric | 1 | 8.1 | 8.1 | SEP
60QFB21BR025 | 3 | X6CrNiTi18-10 (1.4541) | X6CrNiTi18-10 (1.4541) | BW | 21.3 | 15 | 2 | 21.3 | 15 | 2 | V | HER-009 | 1 | IMR-VP-17-2011 | 141 | BOEHLER "SAS 4-IG" | 2,0 : 2,4 | - | - | 1 | _ | 0.05 | _ | _ | _ | min. 5 | <200 | No | 44021 | Adam Duric | 1 | 8.1 | 8.1 | SEP
60QFB21BR029 | 1 | X6CrNiTi18-10 (1.4541) | X6CrNiTi18-10 (1.4541) | BW | 21.3 | 15 | 2 | 21.3 | 15 | 2 | V | HER-009 | 1 | IMR-VP-17-2011 | 141 | BOEHLER "SAS 4-IG" | 2,0 : 2,4 | - | - | 1 | _ | 0.05 | _ | _ | _ | min. 5 | <200 | No | 44075 | Adam Duric | 1 | 8.1 | 8.1 | SEP
60QFB21BR029 | 2 | X6CrNiTi18-10 (1.4541) | X6CrNiTi18-10 (1.4541) | BW | 21.3 | 15 | 2 | 21.3 | 15 | 2 | V | HER-009 | 1 | IMR-VP-17-2011 | 141 | BOEHLER "SAS 4-IG" | 2,0 : 2,4 | - | - | 1 | _ | 0.05 | _ | _ | _ | min. 5 | <200 | No | 44021 | Adam Duric | 1 | 8.1 | 8.1 | SEP
60QFB21BR029 | 3 | X6CrNiTi18-10 (1.4541) | X6CrNiTi18-10 (1.4541) | BW | 21.3 | 15 | 2 | 21.3 | 15 | 2 | V | HER-009 | 1 | IMR-VP-17-2011 | 141 | BOEHLER "SAS 4-IG" | 2,0 : 2,4 | - | - | 1 | _ | 0.05 | _ | _ | _ | min. 5 | <200 | No | 44021 | Adam Duric | 1 | 8.1 | 8.1 | SEP
60QFB21BR033 | 1 | X6CrNiTi18-10 (1.4541) | X6CrNiTi18-10 (1.4541) | BW | 21.3 | 15 | 2 | 21.3 | 15 | 2 | V | HER-009 | 1 | IMR-VP-17-2011 | 141 | BOEHLER "SAS 4-IG" | 2,0 : 2,4 | - | - | 1 | _ | 0.05 | _ | _ | _ | min. 5 | <200 | No | 44075 | Adam Duric | 1 | 8.1 | 8.1 | SEP
60QFB21BR033 | 2 | X6CrNiTi18-10 (1.4541) | X6CrNiTi18-10 (1.4541) | BW | 21.3 | 15 | 2 | 21.3 | 15 | 2 | V | HER-009 | 1 | IMR-VP-17-2011 | 141 | BOEHLER "SAS 4-IG" | 2,0 : 2,4 | - | - | 1 | _ | 0.05 | _ | _ | _ | min. 5 | <200 | No | 44021 | Adam Duric | 1 | 8.1 | 8.1 | SEP
60QFB21BR033 | 3 | X6CrNiTi18-10 (1.4541) | X6CrNiTi18-10 (1.4541) | BW | 21.3 | 15 | 2 | 21.3 | 15 | 2 | V | HER-009 | 1 | IMR-VP-17-2011 | 141 | BOEHLER "SAS 4-IG" | 2,0 : 2,4 | - | - | 1 | _ | 0.05 | _ | _ | _ | min. 5 | <200 | No | 44021 | Adam Duric | 1 | 8.1 | 8.1 | SEP
60QFB22BR001 | 1 | X6CrNiTi18-10 (1.4541) | X6CrNiTi18-10 (1.4541) | BW | 21.3 | 15 | 2 | 21.3 | 15 | 2 | V | HER-009 | 1 | IMR-VP-17-2011 | 141 | BOEHLER "SAS 4-IG" | 2,0 : 2,4 | - | - | 1 | _ | 0.05 | _ | _ | _ | min. 5 | <200 | No | 44021 | Adam Duric | 1 | 8.1 | 8.1 | SEP
60QFB22BR001 | 2 | X6CrNiTi18-10 (1.4541) | X6CrNiTi18-10 (1.4541) | BW | 21.3 | 15 | 2 | 21.3 | 15 | 2 | V | HER-009 | 1 | IMR-VP-17-2011 | 141 | BOEHLER "SAS 4-IG" | 2,0 : 2,4 | - | - | 1 | _ | 0.05 | _ | _ | _ | min. 5 | <200 | No | 44021 | Adam Duric | 1 | 8.1 | 8.1 | SEP
60QFB22BR001 | 3 | X6CrNiTi18-10 (1.4541) | X6CrNiTi18-10 (1.4541) | BW | 21.3 | 15 | 2 | 21.3 | 15 | 2 | V | HER-009 | 1 | IMR-VP-17-2011 | 141 | BOEHLER "SAS 4-IG" | 2,0 : 2,4 | - | - | 1 | _ | 0.05 | _ | _ | _ | min. 5 | <200 | No | 44021 | Adam Duric | 1 | 8.1 | 8.1 | SEP
60QFB23BR001 | 1 | X6CrNiTi18-10 (1.4541) | X6CrNiTi18-10 (1.4541) | BW | 21.3 | 15 | 2 | 21.3 | 15 | 2 | V | HER-009 | 1 | IMR-VP-17-2011 | 141 | BOEHLER "SAS 4-IG" | 2,0 : 2,4 | - | - | 1 | _ | 0.05 | _ | _ | _ | min. 5 | <200 | No | 44021 | Adam Duric | 1 | 8.1 | 8.1 | SEP
60QFB23BR001 | 2 | X6CrNiTi18-10 (1.4541) | X6CrNiTi18-10 (1.4541) | BW | 21.3 | 15 | 2 | 21.3 | 15 | 2 | V | HER-009 | 1 | IMR-VP-17-2011 | 141 | BOEHLER "SAS 4-IG" | 2,0 : 2,4 | - | - | 1 | _ | 0.05 | _ | _ | _ | min. 5 | <200 | No | 44021 | Adam Duric | 1 | 8.1 | 8.1 | SEP
60QFB23BR001 | 3 | X6CrNiTi18-10 (1.4541) | X6CrNiTi18-10 (1.4541) | BW | 21.3 | 15 | 2 | 21.3 | 15 | 2 | V | HER-009 | 1 | IMR-VP-17-2011 | 141 | BOEHLER "SAS 4-IG" | 2,0 : 2,4 | - | - | 1 | _ | 0.05 | _ | _ | _ | min. 5 | <200 | No | 44021 | Adam Duric | 1 | 8.1 | 8.1 | SEP
60QFB23BR001 | 4 | X6CrNiTi18-10 (1.4541) | X6CrNiTi18-10 (1.4541) | BW | 21.3 | 15 | 2 | 21.3 | 15 | 2 | V | HER-009 | 1 | IMR-VP-17-2011 | 141 | BOEHLER "SAS 4-IG" | 2,0 : 2,4 | - | - | 1 | _ | 0.05 | _ | _ | _ | min. 5 | <200 | No | 44021 | Adam Duric | 1 | 8.1 | 8.1 | SEP
60QFB23BR001 | 5 | X6CrNiTi18-10 (1.4541) | X6CrNiTi18-10 (1.4541) | BW | 21.3 | 15 | 2 | 21.3 | 15 | 2 | V | HER-009 | 1 | IMR-VP-17-2011 | 141 | BOEHLER "SAS 4-IG" | 2,0 : 2,4 | - | - | 1 | _ | 0.05 | _ | _ | _ | min. 5 | <200 | No | 44021 | Adam Duric | 1 | 8.1 | 8.1 | SEP
60QFB23BR001 | 6 | X6CrNiTi18-10 (1.4541) | X6CrNiTi18-10 (1.4541) | BW | 21.3 | 15 | 2 | 21.3 | 15 | 2 | V | HER-009 | 1 | IMR-VP-17-2011 | 141 | BOEHLER "SAS 4-IG" | 2,0 : 2,4 | - | - | 1 | _ | 0.05 | _ | _ | _ | min. 5 | <200 | No | 44021 | Adam Duric | 1 | 8.1 | 8.1 | SEP
60QFB24BR025 | 1 | X6CrNiTi18-10 (1.4541) | X6CrNiTi18-10 (1.4541) | BW | 21.3 | 15 | 2 | 21.3 | 15 | 2 | V | HER-009 | 1 | IMR-VP-17-2011 | 141 | BOEHLER "SAS 4-IG" | 2,0 : 2,4 | - | - | 1 | _ | 0.05 | _ | _ | _ | min. 5 | <200 | No | 44021 | Adam Duric | 1 | 8.1 | 8.1 | SEP
60QFB24BR025 | 2 | X6CrNiTi18-10 (1.4541) | X6CrNiTi18-10 (1.4541) | BW | 21.3 | 15 | 2 | 21.3 | 15 | 2 | V | HER-009 | 1 | IMR-VP-17-2011 | 141 | BOEHLER "SAS 4-IG" | 2,0 : 2,4 | - | - | 1 | _ | 0.05 | _ | _ | _ | min. 5 | <200 | No | 44021 | Adam Duric | 1 | 8.1 | 8.1 | SEP
60QFB24BR025 | 3 | X6CrNiTi18-10 (1.4541) | X6CrNiTi18-10 (1.4541) | BW | 21.3 | 15 | 2 | 21.3 | 15 | 2 | V | HER-009 | 1 | IMR-VP-17-2011 | 141 | BOEHLER "SAS 4-IG" | 2,0 : 2,4 | - | - | 1 | _ | 0.05 | _ | _ | _ | min. 5 | <200 | No | 44021 | Adam Duric | 1 | 8.1 | 8.1 | SEP
60QFB24BR029 | 1 | X6CrNiTi18-10 (1.4541) | X6CrNiTi18-10 (1.4541) | BW | 33.7 | 25 | 2.3 | 33.7 | 25 | 2.3 | V | HER-009 | 1 | IMR-VP-17-2011 | 141 | BOEHLER "SAS 4-IG" | 2,0 : 2,4 | - | - | 1 | _ | 0.05 | _ | _ | _ | min. 5 | <200 | No | 44077 | Mihael Kolcic | 1 | 8.1 | 8.1 | SEP
60QFB24BR029 | 2 | X6CrNiTi18-10 (1.4541) | X6CrNiTi18-10 (1.4541) | BW | 21.3 | 15 | 2 | 21.3 | 15 | 2 | V | HER-009 | 1 | IMR-VP-17-2011 | 141 | BOEHLER "SAS 4-IG" | 2,0 : 2,4 | - | - | 1 | _ | 0.05 | _ | _ | _ | min. 5 | <200 | No | 44021 | Adam Duric | 1 | 8.1 | 8.1 | SEP
60QFB24BR029 | 3 | X6CrNiTi18-10 (1.4541) | X6CrNiTi18-10 (1.4541) | BW | 21.3 | 15 | 2 | 21.3 | 15 | 2 | V | HER-009 | 1 | IMR-VP-17-2011 | 141 | BOEHLER "SAS 4-IG" | 2,0 : 2,4 | - | - | 1 | _ | 0.05 | _ | _ | _ | min. 5 | <200 | No | 44021 | Adam Duric | 1 | 8.1 | 8.1 | SEP
60QFB24BR029 | 4 | X6CrNiTi18-10 (1.4541) | X6CrNiTi18-10 (1.4541) | BW | 21.3 | 15 | 2 | 21.3 | 15 | 2 | V | HER-009 | 1 | IMR-VP-17-2011 | 141 | BOEHLER "SAS 4-IG" | 2,0 : 2,4 | - | - | 1 | _ | 0.05 | _ | _ | _ | min. 5 | <200 | No | 44021 | Adam Duric | 1 | 8.1 | 8.1 | SEP
60QFB24BR033 | 1 | X6CrNiTi18-10 (1.4541) | X6CrNiTi18-10 (1.4541) | BW | 33.7 | 25 | 2.3 | 33.7 | 25 | 2.3 | V | HER-009 | 1 | IMR-VP-17-2011 | 141 | BOEHLER "SAS 4-IG" | 2,0 : 2,4 | - | - | 1 | _ | 0.05 | _ | _ | _ | min. 5 | <200 | No | 44077 | Mihael Kolcic | 1 | 8.1 | 8.1 | SEP
60QFB24BR033 | 2 | X6CrNiTi18-10 (1.4541) | X6CrNiTi18-10 (1.4541) | BW | 21.3 | 15 | 2 | 21.3 | 15 | 2 | V | HER-009 | 1 | IMR-VP-17-2011 | 141 | BOEHLER "SAS 4-IG" | 2,0 : 2,4 | - | - | 1 | _ | 0.05 | _ | _ | _ | min. 5 | <200 | No | 44021 | Adam Duric | 1 | 8.1 | 8.1 | SEP
60QFB24BR033 | 3 | X6CrNiTi18-10 (1.4541) | X6CrNiTi18-10 (1.4541) | BW | 21.3 | 15 | 2 | 21.3 | 15 | 2 | V | HER-009 | 1 | IMR-VP-17-2011 | 141 | BOEHLER "SAS 4-IG" | 2,0 : 2,4 | - | - | 1 | _ | 0.05 | _ | _ | _ | min. 5 | <200 | No | 44021 | Adam Duric | 1 | 8.1 | 8.1 | SEP
60QFB24BR033 | 4 | X6CrNiTi18-10 (1.4541) | X6CrNiTi18-10 (1.4541) | BW | 21.3 | 15 | 2 | 21.3 | 15 | 2 | V | HER-009 | 1 | IMR-VP-17-2011 | 141 | BOEHLER "SAS 4-IG" | 2,0 : 2,4 | - | - | 1 | _ | 0.05 | _ | _ | _ | min. 5 | <200 | No | 44021 | Adam Duric | 1 | 8.1 | 8.1 | SEP
60QFB25BR001 | 1 | X6CrNiTi18-10 (1.4541) | X6CrNiTi18-10 (1.4541) | BW | 33.7 | 25 | 2.3 | 33.7 | 25 | 2.3 | V | HER-009 | 1 | IMR-VP-17-2011 | 141 | BOEHLER "SAS 4-IG" | 2,0 : 2,4 | - | - | 1 | _ | 0.05 | _ | _ | _ | min. 5 | <200 | No | 44077 | Adam Duric | 1 | 8.1 | 8.1 | SEP
60QFB25BR001 | 2 | X6CrNiTi18-10 (1.4541) | GX5CrNiMo19-11-2 (1.4408) | BW | 33.7 | 25 | 2.3 | 33.7 | 25 | 2.3 | V | HER-009 | 1 | IMR-VP-17-2011 | 141 | BOEHLER "SAS 4-IG" | 2,0 : 2,4 | - | - | 1 | _ | 0.05 | _ | _ | _ | min. 5 | <200 | No | 44077 | Mihael Kolcic | 1 | 8.1 | 8.1 | SEP
60QFB25BR002 | 1 | GX5CrNiMo19-11-2 (1.4408) | X6CrNiTi18-10 (1.4541) | BW | 33.7 | 25 | 2.3 | 33.7 | 25 | 2.3 | V | HER-009 | 1 | IMR-VP-17-2011 | 141 | BOEHLER "SAS 4-IG" | 2,0 : 2,4 | - | - | 1 | _ | 0.05 | _ | _ | _ | min. 5 | <200 | No | 44077 | Mihael Kolcic | 1 | 8.1 | 8.1 | SEP
60QFB25BR005 | 1 | X6CrNiTi18-10 (1.4541) | X6CrNiTi18-10 (1.4541) | BW | 33.7 | 25 | 2.3 | 33.7 | 25 | 2.3 | V | HER-009 | 1 | IMR-VP-17-2011 | 141 | BOEHLER "SAS 4-IG" | 2,0 : 2,4 | - | - | 1 | _ | 0.05 | _ | _ | _ | min. 5 | <200 | No | 44077 | Mihael Kolcic | 1 | 8.1 | 8.1 | SEP
60QFB25BR005 | 2 | X6CrNiTi18-10 (1.4541) | GX5CrNiMo19-11-2 (1.4408) | BW | 33.7 | 25 | 2.3 | 33.7 | 25 | 2.3 | V | HER-009 | 1 | IMR-VP-17-2011 | 141 | BOEHLER "SAS 4-IG" | 2,0 : 2,4 | - | - | 1 | _ | 0.05 | _ | _ | _ | min. 5 | <200 | No | 44077 | Mihael Kolcic | 1 | 8.1 | 8.1 | SEP
60QFB25BR006 | 2 | GX5CrNiMo19-11-2 (1.4408) | X6CrNiTi18-10 (1.4541) | BW | 33.7 | 25 | 2.3 | 33.7 | 25 | 2.3 | V | HER-009 | 1 | IMR-VP-17-2011 | 141 | BOEHLER "SAS 4-IG" | 2,0 : 2,4 | - | - | 1 | _ | 0.05 | _ | _ | _ | min. 5 | <200 | No | 44077 | Mihael Kolcic | 1 | 8.1 | 8.1 | SEP
60QFB25BR009 | 1 | X6CrNiTi18-10 (1.4541) | X6CrNiTi18-10 (1.4541) | BW | 60.3 | 50 | 2.9 | 60.3 | 50 | 2.9 | V | HER-011 | 1 | IMR-VP-11-2011 | 141 | BOEHLER "SAS 4-IG" | 2,0 : 2,4 | - | - | 1 | _ | 0.05 | _ | _ | _ | min. 5 | <200 | No | 44021 | Adam Duric | 1 | 8.1 | 8.1 | SEP
60QFB25BR009 | 4 | X6CrNiTi18-10 (1.4541) | X6CrNiTi18-10 (1.4541) | BW | 60.3 | 50 | 2.9 | 60.3 | 50 | 2.9 | V | HER-011 | 1 | IMR-VP-11-2011 | 141 | BOEHLER "SAS 4-IG" | 2,0 : 2,4 | - | - | 1 | _ | 0.05 | _ | _ | _ | min. 5 | <200 | No | 44021 | Adam Duric | 1 | 8.1 | 8.1 | SEP
60QFB25BR009 | 5 | X6CrNiTi18-10 (1.4541) | X6CrNiTi18-10 (1.4541) | BW | 60.3 | 50 | 2.9 | 60.3 | 50 | 2.9 | V | HER-011 | 1 | IMR-VP-11-2011 | 141 | BOEHLER "SAS 4-IG" | 2,0 : 2,4 | - | - | 1 | _ | 0.05 | _ | _ | _ | min. 5 | <200 | No | 44021 | Adam Duric | 1 | 8.1 | 8.1 | SEP
60QFB25BR010 | 1 | X6CrNiTi18-10 (1.4541) | X6CrNiTi18-10 (1.4541) | BW | 48.3 | 40 | 2.6 | 48.3 | 40 | 2.6 | V | HER-011 | 1 | IMR-VP-11-2011 | 141 | BOEHLER "SAS 4-IG" | 2,0 : 2,4 | - | - | 1 | _ | 0.05 | _ | _ | _ | min. 5 | <200 | No | 44021 | Adam Duric | 1 | 8.1 | 8.1 | SEP
60QFB26BR001 | 1 | X6CrNiTi18-10 (1.4541) | X6CrNiTi18-10 (1.4541) | BW | 26.9 | 20 | 2 | 26.9 | 20 | 2 | V | HER-011 | 1 | IMR-VP-11-2011 | 141 | BOEHLER "SAS 4-IG" | 2,0 : 2,4 | - | - | 1 | _ | 0.05 | _ | _ | _ | min. 5 | <200 | No | 44054 | Adam Duric | 1 | 8.1 | 8.1 | SEP
60QFB26BR001 | 2 | X6CrNiTi18-10 (1.4541) | GX5CrNiMo19-11-2 (1.4408) | BW | 26.9 | 20 | 2 | 26.9 | 20 | 2 | V | HER-011 | 1 | IMR-VP-11-2011 | 141 | BOEHLER "SAS 4-IG" | 2,0 : 2,4 | - | - | 1 | _ | 0.05 | _ | _ | _ | min. 5 | <200 | No | 44054 | Adam Duric | 1 | 8.1 | 8.1 | SEP
60QFB26BR002 | 1 | X6CrNiTi18-10 (1.4541) | X6CrNiTi18-10 (1.4541) | BW | 26.9 | 20 | 2 | 26.9 | 20 | 2 | V | HER-011 | 1 | IMR-VP-11-2011 | 141 | BOEHLER "SAS 4-IG" | 2,0 : 2,4 | - | - | 1 | _ | 0.05 | _ | _ | _ | min. 5 | <200 | No | 44054 | Adam Duric | 1 | 8.1 | 8.1 | SEP
60QFB26BR005 | 1 | X6CrNiTi18-10 (1.4541) | X6CrNiTi18-10 (1.4541) | BW | 26.9 | 20 | 2 | 26.9 | 20 | 2 | V | HER-011 | 1 | IMR-VP-11-2011 | 141 | BOEHLER "SAS 4-IG" | 2,0 : 2,4 | - | - | 1 | _ | 0.05 | _ | _ | _ | min. 5 | <200 | No | 44054 | Adam Duric | 1 | 8.1 | 8.1 | SEP
60QFB26BR005 | 2 | X6CrNiTi18-10 (1.4541) | GX5CrNiMo19-11-2 (1.4408) | BW | 26.9 | 20 | 2 | 26.9 | 20 | 2 | V | HER-011 | 1 | IMR-VP-11-2011 | 141 | BOEHLER "SAS 4-IG" | 2,0 : 2,4 | - | - | 1 | _ | 0.05 | _ | _ | _ | min. 5 | <200 | No | 44054 | Adam Duric | 1 | 8.1 | 8.1 | SEP
60QFB26BR006 | 1 | X6CrNiTi18-10 (1.4541) | X6CrNiTi18-10 (1.4541) | BW | 26.9 | 20 | 2 | 26.9 | 20 | 2 | V | HER-011 | 1 | IMR-VP-11-2011 | 141 | BOEHLER "SAS 4-IG" | 2,0 : 2,4 | - | - | 1 | _ | 0.05 | _ | _ | _ | min. 5 | <200 | No | 44054 | Adam Duric | 1 | 8.1 | 8.1 | SEP
60QFB27BR001 | 1 | X6CrNiTi18-10 (1.4541) | X6CrNiTi18-10 (1.4541) | BW | 21.3 | 15 | 2 | 21.3 | 15 | 2 | V | HER-009 | 1 | IMR-VP-17-2011 | 141 | BOEHLER "SAS 4-IG" | 2,0 : 2,4 | - | - | 1 | _ | 0.05 | _ | _ | _ | min. 5 | <200 | No | 44025 | Adam Duric | 1 | 8.1 | 8.1 | SEP
60QFB27BR001 | 2 | X6CrNiTi18-10 (1.4541) | X6CrNiTi18-10 (1.4541) | BW | 21.3 | 15 | 2 | 21.3 | 15 | 2 | V | HER-009 | 1 | IMR-VP-17-2011 | 141 | BOEHLER "SAS 4-IG" | 2,0 : 2,4 | - | - | 1 | _ | 0.05 | _ | _ | _ | min. 5 | <200 | No | 44025 | Adam Duric | 1 | 8.1 | 8.1 | SEP
60QFB27BR001 | 3 | X6CrNiTi18-10 (1.4541) | X6CrNiTi18-10 (1.4541) | BW | 21.3 | 15 | 2 | 21.3 | 15 | 2 | V | HER-009 | 1 | IMR-VP-17-2011 | 141 | BOEHLER "SAS 4-IG" | 2,0 : 2,4 | - | - | 1 | _ | 0.05 | _ | _ | _ | min. 5 | <200 | No | 44025 | Adam Duric | 1 | 8.1 | 8.1 | SEP
60QFB31BR001 | 1 | X6CrNiTi18-10 (1.4541) | X6CrNiTi18-10 (1.4541) | BW | 33.7 | 25 | 2.3 | 33.7 | 25 | 2.3 | V | HER-011 | 1 | IMR-VP-11-2011 | 141 | BOEHLER "SAS 4-IG" | 2,0 : 2,4 | - | - | 1 | _ | 0.05 | _ | _ | _ | min. 5 | <200 | No | 44054 | Adam Duric | 1 | 8.1 | 8.1 | SEP
60QFB31BR001 | 2 | X6CrNiTi18-10 (1.4541) | X6CrNiTi18-10 (1.4541) | BW | 33.7 | 25 | 2.3 | 33.7 | 25 | 2.3 | V | HER-011 | 1 | IMR-VP-11-2011 | 141 | BOEHLER "SAS 4-IG" | 2,0 : 2,4 | - | - | 1 | _ | 0.05 | _ | _ | _ | min. 5 | <200 | No | 44054 | Adam Duric | 1 | 8.1 | 8.1 | SEP
60QFB31BR001 | 5 | X6CrNiTi18-10 (1.4541) | X6CrNiTi18-10 (1.4541) | BW | 33.7 | 25 | 2.3 | 33.7 | 25 | 2.3 | V | HER-011 | 1 | IMR-VP-11-2011 | 141 | BOEHLER "SAS 4-IG" | 2,0 : 2,4 | - | - | 1 | _ | 0.05 | _ | _ | _ | min. 5 | <200 | No | 44054 | Adam Duric | 1 | 8.1 | 8.1 | SEP
60QFB31BR001 | 6 | X6CrNiTi18-10 (1.4541) | X6CrNiTi18-10 (1.4541) | BW | 33.7 | 25 | 2.3 | 33.7 | 25 | 2.3 | V | HER-011 | 1 | IMR-VP-11-2011 | 141 | BOEHLER "SAS 4-IG" | 2,0 : 2,4 | - | - | 1 | _ | 0.05 | _ | _ | _ | min. 5 | <200 | No | 44054 | Adam Duric | 1 | 8.1 | 8.1 | SEP
60QFB31BR001 | 7 | X6CrNiTi18-10 (1.4541) | P250GH (1.0460) | BW | 33.7 | 25 | 2.3 | 27 | 25 | 3 |  | HOLD! | [7 empty] | 1 | _ | 0.05 | _ | _ | _ | [5 empty] | 0 | 8.1 | 1.1 / 1.2 | SEP
60QFB34BR001 | 1 | X6CrNiTi18-10 (1.4541) | X6CrNiTi18-10 (1.4541) | BW | 33.7 | 25 | 2.3 | 33.7 | 25 | 2.3 | V | HER-011 | 1 | IMR-VP-11-2011 | 141 | BOEHLER "SAS 4-IG" | 2,0 : 2,4 | - | - | 1 | _ | 0.05 | _ | _ | _ | min. 5 | <200 | No | 44054 | Adam Duric | 1 | 8.1 | 8.1 | SEP
60QFB34BR001 | 2 | X6CrNiTi18-10 (1.4541) | X6CrNiTi18-10 (1.4541) | BW | 33.7 | 25 | 2.3 | 33.7 | 25 | 2.3 | V | HER-011 | 1 | IMR-VP-11-2011 | 141 | BOEHLER "SAS 4-IG" | 2,0 : 2,4 | - | - | 1 | _ | 0.05 | _ | _ | _ | min. 5 | <200 | No | 44054 | Adam Duric | 1 | 8.1 | 8.1 | SEP
60QFB34BR001 | 3 | X6CrNiTi18-10 (1.4541) | X6CrNiTi18-10 (1.4541) | BW | 33.7 | 25 | 2.3 | 33.7 | 25 | 2.3 | V | HER-011 | 1 | IMR-VP-11-2011 | 141 | BOEHLER "SAS 4-IG" | 2,0 : 2,4 | - | - | 1 | _ | 0.05 | _ | _ | _ | min. 5 | <200 | No | 44054 | Adam Duric | 1 | 8.1 | 8.1 | SEP
60QFB34BR001 | 4 | X6CrNiTi18-10 (1.4541) | P235GH (1.0345) | BW | 33.7 | 25 | 2.3 | 33.7 | 25 | 2.3 |  | HOLD! | [7 empty] | 1 | _ | 0.05 | _ | _ | _ | [5 empty] | 0 | 8.1 | 1.1 / 1.2 | SEP
60QFB34BR001 | 5 | P235GH (1.0345) | X6CrNiTi18-10 (1.4541) | BW | 33.7 | 25 | 2.3 | 33.7 | 25 | 2.3 |  | HOLD! | [7 empty] | 1 | _ | 0.05 | _ | _ | _ | [5 empty] | 0 | 1.1 / 1.2 | 8.1 | SEP
60QUB32BR602 | 1 | X6CrNiMoTi17-12-2 (1.4571) | X6CrNiMoTi17-12-2 (1.4571) | BW | 26.9 | 20 | 3.2 | 26.9 | 20 | 3.2 | V | HER-011 | 1 | IMR-VP-11-2011 | 141 | BOEHLER "SAS 4-IG" | 2,0 : 2,4 | - | - | 1 | _ | 0.05 | _ | _ | _ | min. 5 | <200 | No | 44054 | Adam Duric | 1 | 8.1 | 8.1 | SEP
60QUB32BR602 | 2 | X6CrNiMoTi17-12-2 (1.4571) | X6CrNiMoTi17-12-2 (1.4571) | BW | 21.3 | 15 | 2 | 21.3 | 15 | 2 | V | HER-009 | 1 | IMR-VP-17-2011 | 141 | BOEHLER "SAS 4-IG" | 2,0 : 2,4 | - | - | 1 | _ | 0.05 | _ | _ | _ | min. 5 | <200 | No | 44021 | Adam Duric | 1 | 8.1 | 8.1 | SEP
60QUB32BR602 | 3 | X6CrNiMoTi17-12-2 (1.4571) | X6CrNiMoTi17-12-2 (1.4571) | BW | 21.3 | 15 | 2 | 21.3 | 15 | 2 | V | HER-009 | 1 | IMR-VP-17-2011 | 141 | BOEHLER "SAS 4-IG" | 2,0 : 2,4 | - | - | 1 | _ | 0.05 | _ | _ | _ | min. 5 | <200 | No | 44021 | Adam Duric | 1 | 8.1 | 8.1 | SEP
60QUB32BR602 | 4 | X6CrNiMoTi17-12-2 (1.4571) | X6CrNiMoTi17-12-2 (1.4571) | BW | 21.3 | 15 | 2 | 21.3 | 15 | 2 | V | HER-009 | 1 | IMR-VP-17-2011 | 141 | BOEHLER "SAS 4-IG" | 2,0 : 2,4 | - | - | 1 | _ | 0.05 | _ | _ | _ | min. 5 | <200 | No | 44021 | Adam Duric | 1 | 8.1 | 8.1 | SEP
60QUB32BR602 | 5 | X6CrNiMoTi17-12-2 (1.4571) | X6CrNiMoTi17-12-2 (1.4571) | BW | 21.3 | 15 | 2 | 21.3 | 15 | 2 | V | HER-009 | 1 | IMR-VP-17-2011 | 141 | BOEHLER "SAS 4-IG" | 2,0 : 2,4 | - | - | 1 | _ | 0.05 | _ | _ | _ | min. 5 | <200 | No | 44021 | Adam Duric | 1 | 8.1 | 8.1 | SEP
60QUB32BR602 | 6 | X6CrNiMoTi17-12-2 (1.4571) | X6CrNiMoTi17-12-2 (1.4571) | BW | 21.3 | 15 | 2 | 21.3 | 15 | 2 | V | HER-009 | 1 | IMR-VP-17-2011 | 141 | BOEHLER "SAS 4-IG" | 2,0 : 2,4 | - | - | 1 | _ | 0.05 | _ | _ | _ | min. 5 | <200 | No | 44021 | Adam Duric | 1 | 8.1 | 8.1 | SEP
60QUB32BR602 | 7 | X6CrNiMoTi17-12-2 (1.4571) | X2CrNiMo17-12-2 (1.4404) | BW | 21.3 | 15 | 2 | 21.3 | 15 | 2 | V | HER-009 | 1 | IMR-VP-17-2011 | 141 | BOEHLER "SAS 4-IG" | 2,0 : 2,4 | - | - | 1 | _ | 0.05 | _ | _ | _ | min. 5 | <200 | No | 44043 | Adam Duric | 1 | 8.1 | 8.1 | SEP
60QUC10BR608 | 1 | X6CrNiMoTi17-12-2 (1.4571) | X6CrNiMoTi17-12-2 (1.4571) | BW | 10.2 | 6 | 2 | 10.2 | 6 | 2 | V | HER-009 | 1 | IMR-VP-17-2011 | 141 | BOEHLER "SAS 4-IG" | 2,0 : 2,4 | - | - | 1 | _ | 0.05 | _ | _ | _ | min. 5 | <200 | No | 44021 | Adam Duric | 1 | 8.1 | 8.1 | SEP
60QUC10BR608 | 2 | X6CrNiMoTi17-12-2 (1.4571) | X6CrNiMoTi17-12-2 (1.4571) | BW | 10.2 | 6 | 2 | 10.2 | 6 | 2 | V | HER-009 | 1 | IMR-VP-17-2011 | 141 | BOEHLER "SAS 4-IG" | 2,0 : 2,4 | - | - | 1 | _ | 0.05 | _ | _ | _ | min. 5 | <200 | No | 44021 | Adam Duric | 1 | 8.1 | 8.1 | SEP
60QUC10BR608 | 3 | X6CrNiMoTi17-12-2 (1.4571) | X6CrNiMoTi17-12-2 (1.4571) | BW | 10.2 | 6 | 2 | 10.2 | 6 | 2 | V | HER-009 | 1 | IMR-VP-17-2011 | 141 | BOEHLER "SAS 4-IG" | 2,0 : 2,4 | - | - | 1 | _ | 0.05 | _ | _ | _ | min. 5 | <200 | No | 44021 | Adam Duric | 1 | 8.1 | 8.1 | SEP
60QUC10BR608 | 4 | X6CrNiMoTi17-12-2 (1.4571) | X6CrNiMoTi17-12-2 (1.4571) | BW | 10.2 | 6 | 2 | 10.2 | 6 | 2 | V | HER-009 | 1 | IMR-VP-17-2011 | 141 | BOEHLER "SAS 4-IG" | 2,0 : 2,4 | - | - | 1 | _ | 0.05 | _ | _ | _ | min. 5 | <200 | No | 44021 | Adam Duric | 1 | 8.1 | 8.1 | SEP
60QUC10BR608 | 5 | X6CrNiMoTi17-12-2 (1.4571) | X2CrNiMo17-12-2 (1.4404) | SW | 10.2 | 6 | 2 | 10.2 | 6 | 2 | [9 empty] | 1 | _ | _ | _ | _ | _ | [5 empty] | 0 | 8.1 | 8.1 | SEP
60QUC10BR608-UMCL1Y-00L | 5 | P235GH (1.0345) | X6CrNiMoTi17-12-2 (1.4571) | BW | 26.9 | 20 | 2 | 26.9 | 20 | 2 | V | HER-019 | 0 | IMR-VP-03-2011 | 141 | BOEHLER "NIBAS 70/20-IG" | 2,0 : 2,4 | - | - | 1 | _ | 0.05 | _ | _ | _ | min. 5 | <300 | No | 44064 | Adam Duric | 1 | 1.1 / 1.2 | 8.1 | SEP
60QUC10BR608-UMCL1Y-00L | 3 | X6CrNiMoTi17-12-2 (1.4571) | X6CrNiMoTi17-12-2 (1.4571) | BW | 10.2 | 6 | 2 | 10.2 | 6 | 2 | V | HER-009 | 1 | IMR-VP-17-2011 | 141 | BOEHLER "SAS 4-IG" | 2,0 : 2,4 | - | - | 1 | _ | 0.05 | _ | _ | _ | min. 5 | <200 | No | 44021 | Adam Duric | 1 | 8.1 | 8.1 | SEP
60QUC10BR608-UMCL1Y-00L | 4 | X6CrNiMoTi17-12-2 (1.4571) | X6CrNiMoTi17-12-2 (1.4571) | BW | 10.2 | 6 | 2 | 10.2 | 6 | 2 | V | HER-009 | 1 | IMR-VP-17-2011 | 141 | BOEHLER "SAS 4-IG" | 2,0 : 2,4 | - | - | 1 | _ | 0.05 | _ | _ | _ | min. 5 | <200 | No | 44021 | Adam Duric | 1 | 8.1 | 8.1 | SEP
60QUC10BR608-UMCL1Y-01L | 1 | X6CrNiMoTi17-12-2 (1.4571) | X6CrNiMoTi17-12-2 (1.4571) | BW | 10.2 | 6 | 2 | 10.2 | 6 | 2 | V | HER-009 | 1 | IMR-VP-17-2011 | 141 | BOEHLER "SAS 4-IG" | 2,0 : 2,4 | - | - | 1 | _ | 0.05 | _ | _ | _ | min. 5 | <200 | No | 44021 | Adam Duric | 1 | 8.1 | 8.1 | SEP
60QUC10BR608-UMCL1Y-01L | 2 | X6CrNiMoTi17-12-2 (1.4571) | X6CrNiMoTi17-12-2 (1.4571) | BW | 10.2 | 6 | 2 | 10.2 | 6 | 2 | V | HER-009 | 1 | IMR-VP-17-2011 | 141 | BOEHLER "SAS 4-IG" | 2,0 : 2,4 | - | - | 1 | _ | 0.05 | _ | _ | _ | min. 5 | <200 | No | 44021 | Adam Duric | 1 | 8.1 | 8.1 | SEP
60QUC10BR608-UMCL1Y-02L | 1 | X6CrNiMoTi17-12-2 (1.4571) | X6CrNiMoTi17-12-2 (1.4571) | BW | 10.2 | 6 | 2 | 10.2 | 6 | 2 | V | HER-009 | 1 | IMR-VP-17-2011 | 141 | BOEHLER "SAS 4-IG" | 2,0 : 2,4 | - | - | 1 | _ | 0.05 | _ | _ | _ | min. 5 | <200 | No | 44021 | Adam Duric | 1 | 8.1 | 8.1 | SEP
60QUC10BR608-UMCL1Y-02L | 2 | X6CrNiMoTi17-12-2 (1.4571) | X6CrNiMoTi17-12-2 (1.4571) | BW | 10.2 | 6 | 2 | 10.2 | 6 | 2 | V | HER-009 | 1 | IMR-VP-17-2011 | 141 | BOEHLER "SAS 4-IG" | 2,0 : 2,4 | - | - | 1 | _ | 0.05 | _ | _ | _ | min. 5 | <200 | No | 44021 | Adam Duric | 1 | 8.1 | 8.1 | SEP
60QUC10BR608-UMCL1Y-02L | 3 | X6CrNiMoTi17-12-2 (1.4571) | X6CrNiMoTi17-12-2 (1.4571) | BW | 10.2 | 6 | 2 | 10.2 | 6 | 2 | V | HER-009 | 1 | IMR-VP-17-2011 | 141 | BOEHLER "SAS 4-IG" | 2,0 : 2,4 | - | - | 1 | _ | 0.05 | _ | _ | _ | min. 5 | <200 | No | 44021 | Adam Duric | 1 | 8.1 | 8.1 | SEP
60SBE10BR001-UEY00Y-B11 | 4 | P235GH (1.0345) | P235GH (1.0345) | BW | 60.3 | 50 | 3.6 | 60.3 | 50 | 3.6 | V | HER-001 | 0 | IMR-VP-12-2012 | 141 | BOEHLER "DMO-IG" | 2,0 : 3,0 | - | - | 1 | _ | 0.05 | _ | _ | _ | see remark 2) on WPS | <350 | No | 44054 | Adam Duric | 1 | 1.1 / 1.2 | 1.1 / 1.2 | SEP
60SBE10BR006-UEY00Y-B11 | 1 | P235GH (1.0345) | P235GH (1.0345) | BW | 60.3 | 50 | 3.6 | 60.3 | 50 | 3.6 | V | HER-001 | 0 | IMR-VP-12-2012 | 141 | BOEHLER "DMO-IG" | 2,0 : 3,0 | - | - | 1 | _ | 0.05 | _ | _ | _ | see remark 2) on WPS | <350 | No | 44054 | Adam Duric | 1 | 1.1 / 1.2 | 1.1 / 1.2 | SEP
60SBH20BR006-UEY00Y-00L | 1 | P235GH (1.0345) | P235GH (1.0345) | BW | 60.3 | 50 | 3.6 | 60.3 | 50 | 3.6 | V | HER-001 | 0 | IMR-VP-12-2012 | 141 | BOEHLER "DMO-IG" | 2,0 : 3,0 | - | - | 1 | _ | 0.05 | _ | _ | _ | see remark 2) on WPS | <350 | No | 44054 | Adam Duric | 1 | 1.1 / 1.2 | 1.1 / 1.2 | SEP
60SBH20BR006-UEY00Y-00L | 2 | P235GH (1.0345) | P235GH (1.0345) | BW | 60.3 | 50 | 3.6 | 60.3 | 50 | 3.6 | V | HER-001 | 0 | IMR-VP-12-2012 | 141 | BOEHLER "DMO-IG" | 2,0 : 3,0 | - | - | 1 | _ | 0.05 | _ | _ | _ | see remark 2) on WPS | <350 | No | 44054 | Adam Duric | 1 | 1.1 / 1.2 | 1.1 / 1.2 | SEP
60SBH20BR006-UEY00Y-B41 | 1 | P235GH (1.0345) | P235GH (1.0345) | BW | 60.3 | 50 | 3.6 | 60.3 | 50 | 3.6 | V | HER-001 | 0 | IMR-VP-12-2012 | 141 | BOEHLER "DMO-IG" | 2,0 : 3,0 | - | - | 1 | _ | 0.05 | _ | _ | _ | see remark 2) on WPS | <350 | No | 44054 | Adam Duric | 1 | 1.1 / 1.2 | 1.1 / 1.2 | SEP
60SBH20BR007-UEY00Y-00L | 1 | P235GH (1.0345) | P235GH (1.0345) | BW | 60.3 | 50 | 3.6 | 60.3 | 50 | 3.6 | V | HER-001 | 0 | IMR-VP-12-2012 | 141 | BOEHLER "DMO-IG" | 2,0 : 3,0 | - | - | 1 | _ | 0.05 | _ | _ | _ | see remark 2) on WPS | <350 | No | 44054 | Adam Duric | 1 | 1.1 / 1.2 | 1.1 / 1.2 | SEP
60SBH20BR007-UEY00Y-00L | 2 | P235GH (1.0345) | P235GH (1.0345) | BW | 60.3 | 50 | 3.6 | 60.3 | 50 | 3.6 | V | HER-001 | 0 | IMR-VP-12-2012 | 141 | BOEHLER "DMO-IG" | 2,0 : 3,0 | - | - | 1 | _ | 0.05 | _ | _ | _ | see remark 2) on WPS | <350 | No | 44054 | Adam Duric | 1 | 1.1 / 1.2 | 1.1 / 1.2 | SEP
60SBH20BR007-UEY00Y-B41 | 3 | P235GH (1.0345) | P235GH (1.0345) | BW | 60.3 | 50 | 3.6 | 60.3 | 50 | 3.6 | V | HER-001 | 0 | IMR-VP-12-2012 | 141 | BOEHLER "DMO-IG" | 2,0 : 3,0 | - | - | 1 | _ | 0.05 | _ | _ | _ | see remark 2) on WPS | <350 | No | 44054 | Adam Duric | 1 | 1.1 / 1.2 | 1.1 / 1.2 | SEP
60SBL20BR002-UEY00Y-B11 | 3 | P235GH (1.0345) | P235GH (1.0345) | BW | 42.4 | 32 | 4 | 42.4 | 32 | 4 | V | HER-001 | 0 | IMR-VP-12-2012 | 141 | BOEHLER "DMO-IG" | 2,0 : 3,0 | - | - | 1 | _ | 0.05 | _ | _ | _ | see remark 2) on WPS | <350 | No | 44054 | Adam Duric | 1 | 1.1 / 1.2 | 1.1 / 1.2 | SEP
60SBL20BR004-UEY00Y-B11 | 1 | P235GH (1.0345) | P235GH (1.0345) | BW | 42.4 | 32 | 4 | 42.4 | 32 | 4 | V | HER-001 | 0 | IMR-VP-12-2012 | 141 | BOEHLER "DMO-IG" | 2,0 : 3,0 | - | - | 1 | _ | 0.05 | _ | _ | _ | see remark 2) on WPS | <350 | No | 44054 | Adam Duric | 1 | 1.1 / 1.2 | 1.1 / 1.2 | SEP
60SCB11BR001 | 1 | X5CrNiMo17-12-2 (1.4401) | GX5CrNiMo19-11-2 (1.4408) | BW | 28 | 25 | 1.2 | 28 | 25 | 1.2 |  | HOLD! | [7 empty] | 1 | _ | 0.05 | _ | _ | _ | [5 empty] | 0 | 8.1 | 8.1 | SEP
60SCB22BR001 | 1 | X5CrNiMo17-12-2 (1.4401) | GX5CrNiMo19-11-2 (1.4408) | BW | 28 | 25 | 1.2 | 28 | 25 | 1.2 |  | HOLD! | [7 empty] | 1 | _ | 0.05 | _ | _ | _ | [5 empty] | 0 | 8.1 | 8.1 | SEP
60SCB32BR001 | 1 | X5CrNiMo17-12-2 (1.4401) | GX5CrNiMo19-11-2 (1.4408) | BW | 28 | 25 | 1.2 | 28 | 25 | 1.2 |  | HOLD! | [7 empty] | 1 | _ | 0.05 | _ | _ | _ | [5 empty] | 0 | 8.1 | 8.1 | SEP
60SCB34BR001 | 1 | X5CrNiMo17-12-2 (1.4401) | X5CrNiMo17-12-2 (1.4401) | BW | 28 | 25 | 1.2 | 28 | 25 | 1.2 |  | HOLD! | [7 empty] | 1 | _ | 0.05 | _ | _ | _ | [5 empty] | 0 | 8.1 | 8.1 | SEP
60SCB34BR001 | 2 | X5CrNiMo17-12-2 (1.4401) | X5CrNiMo17-12-2 (1.4401) | BW | 28 | 25 | 1.2 | 28 | 25 | 1.2 |  | HOLD! | [7 empty] | 1 | _ | 0.05 | _ | _ | _ | [5 empty] | 0 | 8.1 | 8.1 | SEP
60SCB34BR001 | 3 | X5CrNiMo17-12-2 (1.4401) | X5CrNiMo17-12-2 (1.4401) | SW | 28 | 25 | 1.2 | 28 | 25 | 1.2 | [9 empty] | 1 | _ | 0.05 | _ | _ | _ | [5 empty] | 0 | 8.1 | 8.1 | SEP
60SCB34BR001 | 4 | X5CrNiMo17-12-2 (1.4401) | X5CrNiMo17-12-2 (1.4401) | SW | 28 | 25 | 1.2 | 28 | 25 | 1.2 | [9 empty] | 1 | _ | 0.05 | _ | _ | _ | [5 empty] | 0 | 8.1 | 8.1 | SEP
60SCB34BR001 | 5 | P245GH (1.0352) | P250GH (1.0460) | BW | 33.7 | 25 | 4 | 33.7 | 25 | 2.6 | V | HER-015 | 0 | IMR-VP-17-2015 | 141 | BOEHLER "DMO-IG" | 2,0 : 2,4 | - | - | 1 | _ | 0.05 | _ | _ | _ | see remark 2) on WPS | <340 | No | 44077 | Adam Duric | 1 | 1.1 / 1.2 | 1.1 / 1.2 | SEP
60LAF70BR001 | 1 | P235GH (1.0345) | P235GH (1.0345) | BW | 33.7 | 25 | 4 | 33.7 | 25 | 4 | V | HER-001 | 0 | IMR-VP-12-2012 | 141 | BOEHLER "DMO-IG" | 2,0 : 3,0 | - | - | 1 | _ | 0.05 | _ | _ | _ | see remark 2) on WPS | <350 | No | 44054 | Adam Duric | 1 | 1.1 / 1.2 | 1.1 / 1.2 | SEP
60LAF70BR001 | 2 | P235GH (1.0345) | P235GH (1.0345) | BW | 33.7 | 25 | 4 | 33.7 | 25 | 4 | V | HER-001 | 0 | IMR-VP-12-2012 | 141 | BOEHLER "DMO-IG" | 2,0 : 3,0 | - | - | 1 | _ | 0.05 | _ | _ | _ | see remark 2) on WPS | <350 | No | 44054 | Adam Duric | 1 | 1.1 / 1.2 | 1.1 / 1.2 | SEP
60LAF70BR001 | 3 | P235GH (1.0345) | P235GH (1.0345) | BW | 33.7 | 25 | 4 | 33.7 | 25 | 4 | V | HER-001 | 0 | IMR-VP-12-2012 | 141 | BOEHLER "DMO-IG" | 2,0 : 3,0 | - | - | 1 | _ | 0.05 | _ | _ | _ | see remark 2) on WPS | <350 | No | 44054 | Adam Duric | 1 | 1.1 / 1.2 | 1.1 / 1.2 | SEP
60LAF70BR001 | 4 | P235GH (1.0345) | P235GH (1.0345) | BW | 33.7 | 25 | 4 | 33.7 | 25 | 4 | V | HER-001 | 0 | IMR-VP-12-2012 | 141 | BOEHLER "DMO-IG" | 2,0 : 3,0 | - | - | 1 | _ | 0.05 | _ | _ | _ | see remark 2) on WPS | <350 | No | 44054 | Adam Duric | 1 | 1.1 / 1.2 | 1.1 / 1.2 | SEP
60LAF70BR002 | 1 | P235GH (1.0345) | P235GH (1.0345) | BW | 33.7 | 25 | 4 | 33.7 | 25 | 4 | V | HER-001 | 0 | IMR-VP-12-2012 | 141 | BOEHLER "DMO-IG" | 2,0 : 3,0 | - | - | 1 | _ | 0.05 | _ | _ | _ | see remark 2) on WPS | <350 | No | 44054 | Adam Duric | 1 | 1.1 / 1.2 | 1.1 / 1.2 | SEP
60LAF70BR002 | 15 | P235GH (1.0345) | P235GH (1.0345) | BW | 33.7 | 25 | 4 | 33.7 | 25 | 4 | V | HER-001 | 0 | IMR-VP-12-2012 | 141 | BOEHLER "DMO-IG" | 2,0 : 3,0 | - | - | 1 | _ | 0.05 | _ | _ | _ | see remark 2) on WPS | <350 | No | 44054 | Adam Duric | 1 | 1.1 / 1.2 | 1.1 / 1.2 | SEP
60LAF70BR002 | 16 | P235GH (1.0345) | P235GH (1.0345) | BW | 33.7 | 25 | 4 | 33.7 | 25 | 4 | V | HER-001 | 0 | IMR-VP-12-2012 | 141 | BOEHLER "DMO-IG" | 2,0 : 3,0 | - | - | 1 | _ | 0.05 | _ | _ | _ | see remark 2) on WPS | <350 | No | 44054 | Adam Duric | 1 | 1.1 / 1.2 | 1.1 / 1.2 | SEP
60LAF70BR002 | 4 | P235GH (1.0345) | 16Mo3 (1.5415) | BW | 33.7 | 25 | 4 | 33.7 | 25 | 4 | V | HER-001 | 0 | IMR-VP-12-2012 | 141 | BOEHLER "DMO-IG" | 2,0 : 3,0 | - | - | 1 | _ | 0.05 | _ | _ | _ | see remark 2) on WPS | <350 | No | 44054 | Adam Duric | 1 | 1.1 / 1.2 | 1.1 / 1.2 | SEP
60LAF70BR002 | 5 | 16Mo3 (1.5415) | P235GH (1.0345) | BW | 33.7 | 25 | 4 | 33.7 | 25 | 4 | V | HER-001 | 0 | IMR-VP-12-2012 | 141 | BOEHLER "DMO-IG" | 2,0 : 3,0 | - | - | 1 | _ | 0.05 | _ | _ | _ | see remark 2) on WPS | <350 | No | 44054 | Adam Duric | 1 | 1.1 / 1.2 | 1.1 / 1.2 | SEP
60LAF70BR002 | 6 | P235GH (1.0345) | P235GH (1.0345) | BW | 33.7 | 25 | 4 | 33.7 | 25 | 4 | V | HER-001 | 0 | IMR-VP-12-2012 | 141 | BOEHLER "DMO-IG" | 2,0 : 3,0 | - | - | 1 | _ | 0.05 | _ | _ | _ | see remark 2) on WPS | <350 | No | 44054 | Adam Duric | 1 | 1.1 / 1.2 | 1.1 / 1.2 | SEP
60LAF70BR002 | 7 | P235GH (1.0345) | P235GH (1.0345) | BW | 33.7 | 25 | 4 | 33.7 | 25 | 4 | V | HER-001 | 0 | IMR-VP-12-2012 | 141 | BOEHLER "DMO-IG" | 2,0 : 3,0 | - | - | 1 | _ | 0.05 | _ | _ | _ | see remark 2) on WPS | <350 | No | 44054 | Adam Duric | 1 | 1.1 / 1.2 | 1.1 / 1.2 | SEP
60LAF70BR002 | 8 | P235GH (1.0345) | 16Mo3 (1.5415) | BW | 33.7 | 25 | 4 | 33.7 | 25 | 4 | V | HER-001 | 0 | IMR-VP-12-2012 | 141 | BOEHLER "DMO-IG" | 2,0 : 3,0 | - | - | 1 | _ | 0.05 | _ | _ | _ | see remark 2) on WPS | <350 | No | 44054 | Adam Duric | 1 | 1.1 / 1.2 | 1.1 / 1.2 | SEP
60LAF70BR002 | 9 | 16Mo3 (1.5415) | P235GH (1.0345) | BW | 33.7 | 25 | 4 | 33.7 | 25 | 4 | V | HER-001 | 0 | IMR-VP-12-2012 | 141 | BOEHLER "DMO-IG" | 2,0 : 3,0 | - | - | 1 | _ | 0.05 | _ | _ | _ | see remark 2) on WPS | <350 | No | 44054 | Adam Duric | 1 | 1.1 / 1.2 | 1.1 / 1.2 | SEP
60LAF70BR002 | 10 | P235GH (1.0345) | P235GH (1.0345) | BW | 33.7 | 25 | 4 | 33.7 | 25 |  | V | HER-001 | 0 | IMR-VP-12-2012 | 141 | BOEHLER "DMO-IG" | 2,0 : 3,0 |  |  | 1 | _ | 0.05 | _ | _ | _ | see remark 2) on WPS | <350 | No | 44020 | Adam Duric | 1 | 1.1 / 1.2 | 1.1 / 1.2 | SEP
60LAF70BR002 | 11 | P235GH (1.0345) | P235GH (1.0345) | BW | 33.7 | 25 | 4 | 33.7 | 25 | 4 | V | HER-001 | 0 | IMR-VP-12-2012 | 141 | BOEHLER "DMO-IG" | 2,0 : 3,0 | - | - | 1 | _ | 0.05 | _ | _ | _ | see remark 2) on WPS | <350 | No | 44054 | Adam Duric | 1 | 1.1 / 1.2 | 1.1 / 1.2 | SEP
60LAF70BR191 | 1 | P235GH (1.0345) | P235GH (1.0345) | BW | 33.7 | 25 | 4 | 33.7 | 25 | 4 | V | HER-001 | 0 | IMR-VP-12-2012 | 141 | BOEHLER "DMO-IG" | 2,0 : 3,0 | - | - | 1 | _ | 0.05 | _ | _ | _ | see remark 2) on WPS | <350 | No | 44054 | Adam Duric | 1 | 1.1 / 1.2 | 1.1 / 1.2 | SEP
60LAF70BR192 | 2 | P235GH (1.0345) | P235GH (1.0345) | BW | 33.7 | 25 | 4 | 33.7 | 25 | 4 | V | HER-001 | 0 | IMR-VP-12-2012 | 141 | BOEHLER "DMO-IG" | 2,0 : 3,0 | - | - | 1 | _ | 0.05 | _ | _ | _ | see remark 2) on WPS | <350 | No | 44054 | Adam Duric | 1 | 1.1 / 1.2 | 1.1 / 1.2 | SEP
60LAF70BR192 | 3 | P235GH (1.0345) | P235GH (1.0345) | BW | 33.7 | 25 | 4 | 33.7 | 25 | 4 | V | HER-001 | 0 | IMR-VP-12-2012 | 141 | BOEHLER "DMO-IG" | 2,0 : 3,0 | - | - | 1 | _ | 0.05 | _ | _ | _ | see remark 2) on WPS | <350 | No | 44054 | Adam Duric | 1 | 1.1 / 1.2 | 1.1 / 1.2 | SEP
60LAF70BR192 | 4 | P235GH (1.0345) | P235GH (1.0345) | BW | 33.7 | 25 | 4 | 33.7 | 25 | 4 | V | HER-001 | 0 | IMR-VP-12-2012 | 141 | BOEHLER "DMO-IG" | 2,0 : 3,0 | - | - | 1 | _ | 0.05 | _ | _ | _ | see remark 2) on WPS | <350 | No | 44054 | Adam Duric | 1 | 1.1 / 1.2 | 1.1 / 1.2 | SEP
60LAF70BR192 | 5 | P235GH (1.0345) | P235GH (1.0345) | BW | 33.7 | 25 | 4 | 33.7 | 25 | 4 | V | HER-001 | 0 | IMR-VP-12-2012 | 141 | BOEHLER "DMO-IG" | 2,0 : 3,0 | - | - | 1 | _ | 0.05 | _ | _ | _ | see remark 2) on WPS | <350 | No | 44054 | Adam Duric | 1 | 1.1 / 1.2 | 1.1 / 1.2 | SEP
60LAF70BR192 | 6 | P235GH (1.0345) | P235GH (1.0345) | BW | 33.7 | 25 | 4 | 33.7 | 25 | 4 | V | HER-001 | 0 | IMR-VP-12-2012 | 141 | BOEHLER "DMO-IG" | 2,0 : 3,0 | - | - | 1 | _ | 0.05 | _ | _ | _ | see remark 2) on WPS | <350 | No | 44054 | Adam Duric | 1 | 1.1 / 1.2 | 1.1 / 1.2 | SEP
60LAF70BR192 | 7 | P235GH (1.0345) | P235GH (1.0345) | BW | 33.7 | 25 | 4 | 33.7 | 25 | 4 | V | HER-001 | 0 | IMR-VP-12-2012 | 141 | BOEHLER "DMO-IG" | 2,0 : 3,0 | - | - | 1 | _ | 0.05 | _ | _ | _ | see remark 2) on WPS | <350 | No | 44054 | Adam Duric | 1 | 1.1 / 1.2 | 1.1 / 1.2 | SEP
60LAF70BR192 | 8 | P235GH (1.0345) | P235GH (1.0345) | BW | 33.7 | 25 | 4 | 33.7 | 25 | 4 | V | HER-001 | 0 | IMR-VP-12-2012 | 141 | BOEHLER "DMO-IG" | 2,0 : 3,0 | - | - | 1 | _ | 0.05 | _ | _ | _ | see remark 2) on WPS | <350 | No | 44054 | Adam Duric | 1 | 1.1 / 1.2 | 1.1 / 1.2 | SEP
60LAF71BR001 | 1 | P235GH (1.0345) | P235GH (1.0345) | BW | 33.7 | 25 | 4 | 33.7 | 25 | 4 | V | HER-001 | 0 | IMR-VP-12-2012 | 141 | BOEHLER "DMO-IG" | 2,0 : 3,0 | - | - | 1 | _ | 0.05 | _ | _ | _ | see remark 2) on WPS | <350 | No | 44054 | Adam Duric | 1 | 1.1 / 1.2 | 1.1 / 1.2 | SEP
60LAF71BR001 | 2 | P235GH (1.0345) | P235GH (1.0345) | BW | 33.7 | 25 | 4 | 33.7 | 25 | 4 | V | HER-001 | 0 | IMR-VP-12-2012 | 141 | BOEHLER "DMO-IG" | 2,0 : 3,0 | - | - | 1 | _ | 0.05 | _ | _ | _ | see remark 2) on WPS | <350 | No | 44054 | Adam Duric | 1 | 1.1 / 1.2 | 1.1 / 1.2 | SEP
60LAF71BR002 | 1 | GP240GH | 16Mo3 (1.5415) | BW | 33.7 | 25 | 4 | 33.7 | 25 | 4 | V | HER-001 | 0 | IMR-VP-12-2012 | 141 | BOEHLER "DMO-IG" | 2,0 : 3,0 | - | - | 1 | _ | 0.05 | _ | _ | _ | see remark 2) on WPS | <350 | No | 44054 | Adam Duric | 1 | 1.1 / 1.2 | 1.1 / 1.2 | SEP
60LAF71BR002 | 2 | 16Mo3 (1.5415) | 16Mo3 (1.5415) | BW | 33.7 | 25 | 4 | 33.7 | 25 | 4 | V | HER-001 | 0 | IMR-VP-12-2012 | 141 | BOEHLER "DMO-IG" | 2,0 : 3,0 | - | - | 1 | _ | 0.05 | _ | _ | _ | see remark 2) on WPS | <350 | No | 44054 | Adam Duric | 1 | 1.1 / 1.2 | 1.1 / 1.2 | SEP
60LAF72BR001 | 1 | P235GH (1.0345) | P235GH (1.0345) | BW | 33.7 | 25 | 4 | 33.7 | 25 | 4 | V | HER-001 | 0 | IMR-VP-12-2012 | 141 | BOEHLER "DMO-IG" | 2,0 : 3,0 | - | - | 1 | _ | 0.05 | _ | _ | _ | see remark 2) on WPS | <350 | No | 44054 | Adam Duric | 1 | 1.1 / 1.2 | 1.1 / 1.2 | SEP
60LAF72BR001 | 2 | P235GH (1.0345) | P235GH (1.0345) | BW | 33.7 | 25 | 4 | 33.7 | 25 | 4 | V | HER-001 | 0 | IMR-VP-12-2012 | 141 | BOEHLER "DMO-IG" | 2,0 : 3,0 | - | - | 1 | _ | 0.05 | _ | _ | _ | see remark 2) on WPS | <350 | No | 44054 | Adam Duric | 1 | 1.1 / 1.2 | 1.1 / 1.2 | SEP
60LAF72BR001 | 3 | P235GH (1.0345) | P235GH (1.0345) | BW | 33.7 | 25 | 4 | 33.7 | 25 | 4 | V | HER-001 | 0 | IMR-VP-12-2012 | 141 | BOEHLER "DMO-IG" | 2,0 : 3,0 | - | - | 1 | _ | 0.05 | _ | _ | _ | see remark 2) on WPS | <350 | No | 44054 | Adam Duric | 1 | 1.1 / 1.2 | 1.1 / 1.2 | SEP
60LAF72BR001 | 4 | P235GH (1.0345) | P235GH (1.0345) | BW | 33.7 | 25 | 4 | 33.7 | 25 | 4 | V | HER-001 | 0 | IMR-VP-12-2012 | 141 | BOEHLER "DMO-IG" | 2,0 : 3,0 | - | - | 1 | _ | 0.05 | _ | _ | _ | see remark 2) on WPS | <350 | No | 44054 | Adam Duric | 1 | 1.1 / 1.2 | 1.1 / 1.2 | SEP
60LAF72BR001 | 5 | P235GH (1.0345) | P235GH (1.0345) | BW | 33.7 | 25 | 4 | 33.7 | 25 | 4 | V | HER-001 | 0 | IMR-VP-12-2012 | 141 | BOEHLER "DMO-IG" | 2,0 : 3,0 | - | - | 1 | _ | 0.05 | _ | _ | _ | see remark 2) on WPS | <350 | No | 44054 | Adam Duric | 1 | 1.1 / 1.2 | 1.1 / 1.2 | SEP
60LAF72BR001 | 6 | P235GH (1.0345) | P235GH (1.0345) | BW | 33.7 | 25 | 4 | 33.7 | 25 | 4 | V | HER-001 | 0 | IMR-VP-12-2012 | 141 | BOEHLER "DMO-IG" | 2,0 : 3,0 | - | - | 1 | _ | 0.05 | _ | _ | _ | see remark 2) on WPS | <350 | No | 44054 | Adam Duric | 1 | 1.1 / 1.2 | 1.1 / 1.2 | SEP
60LAF72BR001 | 7 | P235GH (1.0345) | P235GH (1.0345) | BW | 33.7 | 25 | 4 | 33.7 | 25 | 4 | V | HER-001 | 0 | IMR-VP-12-2012 | 141 | BOEHLER "DMO-IG" | 2,0 : 3,0 | - | - | 1 | _ | 0.05 | _ | _ | _ | see remark 2) on WPS | <350 | No | 44054 | Adam Duric | 1 | 1.1 / 1.2 | 1.1 / 1.2 | SEP
60LAF72BR001 | 8 | P235GH (1.0345) | P235GH (1.0345) | BW | 33.7 | 25 | 4 | 33.7 | 25 | 4 | V | HER-001 | 0 | IMR-VP-12-2012 | 141 | BOEHLER "DMO-IG" | 2,0 : 3,0 | - | - | 1 | _ | 0.05 | _ | _ | _ | see remark 2) on WPS | <350 | No | 44054 | Adam Duric | 1 | 1.1 / 1.2 | 1.1 / 1.2 | SEP
60LAF72BR001 | 9 | P235GH (1.0345) | P235GH (1.0345) | BW | 33.7 | 25 | 4 | 33.7 | 25 | 4 | V | HER-001 | 0 | IMR-VP-12-2012 | 141 | BOEHLER "DMO-IG" | 2,0 : 3,0 | - | - | 1 | _ | 0.05 | _ | _ | _ | see remark 2) on WPS | <350 | No | 44054 | Adam Duric | 1 | 1.1 / 1.2 | 1.1 / 1.2 | SEP
60LAF72BR002 | 1 | GP240GH | 16Mo3 (1.5415) | BW | 33.7 | 25 | 4 | 33.7 | 25 | 4 | V | HER-001 | 0 | IMR-VP-12-2012 | 141 | BOEHLER "DMO-IG" | 2,0 : 3,0 | - | - | 1 | _ | 0.05 | _ | _ | _ | see remark 2) on WPS | <350 | No | 44054 | Adam Duric | 1 | 1.1 / 1.2 | 1.1 / 1.2 | SEP
60LAF72BR002 | 2 | 16Mo3 (1.5415) | 16Mo3 (1.5415) | BW | 33.7 | 25 | 4 | 33.7 | 25 | 4 | V | HER-001 | 0 | IMR-VP-12-2012 | 141 | BOEHLER "DMO-IG" | 2,0 : 3,0 | - | - | 1 | _ | 0.05 | _ | _ | _ | see remark 2) on WPS | <350 | No | 44054 | Adam Duric | 1 | 1.1 / 1.2 | 1.1 / 1.2 | SEP
60QUD10BR602 | 1 | X6CrNiMoTi17-12-2 (1.4571) | X6CrNiMoTi17-12-2 (1.4571) | BW | 21.3 | 15 | 3.2 | 21.3 | 15 | 3.2 | V | HER-009 | 1 | IMR-VP-17-2011 | 141 | BOEHLER "SAS 4-IG" | 2,0 : 2,4 | - | - | 1 | _ | 0.05 | _ | _ | _ | min. 5 | <200 | No | 44021 | Adam Duric | 1 | 8.1 | 8.1 | SEP
60QUD10BR602 | 2 | X6CrNiMoTi17-12-2 (1.4571) | X6CrNiMoTi17-12-2 (1.4571) | BW | 21.3 | 15 | 3.2 | 21.3 | 15 | 3.2 | V | HER-009 | 1 | IMR-VP-17-2011 | 141 | BOEHLER "SAS 4-IG" | 2,0 : 2,4 | - | - | 1 | _ | 0.05 | _ | _ | _ | min. 5 | <200 | No | 44021 | Adam Duric | 1 | 8.1 | 8.1 | SEP
60QUD10BR602 | 3 | X6CrNiMoTi17-12-2 (1.4571) | X6CrNiMoTi17-12-2 (1.4571) | BW | 21.3 | 15 | 3.2 | 21.3 | 15 | 3.2 | V | HER-009 | 1 | IMR-VP-17-2011 | 141 | BOEHLER "SAS 4-IG" | 2,0 : 2,4 | - | - | 1 | _ | 0.05 | _ | _ | _ | min. 5 | <200 | No | 44021 | Adam Duric | 1 | 8.1 | 8.1 | SEP
60QUD10BR602 | 4 | X6CrNiMoTi17-12-2 (1.4571) | X6CrNiMoTi17-12-2 (1.4571) | BW | 21.3 | 15 | 3.2 | 21.3 | 15 | 3.2 | V | HER-009 | 1 | IMR-VP-17-2011 | 141 | BOEHLER "SAS 4-IG" | 2,0 : 2,4 | - | - | 1 | _ | 0.05 | _ | _ | _ | min. 5 | <200 | No | 44021 | Adam Duric | 1 | 8.1 | 8.1 | SEP
60QUD10BR602 | 5 | X6CrNiMoTi17-12-2 (1.4571) | X6CrNiMoTi17-12-2 (1.4571) | BW | 21.3 | 15 | 3.2 | 21.3 | 15 | 3.2 | V | HER-009 | 1 | IMR-VP-17-2011 | 141 | BOEHLER "SAS 4-IG" | 2,0 : 2,4 | - | - | 1 | _ | 0.05 | _ | _ | _ | min. 5 | <200 | No | 44021 | Adam Duric | 1 | 8.1 | 8.1 | SEP
60QUD10BR602 | 6 | X6CrNiMoTi17-12-2 (1.4571) | X6CrNiMoTi17-12-2 (1.4571) | BW | 21.3 | 15 | 3.2 | 21.3 | 15 | 3.2 | V | HER-009 | 1 | IMR-VP-17-2011 | 141 | BOEHLER "SAS 4-IG" | 2,0 : 2,4 | - | - | 1 | _ | 0.05 | _ | _ | _ | min. 5 | <200 | No | 44021 | Adam Duric | 1 | 8.1 | 8.1 | SEP
60QUD10BR602 | 7 | X6CrNiMoTi17-12-2 (1.4571) | X6CrNiMoTi17-12-2 (1.4571) | BW | 21.3 | 15 | 3.2 | 21.3 | 15 | 3.2 | V | HER-009 | 1 | IMR-VP-17-2011 | 141 | BOEHLER "SAS 4-IG" | 2,0 : 2,4 | - | - | 1 | _ | 0.05 | _ | _ | _ | min. 5 | <200 | No | 44021 | Adam Duric | 1 | 8.1 | 8.1 | SEP
60QUD10BR602 | 8 | X6CrNiMoTi17-12-2 (1.4571) | X6CrNiMoTi17-12-2 (1.4571) | BW | 21.3 | 15 | 3.2 | 21.3 | 15 | 3.2 | V | HER-009 | 1 | IMR-VP-17-2011 | 141 | BOEHLER "SAS 4-IG" | 2,0 : 2,4 | - | - | 1 | _ | 0.05 | _ | _ | _ | min. 5 | <200 | No | 44064 | Adam Duric | 1 | 8.1 | 8.1 | SEP
60QUD10BR602 | 9 | X6CrNiMoTi17-12-2 (1.4571) | X2CrNiMo17-12-2 (1.4404) | SW | 21.3 | 15 | 3.2 | 21.3 | 15 | 3.2 | V | HER-009 | 1 | IMR-VP-17-2011 | 141 | BOEHLER "SAS 4-IG" | 2,0 : 2,4 | - | - | 1 | _ | 0.05 | _ | _ | _ | min. 5 | <200 | No | 44064 | Adam Duric | 1 | 8.1 | 8.1 | SEP
60QUG10BR602 | 1 | X6CrNiMoTi17-12-2 (1.4571) | X6CrNiMoTi17-12-2 (1.4571) | BW | 26.9 | 20 | 2 | 26.9 | 20 | 2 | V | HER-011 | 1 | IMR-VP-11-2011 | 141 | BOEHLER "SAS 4-IG" | 2,0 : 2,4 | - | - | 1 | _ | 0.05 | _ | _ | _ | min. 5 | <200 | No | 44054 | Adam Duric | 1 | 8.1 | 8.1 | SEP
60QUG10BR602 | 2 | X6CrNiMoTi17-12-2 (1.4571) | X6CrNiMoTi17-12-2 (1.4571) | BW | 21.3 | 15 | 3.2 | 21.3 | 15 | 3.2 | V | HER-009 | 1 | IMR-VP-17-2011 | 141 | BOEHLER "SAS 4-IG" | 2,0 : 2,4 | - | - | 1 | _ | 0.05 | _ | _ | _ | min. 5 | <200 | No | 44021 | Adam Duric | 1 | 8.1 | 8.1 | SEP
60QUG10BR602 | 3 | X6CrNiMoTi17-12-2 (1.4571) | X6CrNiMoTi17-12-2 (1.4571) | BW | 10.2 | 6 | 2 | 10.2 | 6 | 2 | V | HER-009 | 1 | IMR-VP-17-2011 | 141 | BOEHLER "SAS 4-IG" | 2,0 : 2,4 | - | - | 1 | _ | 0.05 | _ | _ | _ | min. 5 | <200 | No | 44021 | Adam Duric | 1 | 8.1 | 8.1 | SEP
60QUG10BR602 | 4 | X6CrNiMoTi17-12-2 (1.4571) | X6CrNiMoTi17-12-2 (1.4571) | BW | 10.2 | 6 | 2 | 10.2 | 6 | 2 | V | HER-009 | 1 | IMR-VP-17-2011 | 141 | BOEHLER "SAS 4-IG" | 2,0 : 2,4 | - | - | 1 | _ | 0.05 | _ | _ | _ | min. 5 | <200 | No | 44021 | Adam Duric | 1 | 8.1 | 8.1 | SEP
60QUN10BR601 | 1 | X6CrNiMoTi17-12-2 (1.4571) | X6CrNiMoTi17-12-2 (1.4571) | BW | 26.9 | 20 | 2 | 26.9 | 20 | 2 | V | HER-011 | 1 | IMR-VP-11-2011 | 141 | BOEHLER "SAS 4-IG" | 2,0 : 2,4 | - | - | 1 | _ | 0.05 | _ | _ | _ | min. 5 | <200 | No | 44054 | Adam Duric | 1 | 8.1 | 8.1 | SEP
60QUN10BR601 | 2 | X6CrNiMoTi17-12-2 (1.4571) | X6CrNiMoTi17-12-2 (1.4571) | BW | 10.2 | 6 | 2 | 10.2 | 6 | 2 | V | HER-009 | 1 | IMR-VP-17-2011 | 141 | BOEHLER "SAS 4-IG" | 2,0 : 2,4 | - | - | 1 | _ | 0.05 | _ | _ | _ | min. 5 | <200 | No | 44021 | Adam Duric | 1 | 8.1 | 8.1 | SEP
60QUN10BR601 | 3 | X6CrNiMoTi17-12-2 (1.4571) | X6CrNiMoTi17-12-2 (1.4571) | BW | 10.2 | 6 | 2 | 10.2 | 6 | 2 | V | HER-009 | 1 | IMR-VP-17-2011 | 141 | BOEHLER "SAS 4-IG" | 2,0 : 2,4 | - | - | 1 | _ | 0.05 | _ | _ | _ | min. 5 | <200 | No | 44021 | Adam Duric | 1 | 8.1 | 8.1 | SEP
60QUN10BR601 | 4 | X6CrNiMoTi17-12-2 (1.4571) | X6CrNiMoTi17-12-2 (1.4571) | BW | 10.2 | 6 | 2 | 10.2 | 6 | 2 | V | HER-009 | 1 | IMR-VP-17-2011 | 141 | BOEHLER "SAS 4-IG" | 2,0 : 2,4 | - | - | 1 | _ | 0.05 | _ | _ | _ | min. 5 | <200 | No | 44021 | Adam Duric | 1 | 8.1 | 8.1 | SEP
60QUN10BR601 | 5 | X6CrNiMoTi17-12-2 (1.4571) | X6CrNiMoTi17-12-2 (1.4571) | BW | 10.2 | 6 | 2 | 10.2 | 6 | 2 | V | HER-009 | 1 | IMR-VP-17-2011 | 141 | BOEHLER "SAS 4-IG" | 2,0 : 2,4 | - | - | 1 | _ | 0.05 | _ | _ | _ | min. 5 | <200 | No | 44021 | Adam Duric | 1 | 8.1 | 8.1 | SEP
60QUN10BR601 | 6 | X6CrNiMoTi17-12-2 (1.4571) | X6CrNiMoTi17-12-2 (1.4571) | BW | 10.2 | 6 | 2 | 10.2 | 6 | 2 | V | HER-009 | 1 | IMR-VP-17-2011 | 141 | BOEHLER "SAS 4-IG" | 2,0 : 2,4 | - | - | 1 | _ | 0.05 | _ | _ | _ | min. 5 | <200 | No | 44021 | Adam Duric | 1 | 8.1 | 8.1 | SEP
60QUN10BR601 | 7 | X6CrNiMoTi17-12-2 (1.4571) | X6CrNiMoTi17-12-2 (1.4571) | BW | 10.2 | 6 | 2 | 10.2 | 6 | 2 | V | HER-009 | 1 | IMR-VP-17-2011 | 141 | BOEHLER "SAS 4-IG" | 2,0 : 2,4 | - | - | 1 | _ | 0.05 | _ | _ | _ | min. 5 | <200 | No | 44021 | Adam Duric | 1 | 8.1 | 8.1 | SEP
60QUN11BR601 | 1 | X6CrNiMoTi17-12-2 (1.4571) | X6CrNiMoTi17-12-2 (1.4571) | BW | 29.6 | 20 | 2 | 29.6 | 20 | 2 | V | HER-011 | 1 | IMR-VP-11-2011 | 141 | BOEHLER "SAS 4-IG" | 2,0 : 2,4 | - | - | 1 | _ | 0.05 | _ | _ | _ | min. 5 | <200 | No | 44054 | Adam Duric | 1 | 8.1 | 8.1 | SEP
60QUN11BR601 | 2 | X6CrNiMoTi17-12-2 (1.4571) | X6CrNiMoTi17-12-2 (1.4571) | BW | 21.3 | 15 | 3.2 | 21.3 | 15 | 3.2 | V | HER-009 | 1 | IMR-VP-17-2011 | 141 | BOEHLER "SAS 4-IG" | 2,0 : 2,4 | - | - | 1 | _ | 0.05 | _ | _ | _ | min. 5 | <200 | No | 44021 | Adam Duric | 1 | 8.1 | 8.1 | SEP
60QUN11BR601 | 3 | X6CrNiMoTi17-12-2 (1.4571) | X6CrNiMoTi17-12-2 (1.4571) | BW | 10.2 | 6 | 2 | 10.2 | 6 | 2 | V | HER-009 | 1 | IMR-VP-17-2011 | 141 | BOEHLER "SAS 4-IG" | 2,0 : 2,4 | - | - | 1 | _ | 0.05 | _ | _ | _ | min. 5 | <200 | No | 44021 | Adam Duric | 1 | 8.1 | 8.1 | SEP
60QUN11BR601 | 4 | X6CrNiMoTi17-12-2 (1.4571) | X6CrNiMoTi17-12-2 (1.4571) | BW | 10.2 | 6 | 2 | 10.2 | 6 | 2 | V | HER-009 | 1 | IMR-VP-17-2011 | 141 | BOEHLER "SAS 4-IG" | 2,0 : 2,4 | - | - | 1 | _ | 0.05 | _ | _ | _ | min. 5 | <200 | No | 44021 | Adam Duric | 1 | 8.1 | 8.1 | SEP
60QUN11BR601 | 5 | X6CrNiMoTi17-12-2 (1.4571) | X6CrNiMoTi17-12-2 (1.4571) | BW | 10.2 | 6 | 2 | 10.2 | 6 | 2 | V | HER-009 | 1 | IMR-VP-17-2011 | 141 | BOEHLER "SAS 4-IG" | 2,0 : 2,4 | - | - | 1 | _ | 0.05 | _ | _ | _ | min. 5 | <200 | No | 44021 | Adam Duric | 1 | 8.1 | 8.1 | SEP
60QUN11BR601 | 6 | X6CrNiMoTi17-12-2 (1.4571) | X6CrNiMoTi17-12-2 (1.4571) | BW | 10.2 | 6 | 2 | 10.2 | 6 | 2 | V | HER-009 | 1 | IMR-VP-17-2011 | 141 | BOEHLER "SAS 4-IG" | 2,0 : 2,4 | - | - | 1 | _ | 0.05 | _ | _ | _ | min. 5 | <200 | No | 44021 | Adam Duric | 1 | 8.1 | 8.1 | SEP
60QUN11BR601 | 7 | X6CrNiMoTi17-12-2 (1.4571) | X6CrNiMoTi17-12-2 (1.4571) | BW | 10.2 | 6 | 2 | 10.2 | 6 | 2 | V | HER-009 | 1 | IMR-VP-17-2011 | 141 | BOEHLER "SAS 4-IG" | 2,0 : 2,4 | - | - | 1 | _ | 0.05 | _ | _ | _ | min. 5 | <200 | No | 44021 | Adam Duric | 1 | 8.1 | 8.1 | SEP
60QUN11BR601 | 8 | X6CrNiMoTi17-12-2 (1.4571) | X6CrNiMoTi17-12-2 (1.4571) | BW | 10.2 | 6 | 2 | 10.2 | 6 | 2 | V | HER-009 | 1 | IMR-VP-17-2011 | 141 | BOEHLER "SAS 4-IG" | 2,0 : 2,4 | - | - | 1 | _ | 0.05 | _ | _ | _ | min. 5 | <200 | No | 44021 | Adam Duric | 1 | 8.1 | 8.1 | SEP
60QUN11BR601 | 9 | X6CrNiMoTi17-12-2 (1.4571) | X6CrNiMoTi17-12-2 (1.4571) | BW | 10.2 | 6 | 2 | 10.2 | 6 | 2 | V | HER-009 | 1 | IMR-VP-17-2011 | 141 | BOEHLER "SAS 4-IG" | 2,0 : 2,4 | - | - | 1 | _ | 0.05 | _ | _ | _ | min. 5 | <200 | No | 44021 | Adam Duric | 1 | 8.1 | 8.1 | SEP
60QUN11BR601 | 10 | X6CrNiMoTi17-12-2 (1.4571) | X6CrNiMoTi17-12-2 (1.4571) | BW | 10.2 | 6 | 2 | 10.2 | 6 | 2 | V | HER-009 | 1 | IMR-VP-17-2011 | 141 | BOEHLER "SAS 4-IG" | 2,0 : 2,4 | - | - | 1 | _ | 0.05 | _ | _ | _ | min. 5 | <200 | No | 44021 | Adam Duric | 1 | 8.1 | 8.1 | SEP
60QUN11BR601 | 11 | X6CrNiMoTi17-12-2 (1.4571) | X2CrNiMo17-12-2 (1.4404) | BW | 10.2 | 6 | 2 | 10.2 | 6 | 2 | V | HER-009 | 1 | IMR-VP-17-2011 | 141 | BOEHLER "SAS 4-IG" | 2,0 : 2,4 | - | - | 1 | _ | 0.05 | _ | _ | _ | min. 5 | <200 | No | 44043 | Adam Duric | 1 | 8.1 | 8.1 | SEP
60GMC01BR001 | 1 | P235GH (1.0345) | P235GH (1.0345) | BW | 88.9 | 80 | 3.2 | 88.9 | 80 | 3.2 | V | HER-001 | 0 | IMR-VP-12-2012 | 141 | BOEHLER "DMO-IG" | 2,0 : 3,0 | - | - | 1 | _ | 0.05 | _ | _ | _ | see remark 2) on WPS | <350 | No | 44054 | Adam Duric | 1 | 1.1 / 1.2 | 1.1 / 1.2 | SEP
60GMC01BR002 | 1 | P235GH (1.0345) | P235GH (1.0345) | BW | 88.9 | 80 | 3.2 | 88.9 | 80 | 3.2 | V | HER-001 | 0 | IMR-VP-12-2012 | 141 | BOEHLER "DMO-IG" | 2,0 : 3,0 | - | - | 1 | _ | 0.05 | _ | _ | _ | see remark 2) on WPS | <350 | No | 44054 | Adam Duric | 1 | 1.1 / 1.2 | 1.1 / 1.2 | SEP
60GMC01BR003 | 1 | P235GH (1.0345) | P235GH (1.0345) | BW | 88.9 | 80 | 3.2 | 88.9 | 80 | 3.2 | V | HER-001 | 0 | IMR-VP-12-2012 | 141 | BOEHLER "DMO-IG" | 2,0 : 3,0 | - | - | 1 | _ | 0.05 | _ | _ | _ | see remark 2) on WPS | <350 | No | 44054 | Adam Duric | 1 | 1.1 / 1.2 | 1.1 / 1.2 | SEP
60GMC01BR003 | 4 | P235GH (1.0345) | P235GH (1.0345) | BW | 88.9 | 80 | 3.2 | 88.9 | 80 | 3.2 | V | HER-001 | 0 | IMR-VP-12-2012 | 141 | BOEHLER "DMO-IG" | 2,0 : 3,0 | - | - | 1 | _ | 0.05 | _ | _ | _ | see remark 2) on WPS | <350 | No | 44054 | Adam Duric | 1 | 1.1 / 1.2 | 1.1 / 1.2 | SEP
60GMC01BR004 | 1 | P235GH (1.0345) | P235GH (1.0345) | BW | 88.9 | 80 | 3.2 | 88.9 | 80 | 3.2 | V | HER-001 | 0 | IMR-VP-12-2012 | 141 | BOEHLER "DMO-IG" | 2,0 : 3,0 | - | - | 1 | _ | 0.05 | _ | _ | _ | see remark 2) on WPS | <350 | No | 44054 | Adam Duric | 1 | 1.1 / 1.2 | 1.1 / 1.2 | SEP
60GMC01BR004 | 5 | P235GH (1.0345) | P235GH (1.0345) | BW | 88.9 | 80 | 3.2 | 88.9 | 80 | 3.2 | V | HER-001 | 0 | IMR-VP-12-2012 | 141 | BOEHLER "DMO-IG" | 2,0 : 3,0 | - | - | 1 | _ | 0.05 | _ | _ | _ | see remark 2) on WPS | <350 | No | 44054 | Adam Duric | 1 | 1.1 / 1.2 | 1.1 / 1.2 | SEP
60GMC01BR005 | 1 | P235GH (1.0345) | P235GH (1.0345) | BW | 88.9 | 80 | 3.2 | 88.9 | 80 | 3.2 | V | HER-001 | 0 | IMR-VP-12-2012 | 141 | BOEHLER "DMO-IG" | 2,0 : 3,0 | - | - | 1 | _ | 0.05 | _ | _ | _ | see remark 2) on WPS | <350 | No | 44054 | Adam Duric | 1 | 1.1 / 1.2 | 1.1 / 1.2 | SEP
60GMC01BR005 | 5 | P235GH (1.0345) | P235GH (1.0345) | BW | 60.3 | 50 | 3.6 | 60.3 | 50 | 3.6 | V | HER-001 | 0 | IMR-VP-12-2012 | 141 | BOEHLER "DMO-IG" | 2,0 : 3,0 | - | - | 1 | _ | 0.05 | _ | _ | _ | see remark 2) on WPS | <350 | No | 44054 | Adam Duric | 1 | 1.1 / 1.2 | 1.1 / 1.2 | SEP
60GMC10BR001 | 1 | P235GH (1.0345) | P235GH (1.0345) | BW | 114.3 | 100 | 3.6 | 114.3 | 100 | 3.6 | V | HER-001 | 0 | IMR-VP-12-2012 | 141 | BOEHLER "DMO-IG" | 2,0 : 3,0 | - | - | 1 | _ | 0.05 | _ | _ | _ | see remark 2) on WPS | <350 | No | 44054 | Adam Duric | 1 | 1.1 / 1.2 | 1.1 / 1.2 | SEP
60GMC10BR001 | 4 | P235GH (1.0345) | P235GH (1.0345) | BW | 114.3 | 100 | 3.6 | 114.3 | 100 | 3.6 | V | HER-001 | 0 | IMR-VP-12-2012 | 141 | BOEHLER "DMO-IG" | 2,0 : 3,0 | - | - | 1 | _ | 0.05 | _ | _ | _ | see remark 2) on WPS | <350 | No | 44054 | Adam Duric | 1 | 1.1 / 1.2 | 1.1 / 1.2 | SEP
60GMC10BR001 | 8 | P235GH (1.0345) | P235GH (1.0345) | BW | 114.3 | 100 | 3.6 | 114.3 | 100 | 3.6 | V | HER-001 | 0 | IMR-VP-12-2012 | 141 | BOEHLER "DMO-IG" | 2,0 : 3,0 | - | - | 1 | _ | 0.05 | _ | _ | _ | see remark 2) on WPS | <350 | No | 44054 | Adam Duric | 1 | 1.1 / 1.2 | 1.1 / 1.2 | SEP
60GMC10BR001 | 10 | P235GH (1.0345) | P235GH (1.0345) | BW | 114.3 | 100 | 3.6 | 114.3 | 100 | 3.6 | V | HER-001 | 0 | IMR-VP-12-2012 | 141 | BOEHLER "DMO-IG" | 2,0 : 3,0 | - | - | 1 | _ | 0.05 | _ | _ | _ | see remark 2) on WPS | <350 | No | 44054 | Adam Duric | 1 | 1.1 / 1.2 | 1.1 / 1.2 | SEP
60GMC10BR001 | 14 | P235GH (1.0345) | P235GH (1.0345) | BW | 114.3 | 100 | 3.6 | 114.3 | 100 | 3.6 | V | HER-001 | 0 | IMR-VP-12-2012 | 141 | BOEHLER "DMO-IG" | 2,0 : 3,0 | - | - | 1 | _ | 0.05 | _ | _ | _ | see remark 2) on WPS | <350 | No | 44054 | Adam Duric | 1 | 1.1 / 1.2 | 1.1 / 1.2 | SEP
60GMC10BR001 | 16 | P235GH (1.0345) | P235GH (1.0345) | BW | 114.3 | 100 | 3.6 | 114.3 | 100 | 3.6 | V | HER-001 | 0 | IMR-VP-12-2012 | 141 | BOEHLER "DMO-IG" | 2,0 : 3,0 | - | - | 1 | _ | 0.05 | _ | _ | _ | see remark 2) on WPS | <350 | No | 44054 | Adam Duric | 1 | 1.1 / 1.2 | 1.1 / 1.2 | SEP
60GMC10BR001 | 18 | P235GH (1.0345) | P235GH (1.0345) | BW | 114.3 | 100 | 3.6 | 114.3 | 100 | 3.6 | V | HER-001 | 0 | IMR-VP-12-2012 | 141 | BOEHLER "DMO-IG" | 2,0 : 3,0 | - | - | 1 | _ | 0.05 | _ | _ | _ | see remark 2) on WPS | <350 | No | 44054 | Adam Duric | 1 | 1.1 / 1.2 | 1.1 / 1.2 | SEP
60GMC10BR001 | 20 | P235GH (1.0345) | P235GH (1.0345) | BW | 114.3 | 100 | 3.6 | 114.3 | 100 | 3.6 | V | HER-001 | 0 | IMR-VP-12-2012 | 141 | BOEHLER "DMO-IG" | 2,0 : 3,0 | - | - | 1 | _ | 0.05 | _ | _ | _ | see remark 2) on WPS | <350 | No | 44054 | Adam Duric | 1 | 1.1 / 1.2 | 1.1 / 1.2 | SEP
60GMC10BR001 | 24 | P235GH (1.0345) | P235GH (1.0345) | BW | 114.3 | 100 | 3.6 | 114.3 | 100 | 3.6 | V | HER-001 | 0 | IMR-VP-12-2012 | 141 | BOEHLER "DMO-IG" | 2,0 : 3,0 | - | - | 1 | _ | 0.05 | _ | _ | _ | see remark 2) on WPS | <350 | No | 44054 | Adam Duric | 1 | 1.1 / 1.2 | 1.1 / 1.2 | SEP
60GMC10BR001 | 28 | P235GH (1.0345) | P235GH (1.0345) | BW | 114.3 | 100 | 3.6 | 114.3 | 100 | 3.6 | V | HER-001 | 0 | IMR-VP-12-2012 | 141 | BOEHLER "DMO-IG" | 2,0 : 3,0 | - | - | 1 | _ | 0.05 | _ | _ | _ | see remark 2) on WPS | <350 | No | 44054 | Adam Duric | 1 | 1.1 / 1.2 | 1.1 / 1.2 | SEP
60GMC10BR001 | 32 | P235GH (1.0345) | P235GH (1.0345) | BW | 114.3 | 100 | 3.6 | 114.3 | 100 | 3.6 | V | HER-001 | 0 | IMR-VP-12-2012 | 141 | BOEHLER "DMO-IG" | 2,0 : 3,0 | - | - | 1 | _ | 0.05 | _ | _ | _ | see remark 2) on WPS | <350 | No | 44054 | Adam Duric | 1 | 1.1 / 1.2 | 1.1 / 1.2 | SEP
60GMC10BR001 | 36 | P235GH (1.0345) | P235GH (1.0345) | BW | 114.3 | 100 | 3.6 | 114.3 | 100 | 3.6 | V | HER-001 | 0 | IMR-VP-12-2012 | 141 | BOEHLER "DMO-IG" | 2,0 : 3,0 | - | - | 1 | _ | 0.05 | _ | _ | _ | see remark 2) on WPS | <350 | No | 44054 | Adam Duric | 1 | 1.1 / 1.2 | 1.1 / 1.2 | SEP
60GMC11BR001 | 6 | P235GH (1.0345) | P235GH (1.0345) | BW | 114.3 | 100 | 3.6 | 114.3 | 100 | 3.6 | V | HER-001 | 0 | IMR-VP-12-2012 | 141 | BOEHLER "DMO-IG" | 2,0 : 3,0 | - | - | 1 | _ | 0.05 | _ | _ | _ | see remark 2) on WPS | <350 | No | 44054 | Adam Duric | 1 | 1.1 / 1.2 | 1.1 / 1.2 | SEP
60GMC11BR001 | 9 | P235GH (1.0345) | GP240GH (1.0619) | BW | 114.3 | 100 | 3.6 | 114.3 | 100 | 3.6 | V | HER-001 | 0 | IMR-VP-12-2012 | 141 | BOEHLER "DMO-IG" | 2,0 : 3,0 | - | - | 1 | _ | 0.05 | _ | _ | _ | see remark 2) on WPS | <350 | No | 44054 | Adam Duric | 1 | 1.1 / 1.2 | 1.1 / 1.2 | SEP
60GMC11BR001 | 10 | GP240GH (1.0619) | P235GH (1.0345) | BW | 114.3 | 100 | 3.6 | 114.3 | 100 | 3.6 | V | HER-001 | 0 | IMR-VP-12-2012 | 141 | BOEHLER "DMO-IG" | 2,0 : 3,0 | - | - | 1 | _ | 0.05 | _ | _ | _ | see remark 2) on WPS | <350 | No | 44054 | Adam Duric | 1 | 1.1 / 1.2 | 1.1 / 1.2 | SEP
60GMC11BR001 | 15 | P235GH (1.0345) | P235GH (1.0345) | BW | 114.3 | 100 | 3.6 | 114.3 | 100 | 3.6 | V | HER-001 | 0 | IMR-VP-12-2012 | 141 | BOEHLER "DMO-IG" | 2,0 : 3,0 | - | - | 1 | _ | 0.05 | _ | _ | _ | see remark 2) on WPS | <350 | No | 44054 | Adam Duric | 1 | 1.1 / 1.2 | 1.1 / 1.2 | SEP
60GMC11BR901 | 1 | P235GH (1.0345) | P250GH (1.0460) | BW | 33.7 | 25 | 4 | 33.7 | 25 | 4 | V | HER-001 | 0 | IMR-VP-12-2012 | 141 | BOEHLER "DMO-IG" | 2,0 : 3,0 | - | - | 1 | _ | 0.05 | _ | _ | _ | see remark 2) on WPS | <350 | No | 44054 | Adam Duric | 1 | 1.1 / 1.2 | 1.1 / 1.2 | SEP
60GMC11BR901 | 2 | P250GH (1.0460) | Undefined material (CS) | BW | 33.7 | 25 | 4 | 33.7 | 25 | 4 | V | HER-001 | 0 | IMR-VP-12-2012 | 141 | BOEHLER "DMO-IG" | 2,0 : 3,0 | - | - | 1 | _ | 0.05 | _ | _ | _ | see remark 2) on WPS | <350 | No | 44054 | Adam Duric | 1 | 1.1 / 1.2 | 1.1 / 1.2 | SEP
60GMC11BR901 | 3 | P235GH (1.0345) | P235GH (1.0345) | BW | 33.7 | 25 | 4 | 33.7 | 25 | 4 | V | HER-001 | 0 | IMR-VP-12-2012 | 141 | BOEHLER "DMO-IG" | 2,0 : 3,0 | - | - | 1 | _ | 0.05 | _ | _ | _ | see remark 2) on WPS | <350 | No | 44054 | Adam Duric | 1 | 1.1 / 1.2 | 1.1 / 1.2 | SEP
60GMC12BR001 | 6 | P235GH (1.0345) | P235GH (1.0345) | BW | 114.3 | 100 | 3.6 | 114.3 | 100 | 3.6 | V | HER-001 | 0 | IMR-VP-12-2012 | 141 | BOEHLER "DMO-IG" | 2,0 : 3,0 | - | - | 1 | _ | 0.05 | _ | _ | _ | see remark 2) on WPS | <350 | No | 44054 | Adam Duric | 1 | 1.1 / 1.2 | 1.1 / 1.2 | SEP
60GMC12BR001 | 9 | P235GH (1.0345) | GP240GH (1.0619) | BW | 114.3 | 100 | 3.6 | 114.3 | 100 | 3.6 | V | HER-001 | 0 | IMR-VP-12-2012 | 141 | BOEHLER "DMO-IG" | 2,0 : 3,0 | - | - | 1 | _ | 0.05 | _ | _ | _ | see remark 2) on WPS | <350 | No | 44054 | Adam Duric | 1 | 1.1 / 1.2 | 1.1 / 1.2 | SEP
60GMC12BR001 | 10 | GP240GH (1.0619) | P235GH (1.0345) | BW | 114.3 | 100 | 3.6 | 114.3 | 100 | 3.6 | V | HER-001 | 0 | IMR-VP-12-2012 | 141 | BOEHLER "DMO-IG" | 2,0 : 3,0 | - | - | 1 | _ | 0.05 | _ | _ | _ | see remark 2) on WPS | <350 | No | 44054 | Adam Duric | 1 | 1.1 / 1.2 | 1.1 / 1.2 | SEP
60GMC20BR001 | 1 | P235GH (1.0345) | P235GH (1.0345) | BW | 114.3 | 100 | 3.6 | 114.3 | 100 | 3.6 | V | HER-001 | 0 | IMR-VP-12-2012 | 141 | BOEHLER "DMO-IG" | 2,0 : 3,0 | - | - | 1 | _ | 0.05 | _ | _ | _ | see remark 2) on WPS | <350 | No | 44054 | Adam Duric | 1 | 1.1 / 1.2 | 1.1 / 1.2 | SEP
60GMC20BR001 | 3 | P235GH (1.0345) | P235GH (1.0345) | BW | 114.3 | 100 | 3.6 | 114.3 | 100 | 3.6 | V | HER-001 | 0 | IMR-VP-12-2012 | 141 | BOEHLER "DMO-IG" | 2,0 : 3,0 | - | - | 1 | _ | 0.05 | _ | _ | _ | see remark 2) on WPS | <350 | No | 44054 | Adam Duric | 1 | 1.1 / 1.2 | 1.1 / 1.2 | SEP
60GMC20BR003 | 4 | P235GH (1.0345) | P235GH (1.0345) | BW | 114.3 | 100 | 3.6 | 114.3 | 100 | 3.6 | V | HER-001 | 0 | IMR-VP-12-2012 | 141 | BOEHLER "DMO-IG" | 2,0 : 3,0 | - | - | 1 | _ | 0.05 | _ | _ | _ | see remark 2) on WPS | <350 | No | 44054 | Adam Duric | 1 | 1.1 / 1.2 | 1.1 / 1.2 | SEP
60GMC20BR003 | 6 | P235GH (1.0345) | P235GH (1.0345) | BW | 114.3 | 100 | 3.6 | 114.3 | 100 | 3.6 | V | HER-001 | 0 | IMR-VP-12-2012 | 141 | BOEHLER "DMO-IG" | 2,0 : 3,0 | - | - | 1 | _ | 0.05 | _ | _ | _ | see remark 2) on WPS | <350 | No | 44054 | Adam Duric | 1 | 1.1 / 1.2 | 1.1 / 1.2 | SEP
60GMC20BR003 | 8 | P235GH (1.0345) | P235GH (1.0345) | BW | 114.3 | 100 | 3.6 | 114.3 | 100 | 3.6 | V | HER-001 | 0 | IMR-VP-12-2012 | 141 | BOEHLER "DMO-IG" | 2,0 : 3,0 | - | - | 1 | _ | 0.05 | _ | _ | _ | see remark 2) on WPS | <350 | No | 44054 | Adam Duric | 1 | 1.1 / 1.2 | 1.1 / 1.2 | SEP
60GMC20BR003 | 12 | P235GH (1.0345) | P235GH (1.0345) | BW | 114.3 | 100 | 3.6 | 114.3 | 100 | 3.6 | V | HER-001 | 0 | IMR-VP-12-2012 | 141 | BOEHLER "DMO-IG" | 2,0 : 3,0 | - | - | 1 | _ | 0.05 | _ | _ | _ | see remark 2) on WPS | <350 | No | 44054 | Adam Duric | 1 | 1.1 / 1.2 | 1.1 / 1.2 | SEP
60GMC20BR003 | 15 | P235GH (1.0345) | P235GH (1.0345) | BW | 114.3 | 100 | 3.6 | 114.3 | 100 | 3.6 | V | HER-001 | 0 | IMR-VP-12-2012 | 141 | BOEHLER "DMO-IG" | 2,0 : 3,0 | - | - | 1 | _ | 0.05 | _ | _ | _ | see remark 2) on WPS | <350 | No | 44054 | Adam Duric | 1 | 1.1 / 1.2 | 1.1 / 1.2 | SEP
60GMC20BR003 | 19 | P235GH (1.0345) | P235GH (1.0345) | BW | 114.3 | 100 | 3.6 | 114.3 | 100 | 3.6 | V | HER-001 | 0 | IMR-VP-12-2012 | 141 | BOEHLER "DMO-IG" | 2,0 : 3,0 | - | - | 1 | _ | 0.05 | _ | _ | _ | see remark 2) on WPS | <350 | No | 44054 | Adam Duric | 1 | 1.1 / 1.2 | 1.1 / 1.2 | SEP
60GMC20BR003 | 22 | P235GH (1.0345) | P235GH (1.0345) | BW | 114.3 | 100 | 3.6 | 114.3 | 100 | 3.6 | V | HER-001 | 0 | IMR-VP-12-2012 | 141 | BOEHLER "DMO-IG" | 2,0 : 3,0 | - | - | 1 | _ | 0.05 | _ | _ | _ | see remark 2) on WPS | <350 | No | 44054 | Adam Duric | 1 | 1.1 / 1.2 | 1.1 / 1.2 | SEP
60GMC20BR003 | 25 | P235GH (1.0345) | P235GH (1.0345) | BW | 114.3 | 100 | 3.6 | 114.3 | 100 | 3.6 | V | HER-001 | 0 | IMR-VP-12-2012 | 141 | BOEHLER "DMO-IG" | 2,0 : 3,0 | - | - | 1 | _ | 0.05 | _ | _ | _ | see remark 2) on WPS | <350 | No | 44054 | Adam Duric | 1 | 1.1 / 1.2 | 1.1 / 1.2 | SEP
60GMC21BR001 | 6 | P235GH (1.0345) | P235GH (1.0345) | BW | 114.3 | 100 | 3.6 | 114.3 | 100 | 3.6 | V | HER-001 | 0 | IMR-VP-12-2012 | 141 | BOEHLER "DMO-IG" | 2,0 : 3,0 | - | - | 1 | _ | 0.05 | _ | _ | _ | see remark 2) on WPS | <350 | No | 44054 | Adam Duric | 1 | 1.1 / 1.2 | 1.1 / 1.2 | SEP
60GMC21BR001 | 9 | P235GH (1.0345) | GP240GH (1.0619) | BW | 114.3 | 100 | 3.6 | 114.3 | 100 | 3.6 | V | HER-001 | 0 | IMR-VP-12-2012 | 141 | BOEHLER "DMO-IG" | 2,0 : 3,0 | - | - | 1 | _ | 0.05 | _ | _ | _ | see remark 2) on WPS | <350 | No | 44054 | Adam Duric | 1 | 1.1 / 1.2 | 1.1 / 1.2 | SEP
60GMC21BR001 | 10 | GP240GH (1.0619) | P235GH (1.0345) | BW | 114.3 | 100 | 3.6 | 114.3 | 100 | 3.6 | V | HER-001 | 0 | IMR-VP-12-2012 | 141 | BOEHLER "DMO-IG" | 2,0 : 3,0 | - | - | 1 | _ | 0.05 | _ | _ | _ | see remark 2) on WPS | <350 | No | 44054 | Adam Duric | 1 | 1.1 / 1.2 | 1.1 / 1.2 | SEP
60GMC22BR001 | 6 | P235GH (1.0345) | P235GH (1.0345) | BW | 114.3 | 100 | 3.6 | 114.3 | 100 | 3.6 | V | HER-001 | 0 | IMR-VP-12-2012 | 141 | BOEHLER "DMO-IG" | 2,0 : 3,0 | - | - | 1 | _ | 0.05 | _ | _ | _ | see remark 2) on WPS | <350 | No | 44054 | Adam Duric | 1 | 1.1 / 1.2 | 1.1 / 1.2 | SEP
60GMC22BR001 | 9 | P235GH (1.0345) | GP240GH (1.0619) | BW | 114.3 | 100 | 3.6 | 114.3 | 100 | 3.6 | V | HER-001 | 0 | IMR-VP-12-2012 | 141 | BOEHLER "DMO-IG" | 2,0 : 3,0 | - | - | 1 | _ | 0.05 | _ | _ | _ | see remark 2) on WPS | <350 | No | 44054 | Adam Duric | 1 | 1.1 / 1.2 | 1.1 / 1.2 | SEP
60GMC22BR001 | 10 | GP240GH (1.0619) | P235GH (1.0345) | BW | 114.3 | 100 | 3.6 | 114.3 | 100 | 3.6 | V | HER-001 | 0 | IMR-VP-12-2012 | 141 | BOEHLER "DMO-IG" | 2,0 : 3,0 | - | - | 1 | _ | 0.05 | _ | _ | _ | see remark 2) on WPS | <350 | No | 44054 | Adam Duric | 1 | 1.1 / 1.2 | 1.1 / 1.2 | SEP
60GMC22BR001 | 15 | P235GH (1.0345) | P235GH (1.0345) | BW | 114.3 | 100 | 3.6 | 114.3 | 100 | 3.6 | V | HER-001 | 0 | IMR-VP-12-2012 | 141 | BOEHLER "DMO-IG" | 2,0 : 3,0 | - | - | 1 | _ | 0.05 | _ | _ | _ | see remark 2) on WPS | <350 | No | 44054 | Adam Duric | 1 | 1.1 / 1.2 | 1.1 / 1.2 | SEP
60GMC22BR901 | 1 | P235GH (1.0345) | P250GH (1.0460) | BW | 33.7 | 25 | 4 | 33.7 | 25 | 4 | V | HER-001 | 0 | IMR-VP-12-2012 | 141 | BOEHLER "DMO-IG" | 2,0 : 3,0 | - | - | 1 | _ | 0.05 | _ | _ | _ | see remark 2) on WPS | <350 | No | 44054 | Adam Duric | 1 | 1.1 / 1.2 | 1.1 / 1.2 | SEP
60GMC22BR901 | 2 | P250GH (1.0460) | Undefined material (CS) | BW | 33.7 | 25 | 4 | 33.7 | 25 | 4 | V | HER-001 | 0 | IMR-VP-12-2012 | 141 | BOEHLER "DMO-IG" | 2,0 : 3,0 | - | - | 1 | _ | 0.05 | _ | _ | _ | see remark 2) on WPS | <350 | No | 44054 | Adam Duric | 1 | 1.1 / 1.2 | 1.1 / 1.2 | SEP
60GMC22BR901 | 3 | P235GH (1.0345) | P235GH (1.0345) | BW | 33.7 | 25 | 4 | 33.7 | 25 | 4 | V | HER-001 | 0 | IMR-VP-12-2012 | 141 | BOEHLER "DMO-IG" | 2,0 : 3,0 | - | - | 1 | _ | 0.05 | _ | _ | _ | see remark 2) on WPS | <350 | No | 44054 | Adam Duric | 1 | 1.1 / 1.2 | 1.1 / 1.2 | SEP
60GMD20BR004 | 4 | P235GH (1.0345) | P235GH (1.0345) | BW | 168.3 | 150 | 4.5 | 168.3 | 150 | 4.5 | V | HER-001 | 0 | IMR-VP-12-2012 | 141 | BOEHLER "DMO-IG" | 2,0 : 3,0 | - | - | 1 | _ | 0.05 | _ | _ | _ | see remark 2) on WPS | <350 | No | 44054 | Adam Duric | 1 | 1.1 / 1.2 | 1.1 / 1.2 | SEP
60GMD20BR004 | 8 | P235GH (1.0345) | P235GH (1.0345) | BW | 168.3 | 150 | 4.5 | 168.3 | 150 | 4.5 | V | HER-001 | 0 | IMR-VP-12-2012 | 141 | BOEHLER "DMO-IG" | 2,0 : 3,0 | - | - | 1 | _ | 0.05 | _ | _ | _ | see remark 2) on WPS | <350 | No | 44054 | Adam Duric | 1 | 1.1 / 1.2 | 1.1 / 1.2 | SEP
60GMD20BR004 | 12 | P235GH (1.0345) | P235GH (1.0345) | BW | 168.3 | 150 | 4.5 | 168.3 | 150 | 4.5 | V | HER-001 | 0 | IMR-VP-12-2012 | 141 | BOEHLER "DMO-IG" | 2,0 : 3,0 | - | - | 1 | _ | 0.05 | _ | _ | _ | see remark 2) on WPS | <350 | No | 44054 | Adam Duric | 1 | 1.1 / 1.2 | 1.1 / 1.2 | SEP
60GMD20BR004 | 16 | P235GH (1.0345) | P235GH (1.0345) | BW | 168.3 | 150 | 4.5 | 168.3 | 150 | 4.5 | V | HER-001 | 0 | IMR-VP-12-2012 | 141 | BOEHLER "DMO-IG" | 2,0 : 3,0 | - | - | 1 | _ | 0.05 | _ | _ | _ | see remark 2) on WPS | <350 | No | 44054 | Adam Duric | 1 | 1.1 / 1.2 | 1.1 / 1.2 | SEP
60GMD20BR004 | 18 | P235GH (1.0345) | P235GH (1.0345) | BW | 168.3 | 150 | 4.5 | 168.3 | 150 | 4.5 | V | HER-001 | 0 | IMR-VP-12-2012 | 141 | BOEHLER "DMO-IG" | 2,0 : 3,0 | - | - | 1 | _ | 0.05 | _ | _ | _ | see remark 2) on WPS | <350 | No | 44054 | Adam Duric | 1 | 1.1 / 1.2 | 1.1 / 1.2 | SEP
60GMD20BR004 | 21 | P235GH (1.0345) | P235GH (1.0345) | BW | 168.3 | 150 | 4.5 | 168.3 | 150 | 4.5 | V | HER-001 | 0 | IMR-VP-12-2012 | 141 | BOEHLER "DMO-IG" | 2,0 : 3,0 | - | - | 1 | _ | 0.05 | _ | _ | _ | see remark 2) on WPS | <350 | No | 44054 | Adam Duric | 1 | 1.1 / 1.2 | 1.1 / 1.2 | SEP
60GMD20BR004 | 25 | P235GH (1.0345) | P235GH (1.0345) | BW | 168.3 | 150 | 4.5 | 168.3 | 150 | 4.5 | V | HER-001 | 0 | IMR-VP-12-2012 | 141 | BOEHLER "DMO-IG" | 2,0 : 3,0 | - | - | 1 | _ | 0.05 | _ | _ | _ | see remark 2) on WPS | <350 | No | 44054 | Adam Duric | 1 | 1.1 / 1.2 | 1.1 / 1.2 | SEP
60GMD20BR952 | 3 | P235GH (1.0345) | P235GH (1.0345) | BW | 33.7 | 25 | 4 | 33.7 | 25 | 4 | V | HER-001 | 0 | IMR-VP-12-2012 | 141 | BOEHLER "DMO-IG" | 2,0 : 3,0 | - | - | 1 | _ | 0.05 | _ | _ | _ | see remark 2) on WPS | <350 | No | 44054 | Adam Duric | 1 | 1.1 / 1.2 | 1.1 / 1.2 | SEP
60GMD20BR952 | 4 | P235GH (1.0345) | P235GH (1.0345) | BW | 33.7 | 25 | 4 | 33.7 | 25 | 4 | V | HER-001 | 0 | IMR-VP-12-2012 | 141 | BOEHLER "DMO-IG" | 2,0 : 3,0 | - | - | 1 | _ | 0.05 | _ | _ | _ | see remark 2) on WPS | <350 | No | 44054 | Adam Duric | 1 | 1.1 / 1.2 | 1.1 / 1.2 | SEP
60GMD20BR952 | 1 | P235GH (1.0345) | P250GH (1.0460) | BW | 33.7 | 25 | 4 | 33.7 | 25 | 4 | V | HER-001 | 0 | IMR-VP-12-2012 | 141 | BOEHLER "DMO-IG" | 2,0 : 3,0 | - | - | 1 | _ | 0.05 | _ | _ | _ | see remark 2) on WPS | <350 | No | 44054 | Adam Duric | 1 | 1.1 / 1.2 | 1.1 / 1.2 | SEP
60GMD20BR952 | 2 | P250GH (1.0460) | P235GH (1.0345) | BW | 33.7 | 25 | 4 | 33.7 | 25 | 4 | V | HER-001 | 0 | IMR-VP-12-2012 | 141 | BOEHLER "DMO-IG" | 2,0 : 3,0 | - | - | 1 | _ | 0.05 | _ | _ | _ | see remark 2) on WPS | <350 | No | 44054 | Adam Duric | 1 | 1.1 / 1.2 | 1.1 / 1.2 | SEP
60GMW10BR001 | 1 | P235GH (1.0345) | P235GH (1.0345) | BW | 114.3 | 100 | 3.6 | 114.3 | 100 | 3.6 | V | HER-001 | 0 | IMR-VP-12-2012 | 141 | BOEHLER "DMO-IG" | 2,0 : 3,0 | - | - | 1 | _ | 0.05 | _ | _ | _ | see remark 2) on WPS | <350 | No | 44054 | Adam Duric | 1 | 1.1 / 1.2 | 1.1 / 1.2 | SEP
60GMW10BR001 | 3 | P235GH (1.0345) | P235GH (1.0345) | BW | 114.3 | 100 | 3.6 | 114.3 | 100 | 3.6 | V | HER-001 | 0 | IMR-VP-12-2012 | 141 | BOEHLER "DMO-IG" | 2,0 : 3,0 | - | - | 1 | _ | 0.05 | _ | _ | _ | see remark 2) on WPS | <350 | No | 44054 | Adam Duric | 1 | 1.1 / 1.2 | 1.1 / 1.2 | SEP
60GMW10BR001 | 6 | P235GH (1.0345) | P235GH (1.0345) | BW | 114.3 | 100 | 3.6 | 114.3 | 100 | 3.6 | V | HER-001 | 0 | IMR-VP-12-2012 | 141 | BOEHLER "DMO-IG" | 2,0 : 3,0 | - | - | 1 | _ | 0.05 | _ | _ | _ | see remark 2) on WPS | <350 | No | 44054 | Adam Duric | 1 | 1.1 / 1.2 | 1.1 / 1.2 | SEP
60GMW10BR001 | 9 | P235GH (1.0345) | P235GH (1.0345) | BW | 114.3 | 100 | 3.6 | 114.3 | 100 | 3.6 | V | HER-001 | 0 | IMR-VP-12-2012 | 141 | BOEHLER "DMO-IG" | 2,0 : 3,0 | - | - | 1 | _ | 0.05 | _ | _ | _ | see remark 2) on WPS | <350 | No | 44054 | Adam Duric | 1 | 1.1 / 1.2 | 1.1 / 1.2 | SEP
60GMW10BR001 | 12 | P235GH (1.0345) | P235GH (1.0345) | BW | 114.3 | 100 | 3.6 | 114.3 | 100 | 3.6 | V | HER-001 | 0 | IMR-VP-12-2012 | 141 | BOEHLER "DMO-IG" | 2,0 : 3,0 | - | - | 1 | _ | 0.05 | _ | _ | _ | see remark 2) on WPS | <350 | No | 44054 | Adam Duric | 1 | 1.1 / 1.2 | 1.1 / 1.2 | SEP
60GMW11BR001 | 6 | P235GH (1.0345) | P235GH (1.0345) | BW | 114.3 | 100 | 3.6 | 114.3 | 100 | 3.6 | V | HER-001 | 0 | IMR-VP-12-2012 | 141 | BOEHLER "DMO-IG" | 2,0 : 3,0 | - | - | 1 | _ | 0.05 | _ | _ | _ | see remark 2) on WPS | <350 | No | 44054 | Adam Duric | 1 | 1.1 / 1.2 | 1.1 / 1.2 | SEP
60GMW11BR001 | 9 | P235GH (1.0345) | GP240GH (1.0619) | BW | 114.3 | 100 | 3.6 | 114.3 | 100 | 3.6 | V | HER-001 | 0 | IMR-VP-12-2012 | 141 | BOEHLER "DMO-IG" | 2,0 : 3,0 | - | - | 1 | _ | 0.05 | _ | _ | _ | see remark 2) on WPS | <350 | No | 44054 | Adam Duric | 1 | 1.1 / 1.2 | 1.1 / 1.2 | SEP
60GMW11BR001 | 10 | GP240GH (1.0619) | P235GH (1.0345) | BW | 114.3 | 100 | 3.6 | 114.3 | 100 | 3.6 | V | HER-001 | 0 | IMR-VP-12-2012 | 141 | BOEHLER "DMO-IG" | 2,0 : 3,0 | - | - | 1 | _ | 0.05 | _ | _ | _ | see remark 2) on WPS | <350 | No | 44054 | Adam Duric | 1 | 1.1 / 1.2 | 1.1 / 1.2 | SEP
60GMW11BR001 | 15 | P235GH (1.0345) | P235GH (1.0345) | BW | 114.3 | 100 | 3.6 | 114.3 | 100 | 3.6 | V | HER-001 | 0 | IMR-VP-12-2012 | 141 | BOEHLER "DMO-IG" | 2,0 : 3,0 | - | - | 1 | _ | 0.05 | _ | _ | _ | see remark 2) on WPS | <350 | No | 44054 | Adam Duric | 1 | 1.1 / 1.2 | 1.1 / 1.2 | SEP
60GMW11BR901 | 1 | P235GH (1.0345) | P250GH (1.0460) | BW | 33.7 | 25 | 4 | 33.7 | 25 | 4 | V | HER-001 | 0 | IMR-VP-12-2012 | 141 | BOEHLER "DMO-IG" | 2,0 : 3,0 | - | - | 1 | _ | 0.05 | _ | _ | _ | see remark 2) on WPS | <350 | No | 44054 | Adam Duric | 1 | 1.1 / 1.2 | 1.1 / 1.2 | SEP
60GMW11BR901 | 2 | P250GH (1.0460) | Undefined material (CS) | BW | 33.7 | 25 | 4 | 25 | 25 | 4 | V | HER-001 | 0 | IMR-VP-12-2012 | 141 | BOEHLER "DMO-IG" | 2,0 : 3,0 | - | - | 1 | _ | 0.05 | _ | _ | _ | see remark 2) on WPS | <350 | No | 44054 | Adam Duric | 1 | 1.1 / 1.2 | 1.1 / 1.2 | SEP
60GMW11BR901 | 3 | P235GH (1.0345) | P235GH (1.0345) | BW | 114.3 | 100 | 3.6 | 33.7 | 25 | 4 | V | HER-001 | 0 | IMR-VP-12-2012 | 141 | BOEHLER "DMO-IG" | 2,0 : 3,0 | - | - | 1 | _ | 0.05 | _ | _ | _ | see remark 2) on WPS | <350 | No | 44054 | Adam Duric | 1 | 1.1 / 1.2 | 1.1 / 1.2 | SEP
60GMW12BR001 | 6 | P235GH (1.0345) | P235GH (1.0345) | BW | 114.3 | 100 | 3.6 | 114.3 | 100 | 3.6 | V | HER-001 | 0 | IMR-VP-12-2012 | 141 | BOEHLER "DMO-IG" | 2,0 : 3,0 | - | - | 1 | _ | 0.05 | _ | _ | _ | see remark 2) on WPS | <350 | No | 44054 | Adam Duric | 1 | 1.1 / 1.2 | 1.1 / 1.2 | SEP
60GMW12BR001 | 9 | P235GH (1.0345) | GP240GH (1.0619) | BW | 114.3 | 100 | 3.6 | 114.3 | 100 | 3.6 | V | HER-001 | 0 | IMR-VP-12-2012 | 141 | BOEHLER "DMO-IG" | 2,0 : 3,0 | - | - | 1 | _ | 0.05 | _ | _ | _ | see remark 2) on WPS | <350 | No | 44054 | Adam Duric | 1 | 1.1 / 1.2 | 1.1 / 1.2 | SEP
60GMW12BR001 | 10 | GP240GH (1.0619) | P235GH (1.0345) | BW | 114.3 | 100 | 3.6 | 114.3 | 100 | 3.6 | V | HER-001 | 0 | IMR-VP-12-2012 | 141 | BOEHLER "DMO-IG" | 2,0 : 3,0 | - | - | 1 | _ | 0.05 | _ | _ | _ | see remark 2) on WPS | <350 | No | 44054 | Adam Duric | 1 | 1.1 / 1.2 | 1.1 / 1.2 | SEP
60HSK10BR001-UNY01Y-00L | 1 | P235GH (1.0345) | P235GH (1.0345) | BW | 60.3 | 50 | 3.6 | 60.3 | 50 | 3.6 | V | HER-001 | 0 | IMR-VP-12-2012 | 141 | BOEHLER "DMO-IG" | 2,0 : 3,0 | - | - | 1 | _ | 0.05 | _ | _ | _ | see remark 2) on WPS | <350 | No | 44054 | Adam Duric | 1 | 1.1 / 1.2 | 1.1 / 1.2 | I
60HSK10BR001-UNY01Y-00L | 4 | P235GH (1.0345) | P235GH (1.0345) | BW | 60.3 | 50 | 3.6 | 60.3 | 50 | 3.6 | V | HER-001 | 0 | IMR-VP-12-2012 | 141 | BOEHLER "DMO-IG" | 2,0 : 3,0 | - | - | 1 | _ | 0.05 | _ | _ | _ | see remark 2) on WPS | <350 | No | 44054 | Adam Duric | 1 | 1.1 / 1.2 | 1.1 / 1.2 | I
60HSK10BR001-UNY01Y-00L | 6 | P235GH (1.0345) | P235GH (1.0345) | BW | 60.3 | 50 | 3.6 | 60.3 | 50 | 3.6 | V | HER-001 | 0 | IMR-VP-12-2012 | 141 | BOEHLER "DMO-IG" | 2,0 : 3,0 | - | - | 1 | _ | 0.05 | _ | _ | _ | see remark 2) on WPS | <350 | No | 44054 | Adam Duric | 1 | 1.1 / 1.2 | 1.1 / 1.2 | I
60HSK10BR001-UNY01Y-01L | 1 | P235GH (1.0345) | P235GH (1.0345) | BW | 60.3 | 50 | 3.6 | 60.3 | 50 | 3.6 | V | HER-001 | 0 | IMR-VP-12-2012 | 141 | BOEHLER "DMO-IG" | 2,0 : 3,0 | - | - | 1 | _ | 0.05 | _ | _ | _ | see remark 2) on WPS | <350 | No | 44054 | Adam Duric | 1 | 1.1 / 1.2 | 1.1 / 1.2 | I
60HSK10BR001-UNY01Y-01L | 12 | P235GH (1.0345) | P235GH (1.0345) | BW | 60.3 | 50 | 3.6 | 60.3 | 50 | 3.6 | V | HER-001 | 0 | IMR-VP-12-2012 | 141 | BOEHLER "DMO-IG" | 2,0 : 3,0 | - | - | 1 | _ | 0.05 | _ | _ | _ | see remark 2) on WPS | <350 | No | 44054 | Adam Duric | 1 | 1.1 / 1.2 | 1.1 / 1.2 | I
60HSK10BR001-UNY01Y-01L | 8 | P235GH (1.0345) | P235GH (1.0345) | BW | 60.3 | 50 | 3.6 | 60.3 | 50 | 3.6 | V | HER-001 | 0 | IMR-VP-12-2012 | 141 | BOEHLER "DMO-IG" | 2,0 : 3,0 | - | - | 1 | _ | 0.05 | _ | _ | _ | see remark 2) on WPS | <350 | No | 44054 | Adam Duric | 1 | 1.1 / 1.2 | 1.1 / 1.2 | I
60HSK10BR001-UNY01Y-D11 | 1 | P235GH (1.0345) | P235GH (1.0345) | BW | 48.3 | 40 | 4 | 48.3 | 40 | 4 | V | HER-001 | 0 | IMR-VP-12-2012 | 141 | BOEHLER "DMO-IG" | 2,0 : 3,0 | - | - | 1 | _ | 0.05 | _ | _ | _ | see remark 2) on WPS | <350 | No | 44054 | Adam Duric | 1 | 1.1 / 1.2 | 1.1 / 1.2 | I
60HSK10BR002 | 1 | P235GH (1.0345) | P235GH (1.0345) | BW | 60.3 | 50 | 3.6 | 60.3 | 50 | 3.6 | V | HER-001 | 0 | IMR-VP-12-2012 | 141 | BOEHLER "DMO-IG" | 2,0 : 3,0 | - | - | 1 | _ | 0.05 | _ | _ | _ | see remark 2) on WPS | <350 | No | 44054 | Adam Duric | 1 | 1.1 / 1.2 | 1.1 / 1.2 | I
60HSK10BR002 | 7 | P235GH (1.0345) | P235GH (1.0345) | BW | 60.3 | 50 | 3.6 | 60.3 | 50 | 3.6 | V | HER-001 | 0 | IMR-VP-12-2012 | 141 | BOEHLER "DMO-IG" | 2,0 : 3,0 | - | - | 1 | _ | 0.05 | _ | _ | _ | see remark 2) on WPS | <350 | No | 44054 | Adam Duric | 1 | 1.1 / 1.2 | 1.1 / 1.2 | I
60HSK10BR002 | 9 | P235GH (1.0345) | P235GH (1.0345) | BW | 60.3 | 50 | 3.6 | 60.3 | 50 | 3.6 | V | HER-001 | 0 | IMR-VP-12-2012 | 141 | BOEHLER "DMO-IG" | 2,0 : 3,0 | - | - | 1 | _ | 0.05 | _ | _ | _ | see remark 2) on WPS | <350 | No | 44054 | Adam Duric | 1 | 1.1 / 1.2 | 1.1 / 1.2 | I
60HSK10BR002 | 13 | P235GH (1.0345) | P235GH (1.0345) | BW | 60.3 | 50 | 3.6 | 60.3 | 50 | 3.6 | V | HER-001 | 0 | IMR-VP-12-2012 | 141 | BOEHLER "DMO-IG" | 2,0 : 3,0 | - | - | 1 | _ | 0.05 | _ | _ | _ | see remark 2) on WPS | <350 | No | 44054 | Adam Duric | 1 | 1.1 / 1.2 | 1.1 / 1.2 | I
60HSK10BR002 | 15 | P235GH (1.0345) | P235GH (1.0345) | BW | 60.3 | 50 | 3.6 | 60.3 | 50 | 3.6 | V | HER-001 | 0 | IMR-VP-12-2012 | 141 | BOEHLER "DMO-IG" | 2,0 : 3,0 | - | - | 1 | _ | 0.05 | _ | _ | _ | see remark 2) on WPS | <350 | No | 44054 | Adam Duric | 1 | 1.1 / 1.2 | 1.1 / 1.2 | I
60HSK10BR002 | 18 | P235GH (1.0345) | P235GH (1.0345) | BW | 60.3 | 50 | 3.6 | 60.3 | 50 | 3.6 | V | HER-001 | 0 | IMR-VP-12-2012 | 141 | BOEHLER "DMO-IG" | 2,0 : 3,0 | - | - | 1 | _ | 0.05 | _ | _ | _ | see remark 2) on WPS | <350 | No | 44054 | Adam Duric | 1 | 1.1 / 1.2 | 1.1 / 1.2 | I
60HSK10BR002 | 20 | P235GH (1.0345) | P235GH (1.0345) | BW | 60.3 | 50 | 3.6 | 60.3 | 50 | 3.6 | V | HER-001 | 0 | IMR-VP-12-2012 | 141 | BOEHLER "DMO-IG" | 2,0 : 3,0 | - | - | 1 | _ | 0.05 | _ | _ | _ | see remark 2) on WPS | <350 | No | 44054 | Adam Duric | 1 | 1.1 / 1.2 | 1.1 / 1.2 | I
60HSK10BR002 | 24 | P235GH (1.0345) | P235GH (1.0345) | BW | 60.3 | 50 | 3.6 | 60.3 | 50 | 3.6 | V | HER-001 | 0 | IMR-VP-12-2012 | 141 | BOEHLER "DMO-IG" | 2,0 : 3,0 | - | - | 1 | _ | 0.05 | _ | _ | _ | see remark 2) on WPS | <350 | No | 44054 | Adam Duric | 1 | 1.1 / 1.2 | 1.1 / 1.2 | I
60HSK10BR002 | 26 | P235GH (1.0345) | P235GH (1.0345) | BW | 60.3 | 50 | 3.6 | 60.3 | 50 | 3.6 | V | HER-001 | 0 | IMR-VP-12-2012 | 141 | BOEHLER "DMO-IG" | 2,0 : 3,0 | - | - | 1 | _ | 0.05 | _ | _ | _ | see remark 2) on WPS | <350 | No | 44054 | Adam Duric | 1 | 1.1 / 1.2 | 1.1 / 1.2 | I
60HSK10BR002 | 31 | P235GH (1.0345) | P235GH (1.0345) | BW | 88.9 | 80 | 3.2 | 88.9 | 80 | 3.2 | V | HER-001 | 0 | IMR-VP-12-2012 | 141 | BOEHLER "DMO-IG" | 2,0 : 3,0 | - | - | 1 | _ | 0.05 | _ | _ | _ | see remark 2) on WPS | <350 | No | 44077 | Adam Duric | 1 | 1.1 / 1.2
60LAB11BR001-ULY00Y-00L | 1 | P235GH (1.0345) | P235GH (1.0345) | BW | 273 | 250 | 8.8 | 273 | 250 | 8.8 | V | HER-001 | 0 | IMR-VP-12-2012 | 141 | BOEHLER "DMO-IG" | 2,0 : 3,0 | - | - | 1 | _ | 0.05 | _ | _ | _ | see remark 2) on WPS | <350 | No | 44020 | Adam Duric | 1 | 1.1 / 1.2 | 1.1 / 1.2 | II
60LAB11BR001-ULY00Y-00L | 3 | P235GH (1.0345) | P235GH (1.0345) | BW | 273 | 250 | 8.8 | 273 | 250 | 8.8 | V | HER-001 | 0 | IMR-VP-12-2012 | 141 | BOEHLER "DMO-IG" | 2,0 : 3,0 | - | - | 1 | _ | 0.05 | _ | _ | _ | see remark 2) on WPS | <350 | No | 44020 | Adam Duric | 1 | 1.1 / 1.2 | 1.1 / 1.2 | II
60LAB11BR001-ULY00Y-00L | 4 | P235GH (1.0345) | P235GH (1.0345) | BW | 273 | 250 | 8.8 | 273 | 250 | 8.8 | V | HER-001 | 0 | IMR-VP-12-2012 | 141 | BOEHLER "DMO-IG" | 2,0 : 3,0 | - | - | 1 | _ | 0.05 | _ | _ | _ | see remark 2) on WPS | <350 | No | 44020 | Adam Duric | 1 | 1.1 / 1.2 | 1.1 / 1.2 | II
60LAB11BR003-LAC10Y-00L | 4 | 16Mo3 (1.5415) | 16Mo3 (1.5415) | BW | 220 | 250 | 28 | 273 | 250 | 28 | U | HER-016 | 0 | IMR-VP-02-2014 | 141/111 | BOEHLER "DMO-IG" | 2,0 : 2,4 | BOEHLER "Fox DMO Kb" | 3.2 | 1 | 0.05 | _ | 0.05 | _ | _ | ≥100, see remark 2) on WPS | <350 | No | 44063 | Adam Duric | 1 | 1.1 / 1.2 | 1.1 / 1.2 | II
60LAB11BR003-LAC10Y-00L | 5 | 16Mo3 (1.5415) | 16Mo3 (1.5415) | BW | 220 | 250 | 28 | 220 | 250 | 28 | U | HER-016 | 0 | IMR-VP-02-2014 | 141/111 | BOEHLER "DMO-IG" | 2,0 : 2,4 | BOEHLER "Fox DMO Kb" | 3.2 | 1 | 0.05 | _ | 0.05 | _ | _ | ≥100, see remark 2) on WPS | <350 | No | 44063 | Adam Duric | 1 | 1.1 / 1.2 | 1.1 / 1.2 | II
60LAB11BR003-LAC10Y-01L | 3 | 16Mo3 (1.5415) | 16Mo3 (1.5415) | BW | 220 | 250 | 28 | 220 | 250 | 28 | U | HER-016 | 0 | IMR-VP-02-2014 | 141/111 | BOEHLER "DMO-IG" | 2,0 : 2,4 | BOEHLER "Fox DMO Kb" | 3.2 | 1 | 0.05 | _ | 0.05 | _ | _ | ≥100, see remark 2) on WPS | <350 | No | 44063 | Adam Duric | 1 | 1.1 / 1.2 | 1.1 / 1.2 | II
60LAB11BR004-ULY00Y-00L | 1 | 16Mo3 (1.5415) | 16Mo3 (1.5415) | BW | 276 | 250 | 28 | 276 | 250 | 28 | U | HER-016 | 0 | IMR-VP-02-2014 | 141/111 | BOEHLER "DMO-IG" | 2,0 : 2,4 | BOEHLER "Fox DMO Kb" | 3.2 | 1 | 0.05 | _ | 0.05 | _ | _ | ≥100, see remark 2) on WPS | <350 | No | 44063 | Adam Duric | 1 | 1.1 / 1.2 | 1.1 / 1.2 | II
60LAB11BR004-ULY00Y-00L | 3 | 16Mo3 (1.5415) | 16Mo3 (1.5415) | BW | 276 | 250 | 28 | 276 | 250 | 28 | U | HER-016 | 0 | IMR-VP-02-2014 | 141/111 | BOEHLER "DMO-IG" | 2,0 : 2,4 | BOEHLER "Fox DMO Kb" | 3.2 | 1 | 0.05 | _ | 0.05 | _ | _ | ≥100, see remark 2) on WPS | <350 | No | 44063 | Adam Duric | 1 | 1.1 / 1.2 | 1.1 / 1.2 | II
60LAB11BR004-ULY00Y-00L | 4 | 16Mo3 (1.5415) | 16Mo3 (1.5415) | BW | 276 | 250 | 28 | 276 | 250 | 28 | U | HER-016 | 0 | IMR-VP-02-2014 | 141/111 | BOEHLER "DMO-IG" | 2,0 : 2,4 | BOEHLER "Fox DMO Kb" | 3.2 | 1 | 0.05 | _ | 0.05 | _ | _ | ≥100, see remark 2) on WPS | <350 | No | 44063 | Adam Duric | 1 | 1.1 / 1.2 | 1.1 / 1.2 | II
60LAB11BR004-ULY00Y-00L | 5 | 16Mo3 (1.5415) | 16Mo3 (1.5415) | BW | 276 | 250 | 28 | 276 | 250 | 28 | U | HER-016 | 0 | IMR-VP-02-2014 | 141/111 | BOEHLER "DMO-IG" | 2,0 : 2,4 | BOEHLER "Fox DMO Kb" | 3.2 | 1 | 0.05 | _ | 0.05 | _ | _ | ≥100, see remark 2) on WPS | <350 | No | 44063 | Adam Duric | 1 | 1.1 / 1.2 | 1.1 / 1.2 | II
60LAB11BR021-LAC10Y-00L | 1 | 16Mo3 (1.5415) | 16Mo3 (1.5415) | BW | 168.3 | 150 | 20 | 168.3 | 150 | 20 | U | HER-001 | 0 | IMR-VP-12-2012 | 141 | BOEHLER "DMO-IG" | 2,0 : 3,0 | - | - | 1 | 0.05 | _ | 0.05 | _ | _ | see remark 2) on WPS | <350 | No | 44020 | Adam Duric | 1 | 1.1 / 1.2 | 1.1 / 1.2 | II
60LAB11BR021-LAC10Y-00L | 4 | 16Mo3 (1.5415) | 16Mo3 (1.5415) | BW | 168.3 | 150 | 20 | 168.3 | 150 | 20 | U | HER-001 | 0 | IMR-VP-12-2012 | 141 | BOEHLER "DMO-IG" | 2,0 : 3,0 | - | - | 1 | 0.05 | _ | 0.05 | _ | _ | see remark 2) on WPS | <350 | No | 44020 | Adam Duric | 1 | 1.1 / 1.2 | 1.1 / 1.2 | II
60LAB11BR022-ULY00Y-00L | 1 | 16Mo3 (1.5415) | 16Mo3 (1.5415) | BW | 168.3 | 150 | 20 | 168.3 | 150 | 20 | U | HER-001 | 0 | IMR-VP-12-2012 | 141 | BOEHLER "DMO-IG" | 2,0 : 3,0 | - | - | 1 | 0.05 | _ | 0.05 | _ | _ | see remark 2) on WPS | <350 | No | 44020 | Adam Duric | 1 | 1.1 / 1.2 | 1.1 / 1.2 | II
60LAB11BR022-ULY00Y-00L | 2 | 16Mo3 (1.5415) | GP240GH | BW | 168.3 | 150 | 20 | 168.3 | 150 | 20 | U | HER-001 | 0 | IMR-VP-12-2012 | 141 | BOEHLER "DMO-IG" | 2,0 : 3,0 | - | - | 1 | 0.05 | _ | 0.05 | _ | _ | see remark 2) on WPS | <350 | No | 44020 | Adam Duric | 1 | 1.1 / 1.2 | 1.1 / 1.2 | II
60LAB11BR023-ULY00Y-00L | 1 | P235GH (1.0345) | P235GH (1.0345) | BW | 168.3 | 150 | 5.6 | 168.3 | 150 | 5.6 | V | HER-001 | 0 | IMR-VP-12-2012 | 141 | BOEHLER "DMO-IG" | 2,0 : 3,0 | - | - | 1 | _ | 0.05 | _ | _ | _ | see remark 2) on WPS | <350 | No | 44020 | Adam Duric | 1 | 1.1 / 1.2 | 1.1 / 1.2 | II
60LAB11BR023-ULY00Y-00L | 4 | P235GH (1.0345) | P235GH (1.0345) | BW | 168.3 | 150 | 5.6 | 168.3 | 150 | 5.6 | V | HER-001 | 0 | IMR-VP-12-2012 | 141 | BOEHLER "DMO-IG" | 2,0 : 3,0 | - | - | 1 | _ | 0.05 | _ | _ | _ | see remark 2) on WPS | <350 | No | 44020 | Adam Duric | 1 | 1.1 / 1.2 | 1.1 / 1.2 | II
60LAB11BR192-LAC10Y-00L | 1 | P235GH (1.0345) | P235GH (1.0345) | BW | 60.3 | 50 | 3.6 | 60.3 | 50 | 3.6 | V | HER-001 | 0 | IMR-VP-12-2012 | 141 | BOEHLER "DMO-IG" | 2,0 : 3,0 | - | - | 1 | _ | 0.05 | _ | _ | _ | see remark 2) on WPS | <350 | No | 44054 | Adam Duric | 1 | 1.1 / 1.2 | 1.1 / 1.2 | SEP
60LAB11BR192-LAC10Y-00L | 4 | P235GH (1.0345) | P235GH (1.0345) | BW | 60.3 | 50 | 3.6 | 60.3 | 50 | 3.6 | V | HER-001 | 0 | IMR-VP-12-2012 | 141 | BOEHLER "DMO-IG" | 2,0 : 3,0 | - | - | 1 | _ | 0.05 | _ | _ | _ | see remark 2) on WPS | <350 | No | 44054 | Adam Duric | 1 | 1.1 / 1.2 | 1.1 / 1.2 | SEP
60LAB11BR322-LAC10Y-00L | 1 | 16Mo3 (1.5415) | 16Mo3 (1.5415) | BW | 21.3 | 15 | 3.2 | 21.3 | 15 | 3.2 | V | HER-015 | 0 | IMR-VP-17-2015 | 141 | BOEHLER "DMO-IG" | 2,0 : 2,4 | - | - | 1 | _ | 0.05 | 0.05 | _ | _ | see remark 2) on WPS | <340 | No | 44063 | Adam Duric | 1 | 1.1 / 1.2 | 1.1 / 1.2 | SEP
60LAB11BR322-LAC10Y-00L | 2 | 16Mo3 (1.5415) | 16Mo3 (1.5415) | BW | 21.3 | 15 | 3.2 | 21.3 | 15 | 3.2 | V | HER-015 | 0 | IMR-VP-17-2015 | 141 | BOEHLER "DMO-IG" | 2,0 : 2,4 | - | - | 1 | _ | 0.05 | 0.05 | _ | _ | see remark 2) on WPS | <340 | No | 44063 | Adam Duric | 1 | 1.1 / 1.2 | 1.1 / 1.2 | SEP
60LAB11BR322-LAC10Y-00L | 3 | 16Mo3 (1.5415) | 16Mo3 (1.5415) | BW | 21.3 | 15 | 3.2 | 21.3 | 15 | 3.2 | V | HER-015 | 0 | IMR-VP-17-2015 | 141 | BOEHLER "DMO-IG" | 2,0 : 2,4 | - | - | 1 | _ | 0.05 | 0.05 | _ | _ | see remark 2) on WPS | <340 | No | 44063 | Adam Duric | 1 | 1.1 / 1.2 | 1.1 / 1.2 | SEP
60LAB11BR322-LAC10Y-00L | 4 | 16Mo3 (1.5415) | 16Mo3 (1.5415) | BW | 21.3 | 15 | 3.2 | 21.3 | 15 | 3.2 | V | HER-015 | 0 | IMR-VP-17-2015 | 141 | BOEHLER "DMO-IG" | 2,0 : 2,4 | - | - | 1 | _ | 0.05 | 0.05 | _ | _ | see remark 2) on WPS | <340 | No | 44063 | Adam Duric | 1 | 1.1 / 1.2 | 1.1 / 1.2 | SEP
60LAB11BR323-LAC10Y-00L | 1 | 16Mo3 (1.5415) | 16Mo3 (1.5415) | BW | 21.3 | 15 | 3.2 | 21.3 | 15 | 3.2 | V | HER-015 | 0 | IMR-VP-17-2015 | 141 | BOEHLER "DMO-IG" | 2,0 : 2,4 | - | - | 1 | _ | 0.05 | 0.05 | _ | _ | see remark 2) on WPS | <340 | No | 44063 | Adam Duric | 1 | 1.1 / 1.2 | 1.1 / 1.2 | SEP
60LAB11BR323-LAC10Y-00L | 2 | 16Mo3 (1.5415) | 16Mo3 (1.5415) | BW | 21.3 | 15 | 3.2 | 21.3 | 15 | 3.2 | V | HER-015 | 0 | IMR-VP-17-2015 | 141 | BOEHLER "DMO-IG" | 2,0 : 2,4 | - | - | 1 | _ | 0.05 | 0.05 | _ | _ | see remark 2) on WPS | <340 | No | 44063 | Adam Duric | 1 | 1.1 / 1.2 | 1.1 / 1.2 | SEP
60LAB11BR323-LAC10Y-00L | 3 | 16Mo3 (1.5415) | 16Mo3 (1.5415) | BW | 21.3 | 15 | 3.2 | 21.3 | 15 | 3.2 | V | HER-015 | 0 | IMR-VP-17-2015 | 141 | BOEHLER "DMO-IG" | 2,0 : 2,4 | - | - | 1 | _ | 0.05 | 0.05 | _ | _ | see remark 2) on WPS | <340 | No | 44063 | Adam Duric | 1 | 1.1 / 1.2 | 1.1 / 1.2 | SEP
60LAB11BR323-LAC10Y-00L | 4 | 16Mo3 (1.5415) | 16Mo3 (1.5415) | BW | 21.3 | 15 | 3.2 | 21.3 | 15 | 3.2 | V | HER-015 | 0 | IMR-VP-17-2015 | 141 | BOEHLER "DMO-IG" | 2,0 : 2,4 | - | - | 1 | _ | 0.05 | 0.05 | _ | _ | see remark 2) on WPS | <340 | No | 44063 | Adam Duric | 1 | 1.1 / 1.2 | 1.1 / 1.2 | SEP
60LAB11BR324-LAC10Y-00L | 1 | 16Mo3 (1.5415) | 16Mo3 (1.5415) | BW | 21.3 | 15 | 3.2 | 21.3 | 15 | 3.2 | V | HER-015 | 0 | IMR-VP-17-2015 | 141 | BOEHLER "DMO-IG" | 2,0 : 2,4 | - | - | 1 | _ | 0.05 | 0.05 | _ | _ | see remark 2) on WPS | <340 | No | 44063 | Adam Duric | 1 | 1.1 / 1.2 | 1.1 / 1.2 | SEP
60LAB11BR324-LAC10Y-00L | 2 | 16Mo3 (1.5415) | 16Mo3 (1.5415) | BW | 21.3 | 15 | 3.2 | 21.3 | 15 | 3.2 | V | HER-015 | 0 | IMR-VP-17-2015 | 141 | BOEHLER "DMO-IG" | 2,0 : 2,4 | - | - | 1 | _ | 0.05 | 0.05 | _ | _ | see remark 2) on WPS | <340 | No | 44063 | Adam Duric | 1 | 1.1 / 1.2 | 1.1 / 1.2 | SEP
60LAB11BR324-LAC10Y-00L | 3 | 16Mo3 (1.5415) | 16Mo3 (1.5415) | BW | 21.3 | 15 | 3.2 | 21.3 | 15 | 3.2 | V | HER-015 | 0 | IMR-VP-17-2015 | 141 | BOEHLER "DMO-IG" | 2,0 : 2,4 | - | - | 1 | _ | 0.05 | 0.05 | _ | _ | see remark 2) on WPS | <340 | No | 44063 | Adam Duric | 1 | 1.1 / 1.2 | 1.1 / 1.2 | SEP
60LAB11BR324-LAC10Y-00L | 4 | 16Mo3 (1.5415) | 16Mo3 (1.5415) | BW | 21.3 | 15 | 3.2 | 21.3 | 15 | 3.2 | V | HER-015 | 0 | IMR-VP-17-2015 | 141 | BOEHLER "DMO-IG" | 2,0 : 2,4 | - | - | 1 | _ | 0.05 | 0.05 | _ | _ | see remark 2) on WPS | <340 | No | 44063 | Adam Duric | 1 | 1.1 / 1.2 | 1.1 / 1.2 | SEP
60LAB11BR906-LAC10Y-00L | 1 | 16Mo3 (1.5415) | 16Mo3 (1.5415) | BW | 33.7 | 25 | 4 | 33.7 | 25 | 4 | V | HER-001 | 0 | IMR-VP-12-2012 | 141 | BOEHLER "DMO-IG" | 2,0 : 3,0 | - | - | 1 | _ | 0.05 | 0.05 | _ | _ | see remark 2) on WPS | <350 | No | 44054 | Adam Duric | 1 | 1.1 / 1.2 | 1.1 / 1.2 | SEP
60LAB11BR906-LAC10Y-A30 | 1 | 16Mo3 (1.5415) | 16Mo3 (1.5415) | BW | 33.7 | 25 | 4 | 33.7 | 25 | 4 | V | HER-001 | 0 | IMR-VP-12-2012 | 141 | BOEHLER "DMO-IG" | 2,0 : 3,0 | - | - | 1 | _ | 0.05 | 0.05 | _ | _ | see remark 2) on WPS | <350 | No | 44054 | Adam Duric | 1 | 1.1 / 1.2 | 1.1 / 1.2 | SEP
60LAB11BR951-LAC10Y-00L | 1 | 16Mo3 (1.5415) | 16Mo3 (1.5415) | BW | 33.7 | 25 | 4 | 33.7 | 25 | 4 | V | HER-001 | 0 | IMR-VP-12-2012 | 141 | BOEHLER "DMO-IG" | 2,0 : 3,0 | - | - | 1 | _ | 0.05 | 0.05 | _ | _ | see remark 2) on WPS | <350 | No | 44054 | Adam Duric | 1 | 1.1 / 1.2 | 1.1 / 1.2 | SEP
60LAB11BR952-LAC10Y-00L | 1 | 16Mo3 (1.5415) | 16Mo3 (1.5415) | BW | 33.7 | 25 | 4 | 33.7 | 25 | 4 | V | HER-001 | 0 | IMR-VP-12-2012 | 141 | BOEHLER "DMO-IG" | 2,0 : 3,0 | - | - | 1 | _ | 0.05 | 0.05 | _ | _ | see remark 2) on WPS | <350 | No | 44054 | Adam Duric | 1 | 1.1 / 1.2 | 1.1 / 1.2 | SEP
60LAB11BR971-LAC10Y-00L | 1 | 16Mo3 (1.5415) | 16Mo3 (1.5415) | BW | 33.7 | 25 | 4 | 33.7 | 25 | 4 | V | HER-001 | 0 | IMR-VP-12-2012 | 141 | BOEHLER "DMO-IG" | 2,0 : 3,0 | - | - | 1 | _ | 0.05 | 0.05 | _ | _ | see remark 2) on WPS | <350 | No | 44054 | Adam Duric | 1 | 1.1 / 1.2 | 1.1 / 1.2 | SEP
60LAB11BR971-LAC10Y-00L | 2 | 16Mo3 (1.5415) | 16Mo3 (1.5415) | BW | 33.7 | 25 | 4 | 33.7 | 25 | 4 | V | HER-001 | 0 | IMR-VP-12-2012 | 141 | BOEHLER "DMO-IG" | 2,0 : 3,0 | - | - | 1 | _ | 0.05 | 0.05 | _ | _ | see remark 2) on WPS | <350 | No | 44054 | Adam Duric | 1 | 1.1 / 1.2 | 1.1 / 1.2 | SEP
60LAB11BR971-LAC10Y-00L | 3 | 16Mo3 (1.5415) | 16Mo3 (1.5415) | BW | 33.7 | 25 | 4 | 33.7 | 25 | 4 | V | HER-001 | 0 | IMR-VP-12-2012 | 141 | BOEHLER "DMO-IG" | 2,0 : 3,0 | - | - | 1 | _ | 0.05 | 0.05 | _ | _ | see remark 2) on WPS | <350 | No | 44054 | Adam Duric | 1 | 1.1 / 1.2 | 1.1 / 1.2 | SEP
60LAB11BR971-LAC10Y-00L | 4 | 16Mo3 (1.5415) | 16Mo3 (1.5415) | BW | 33.7 | 25 | 4 | 33.7 | 25 | 4 | V | HER-001 | 0 | IMR-VP-12-2012 | 141 | BOEHLER "DMO-IG" | 2,0 : 3,0 | - | - | 1 | _ | 0.05 | 0.05 | _ | _ | see remark 2) on WPS | <350 | No | 44054 | Adam Duric | 1 | 1.1 / 1.2 | 1.1 / 1.2 | SEP
60LAB11BR971-LAC10Y-00L | 5 | 16Mo3 (1.5415) | 16Mo3 (1.5415) | BW | 33.7 | 25 | 4 | 33.7 | 25 | 4 | V | HER-001 | 0 | IMR-VP-12-2012 | 141 | BOEHLER "DMO-IG" | 2,0 : 3,0 | - | - | 1 | _ | 0.05 | 0.05 | _ | _ | see remark 2) on WPS | <350 | No | 44054 | Adam Duric | 1 | 1.1 / 1.2 | 1.1 / 1.2 | SEP
60LAB11BR971-LAC10Y-00L | 6 | 16Mo3 (1.5415) | 16Mo3 (1.5415) | BW | 33.7 | 25 | 4 | 33.7 | 25 | 4 | V | HER-001 | 0 | IMR-VP-12-2012 | 141 | BOEHLER "DMO-IG" | 2,0 : 3,0 | - | - | 1 | _ | 0.05 | 0.05 | _ | _ | see remark 2) on WPS | <350 | No | 44054 | Adam Duric | 1 | 1.1 / 1.2 | 1.1 / 1.2 | SEP
60LAB11BR971-LAC10Y-00L | 7 | 16Mo3 (1.5415) | 16Mo3 (1.5415) | BW | 33.7 | 25 | 4 | 33.7 | 25 | 4 | V | HER-001 | 0 | IMR-VP-12-2012 | 141 | BOEHLER "DMO-IG" | 2,0 : 3,0 | - | - | 1 | _ | 0.05 | 0.05 | _ | _ | see remark 2) on WPS | <350 | No | 44054 | Adam Duric | 1 | 1.1 / 1.2 | 1.1 / 1.2 | SEP
60LAB11BR971-LAC10Y-00L | 8 | 16Mo3 (1.5415) | 16Mo3 (1.5415) | BW | 33.7 | 25 | 4 | 33.7 | 25 | 4 | V | HER-001 | 0 | IMR-VP-12-2012 | 141 | BOEHLER "DMO-IG" | 2,0 : 3,0 | - | - | 1 | _ | 0.05 | 0.05 | _ | _ | see remark 2) on WPS | <350 | No | 44054 | Adam Duric | 1 | 1.1 / 1.2 | 1.1 / 1.2 | SEP
60LAB12BR001-ULY00Y-00L | 1 | P235GH (1.0345) | P235GH (1.0345) | BW | 273 | 250 | 8.8 | 273 | 250 | 8.8 | V | HER-001 | 0 | IMR-VP-12-2012 | 141 | BOEHLER "DMO-IG" | 2,0 : 3,0 | - | - | 1 | _ | 0.05 | _ | _ | _ | see remark 2) on WPS | <350 | No | 44020 | Adam Duric | 1 | 1.1 / 1.2 | 1.1 / 1.2 | II
60LAB12BR001-ULY00Y-00L | 3 | P235GH (1.0345) | P235GH (1.0345) | BW | 273 | 250 | 8.8 | 273 | 250 | 8.8 | V | HER-001 | 0 | IMR-VP-12-2012 | 141 | BOEHLER "DMO-IG" | 2,0 : 3,0 | - | - | 1 | _ | 0.05 | _ | _ | _ | see remark 2) on WPS | <350 | No | 44020 | Adam Duric | 1 | 1.1 / 1.2 | 1.1 / 1.2 | II
60LAB12BR001-ULY00Y-00L | 4 | P235GH (1.0345) | P235GH (1.0345) | BW | 273 | 250 | 8.8 | 273 | 250 | 8.8 | V | HER-001 | 0 | IMR-VP-12-2012 | 141 | BOEHLER "DMO-IG" | 2,0 : 3,0 | - | - | 1 | _ | 0.05 | _ | _ | _ | see remark 2) on WPS | <350 | No | 44020 | Adam Duric | 1 | 1.1 / 1.2 | 1.1 / 1.2 | II
60LAB12BR003-LAC10Y-00L | 1 | 16Mo3 (1.5415) | 16Mo3 (1.5415) | BW | 276 | 250 | 28 | 276 | 250 | 28 | U | HER-016 | 0 | IMR-VP-02-2014 | 141/111 | BOEHLER "DMO-IG" | 2,0 : 2,4 | BOEHLER "Fox DMO Kb" | 3.2 | 1 | 0.05 | _ | 0.05 | _ | _ | ≥100, see remark 2) on WPS | <350 | No | 44063 | Adam Duric | 1 | 1.1 / 1.2 | 1.1 / 1.2 | II
60LAB12BR003-LAC10Y-00L | 2 | 16Mo3 (1.5415) | 16Mo3 (1.5415) | BW | 276 | 250 | 28 | 276 | 250 | 28 | U | HER-016 | 0 | IMR-VP-02-2014 | 141/111 | BOEHLER "DMO-IG" | 2,0 : 2,4 | BOEHLER "Fox DMO Kb" | 3.2 | 1 | 0.05 | _ | 0.05 | _ | _ | ≥100, see remark 2) on WPS | <350 | No | 44063 | Adam Duric | 1 | 1.1 / 1.2 | 1.1 / 1.2 | II
60LAB12BR003-LAC10Y-01L | 3 | 16Mo3 (1.5415) | 16Mo3 (1.5415) | BW | 276 | 250 | 28 | 276 | 250 | 28 | U | HER-016 | 0 | IMR-VP-02-2014 | 141/111 | BOEHLER "DMO-IG" | 2,0 : 2,4 | BOEHLER "Fox DMO Kb" | 3.2 | 1 | _ | _ | 0.05 | _ | _ | ≥100, see remark 2) on WPS | <350 | No | 44063 | Adam Duric | 1 | 1.1 / 1.2 | 1.1 / 1.2 | II
60LAB12BR004-ULY00Y-00L | 1 | 16Mo3 (1.5415) | 16Mo3 (1.5415) | BW | 276 | 250 | 28 | 276 | 250 | 28 | U | HER-016 | 0 | IMR-VP-02-2014 | 141/111 | BOEHLER "DMO-IG" | 2,0 : 2,4 | BOEHLER "Fox DMO Kb" | 3.2 | 1 | _ | _ | 0.05 | _ | _ | ≥100, see remark 2) on WPS | <350 | No | 44063 | Adam Duric | 1 | 1.1 / 1.2 | 1.1 / 1.2 | II
60LAB12BR004-ULY00Y-00L | 3 | 16Mo3 (1.5415) | 16Mo3 (1.5415) | BW | 276 | 250 | 28 | 276 | 250 | 28 | U | HER-016 | 0 | IMR-VP-02-2014 | 141/111 | BOEHLER "DMO-IG" | 2,0 : 2,4 | BOEHLER "Fox DMO Kb" | 3.2 | 1 | _ | _ | 0.05 | _ | _ | ≥100, see remark 2) on WPS | <350 | No | 44063 | Adam Duric | 1 | 1.1 / 1.2 | 1.1 / 1.2 | II
60LAB12BR004-ULY00Y-00L | 4 | 16Mo3 (1.5415) | 16Mo3 (1.5415) | BW | 276 | 250 | 28 | 276 | 250 | 28 | U | HER-016 | 0 | IMR-VP-02-2014 | 141/111 | BOEHLER "DMO-IG" | 2,0 : 2,4 | BOEHLER "Fox DMO Kb" | 3.2 | 1 | _ | _ | 0.05 | _ | _ | ≥100, see remark 2) on WPS | <350 | No | 44063 | Adam Duric | 1 | 1.1 / 1.2 | 1.1 / 1.2 | II
60LAB12BR004-ULY00Y-00L | 5 | 16Mo3 (1.5415) | 16Mo3 (1.5415) | BW | 276 | 250 | 28 | 276 | 250 | 28 | U | HER-016 | 0 | IMR-VP-02-2014 | 141/111 | BOEHLER "DMO-IG" | 2,0 : 2,4 | BOEHLER "Fox DMO Kb" | 3.2 | 1 | _ | _ | 0.05 | _ | _ | ≥100, see remark 2) on WPS | <350 | No | 44063 | Adam Duric | 1 | 1.1 / 1.2 | 1.1 / 1.2 | II
60LAB12BR004-ULY00Y-00L | 6 | 16Mo3 (1.5415) | 16Mo3 (1.5415) | BW | 276 | 250 | 28 | 276 | 250 | 28 | U | HER-016 | 0 | IMR-VP-02-2014 | 141/111 | BOEHLER "DMO-IG" | 2,0 : 2,4 | BOEHLER "Fox DMO Kb" | 3.2 | 1 | _ | _ | 0.05 | _ | _ | ≥100, see remark 2) on WPS | <350 | No | 44063 | Adam Duric | 1 | 1.1 / 1.2 | 1.1 / 1.2 | II
60LAB12BR021-LAC10Y-00L | 1 | 16Mo3 (1.5415) | 16Mo3 (1.5415) | BW | 168.3 | 150 | 20 | 168.3 | 150 | 20 | U | HER-001 | 0 | IMR-VP-12-2012 | 141 | BOEHLER "DMO-IG" | 2,0 : 3,0 | - | - | 1 | _ | _ | 0.05 | _ | _ | see remark 2) on WPS | <350 | No | 44020 | Adam Duric | 1 | 1.1 / 1.2 | 1.1 / 1.2 | II
60LAB12BR021-LAC10Y-00L | 4 | 16Mo3 (1.5415) | 16Mo3 (1.5415) | BW | 168.3 | 150 | 20 | 168.3 | 150 | 20 | U | HER-001 | 0 | IMR-VP-12-2012 | 141 | BOEHLER "DMO-IG" | 2,0 : 3,0 | - | - | 1 | _ | _ | 0.05 | _ | _ | see remark 2) on WPS | <350 | No | 44020 | Adam Duric | 1 | 1.1 / 1.2 | 1.1 / 1.2 | II
60LAB12BR022-ULY00Y-00L | 1 | 16Mo3 (1.5415) | 16Mo3 (1.5415) | BW | 168.3 | 150 | 20 | 168.3 | 150 | 20 | U | HER-001 | 0 | IMR-VP-12-2012 | 141 | BOEHLER "DMO-IG" | 2,0 : 3,0 | - | - | 1 | _ | _ | 0.05 | _ | _ | see remark 2) on WPS | <350 | No | 44020 | Adam Duric | 1 | 1.1 / 1.2 | 1.1 / 1.2 | II
60LAB12BR022-ULY00Y-00L | 2 | 16Mo3 (1.5415) | GP240GH | BW | 168.3 | 150 | 20 | 168.3 | 150 | 20 | U | HER-001 | 0 | IMR-VP-12-2012 | 141 | BOEHLER "DMO-IG" | 2,0 : 3,0 | - | - | 1 | 0.05 | _ | 0.05 | _ | _ | see remark 2) on WPS | <350 | No | 44020 | Adam Duric | 1 | 1.1 / 1.2 | 1.1 / 1.2 | II
60LAB12BR023-ULY00Y-00L | 1 | P235GH (1.0345) | P235GH (1.0345) | BW | 168.3 | 150 | 5.6 | 168.3 | 150 | 5.6 | V | HER-001 | 0 | IMR-VP-12-2012 | 141 | BOEHLER "DMO-IG" | 2,0 : 3,0 | - | - | 1 | _ | 0.05 | _ | _ | _ | see remark 2) on WPS | <350 | No | 44020 | Adam Duric | 1 | 1.1 / 1.2 | 1.1 / 1.2 | II
60LAB12BR023-ULY00Y-00L | 4 | P235GH (1.0345) | P235GH (1.0345) | BW | 168.3 | 150 | 5.6 | 168.3 | 150 | 5.6 | V | HER-001 | 0 | IMR-VP-12-2012 | 141 | BOEHLER "DMO-IG" | 2,0 : 3,0 | - | - | 1 | _ | 0.05 | _ | _ | _ | see remark 2) on WPS | <350 | No | 44020 | Adam Duric | 1 | 1.1 / 1.2 | 4.1 | II
60LAB12BR192-LAC10Y-00L | 1 | P235GH (1.0345) | P235GH (1.0345) | BW | 60.3 | 50 | 3.6 | 60.3 | 50 | 3.6 | V | HER-001 | 0 | IMR-VP-12-2012 | 141 | BOEHLER "DMO-IG" | 2,0 : 3,0 | - | - | 1 | _ | 0.05 | _ | _ | _ | see remark 2) on WPS | <350 | No | 44054 | Adam Duric | 1 | 1.1 / 1.2 | 1.1 / 1.2 | SEP
60LAB12BR192-LAC10Y-00L | 4 | P235GH (1.0345) | P235GH (1.0345) | BW | 60.3 | 50 | 3.6 | 60.3 | 50 | 3.6 | V | HER-001 | 0 | IMR-VP-12-2012 | 141 | BOEHLER "DMO-IG" | 2,0 : 3,0 | - | - | 1 | _ | 0.05 | _ | _ | _ | see remark 2) on WPS | <350 | No | 44054 | Adam Duric | 1 | 1.1 / 1.2 | 1.1 / 1.2 | SEP
60LAB12BR322-LAC10Y-00L | 1 | 16Mo3 (1.5415) | 16Mo3 (1.5415) | BW | 21.3 | 15 | 3.2 | 21.3 | 15 | 3.2 | V | HER-015 | 0 | IMR-VP-17-2015 | 141 | BOEHLER "DMO-IG" | 2,0 : 2,4 | - | - | 1 | _ | 0.05 | 0.05 | _ | _ | see remark 2) on WPS | <340 | No | 44063 | Adam Duric | 1 | 1.1 / 1.2 | 1.1 / 1.2 | SEP
60LAB12BR322-LAC10Y-00L | 2 | 16Mo3 (1.5415) | 16Mo3 (1.5415) | BW | 21.3 | 15 | 3.2 | 21.3 | 15 | 3.2 | V | HER-015 | 0 | IMR-VP-17-2015 | 141 | BOEHLER "DMO-IG" | 2,0 : 2,4 | - | - | 1 | _ | 0.05 | 0.05 | _ | _ | see remark 2) on WPS | <340 | No | 44063 | Adam Duric | 1 | 1.1 / 1.2 | 1.1 / 1.2 | SEP
60LAB12BR322-LAC10Y-00L | 3 | 16Mo3 (1.5415) | 16Mo3 (1.5415) | BW | 21.3 | 15 | 3.2 | 21.3 | 15 | 3.2 | V | HER-015 | 0 | IMR-VP-17-2015 | 141 | BOEHLER "DMO-IG" | 2,0 : 2,4 | - | - | 1 | _ | 0.05 | 0.05 | _ | _ | see remark 2) on WPS | <340 | No | 44063 | Adam Duric | 1 | 1.1 / 1.2 | 1.1 / 1.2 | SEP
60LAB12BR322-LAC10Y-00L | 4 | 16Mo3 (1.5415) | 16Mo3 (1.5415) | BW | 21.3 | 15 | 3.2 | 21.3 | 15 | 3.2 | V | HER-015 | 0 | IMR-VP-17-2015 | 141 | BOEHLER "DMO-IG" | 2,0 : 2,4 | - | - | 1 | _ | 0.05 | 0.05 | _ | _ | see remark 2) on WPS | <340 | No | 44063 | Adam Duric | 1 | 1.1 / 1.2 | 1.1 / 1.2 | SEP
60LAB12BR323-LAC10Y-00L | 1 | 16Mo3 (1.5415) | 16Mo3 (1.5415) | BW | 21.3 | 15 | 3.2 | 21.3 | 15 | 3.2 | V | HER-015 | 0 | IMR-VP-17-2015 | 141 | BOEHLER "DMO-IG" | 2,0 : 2,4 | - | - | 1 | _ | 0.05 | 0.05 | _ | _ | see remark 2) on WPS | <340 | No | 44063 | Adam Duric | 1 | 1.1 / 1.2 | 1.1 / 1.2 | SEP
60LAB12BR323-LAC10Y-00L | 2 | 16Mo3 (1.5415) | 16Mo3 (1.5415) | BW | 21.3 | 15 | 3.2 | 21.3 | 15 | 3.2 | V | HER-015 | 0 | IMR-VP-17-2015 | 141 | BOEHLER "DMO-IG" | 2,0 : 2,4 | - | - | 1 | _ | 0.05 | 0.05 | _ | _ | see remark 2) on WPS | <340 | No | 44063 | Adam Duric | 1 | 1.1 / 1.2 | 1.1 / 1.2 | SEP
60LAB12BR323-LAC10Y-00L | 3 | 16Mo3 (1.5415) | 16Mo3 (1.5415) | BW | 21.3 | 15 | 3.2 | 21.3 | 15 | 3.2 | V | HER-015 | 0 | IMR-VP-17-2015 | 141 | BOEHLER "DMO-IG" | 2,0 : 2,4 | - | - | 1 | _ | 0.05 | 0.05 | _ | _ | see remark 2) on WPS | <340 | No | 44063 | Adam Duric | 1 | 1.1 / 1.2 | 1.1 / 1.2 | SEP
60LAB12BR323-LAC10Y-00L | 4 | 16Mo3 (1.5415) | 16Mo3 (1.5415) | BW | 21.3 | 15 | 3.2 | 21.3 | 15 | 3.2 | V | HER-015 | 0 | IMR-VP-17-2015 | 141 | BOEHLER "DMO-IG" | 2,0 : 2,4 | - | - | 1 | _ | 0.05 | 0.05 | _ | _ | see remark 2) on WPS | <340 | No | 44063 | Adam Duric | 1 | 1.1 / 1.2 | 1.1 / 1.2 | SEP
60LAB12BR324-LAC10Y-00L | 1 | 16Mo3 (1.5415) | 16Mo3 (1.5415) | BW | 21.3 | 15 | 3.2 | 21.3 | 15 | 3.2 | V | HER-015 | 0 | IMR-VP-17-2015 | 141 | BOEHLER "DMO-IG" | 2,0 : 2,4 | - | - | 1 | _ | 0.05 | 0.05 | _ | _ | see remark 2) on WPS | <340 | No | 44063 | Adam Duric | 1 | 1.1 / 1.2 | 1.1 / 1.2 | SEP
60LAB12BR324-LAC10Y-00L | 2 | 16Mo3 (1.5415) | 16Mo3 (1.5415) | BW | 21.3 | 15 | 3.2 | 21.3 | 15 | 3.2 | V | HER-015 | 0 | IMR-VP-17-2015 | 141 | BOEHLER "DMO-IG" | 2,0 : 2,4 | - | - | 1 | _ | 0.05 | 0.05 | _ | _ | see remark 2) on WPS | <340 | No | 44063 | Adam Duric | 1 | 1.1 / 1.2 | 1.1 / 1.2 | SEP
60LAB12BR324-LAC10Y-00L | 3 | 16Mo3 (1.5415) | 16Mo3 (1.5415) | BW | 21.3 | 15 | 3.2 | 21.3 | 15 | 3.2 | V | HER-015 | 0 | IMR-VP-17-2015 | 141 | BOEHLER "DMO-IG" | 2,0 : 2,4 | - | - | 1 | _ | 0.05 | 0.05 | _ | _ | see remark 2) on WPS | <340 | No | 44063 | Adam Duric | 1 | 1.1 / 1.2 | 1.1 / 1.2 | SEP
60LAB12BR324-LAC10Y-00L | 4 | 16Mo3 (1.5415) | 16Mo3 (1.5415) | BW | 21.3 | 15 | 3.2 | 21.3 | 15 | 3.2 | V | HER-015 | 0 | IMR-VP-17-2015 | 141 | BOEHLER "DMO-IG" | 2,0 : 2,4 | - | - | 1 | _ | 0.05 | 0.05 | _ | _ | see remark 2) on WPS | <340 | No | 44063 | Adam Duric | 1 | 1.1 / 1.2 | 1.1 / 1.2 | SEP
60LAB12BR901-LAC10Y-00L | 1 | 16Mo3 (1.5415) | 16Mo3 (1.5415) | BW | 33.7 | 25 | 4 | 33.7 | 25 | 4 | V | HER-001 | 0 | IMR-VP-12-2012 | 141 | BOEHLER "DMO-IG" | 2,0 : 3,0 | - | - | 1 | _ | 0.05 | 0.05 | _ | _ | see remark 2) on WPS | <350 | No | 44054 | Adam Duric | 1 | 1.1 / 1.2 | 1.1 / 1.2 | SEP
60LAB12BR906-LAC10Y-00L | 1 | 16Mo3 (1.5415) | 16Mo3 (1.5415) | BW | 33.7 | 25 | 4 | 33.7 | 25 | 4 | V | HER-001 | 0 | IMR-VP-12-2012 | 141 | BOEHLER "DMO-IG" | 2,0 : 3,0 | - | - | 1 | _ | 0.05 | 0.05 | _ | _ | see remark 2) on WPS | <350 | No | 44054 | Adam Duric | 1 | 1.1 / 1.2 | 1.1 / 1.2 | SEP
60LAB12BR906-LAC10Y-A10 | 1 | 16Mo3 (1.5415) | 16Mo3 (1.5415) | BW | 33.7 | 25 | 4 | 33.7 | 25 | 4 | V | HER-001 | 0 | IMR-VP-12-2012 | 141 | BOEHLER "DMO-IG" | 2,0 : 3,0 | - | - | 1 | _ | 0.05 | 0.05 | _ | _ | see remark 2) on WPS | <350 | No | 44054 | Adam Duric | 1 | 1.1 / 1.2 | 1.1 / 1.2 | SEP
60LAB12BR951-LAC10Y-00L | 1 | P235GH (1.0345) | P235GH (1.0345) | BW | 33.7 | 25 | 4 | 33.7 | 25 | 4 | V | HER-001 | 0 | IMR-VP-12-2012 | 141 | BOEHLER "DMO-IG" | 2,0 : 3,0 | - | - | 1 | _ | 0.05 | _ | _ | _ | see remark 2) on WPS | <350 | No | 44054 | Adam Duric | 1 | 1.1 / 1.2 | 1.1 / 1.2 | SEP
60LAB12BR951-LAC10Y-A10 | 8 | P235GH (1.0345) | P235GH (1.0345) | BW | 33.7 | 25 | 4 | 33.7 | 25 | 4 | V | HER-001 | 0 | IMR-VP-12-2012 | 141 | BOEHLER "DMO-IG" | 2,0 : 3,0 | - | - | 1 | _ | 0.05 | _ | _ | _ | see remark 2) on WPS | <350 | No | 44054 | Adam Duric | 1 | 1.1 / 1.2 | 1.1 / 1.2 | SEP
60LAB12BR952-LAC10Y-00L | 1 | 16Mo3 (1.5415) | 16Mo3 (1.5415) | BW | 33.7 | 25 | 4 | 33.7 | 25 | 4 | V | HER-001 | 0 | IMR-VP-12-2012 | 141 | BOEHLER "DMO-IG" | 2,0 : 3,0 | - | - | 1 | _ | 0.05 | 0.05 | _ | _ | see remark 2) on WPS | <350 | No | 44054 | Adam Duric | 1 | 1.1 / 1.2 | 1.1 / 1.2 | SEP
60LAB12BR971-LAC10Y-00L | 1 | 16Mo3 (1.5415) | 16Mo3 (1.5415) | BW | 33.7 | 25 | 4 | 33.7 | 25 | 4 | V | HER-001 | 0 | IMR-VP-12-2012 | 141 | BOEHLER "DMO-IG" | 2,0 : 3,0 | - | - | 1 | _ | 0.05 | 0.05 | _ | _ | see remark 2) on WPS | <350 | No | 44054 | Adam Duric | 1 | 1.1 / 1.2 | 1.1 / 1.2 | SEP
60LAB12BR971-LAC10Y-00L | 2 | 16Mo3 (1.5415) | 16Mo3 (1.5415) | BW | 33.7 | 25 | 4 | 33.7 | 25 | 4 | V | HER-001 | 0 | IMR-VP-12-2012 | 141 | BOEHLER "DMO-IG" | 2,0 : 3,0 | - | - | 1 | _ | 0.05 | 0.05 | _ | _ | see remark 2) on WPS | <350 | No | 44054 | Adam Duric | 1 | 1.1 / 1.2 | 1.1 / 1.2 | SEP
60LAB12BR971-LAC10Y-00L | 3 | 16Mo3 (1.5415) | 16Mo3 (1.5415) | BW | 33.7 | 25 | 4 | 33.7 | 25 | 4 | V | HER-001 | 0 | IMR-VP-12-2012 | 141 | BOEHLER "DMO-IG" | 2,0 : 3,0 | - | - | 1 | _ | 0.05 | 0.05 | _ | _ | see remark 2) on WPS | <350 | No | 44054 | Adam Duric | 1 | 1.1 / 1.2 | 1.1 / 1.2 | SEP
60LAB12BR971-LAC10Y-00L | 4 | 16Mo3 (1.5415) | 16Mo3 (1.5415) | BW | 33.7 | 25 | 4 | 33.7 | 25 | 4 | V | HER-001 | 0 | IMR-VP-12-2012 | 141 | BOEHLER "DMO-IG" | 2,0 : 3,0 | - | - | 1 | _ | 0.05 | 0.05 | _ | _ | see remark 2) on WPS | <350 | No | 44054 | Adam Duric | 1 | 1.1 / 1.2 | 1.1 / 1.2 | SEP
60LAB12BR971-LAC10Y-00L | 5 | 16Mo3 (1.5415) | 16Mo3 (1.5415) | BW | 33.7 | 25 | 4 | 33.7 | 25 | 4 | V | HER-001 | 0 | IMR-VP-12-2012 | 141 | BOEHLER "DMO-IG" | 2,0 : 3,0 | - | - | 1 | _ | 0.05 | 0.05 | _ | _ | see remark 2) on WPS | <350 | No | 44054 | Adam Duric | 1 | 1.1 / 1.2 | 1.1 / 1.2 | SEP
60LAB12BR971-LAC10Y-00L | 6 | 16Mo3 (1.5415) | 16Mo3 (1.5415) | BW | 33.7 | 25 | 4 | 33.7 | 25 | 4 | V | HER-001 | 0 | IMR-VP-12-2012 | 141 | BOEHLER "DMO-IG" | 2,0 : 3,0 | - | - | 1 | _ | 0.05 | 0.05 | _ | _ | see remark 2) on WPS | <350 | No | 44054 | Adam Duric | 1 | 1.1 / 1.2 | 1.1 / 1.2 | SEP
60LAB12BR971-LAC10Y-00L | 7 | 16Mo3 (1.5415) | 16Mo3 (1.5415) | BW | 33.7 | 25 | 4 | 33.7 | 25 | 4 | V | HER-001 | 0 | IMR-VP-12-2012 | 141 | BOEHLER "DMO-IG" | 2,0 : 3,0 | - | - | 1 | _ | 0.05 | 0.05 | _ | _ | see remark 2) on WPS | <350 | No | 44054 | Adam Duric | 1 | 1.1 / 1.2 | 1.1 / 1.2 | SEP
60LAB18BR001-ULY00Y-A12 | 10 | P235GH (1.0345) | P235GH (1.0345) | BW | 168.3 | 150 | 5.6 | 168.3 | 150 | 5.6 | V | HER-001 | 0 | IMR-VP-12-2012 | 141 | BOEHLER "DMO-IG" | 2,0 : 3,0 | - | - | 1 | _ | 0.05 | _ | _ | _ | see remark 2) on WPS | <350 | No | 44020 | Adam Duric | 1 | 1.1 / 1.2 | 1.1 / 1.2 | II
60LAB18BR001-ULY00Y-A12 | 11 | P235GH (1.0345) | P235GH (1.0345) | BW | 168.3 | 150 | 5.6 | 168.3 | 150 | 5.6 | V | HER-001 | 0 | IMR-VP-12-2012 | 141 | BOEHLER "DMO-IG" | 2,0 : 3,0 | - | - | 1 | _ | 0.05 | _ | _ | _ | see remark 2) on WPS | <350 | No | 44020 | Adam Duric | 1 | 1.1 / 1.2 | 1.1 / 1.2 | II
60LAB18BR001-UNY01Y-00L | 1 | P235GH (1.0345) | P235GH (1.0345) | BW | 168.3 | 150 | 5.6 | 168.3 | 150 | 5.6 | V | HER-001 | 0 | IMR-VP-12-2012 | 141 | BOEHLER "DMO-IG" | 2,0 : 3,0 | - | - | 1 | _ | 0.05 | _ | _ | _ | see remark 2) on WPS | <350 | No | 44020 | Adam Duric | 1 | 1.1 / 1.2 | 1.1 / 1.2 | II
60LAB18BR001-UNY01Y-00L | 4 | P235GH (1.0345) | P235GH (1.0345) | BW | 168.3 | 150 | 5.6 | 168.3 | 150 | 5.6 | V | HER-001 | 0 | IMR-VP-12-2012 | 141 | BOEHLER "DMO-IG" | 2,0 : 3,0 | - | - | 1 | _ | 0.05 | _ | _ | _ | see remark 2) on WPS | <350 | No | 44020 | Adam Duric | 1 | 1.1 / 1.2 | 1.1 / 1.2 | II
60LAB18BR002-UHY00Y-00L | 1 | P235GH (1.0345) | P235GH (1.0345) | BW | 168.3 | 150 | 5.6 | 168.3 | 150 | 5.6 | V | HER-001 | 0 | IMR-VP-12-2012 | 141 | BOEHLER "DMO-IG" | 2,0 : 3,0 | - | - | 1 | _ | 0.05 | _ | _ | _ | see remark 2) on WPS | <350 | No | 44020 | Adam Duric | 1 | 1.1 / 1.2 | 1.1 / 1.2 | II
60LAB18BR002-UHY00Y-00L | 10 | P235GH (1.0345) | P235GH (1.0345) | BW | 168.3 | 150 | 5.6 | 168.3 | 150 | 5.6 | V | HER-001 | 0 | IMR-VP-12-2012 | 141 | BOEHLER "DMO-IG" | 2,0 : 3,0 | - | - | 1 | _ | 0.05 | _ | _ | _ | see remark 2) on WPS | <350 | No | 44020 | Adam Duric | 1 | 1.1 / 1.2 | 1.1 / 1.2 | II
60LAB18BR002-UHY00Y-00L | 4 | P235GH (1.0345) | P235GH (1.0345) | BW | 168.3 | 150 | 5.6 | 168.3 | 150 | 5.6 | V | HER-001 | 0 | IMR-VP-12-2012 | 141 | BOEHLER "DMO-IG" | 2,0 : 3,0 | - | - | 1 | _ | 0.05 | _ | _ | _ | see remark 2) on WPS | <350 | No | 44020 | Adam Duric | 1 | 1.1 / 1.2 | 1.1 / 1.2 | II
60LAB18BR191 | 1 | P235GH (1.0345) | P235GH (1.0345) | BW | 114.3 | 100 | 3.6 | 114.3 | 100 | 3.6 | V | HER-001 | 0 | IMR-VP-12-2012 | 141 | BOEHLER "DMO-IG" | 2,0 : 3,0 | - | - | 1 | _ | 0.05 | _ | _ | _ | see remark 2) on WPS | <350 | No | 44054 | Adam Duric | 1 | 1.1 / 1.2 | 1.1 / 1.2 | I
60LAB18BR192 | 13 | P235GH (1.0345) | P235GH (1.0345) | BW | 219.1 | 200 | 6.3 | 219.1 | 200 | 6.3 | V | HER-001 | 0 | IMR-VP-12-2012 | 141 | BOEHLER "DMO-IG" | 2,0 : 3,0 | - | - | 1 | _ | 0.05 | _ | _ | _ | see remark 2) on WPS | <350 | No | 44046 | Damjan Sliško | 1 | 1.1 / 1.2 | 1.1 / 1.2 | SEP
60LAB18BR192 | 17 | P235GH (1.0345) | P235GH (1.0345) | BW | 219.1 | 200 | 6.3 | 219.1 | 200 | 6.3 | V | HER-001 | 0 | IMR-VP-12-2012 | 141 | BOEHLER "DMO-IG" | 2,0 : 3,0 | - | - | 1 | _ | 0.05 | _ | _ | _ | see remark 2) on WPS | <350 | No | 44046 | Damjan Sliško | 1 | 1.1 / 1.2 | 1.1 / 1.2 | SEP
60LAB18BR192 | 23 | P235GH (1.0345) | P235GH (1.0345) | BW | 219.1 | 200 | 6.3 | 219.1 | 200 | 6.3 | V | HER-001 | 0 | IMR-VP-12-2012 | 141 | BOEHLER "DMO-IG" | 2,0 : 3,0 | - | - | 1 | _ | 0.05 | _ | _ | _ | see remark 2) on WPS | <350 | No | 44046 | Damjan Sliško | 1 | 1.1 / 1.2 | 1.1 / 1.2 | SEP
60LAB18BR192 | 26 | P235GH (1.0345) | P235GH (1.0345) | BW | 219.1 | 200 | 6.3 | 219.1 | 200 | 6.3 | V | HER-001 | 0 | IMR-VP-12-2012 | 141 | BOEHLER "DMO-IG" | 2,0 : 3,0 | - | - | 1 | _ | 0.05 | _ | _ | _ | see remark 2) on WPS | <350 | No | 44046 | Damjan Sliško | 1 | 1.1 / 1.2 | 1.1 / 1.2 | SEP
60LAB18BR192 | 28 | P235GH (1.0345) | P235GH (1.0345) | BW | 219.1 | 200 | 6.3 | 219.1 | 200 | 6.3 | V | HER-001 | 0 | IMR-VP-12-2012 | 141 | BOEHLER "DMO-IG" | 2,0 : 3,0 | - | - | 1 | _ | 0.05 | _ | _ | _ | see remark 2) on WPS | <350 | No | 44046 | Damjan Sliško | 1 | 1.1 / 1.2 | 1.1 / 1.2 | SEP
60LAB18BR192 | 38 | P235GH (1.0345) | P235GH (1.0345) | BW | 219.1 | 200 | 6.3 | 219.1 | 200 | 6.3 | V | HER-001 | 0 | IMR-VP-12-2012 | 141 | BOEHLER "DMO-IG" | 2,0 : 3,0 | - | - | 1 | _ | 0.05 | _ | _ | _ | see remark 2) on WPS | <350 | No | 44046 | Damjan Sliško | 1 | 1.1 / 1.2 | 1.1 / 1.2 | SEP
60LAB18BR951 | 1 | P235GH (1.0345) | P235GH (1.0345) | BW | 33.7 | 25 | 4 | 33.7 | 25 | 4 | V | HER-001 | 0 | IMR-VP-12-2012 | 141 | BOEHLER "DMO-IG" | 2,0 : 3,0 | - | - | 1 | _ | 0.05 | _ | _ | _ | see remark 2) on WPS | <350 | No | 44054 | Adam Duric | 1 | 1.1 / 1.2 | 1.1 / 1.2 | SEP
60LAB18BR951 | 2 | P235GH (1.0345) | P235GH (1.0345) | BW | 33.7 | 25 | 4 | 33.7 | 25 | 4 | V | HER-001 | 0 | IMR-VP-12-2012 | 141 | BOEHLER "DMO-IG" | 2,0 : 3,0 | - | - | 1 | _ | 0.05 | _ | _ | _ | see remark 2) on WPS | <350 | No | 44054 | Adam Duric | 1 | 1.1 / 1.2 | 1.1 / 1.2 | SEP
60LAB18BR951 | 3 | P235GH (1.0345) | P235GH (1.0345) | BW | 33.7 | 25 | 4 | 33.7 | 25 | 4 | V | HER-001 | 0 | IMR-VP-12-2012 | 141 | BOEHLER "DMO-IG" | 2,0 : 3,0 | - | - | 1 | _ | 0.05 | _ | _ | _ | see remark 2) on WPS | <350 | No | 44054 | Adam Duric | 1 | 1.1 / 1.2 | 1.1 / 1.2 | SEP
60LAB18BR951 | 4 | P235GH (1.0345) | P235GH (1.0345) | BW | 33.7 | 25 | 4 | 33.7 | 25 | 4 | V | HER-001 | 0 | IMR-VP-12-2012 | 141 | BOEHLER "DMO-IG" | 2,0 : 3,0 | - | - | 1 | _ | 0.05 | _ | _ | _ | see remark 2) on WPS | <350 | No | 44054 | Adam Duric | 1 | 1.1 / 1.2 | 1.1 / 1.2 | SEP
60LAB18BR951 | 5 | P235GH (1.0345) | P235GH (1.0345) | BW | 33.7 | 25 | 4 | 33.7 | 25 | 4 | V | HER-001 | 0 | IMR-VP-12-2012 | 141 | BOEHLER "DMO-IG" | 2,0 : 3,0 | - | - | 1 | _ | 0.05 | _ | _ | _ | see remark 2) on WPS | <350 | No | 44054 | Adam Duric | 1 | 1.1 / 1.2 | 1.1 / 1.2 | SEP
60LAB18BR951 | 6 | P235GH (1.0345) | P235GH (1.0345) | BW | 33.7 | 25 | 4 | 33.7 | 25 | 4 | V | HER-001 | 0 | IMR-VP-12-2012 | 141 | BOEHLER "DMO-IG" | 2,0 : 3,0 | - | - | 1 | _ | 0.05 | _ | _ | _ | see remark 2) on WPS | <350 | No | 44054 | Adam Duric | 1 | 1.1 / 1.2 | 1.1 / 1.2 | SEP
60LAB18BR951 | 7 | P235GH (1.0345) | P235GH (1.0345) | BW | 33.7 | 25 | 4 | 33.7 | 25 | 4 | V | HER-001 | 0 | IMR-VP-12-2012 | 141 | BOEHLER "DMO-IG" | 2,0 : 3,0 | - | - | 1 | _ | 0.05 | _ | _ | _ | see remark 2) on WPS | <350 | No | 44054 | Adam Duric | 1 | 1.1 / 1.2 | 1.1 / 1.2 | SEP
60LAB18BR951 | 8 | P235GH (1.0345) | P235GH (1.0345) | BW | 33.7 | 25 | 4 | 33.7 | 25 | 4 | V | HER-001 | 0 | IMR-VP-12-2012 | 141 | BOEHLER "DMO-IG" | 2,0 : 3,0 | - | - | 1 | _ | 0.05 | _ | _ | _ | see remark 2) on WPS | <350 | No | 44054 | Adam Duric | 1 | 1.1 / 1.2 | 1.1 / 1.2 | SEP
60LAB18BR951 | 9 | P235GH (1.0345) | P235GH (1.0345) | BW | 33.7 | 25 | 4 | 33.7 | 25 | 4 | V | HER-001 | 0 | IMR-VP-12-2012 | 141 | BOEHLER "DMO-IG" | 2,0 : 3,0 | - | - | 1 | _ | 0.05 | _ | _ | _ | see remark 2) on WPS | <350 | No | 44054 | Adam Duric | 1 | 1.1 / 1.2 | 1.1 / 1.2 | SEP
60LAB18BR951 | 10 | P235GH (1.0345) | P235GH (1.0345) | BW | 33.7 | 25 | 4 | 33.7 | 25 | 4 | V | HER-001 | 0 | IMR-VP-12-2012 | 141 | BOEHLER "DMO-IG" | 2,0 : 3,0 | - | - | 1 | _ | 0.05 | _ | _ | _ | see remark 2) on WPS | <350 | No | 44054 | Adam Duric | 1 | 1.1 / 1.2 | 1.1 / 1.2 | SEP
60LAB20BR002-UHY00Y-00L | 1 | 16Mo3 (1.5415) | 16Mo3 (1.5415) | BW | 276 | 250 | 28 | 276 | 250 | 28 | U | HER-016 | 0 | IMR-VP-02-2014 | 141/111 | BOEHLER "DMO-IG" | 2,0 : 2,4 | BOEHLER "Fox DMO Kb" | 3.2 | 1 | 0.05 | _ | 0.05 | _ | _ | ≥100, see remark 2) on WPS | <350 | No | 44063 | Adam Duric | 1 | 1.1 / 1.2 | 1.1 / 1.2 | II
60LAB20BR002-UHY00Y-00L | 2 | 16Mo3 (1.5415) | 16Mo3 (1.5415) | BW | 276 | 250 | 28 | 276 | 250 | 28 | U | HER-016 | 0 | IMR-VP-02-2014 | 141/111 | BOEHLER "DMO-IG" | 2,0 : 2,4 | BOEHLER "Fox DMO Kb" | 3.2 | 1 | 0.05 | _ | 0.05 | _ | _ | ≥100, see remark 2) on WPS | <350 | No | 44063 | Adam Duric | 1 | 1.1 / 1.2 | 1.1 / 1.2 | II
60LAB20BR002-UHY00Y-00L | 4 | 16Mo3 (1.5415) | 16Mo3 (1.5415) | BW | 276 | 250 | 28 | 276 | 250 | 30 | U | HER-016 | 0 | IMR-VP-02-2014 | 141/111 | BOEHLER "DMO-IG" | 2,0 : 2,4 | BOEHLER "Fox DMO Kb" | 3.2 | 1 | 0.05 | _ | 0.05 | _ | _ | ≥100, see remark 2) on WPS | <350 | No | 44063 | Adam Duric | 1 | 1.1 / 1.2 | 1.1 / 1.2 | II
60LAB20BR301-ULY00Y-00L | 1 | 16Mo3 (1.5415) | 16Mo3 (1.5415) | BW | 33.7 | 25 | 4 | 33.7 | 25 | 4 | V | HER-001 | 0 | IMR-VP-12-2012 | 141 | BOEHLER "DMO-IG" | 2,0 : 3,0 | - | - | 1 | _ | 0.05 | 0.05 | _ | _ | see remark 2) on WPS | <350 | No | 44054 | Adam Duric | 1 | 1.1 / 1.2 | 1.1 / 1.2 | SEP
60LAB20BR301-ULY00Y-00L | 2 | 16Mo3 (1.5415) | 16Mo3 (1.5415) | BW | 33.7 | 25 | 4 | 33.7 | 25 | 4 | V | HER-001 | 0 | IMR-VP-12-2012 | 141 | BOEHLER "DMO-IG" | 2,0 : 3,0 | - | - | 1 | _ | 0.05 | 0.05 | _ | _ | see remark 2) on WPS | <350 | No | 44054 | Adam Duric | 1 | 1.1 / 1.2 | 1.1 / 1.2 | SEP
60LAB20BR301-ULY00Y-00L | 3 | 16Mo3 (1.5415) | 16Mo3 (1.5415) | BW | 33.7 | 25 | 4 | 33.7 | 25 | 4 | V | HER-001 | 0 | IMR-VP-12-2012 | 141 | BOEHLER "DMO-IG" | 2,0 : 3,0 | - | - | 1 | _ | 0.05 | 0.05 | _ | _ | see remark 2) on WPS | <350 | No | 44054 | Adam Duric | 1 | 1.1 / 1.2 | 1.1 / 1.2 | SEP
60LAB20BR301-ULY00Y-00L | 4 | 16Mo3 (1.5415) | 16Mo3 (1.5415) | BW | 33.7 | 25 | 4 | 33.7 | 25 | 4 | V | HER-001 | 0 | IMR-VP-12-2012 | 141 | BOEHLER "DMO-IG" | 2,0 : 3,0 | - | - | 1 | _ | 0.05 | 0.05 | _ | _ | see remark 2) on WPS | <350 | No | 44054 | Adam Duric | 1 | 1.1 / 1.2 | 1.1 / 1.2 | SEP
60LAB20BR601-ULY00Y-00L | 2 | 16Mo3 (1.5415) | 16Mo3 (1.5415) | BW | 26.9 | 20 | 3.2 | 26.9 | 20 | 3.2 | V | HER-001 | 0 | IMR-VP-12-2012 | 141 | BOEHLER "DMO-IG" | 2,0 : 3,0 | - | - | 1 | _ | 0.05 | 0.05 | _ | _ | see remark 2) on WPS | <350 | No | 44054 | Adam Duric | 1 | 1.1 / 1.2 | 1.1 / 1.2 | SEP
60LAB20BR601-ULY00Y-00L | 3 | 16Mo3 (1.5415) | 16Mo3 (1.5415) | BW | 26.9 | 20 | 3.2 | 26.9 | 20 | 3.2 | V | HER-001 | 0 | IMR-VP-12-2012 | 141 | BOEHLER "DMO-IG" | 2,0 : 3,0 | - | - | 1 | _ | 0.05 | 0.05 | _ | _ | see remark 2) on WPS | <350 | No | 44054 | Adam Duric | 1 | 1.1 / 1.2 | 1.1 / 1.2 | SEP
60LAB20BR601-ULY00Y-00L | 4 | 16Mo3 (1.5415) | 16Mo3 (1.5415) | BW | 26.9 | 20 | 3.2 | 26.9 | 20 | 3.2 | V | HER-001 | 0 | IMR-VP-12-2012 | 141 | BOEHLER "DMO-IG" | 2,0 : 3,0 | - | - | 1 | _ | 0.05 | 0.05 | _ | _ | see remark 2) on WPS | <350 | No | 44054 | Adam Duric | 1 | 1.1 / 1.2 | 1.1 / 1.2 | SEP
60LAB20BR901 | 1 | 16Mo3 (1.5415) | 16Mo3 (1.5415) | BW | 33.7 | 25 | 4 | 33.7 | 25 | 4 | V | HER-001 | 0 | IMR-VP-12-2012 | 141 | BOEHLER "DMO-IG" | 2,0 : 3,0 | - | - | 1 | _ | 0.05 | 0.05 | _ | _ | see remark 2) on WPS | <350 | No | 44054 | Adam Duric | 1 | 1.1 / 1.2 | 1.1 / 1.2 | SEP
60LAB20BR901 | 2 | 16Mo3 (1.5415) | 16Mo3 (1.5415) | BW | 33.7 | 25 | 4 | 33.7 | 25 | 4 | V | HER-001 | 0 | IMR-VP-12-2012 | 141 | BOEHLER "DMO-IG" | 2,0 : 3,0 | - | - | 1 | _ | 0.05 | 0.05 | _ | _ | see remark 2) on WPS | <350 | No | 44054 | Adam Duric | 1 | 1.1 / 1.2 | 1.1 / 1.2 | SEP
60LAB20BR901 | 3 | 16Mo3 (1.5415) | 16Mo3 (1.5415) | BW | 33.7 | 25 | 4 | 33.7 | 25 | 4 | V | HER-001 | 0 | IMR-VP-12-2012 | 141 | BOEHLER "DMO-IG" | 2,0 : 3,0 | - | - | 1 | _ | 0.05 | 0.05 | _ | _ | see remark 2) on WPS | <350 | No | 44054 | Adam Duric | 1 | 1.1 / 1.2 | 1.1 / 1.2 | SEP
60LAB20BR901 | 4 | 16Mo3 (1.5415) | 16Mo3 (1.5415) | BW | 33.7 | 25 | 4 | 33.7 | 25 | 4 | V | HER-001 | 0 | IMR-VP-12-2012 | 141 | BOEHLER "DMO-IG" | 2,0 : 3,0 | - | - | 1 | _ | 0.05 | 0.05 | _ | _ | see remark 2) on WPS | <350 | No | 44054 | Adam Duric | 1 | 1.1 / 1.2 | 1.1 / 1.2 | SEP
60LAB20BR901 | 5 | 16Mo3 (1.5415) | 16Mo3 (1.5415) | BW | 33.7 | 25 | 4 | 33.7 | 25 | 4 | V | HER-001 | 0 | IMR-VP-12-2012 | 141 | BOEHLER "DMO-IG" | 2,0 : 3,0 | - | - | 1 | _ | 0.05 | 0.05 | _ | _ | see remark 2) on WPS | <350 | No | 44054 | Adam Duric | 1 | 1.1 / 1.2 | 1.1 / 1.2 | SEP
60LAB20BR901 | 6 | 16Mo3 (1.5415) | 16Mo3 (1.5415) | BW | 33.7 | 25 | 4 | 33.7 | 25 | 4 | V | HER-001 | 0 | IMR-VP-12-2012 | 141 | BOEHLER "DMO-IG" | 2,0 : 3,0 | - | - | 1 | _ | 0.05 | 0.05 | _ | _ | see remark 2) on WPS | <350 | No | 44054 | Adam Duric | 1 | 1.1 / 1.2 | 1.1 / 1.2 | SEP
60LAB20BR901 | 7 | 16Mo3 (1.5415) | 16Mo3 (1.5415) | BW | 33.7 | 25 | 4 | 33.7 | 25 | 4 | V | HER-001 | 0 | IMR-VP-12-2012 | 141 | BOEHLER "DMO-IG" | 2,0 : 3,0 | - | - | 1 | _ | 0.05 | 0.05 | _ | _ | see remark 2) on WPS | <350 | No | 44054 | Adam Duric | 1 | 1.1 / 1.2 | 1.1 / 1.2 | SEP
60LAB20BR901 | 8 | 16Mo3 (1.5415) | 16Mo3 (1.5415) | BW | 33.7 | 25 | 4 | 33.7 | 25 | 4 | V | HER-001 | 0 | IMR-VP-12-2012 | 141 | BOEHLER "DMO-IG" | 2,0 : 3,0 | - | - | 1 | _ | 0.05 | 0.05 | _ | _ | see remark 2) on WPS | <350 | No | 44054 | Adam Duric | 1 | 1.1 / 1.2 | 1.1 / 1.2 | SEP
60LAB20BR952 | 1 | 16Mo3 (1.5415) | 16Mo3 (1.5415) | BW | 33.7 | 25 | 4 | 33.7 | 25 | 4 | V | HER-001 | 0 | IMR-VP-12-2012 | 141 | BOEHLER "DMO-IG" | 2,0 : 3,0 | - | - | 1 | _ | 0.05 | 0.05 | _ | _ | see remark 2) on WPS | <350 | No | 44054 | Adam Duric | 1 | 1.1 / 1.2 | 1.1 / 1.2 | SEP
60LAB20BR952 | 10 | 16Mo3 (1.5415) | 16Mo3 (1.5415) | BW | 33.7 | 25 | 4 | 33.7 | 25 | 4 | V | HER-001 | 0 | IMR-VP-12-2012 | 141 | BOEHLER "DMO-IG" | 2,0 : 3,0 | - | - | 1 | _ | 0.05 | 0.05 | _ | _ | see remark 2) on WPS | <350 | No | 44054 | Adam Duric | 1 | 1.1 / 1.2 | 1.1 / 1.2 | SEP
60LAB20BR952 | 2 | 16Mo3 (1.5415) | 16Mo3 (1.5415) | BW | 33.7 | 25 | 4 | 33.7 | 25 | 4 | V | HER-001 | 0 | IMR-VP-12-2012 | 141 | BOEHLER "DMO-IG" | 2,0 : 3,0 | - | - | 1 | _ | 0.05 | 0.05 | _ | _ | see remark 2) on WPS | <350 | No | 44054 | Adam Duric | 1 | 1.1 / 1.2 | 1.1 / 1.2 | SEP
60LAB20BR952 | 3 | 16Mo3 (1.5415) | 16Mo3 (1.5415) | BW | 33.7 | 25 | 4 | 33.7 | 25 | 4 | V | HER-001 | 0 | IMR-VP-12-2012 | 141 | BOEHLER "DMO-IG" | 2,0 : 3,0 | - | - | 1 | _ | 0.05 | 0.05 | _ | _ | see remark 2) on WPS | <350 | No | 44054 | Adam Duric | 1 | 1.1 / 1.2 | 1.1 / 1.2 | SEP
60LAB20BR952 | 4 | 16Mo3 (1.5415) | 16Mo3 (1.5415) | BW | 33.7 | 25 | 4 | 33.7 | 25 | 4 | V | HER-001 | 0 | IMR-VP-12-2012 | 141 | BOEHLER "DMO-IG" | 2,0 : 3,0 | - | - | 1 | _ | 0.05 | 0.05 | _ | _ | see remark 2) on WPS | <350 | No | 44054 | Adam Duric | 1 | 1.1 / 1.2 | 1.1 / 1.2 | SEP
60LAB20BR952 | 5 | 16Mo3 (1.5415) | 16Mo3 (1.5415) | BW | 33.7 | 25 | 4 | 33.7 | 25 | 4 | V | HER-001 | 0 | IMR-VP-12-2012 | 141 | BOEHLER "DMO-IG" | 2,0 : 3,0 | - | - | 1 | _ | 0.05 | 0.05 | _ | _ | see remark 2) on WPS | <350 | No | 44054 | Adam Duric | 1 | 1.1 / 1.2 | 1.1 / 1.2 | SEP
60LAB20BR952 | 6 | 16Mo3 (1.5415) | 16Mo3 (1.5415) | BW | 33.7 | 25 | 4 | 33.7 | 25 | 4 | V | HER-001 | 0 | IMR-VP-12-2012 | 141 | BOEHLER "DMO-IG" | 2,0 : 3,0 | - | - | 1 | _ | 0.05 | 0.05 | _ | _ | see remark 2) on WPS | <350 | No | 44054 | Adam Duric | 1 | 1.1 / 1.2 | 1.1 / 1.2 | SEP
60LAB20BR952 | 7 | 16Mo3 (1.5415) | 16Mo3 (1.5415) | BW | 33.7 | 25 | 4 | 33.7 | 25 | 4 | V | HER-001 | 0 | IMR-VP-12-2012 | 141 | BOEHLER "DMO-IG" | 2,0 : 3,0 | - | - | 1 | _ | 0.05 | 0.05 | _ | _ | see remark 2) on WPS | <350 | No | 44054 | Adam Duric | 1 | 1.1 / 1.2 | 1.1 / 1.2 | SEP
60LAB20BR952 | 8 | 16Mo3 (1.5415) | 16Mo3 (1.5415) | BW | 33.7 | 25 | 4 | 33.7 | 25 | 4 | V | HER-001 | 0 | IMR-VP-12-2012 | 141 | BOEHLER "DMO-IG" | 2,0 : 3,0 | - | - | 1 | _ | 0.05 | 0.05 | _ | _ | see remark 2) on WPS | <350 | No | 44054 | Adam Duric | 1 | 1.1 / 1.2 | 1.1 / 1.2 | SEP
60LAB20BR952 | 9 | 16Mo3 (1.5415) | 16Mo3 (1.5415) | BW | 33.7 | 25 | 4 | 33.7 | 25 | 4 | V | HER-001 | 0 | IMR-VP-12-2012 | 141 | BOEHLER "DMO-IG" | 2,0 : 3,0 | - | - | 1 | _ | 0.05 | 0.05 | _ | _ | see remark 2) on WPS | <350 | No | 44054 | Adam Duric | 1 | 1.1 / 1.2 | 1.1 / 1.2 | SEP
60LAB41BR001-LAC10Y-00L | 1 | 16Mo3 (1.5415) | 16Mo3 (1.5415) | BW | 152 | 125 | 16 | 139.7 | 125 | 10 | V | HER-001 | 0 | IMR-VP-12-2012 | 141 | BOEHLER "DMO-IG" | 2,0 : 3,0 | - | - | 1 | _ | 0.05 | 0.05 | _ | _ | see remark 2) on WPS | <350 | No | 44043 | Adam Duric | 1 | 1.1 / 1.2 | 1.1 / 1.2 | II
60LAB41BR002-ULY00Y-00L | 1 | 16Mo3 (1.5415) | 16Mo3 (1.5415) | BW | 219.1 | 200 | 12.5 | 219.1 | 200 | 12.5 | V | HER-001 | 0 | IMR-VP-12-2012 | 141 | BOEHLER "DMO-IG" | 2,0 : 3,0 | - | - | 1 | _ | 0.05 | 0.05 | _ | _ | see remark 2) on WPS | <350 | No | 44020 | Adam Duric | 1 | 1.1 / 1.2 | 1.1 / 1.2 | II
60LAB41BR002-ULY00Y-00L | 2 | 16Mo3 (1.5415) | P250GH (1.0460) | BW | 219.1 | 200 | 12.5 | 219.1 | 200 | 12.5 | V | HER-001 | 0 | IMR-VP-12-2012 | 141 | BOEHLER "DMO-IG" | 2,0 : 3,0 | - | - | 1 | _ | 0.05 | 0.05 | _ | _ | see remark 2) on WPS | <350 | No | 44025 | Adam Duric | 1 | 1.1 / 1.2 | 1.1 / 1.2 | II
60LAB41BR002-ULY00Y-00L | 3 | P250GH (1.0460) | 16Mo3 (1.5415) | BW | 219.1 | 200 | 12.5 | 219.1 | 200 | 12.5 | V | HER-001 | 0 | IMR-VP-12-2012 | 141 | BOEHLER "DMO-IG" | 2,0 : 3,0 | - | - | 1 | _ | 0.05 | 0.05 | _ | _ | see remark 2) on WPS | <350 | No | 44025 | Adam Duric | 1 | 1.1 / 1.2 | 1.1 / 1.2 | II
60LAB41BR002-ULY00Y-00L | 6 | 16Mo3 (1.5415) | 16Mo3 (1.5415) | BW | 219.1 | 200 | 12.5 | 219.1 | 200 | 12.5 | V | HER-001 | 0 | IMR-VP-12-2012 | 141 | BOEHLER "DMO-IG" | 2,0 : 3,0 | - | - | 1 | _ | 0.05 | 0.05 | _ | _ | see remark 2) on WPS | <350 | No | 44020 | Adam Duric | 1 | 1.1 / 1.2 | 1.1 / 1.2 | II
60LAB41BR301-LAC10Y-00L | 1 | 16Mo3 (1.5415) | 16Mo3 (1.5415) | BW | 21.3 | 15 | 3.2 | 21.3 | 15 | 3.2 | V | HER-015 | 0 | IMR-VP-17-2015 | 141 | BOEHLER "DMO-IG" | 2,0 : 2,4 | - | - | 1 | _ | 0.05 | 0.05 | _ | _ | see remark 2) on WPS | <340 | No | 44063 | Adam Duric | 1 | 1.1 / 1.2 | 1.1 / 1.2 | SEP
60LAB41BR301-LAC10Y-00L | 2 | 16Mo3 (1.5415) | 16Mo3 (1.5415) | BW | 21.3 | 15 | 3.2 | 21.3 | 15 | 3.2 | V | HER-015 | 0 | IMR-VP-17-2015 | 141 | BOEHLER "DMO-IG" | 2,0 : 2,4 | - | - | 1 | _ | 0.05 | 0.05 | _ | _ | see remark 2) on WPS | <340 | No | 44063 | Adam Duric | 1 | 1.1 / 1.2 | 1.1 / 1.2 | SEP
60LAB41BR301-LAC10Y-00L | 3 | 16Mo3 (1.5415) | 16Mo3 (1.5415) | BW | 21.3 | 15 | 3.2 | 21.3 | 15 | 3.2 | V | HER-015 | 0 | IMR-VP-17-2015 | 141 | BOEHLER "DMO-IG" | 2,0 : 2,4 | - | - | 1 | _ | 0.05 | 0.05 | _ | _ | see remark 2) on WPS | <340 | No | 44063 | Adam Duric | 1 | 1.1 / 1.2 | 1.1 / 1.2 | SEP
60LAB41BR301-LAC10Y-00L | 4 | 16Mo3 (1.5415) | 16Mo3 (1.5415) | BW | 21.3 | 15 | 3.2 | 21.3 | 15 | 3.2 | V | HER-015 | 0 | IMR-VP-17-2015 | 141 | BOEHLER "DMO-IG" | 2,0 : 2,4 | - | - | 1 | _ | 0.05 | 0.05 | _ | _ | see remark 2) on WPS | <340 | No | 44063 | Adam Duric | 1 | 1.1 / 1.2 | 1.1 / 1.2 | SEP
60LAB41BR901-LAC10Y-00L | 1 | 16Mo3 (1.5415) | 16Mo3 (1.5415) | BW | 33.7 | 25 | 4 | 33.7 | 25 | 4 | V | HER-001 | 0 | IMR-VP-12-2012 | 141 | BOEHLER "DMO-IG" | 2,0 : 3,0 | - | - | 1 | _ | 0.05 | 0.05 | _ | _ | see remark 2) on WPS | <350 | No | 44054 | Adam Duric | 1 | 1.1 / 1.2 | 1.1 / 1.2 | SEP
60LAB41BR951-LAC10Y-00L | 1 | 16Mo3 (1.5415) | 16Mo3 (1.5415) | BW | 33.7 | 25 | 4 | 33.7 | 25 | 4 | V | HER-001 | 0 | IMR-VP-12-2012 | 141 | BOEHLER "DMO-IG" | 2,0 : 3,0 | - | - | 1 | _ | 0.05 | 0.05 | _ | _ | see remark 2) on WPS | <350 | No | 44054 | Adam Duric | 1 | 1.1 / 1.2 | 1.1 / 1.2 | SEP
60LAB41BR951-LAC10Y-00L | 1 | 16Mo3 (1.5415) | 16Mo3 (1.5415) | BW | 33.7 | 25 | 4 | 33.7 | 25 | 4 | V | HER-001 | 0 | IMR-VP-12-2012 | 141 | BOEHLER "DMO-IG" | 2,0 : 3,0 | - | - | 1 | _ | 0.05 | 0.05 | _ | _ | see remark 2) on WPS | <350 | No | 44054 | Adam Duric | 1 | 1.1 / 1.2 | 1.1 / 1.2 | SEP
60LAB41BR951-LAC10Y-00L | 1 | 16Mo3 (1.5415) | 16Mo3 (1.5415) | BW | 33.7 | 25 | 4 | 33.7 | 25 | 4 | V | HER-001 | 0 | IMR-VP-12-2012 | 141 | BOEHLER "DMO-IG" | 2,0 : 3,0 | - | - | 1 | _ | 0.05 | 0.05 | _ | _ | see remark 2) on WPS | <350 | No | 44054 | Adam Duric | 1 | 1.1 / 1.2 | 1.1 / 1.2 | SEP
60LAB41BR951-LAC10Y-00L | 1 | 16Mo3 (1.5415) | 16Mo3 (1.5415) | BW | 33.7 | 25 | 4 | 33.7 | 25 | 4 | V | HER-001 | 0 | IMR-VP-12-2012 | 141 | BOEHLER "DMO-IG" | 2,0 : 3,0 | - | - | 1 | _ | 0.05 | 0.05 | _ | _ | see remark 2) on WPS | <350 | No | 44054 | Adam Duric | 1 | 1.1 / 1.2 | 1.1 / 1.2 | SEP
60LAB41BR951-LAC10Y-00L | 1 | 16Mo3 (1.5415) | 16Mo3 (1.5415) | BW | 33.7 | 25 | 4 | 33.7 | 25 | 4 | V | HER-001 | 0 | IMR-VP-12-2012 | 141 | BOEHLER "DMO-IG" | 2,0 : 3,0 | - | - | 1 | _ | 0.05 | 0.05 | _ | _ | see remark 2) on WPS | <350 | No | 44054 | Adam Duric | 1 | 1.1 / 1.2 | 1.1 / 1.2 | SEP
60LAB41BR951-LAC10Y-00L | 1 | 16Mo3 (1.5415) | 16Mo3 (1.5415) | BW | 33.7 | 25 | 4 | 33.7 | 25 | 4 | V | HER-001 | 0 | IMR-VP-12-2012 | 141 | BOEHLER "DMO-IG" | 2,0 : 3,0 | - | - | 1 | _ | 0.05 | 0.05 | _ | _ | see remark 2) on WPS | <350 | No | 44054 | Adam Duric | 1 | 1.1 / 1.2 | 1.1 / 1.2 | SEP
60LAB41BR951-LAC10Y-00L | 1 | 16Mo3 (1.5415) | 16Mo3 (1.5415) | BW | 33.7 | 25 | 4 | 33.7 | 25 | 4 | V | HER-001 | 0 | IMR-VP-12-2012 | 141 | BOEHLER "DMO-IG" | 2,0 : 3,0 | - | - | 1 | _ | 0.05 | 0.05 | _ | _ | see remark 2) on WPS | <350 | No | 44054 | Adam Duric | 1 | 1.1 / 1.2 | 1.1 / 1.2 | SEP
60LAB41BR951-LAC10Y-00L | 1 | 16Mo3 (1.5415) | 16Mo3 (1.5415) | BW | 33.7 | 25 | 4 | 33.7 | 25 | 4 | V | HER-001 | 0 | IMR-VP-12-2012 | 141 | BOEHLER "DMO-IG" | 2,0 : 3,0 | - | - | 1 | _ | 0.05 | 0.05 | _ | _ | see remark 2) on WPS | <350 | No | 44054 | Adam Duric | 1 | 1.1 / 1.2 | 1.1 / 1.2 | SEP
60LAB42BR001-LAC10Y-00L | 1 | 16Mo3 (1.5415) | 16Mo3 (1.5415) | BW | 140 | 125 | 10 | 140 | 125 | 10 | V | HER-001 | 0 | IMR-VP-12-2012 | 141 | BOEHLER "DMO-IG" | 2,0 : 3,0 | - | - | 1 | _ | 0.05 | 0.05 | _ | _ | see remark 2) on WPS | <350 | No | 44043 | Adam Duric | 1 | 1.1 / 1.2 | 1.1 / 1.2 | II
60LAB42BR301-LAC10Y-00L | 1 | 16Mo3 (1.5415) | 16Mo3 (1.5415) | BW | 21.3 | 15 | 3.2 | 21.3 | 15 | 3.2 | V | HER-015 | 0 | IMR-VP-17-2015 | 141 | BOEHLER "DMO-IG" | 2,0 : 2,4 | - | - | 1 | _ | 0.05 | 0.05 | _ | _ | see remark 2) on WPS | <340 | No | 44063 | Adam Duric | 1 | 1.1 / 1.2 | 1.1 / 1.2 | SEP
60LAB42BR301-LAC10Y-00L | 2 | 16Mo3 (1.5415) | 16Mo3 (1.5415) | BW | 21.3 | 15 | 3.2 | 21.3 | 15 | 3.2 | V | HER-015 | 0 | IMR-VP-17-2015 | 141 | BOEHLER "DMO-IG" | 2,0 : 2,4 | - | - | 1 | _ | 0.05 | 0.05 | _ | _ | see remark 2) on WPS | <340 | No | 44063 | Adam Duric | 1 | 1.1 / 1.2 | 1.1 / 1.2 | SEP
60LAB42BR301-LAC10Y-00L | 3 | 16Mo3 (1.5415) | 16Mo3 (1.5415) | BW | 21.3 | 15 | 3.2 | 21.3 | 15 | 3.2 | V | HER-015 | 0 | IMR-VP-17-2015 | 141 | BOEHLER "DMO-IG" | 2,0 : 2,4 | - | - | 1 | _ | 0.05 | 0.05 | _ | _ | see remark 2) on WPS | <340 | No | 44063 | Adam Duric | 1 | 1.1 / 1.2 | 1.1 / 1.2 | SEP
60LAB42BR301-LAC10Y-00L | 4 | 16Mo3 (1.5415) | 16Mo3 (1.5415) | BW | 21.3 | 15 | 3.2 | 21.3 | 15 | 3.2 | V | HER-015 | 0 | IMR-VP-17-2015 | 141 | BOEHLER "DMO-IG" | 2,0 : 2,4 | - | - | 1 | _ | 0.05 | 0.05 | _ | _ | see remark 2) on WPS | <340 | No | 44063 | Adam Duric | 1 | 1.1 / 1.2 | 1.1 / 1.2 | SEP
60LAB42BR901-LAC10Y-00L |  | 16Mo3 (1.5415) | 16Mo3 (1.5415) | BW | 33.7 | 25 | 4 | 33.7 | 25 | 4 | V | HER-001 | 0 | IMR-VP-12-2012 | 141 | BOEHLER "DMO-IG" | 2,0 : 3,0 | - | - | 1 | _ | 0.05 | 0.05 | _ | _ | see remark 2) on WPS | <350 | No | 44054 | Adam Duric | 1 | 1.1 / 1.2 | 1.1 / 1.2 | SEP
60LAB42BR951-LAC10Y-00L | 1 | 16Mo3 (1.5415) | 16Mo3 (1.5415) | BW | 33.7 | 25 | 4 | 33.7 | 25 | 4 | V | HER-001 | 0 | IMR-VP-12-2012 | 141 | BOEHLER "DMO-IG" | 2,0 : 3,0 | - | - | 1 | _ | 0.05 | 0.05 | _ | _ | see remark 2) on WPS | <350 | No | 44054 | Adam Duric | 1 | 1.1 / 1.2 | 1.1 / 1.2 | SEP
60LAB42BR951-LAC10Y-00L | 2 | 16Mo3 (1.5415) | 16Mo3 (1.5415) | BW | 33.7 | 25 | 4 | 33.7 | 25 | 4 | V | HER-001 | 0 | IMR-VP-12-2012 | 141 | BOEHLER "DMO-IG" | 2,0 : 3,0 | - | - | 1 | _ | 0.05 | 0.05 | _ | _ | see remark 2) on WPS | <350 | No | 44054 | Adam Duric | 1 | 1.1 / 1.2 | 1.1 / 1.2 | SEP
60LAB42BR951-LAC10Y-00L | 3 | 16Mo3 (1.5415) | 16Mo3 (1.5415) | BW | 33.7 | 25 | 4 | 33.7 | 25 | 4 | V | HER-001 | 0 | IMR-VP-12-2012 | 141 | BOEHLER "DMO-IG" | 2,0 : 3,0 | - | - | 1 | _ | 0.05 | 0.05 | _ | _ | see remark 2) on WPS | <350 | No | 44054 | Adam Duric | 1 | 1.1 / 1.2 | 1.1 / 1.2 | SEP
60LAB42BR951-LAC10Y-00L | 4 | 16Mo3 (1.5415) | 16Mo3 (1.5415) | BW | 33.7 | 25 | 4 | 33.7 | 25 | 4 | V | HER-001 | 0 | IMR-VP-12-2012 | 141 | BOEHLER "DMO-IG" | 2,0 : 3,0 | - | - | 1 | _ | 0.05 | 0.05 | _ | _ | see remark 2) on WPS | <350 | No | 44054 | Adam Duric | 1 | 1.1 / 1.2 | 1.1 / 1.2 | SEP
60LAB42BR951-LAC10Y-00L | 5 | 16Mo3 (1.5415) | 16Mo3 (1.5415) | BW | 33.7 | 25 | 4 | 33.7 | 25 | 4 | V | HER-001 | 0 | IMR-VP-12-2012 | 141 | BOEHLER "DMO-IG" | 2,0 : 3,0 | - | - | 1 | _ | 0.05 | 0.05 | _ | _ | see remark 2) on WPS | <350 | No | 44054 | Adam Duric | 1 | 1.1 / 1.2 | 1.1 / 1.2 | SEP
60LAB42BR951-LAC10Y-00L | 6 | 16Mo3 (1.5415) | 16Mo3 (1.5415) | BW | 33.7 | 25 | 4 | 33.7 | 25 | 4 | V | HER-001 | 0 | IMR-VP-12-2012 | 141 | BOEHLER "DMO-IG" | 2,0 : 3,0 | - | - | 1 | _ | 0.05 | 0.05 | _ | _ | see remark 2) on WPS | <350 | No | 44054 | Adam Duric | 1 | 1.1 / 1.2 | 1.1 / 1.2 | SEP
60LAB42BR951-LAC10Y-00L | 7 | 16Mo3 (1.5415) | 16Mo3 (1.5415) | BW | 33.7 | 25 | 4 | 33.7 | 25 | 4 | V | HER-001 | 0 | IMR-VP-12-2012 | 141 | BOEHLER "DMO-IG" | 2,0 : 3,0 | - | - | 1 | _ | 0.05 | 0.05 | _ | _ | see remark 2) on WPS | <350 | No | 44054 | Adam Duric | 1 | 1.1 / 1.2 | 1.1 / 1.2 | SEP
60LAB42BR951-LAC10Y-00L | 8 | 16Mo3 (1.5415) | 16Mo3 (1.5415) | BW | 33.7 | 25 | 4 | 33.7 | 25 | 4 | V | HER-001 | 0 | IMR-VP-12-2012 | 141 | BOEHLER "DMO-IG" | 2,0 : 3,0 | - | - | 1 | _ | 0.05 | 0.05 | _ | _ | see remark 2) on WPS | <350 | No | 44054 | Adam Duric | 1 | 1.1 / 1.2 | 1.1 / 1.2 | SEP
60LAB42BR002-ULY00Y-00L | 1 | 16Mo3 (1.5415) | 16Mo3 (1.5415) | BW | 219.1 | 200 | 12.5 | 219.1 | 200 | 12.5 | V | HER-001 | 0 | IMR-VP-12-2012 | 141 | BOEHLER "DMO-IG" | 2,0 : 3,0 | - | - | 1 | _ | 0.05 | 0.05 | _ | _ | see remark 2) on WPS | <350 | No | 44020 | Adam Duric | 1 | 1.1 / 1.2 | 1.1 / 1.2 | II
60LAB42BR002-ULY00Y-00L | 2 | 16Mo3 (1.5415) | P250GH (1.0460) | BW | 219.1 | 200 | 12.5 | 219.1 | 200 | 12.5 | V | HER-001 | 0 | IMR-VP-12-2012 | 141 | BOEHLER "DMO-IG" | 2,0 : 3,0 | - | - | 1 | _ | 0.05 | 0.05 | _ | _ | see remark 2) on WPS | <350 | No | 44025 | Adam Duric | 1 | 1.1 / 1.2 | 1.1 / 1.2 | II
60LAB42BR002-ULY00Y-00L | 3 | P250GH (1.0460) | 16Mo3 (1.5415) | BW | 219.1 | 200 | 12.5 | 219.1 | 200 | 12.5 | V | HER-001 | 0 | IMR-VP-12-2012 | 141 | BOEHLER "DMO-IG" | 2,0 : 3,0 | - | - | 1 | _ | 0.05 | 0.05 | _ | _ | see remark 2) on WPS | <350 | No | 44025 | Adam Duric | 1 | 1.1 / 1.2 | 1.1 / 1.2 | II
60LAB42BR002-ULY00Y-00L | 6 | 16Mo3 (1.5415) | 16Mo3 (1.5415) | BW | 219.1 | 200 | 12.5 | 219.1 | 200 | 12.5 | V | HER-001 | 0 | IMR-VP-12-2012 | 141 | BOEHLER "DMO-IG" | 2,0 : 3,0 | - | - | 1 | _ | 0.05 | 0.05 | _ | _ | see remark 2) on WPS | <350 | No | 44020 | Adam Duric | 1 | 1.1 / 1.2 | 1.1 / 1.2 | II
60LAB50BR001-UNY01Y-00L | 1 | 16Mo3 (1.5415) | 16Mo3 (1.5415) | BW | 219.1 | 200 | 12.5 | 219.1 | 200 | 12.5 | V | HER-001 | 0 | IMR-VP-12-2012 | 141 | BOEHLER "DMO-IG" | 2,0 : 3,0 | - | - | 1 | _ | 0.05 | 0.05 | _ | _ | see remark 2) on WPS | <350 | No | 44020 | Adam Duric | 1 | 1.1 / 1.2 | 1.1 / 1.2 | II
60LAB50BR001-UNY01Y-00L | 2 | 16Mo3 (1.5415) | 16Mo3 (1.5415) | BW | 219.1 | 200 | 12.5 | 219.1 | 200 | 12.5 | V | HER-001 | 0 | IMR-VP-12-2012 | 141 | BOEHLER "DMO-IG" | 2,0 : 3,0 | - | - | 1 | _ | 0.05 | 0.05 | _ | _ | see remark 2) on WPS | <350 | No | 44020 | Adam Duric | 1 | 1.1 / 1.2 | 1.1 / 1.2 | II
60LAB50BR002-UHY00Y-00L | 1 | 16Mo3 (1.5415) | 16Mo3 (1.5415) | BW | 219.1 | 200 | 12.5 | 219.1 | 200 | 12.5 | V | HER-001 | 0 | IMR-VP-12-2012 | 141 | BOEHLER "DMO-IG" | 2,0 : 3,0 | - | - | 1 | _ | 0.05 | 0.05 | _ | _ | see remark 2) on WPS | <350 | No | 44020 | Adam Duric | 1 | 1.1 / 1.2 | 1.1 / 1.2 | II
60LAB50BR002-UHY00Y-00L | 6 | 16Mo3 (1.5415) | 16Mo3 (1.5415) | BW | 219.1 | 200 | 12.5 | 168.3 | 150 | 11 | V | HER-001 | 0 | IMR-VP-12-2012 | 141 | BOEHLER "DMO-IG" | 2,0 : 3,0 | - | - | 1 | _ | 0.05 | 0.05 | _ | _ | see remark 2) on WPS | <350 | No | 44020 | Adam Duric | 1 | 1.1 / 1.2 | 1.1 / 1.2 | II
60LAB50BR002-UHY00Y-01L | 1 | 16Mo3 (1.5415) | 16Mo3 (1.5415) | BW | 219.1 | 200 | 12.5 | 219.1 | 200 | 12.5 | V | HER-001 | 0 | IMR-VP-12-2012 | 141 | BOEHLER "DMO-IG" | 2,0 : 3,0 | - | - | 1 | _ | 0.05 | 0.05 | _ | _ | see remark 2) on WPS | <350 | No | 44020 | Adam Duric | 1 | 1.1 / 1.2 | 1.1 / 1.2 | II
60LAB50BR002-UHY00Y-01L | 2 | 16Mo3 (1.5415) | 16Mo3 (1.5415) | BW | 219.1 | 200 | 12.5 | 219.1 | 200 | 12.5 | V | HER-001 | 0 | IMR-VP-12-2012 | 141 | BOEHLER "DMO-IG" | 2,0 : 3,0 | - | - | 1 | _ | 0.05 | 0.05 | _ | _ | see remark 2) on WPS | <350 | No | 44020 | Adam Duric | 1 | 1.1 / 1.2 | 1.1 / 1.2 | II
60LAB50BR002-UHY00Y-D11 | 1 | 16Mo3 (1.5415) | 16Mo3 (1.5415) | BW | 219.1 | 200 | 12.5 | 219.1 | 200 | 12.5 | V | HER-001 | 0 | IMR-VP-12-2012 | 141 | BOEHLER "DMO-IG" | 2,0 : 3,0 | - | - | 1 | _ | 0.05 | 0.05 | _ | _ | see remark 2) on WPS | <350 | No | 44020 | Adam Duric | 1 | 1.1 / 1.2 | 1.1 / 1.2 | II
60LAB50BR301-ULY00Y-00L | 1 | 16Mo3 (1.5415) | 16Mo3 (1.5415) | BW | 33.7 | 25 | 4 | 33.7 | 25 | 4 | V | HER-001 | 0 | IMR-VP-12-2012 | 141 | BOEHLER "DMO-IG" | 2,0 : 3,0 | - | - | 1 | _ | 0.05 | 0.05 | _ | _ | see remark 2) on WPS | <350 | No | 44054 | Adam Duric | 1 | 1.1 / 1.2 | 1.1 / 1.2 | SEP
60LAB50BR301-ULY00Y-00L | 2 | 16Mo3 (1.5415) | 16Mo3 (1.5415) | BW | 33.7 | 25 | 4 | 33.7 | 25 | 4 | V | HER-001 | 0 | IMR-VP-12-2012 | 141 | BOEHLER "DMO-IG" | 2,0 : 3,0 | - | - | 1 | _ | 0.05 | 0.05 | _ | _ | see remark 2) on WPS | <350 | No | 44054 | Adam Duric | 1 | 1.1 / 1.2 | 1.1 / 1.2 | SEP
60LAB50BR301-ULY00Y-00L | 3 | 16Mo3 (1.5415) | 16Mo3 (1.5415) | BW | 33.7 | 25 | 4 | 33.7 | 25 | 4 | V | HER-001 | 0 | IMR-VP-12-2012 | 141 | BOEHLER "DMO-IG" | 2,0 : 3,0 | - | - | 1 | _ | 0.05 | 0.05 | _ | _ | see remark 2) on WPS | <350 | No | 44054 | Adam Duric | 1 | 1.1 / 1.2 | 1.1 / 1.2 | SEP
60LAB50BR301-ULY00Y-00L | 4 | 16Mo3 (1.5415) | 16Mo3 (1.5415) | BW | 33.7 | 25 | 4 | 33.7 | 25 | 4 | V | HER-001 | 0 | IMR-VP-12-2012 | 141 | BOEHLER "DMO-IG" | 2,0 : 3,0 | - | - | 1 | _ | 0.05 | 0.05 | _ | _ | see remark 2) on WPS | <350 | No | 44054 | Adam Duric | 1 | 1.1 / 1.2 | 1.1 / 1.2 | SEP
60LAB50BR901 | 1 | 16Mo3 (1.5415) | 16Mo3 (1.5415) | BW | 33.7 | 25 | 4 | 33.7 | 25 | 4 | V | HER-001 | 0 | IMR-VP-12-2012 | 141 | BOEHLER "DMO-IG" | 2,0 : 3,0 | - | - | 1 | _ | 0.05 | 0.05 | _ | _ | see remark 2) on WPS | <350 | No | 44054 | Adam Duric | 1 | 1.1 / 1.2 | 1.1 / 1.2 | SEP
60LAB50BR901 | 2 | 16Mo3 (1.5415) | 16Mo3 (1.5415) | BW | 33.7 | 25 | 4 | 33.7 | 25 | 4 | V | HER-001 | 0 | IMR-VP-12-2012 | 141 | BOEHLER "DMO-IG" | 2,0 : 3,0 | - | - | 1 | _ | 0.05 | 0.05 | _ | _ | see remark 2) on WPS | <350 | No | 44054 | Adam Duric | 1 | 1.1 / 1.2 | 1.1 / 1.2 | SEP
60LAB50BR901 | 3 | 16Mo3 (1.5415) | 16Mo3 (1.5415) | BW | 33.7 | 25 | 4 | 33.7 | 25 | 4 | V | HER-001 | 0 | IMR-VP-12-2012 | 141 | BOEHLER "DMO-IG" | 2,0 : 3,0 | - | - | 1 | _ | 0.05 | 0.05 | _ | _ | see remark 2) on WPS | <350 | No | 44054 | Adam Duric | 1 | 1.1 / 1.2 | 1.1 / 1.2 | SEP
60LAB50BR901 | 4 | 16Mo3 (1.5415) | 16Mo3 (1.5415) | BW | 33.7 | 25 | 4 | 33.7 | 25 | 4 | V | HER-001 | 0 | IMR-VP-12-2012 | 141 | BOEHLER "DMO-IG" | 2,0 : 3,0 | - | - | 1 | _ | 0.05 | 0.05 | _ | _ | see remark 2) on WPS | <350 | No | 44054 | Adam Duric | 1 | 1.1 / 1.2 | 1.1 / 1.2 | SEP
60LAB50BR901 | 5 | 16Mo3 (1.5415) | 16Mo3 (1.5415) | BW | 33.7 | 25 | 4 | 33.7 | 25 | 4 | V | HER-001 | 0 | IMR-VP-12-2012 | 141 | BOEHLER "DMO-IG" | 2,0 : 3,0 | - | - | 1 | _ | 0.05 | 0.05 | _ | _ | see remark 2) on WPS | <350 | No | 44054 | Adam Duric | 1 | 1.1 / 1.2 | 1.1 / 1.2 | SEP
60LAB50BR901 | 6 | 16Mo3 (1.5415) | 16Mo3 (1.5415) | BW | 33.7 | 25 | 4 | 33.7 | 25 | 4 | V | HER-001 | 0 | IMR-VP-12-2012 | 141 | BOEHLER "DMO-IG" | 2,0 : 3,0 | - | - | 1 | _ | 0.05 | 0.05 | _ | _ | see remark 2) on WPS | <350 | No | 44054 | Adam Duric | 1 | 1.1 / 1.2 | 1.1 / 1.2 | SEP
60LAB50BR901 | 7 | 16Mo3 (1.5415) | 16Mo3 (1.5415) | BW | 33.7 | 25 | 4 | 33.7 | 25 | 4 | V | HER-001 | 0 | IMR-VP-12-2012 | 141 | BOEHLER "DMO-IG" | 2,0 : 3,0 | - | - | 1 | _ | 0.05 | 0.05 | _ | _ | see remark 2) on WPS | <350 | No | 44054 | Adam Duric | 1 | 1.1 / 1.2 | 1.1 / 1.2 | SEP
60LAB50BR901 | 8 | 16Mo3 (1.5415) | 16Mo3 (1.5415) | BW | 33.7 | 25 | 4 | 33.7 | 25 | 4 | V | HER-001 | 0 | IMR-VP-12-2012 | 141 | BOEHLER "DMO-IG" | 2,0 : 3,0 | - | - | 1 | _ | 0.05 | 0.05 | _ | _ | see remark 2) on WPS | <350 | No | 44054 | Adam Duric | 1 | 1.1 / 1.2 | 1.1 / 1.2 | SEP
60LAB50BR955 | 1 | 16Mo3 (1.5415) | 16Mo3 (1.5415) | BW | 33.7 | 25 | 4 | 33.7 | 25 | 4 | V | HER-001 | 0 | IMR-VP-12-2012 | 141 | BOEHLER "DMO-IG" | 2,0 : 3,0 | - | - | 1 | _ | 0.05 | 0.05 | _ | _ | see remark 2) on WPS | <350 | No | 44054 | Adam Duric | 1 | 1.1 / 1.2 | 1.1 / 1.2 | SEP
60LAB50BR955 | 2 | 16Mo3 (1.5415) | 16Mo3 (1.5415) | BW | 33.7 | 25 | 4 | 33.7 | 25 | 4 | V | HER-001 | 0 | IMR-VP-12-2012 | 141 | BOEHLER "DMO-IG" | 2,0 : 3,0 | - | - | 1 | _ | 0.05 | 0.05 | _ | _ | see remark 2) on WPS | <350 | No | 44054 | Adam Duric | 1 | 1.1 / 1.2 | 1.1 / 1.2 | SEP
60LAB50BR955 | 3 | 16Mo3 (1.5415) | 16Mo3 (1.5415) | BW | 33.7 | 25 | 4 | 33.7 | 25 | 4 | V | HER-001 | 0 | IMR-VP-12-2012 | 141 | BOEHLER "DMO-IG" | 2,0 : 3,0 | - | - | 1 | _ | 0.05 | 0.05 | _ | _ | see remark 2) on WPS | <350 | No | 44054 | Adam Duric | 1 | 1.1 / 1.2 | 1.1 / 1.2 | SEP
60LAB50BR955 | 4 | 16Mo3 (1.5415) | 16Mo3 (1.5415) | BW | 33.7 | 25 | 4 | 33.7 | 5 | 4 | V | HER-001 | 0 | IMR-VP-12-2012 | 141 | BOEHLER "DMO-IG" | 2,0 : 3,0 | - | - | 1 | _ | 0.05 | 0.05 | _ | _ | see remark 2) on WPS | <350 | No | 44054 | Adam Duric | 1 | 1.1 / 1.2 | 1.1 / 1.2 | SEP
60LAB50BR955 | 5 | 16Mo3 (1.5415) | 16Mo3 (1.5415) | BW | 33.7 | 25 | 4 | 33.7 | 25 | 4 | V | HER-001 | 0 | IMR-VP-12-2012 | 141 | BOEHLER "DMO-IG" | 2,0 : 3,0 | - | - | 1 | _ | 0.05 | 0.05 | _ | _ | see remark 2) on WPS | <350 | No | 44054 | Adam Duric | 1 | 1.1 / 1.2 | 1.1 / 1.2 | SEP
60LAB50BR955 | 6 | 16Mo3 (1.5415) | 16Mo3 (1.5415) | BW | 33.7 | 25 | 4 | 33.7 | 25 | 4 | V | HER-001 | 0 | IMR-VP-12-2012 | 141 | BOEHLER "DMO-IG" | 2,0 : 3,0 | - | - | 1 | _ | 0.05 | 0.05 | _ | _ | see remark 2) on WPS | <350 | No | 44054 | Adam Duric | 1 | 1.1 / 1.2 | 1.1 / 1.2 | SEP
60LAB50BR955 | 7 | 16Mo3 (1.5415) | 16Mo3 (1.5415) | BW | 33.7 | 25 | 4 | 33.7 | 25 | 4 | V | HER-001 | 0 | IMR-VP-12-2012 | 141 | BOEHLER "DMO-IG" | 2,0 : 3,0 | - | - | 1 | _ | 0.05 | 0.05 | _ | _ | see remark 2) on WPS | <350 | No | 44054 | Adam Duric | 1 | 1.1 / 1.2 | 1.1 / 1.2 | SEP
60LAB50BR955 | 8 | 16Mo3 (1.5415) | 16Mo3 (1.5415) | BW | 33.7 | 25 | 4 | 33.7 | 25 | 4 | V | HER-001 | 0 | IMR-VP-12-2012 | 141 | BOEHLER "DMO-IG" | 2,0 : 3,0 | - | - | 1 | _ | 0.05 | 0.05 | _ | _ | see remark 2) on WPS | <350 | No | 44054 | Adam Duric | 1 | 1.1 / 1.2 | 1.1 / 1.2 | SEP
60LAB89BR601-UHY00Y-00L | 1 | P235GH (1.0345) | P235GH (1.0345) | BW | 26.9 | 20 | 3.2 | 26.9 | 20 | 3.2 | V | HER-001 | 0 | IMR-VP-12-2012 | 141 | BOEHLER "DMO-IG" | 2,0 : 3,0 | - | - | 1 | _ | 0.05 | _ | _ | _ | see remark 2) on WPS | <350 | No | 44054 | Adam Duric | 1 | 1.1 / 1.2 | 1.1 / 1.2 | SEP
60LAB89BR601-UHY00Y-00L | 2 | P235GH (1.0345) | P235GH (1.0345) | BW | 26.9 | 20 | 3.2 | 26.9 | 20 | 3.2 | V | HER-001 | 0 | IMR-VP-12-2012 | 141 | BOEHLER "DMO-IG" | 2,0 : 3,0 | - | - | 1 | _ | 0.05 | _ | _ | _ | see remark 2) on WPS | <350 | No | 44054 | Adam Duric | 1 | 1.1 / 1.2 | 1.1 / 1.2 | SEP
60LAB89BR601-UHY00Y-00L | 3 | P235GH (1.0345) | P235GH (1.0345) | BW | 26.9 | 20 | 3.2 | 26.9 | 20 | 3.2 | V | HER-001 | 0 | IMR-VP-12-2012 | 141 | BOEHLER "DMO-IG" | 2,0 : 3,0 | - | - | 1 | _ | 0.05 | _ | _ | _ | see remark 2) on WPS | <350 | No | 44054 | Adam Duric | 1 | 1.1 / 1.2 | 1.1 / 1.2 | SEP
60LAB89BR601-UHY00Y-00L | 4 | P235GH (1.0345) | P235GH (1.0345) | BW | 26.9 | 20 | 3.2 | 26.9 | 20 | 3.2 | V | HER-001 | 0 | IMR-VP-12-2012 | 141 | BOEHLER "DMO-IG" | 2,0 : 3,0 | - | - | 1 | _ | 0.05 | _ | _ | _ | see remark 2) on WPS | <350 | No | 44054 | Adam Duric | 1 | 1.1 / 1.2 | 1.1 / 1.2 | SEP
60LAB89BR601-UHY00Y-00L | 5 | P235GH (1.0345) | P235GH (1.0345) | BW | 26.9 | 20 | 3.2 | 26.9 | 20 | 3.2 | V | HER-001 | 0 | IMR-VP-12-2012 | 141 | BOEHLER "DMO-IG" | 2,0 : 3,0 | - | - | 1 | _ | 0.05 | _ | _ | _ | see remark 2) on WPS | <350 | No | 44054 | Adam Duric | 1 | 1.1 / 1.2 | 1.1 / 1.2 | SEP
60LAB89BR601-UHY00Y-00L | 6 | P235GH (1.0345) | P235GH (1.0345) | BW | 26.9 | 20 | 3.2 | 26.9 | 20 | 3.2 | V | HER-001 | 0 | IMR-VP-12-2012 | 141 | BOEHLER "DMO-IG" | 2,0 : 3,0 | - | - | 1 | _ | 0.05 | _ | _ | _ | see remark 2) on WPS | <350 | No | 44054 | Adam Duric | 1 | 1.1 / 1.2 | 1.1 / 1.2 | SEP
60LAB89BR601-UHY00Y-00L | 7 | P235GH (1.0345) | P235GH (1.0345) | BW | 26.9 | 20 | 3.2 | 26.9 | 20 | 3.2 | V | HER-001 | 0 | IMR-VP-12-2012 | 141 | BOEHLER "DMO-IG" | 2,0 : 3,0 | - | - | 1 | _ | 0.05 | _ | _ | _ | see remark 2) on WPS | <350 | No | 44054 | Adam Duric | 1 | 1.1 / 1.2 | 1.1 / 1.2 | SEP
60LAB90BR002-UHY00Y-00L | 1 | P235GH (1.0345) | P235GH (1.0345) | BW | 114.3 | 100 | 3.6 | 114.3 | 100 | 3.6 | V | HER-001 | 0 | IMR-VP-12-2012 | 141 | BOEHLER "DMO-IG" | 2,0 : 3,0 | - | - | 1 | _ | 0.05 | _ | _ | _ | see remark 2) on WPS | <350 | No | 44054 | Adam Duric | 1 | 1.1 / 1.2 | 1.1 / 1.2 | I
60LAB90BR002-UHY00Y-00L | 5 | P235GH (1.0345) | P235GH (1.0345) | BW | 114.3 | 100 | 3.6 | 114.3 | 100 | 4.5 | V | HER-001 | 0 | IMR-VP-12-2012 | 141 | BOEHLER "DMO-IG" | 2,0 : 3,0 | - | - | 1 | _ | 0.05 | _ | _ | _ | see remark 2) on WPS | <350 | No | 44054 | Adam Duric | 1 | 1.1 / 1.2 | 1.1 / 1.2 | I
60LAB90BR910 | 1 | P235GH (1.0345) | P235GH (1.0345) | BW | 33.7 | 25 | 4 | 33.7 | 25 | 4 | V | HER-001 | 0 | IMR-VP-12-2012 | 141 | BOEHLER "DMO-IG" | 2,0 : 3,0 | - | - | 1 | _ | 0.05 | _ | _ | _ | see remark 2) on WPS | <350 | No | 44054 | Adam Duric | 1 | 1.1 / 1.2 | 1.1 / 1.2 | SEP
60LAB90BR910 | 2 | P235GH (1.0345) | P235GH (1.0345) | BW | 33.7 | 25 | 4 | 33.7 | 25 | 4 | V | HER-001 | 0 | IMR-VP-12-2012 | 141 | BOEHLER "DMO-IG" | 2,0 : 3,0 | - | - | 1 | _ | 0.05 | _ | _ | _ | see remark 2) on WPS | <350 | No | 44054 | Adam Duric | 1 | 1.1 / 1.2 | 1.1 / 1.2 | SEP
60LAB90BR910 | 3 | P235GH (1.0345) | P235GH (1.0345) | BW | 33.7 | 25 | 4 | 33.7 | 25 | 4 | V | HER-001 | 0 | IMR-VP-12-2012 | 141 | BOEHLER "DMO-IG" | 2,0 : 3,0 | - | - | 1 | _ | 0.05 | _ | _ | _ | see remark 2) on WPS | <350 | No | 44054 | Adam Duric | 1 | 1.1 / 1.2 | 1.1 / 1.2 | SEP
60LAB90BR910 | 4 | P235GH (1.0345) | 16Mo3 (1.5415) | BW | 33.7 | 25 | 4 | 33.7 | 25 | 4 | V | HER-001 | 0 | IMR-VP-12-2012 | 141 | BOEHLER "DMO-IG" | 2,0 : 3,0 | - | - | 1 | _ | 0.05 | 0.05 | _ | _ | see remark 2) on WPS | <350 | No | 44054 | Adam Duric | 1 | 1.1 / 1.2 | 1.1 / 1.2 | SEP
60LAB90BR910 | 5 | 16Mo3 (1.5415) | P235GH (1.0345) | BW | 33.7 | 25 | 4 | 33.7 | 25 | 4 | V | HER-001 | 0 | IMR-VP-12-2012 | 141 | BOEHLER "DMO-IG" | 2,0 : 3,0 | - | - | 1 | _ | 0.05 | 0.05 | _ | _ | see remark 2) on WPS | <350 | No | 44054 | Adam Duric | 1 | 1.1 / 1.2 | 1.1 / 1.2 | SEP
60LAB90BR910 | 6 | P235GH (1.0345) | 16Mo3 (1.5415) | BW | 33.7 | 25 | 4 | 33.7 | 25 | 4 | V | HER-001 | 0 | IMR-VP-12-2012 | 141 | BOEHLER "DMO-IG" | 2,0 : 3,0 | - | - | 1 | _ | 0.05 | _ | _ | _ | see remark 2) on WPS | <350 | No | 44054 | Adam Duric | 1 | 1.1 / 1.2 | 1.1 / 1.2 | SEP
60LAB90BR910 | 7 | 16Mo3 (1.5415) | P235GH (1.0345) | BW | 33.7 | 25 | 4 | 33.7 | 25 | 4 | V | HER-001 | 0 | IMR-VP-12-2012 | 141 | BOEHLER "DMO-IG" | 2,0 : 3,0 | - | - | 1 | _ | 0.05 | 0.05 | _ | _ | see remark 2) on WPS | <350 | No | 44054 | Adam Duric | 1 | 1.1 / 1.2 | 1.1 / 1.2 | SEP
60LAB90BR951-ULY00Y-00L | 1 | P235GH (1.0345) | P235GH (1.0345) | BW | 33.7 | 25 | 4 | 33.7 | 25 | 4 | V | HER-001 | 0 | IMR-VP-12-2012 | 141 | BOEHLER "DMO-IG" | 2,0 : 3,0 | - | - | 1 | _ | 0.05 | _ | _ | _ | see remark 2) on WPS | <350 | No | 44063 | Adam Duric | 1 | 1.1 / 1.2 | 1.1 / 1.2 | SEP
60LAB90BR951-ULY00Y-00L | 2 | P235GH (1.0345) | P235GH (1.0345) | BW | 33.7 | 25 | 4 | 33.7 | 25 | 4 | V | HER-001 | 0 | IMR-VP-12-2012 | 141 | BOEHLER "DMO-IG" | 2,0 : 3,0 | - | - | 1 | _ | 0.05 | _ | _ | _ | see remark 2) on WPS | <350 | No | 44063 | Adam Duric | 1 | 1.1 / 1.2 | 1.1 / 1.2 | SEP
60LAB90BR951-ULY00Y-00L | 3 | P235GH (1.0345) | 16Mo3 (1.5415) | BW | 33.7 | 25 | 4 | 33.7 | 25 | 4 | V | HER-001 | 0 | IMR-VP-12-2012 | 141 | BOEHLER "DMO-IG" | 2,0 : 3,0 | - | - | 1 | _ | 0.05 | 0.05 | _ | _ | see remark 2) on WPS | <350 | No | 44063 | Adam Duric | 1 | 1.1 / 1.2 | 1.1 / 1.2 | SEP
60LAB90BR951-ULY00Y-00L | 4 | 16Mo3 (1.5415) | P235GH (1.0345) | BW | 33.7 | 25 | 4 | 33.7 | 25 | 4 | V | HER-001 | 0 | IMR-VP-12-2012 | 141 | BOEHLER "DMO-IG" | 2,0 : 3,0 | - | - | 1 | _ | 0.05 | 0.05 | _ | _ | see remark 2) on WPS | <350 | No | 44063 | Adam Duric | 1 | 1.1 / 1.2 | 1.1 / 1.2 | SEP
60LAB90BR951-ULY00Y-00L | 5 | P235GH (1.0345) | 16Mo3 (1.5415) | BW | 33.7 | 25 | 4 | 33.7 | 25 | 4 | V | HER-001 | 0 | IMR-VP-12-2012 | 141 | BOEHLER "DMO-IG" | 2,0 : 3,0 | - | - | 1 | _ | 0.05 | 0.05 | _ | _ | see remark 2) on WPS | <350 | No | 44063 | Adam Duric | 1 | 1.1 / 1.2 | 1.1 / 1.2 | SEP
60LAB90BR951-ULY00Y-00L | 6 | 16Mo3 (1.5415) | P235GH (1.0345) | BW | 33.7 | 25 | 4 | 33.7 | 25 | 4 | V | HER-001 | 0 | IMR-VP-12-2012 | 141 | BOEHLER "DMO-IG" | 2,0 : 3,0 | - | - | 1 | _ | 0.05 | 0.05 | _ | _ | see remark 2) on WPS | <350 | No | 44063 | Adam Duric | 1 | 1.1 / 1.2 | 1.1 / 1.2 | SEP
60LBA20BR001 | 1 | X10CrWMoVNb9-2 (1.4901) | X10CrWMoVNb9-2 (1.4901) | BW | 356 | 350 | 55 | 356 | 350 | 55 | U | HER-007 | 0 | IMR-VP-01-2013 | 141/111 | BOEHLER "C 9 MV-IG" | 2.0 : 3.0 | BOEHLER "FOX C 9 MV" | 2.5 : 3.2 | 1 | 1 | _ | 1 | 0.25 | 0.1 | >250 | <275 | Yes | 44021 | Adam Duric | 1 | P91 6.4 | P91 6.4 | III
60LBA20BR001 | 2 | X10CrWMoVNb9-2 (1.4901) | X10CrWMoVNb9-2 (1.4901) | BW | 348 | 300 | 44 | 348 | 300 | 44 | U | HER-007 | 0 | IMR-VP-01-2013 | 141/111 | BOEHLER "C 9 MV-IG" | 2.0 : 3.0 | BOEHLER "FOX C 9 MV" | 2.5 : 3.2 | 1 | 1 | _ | 1 | 0.25 | 0.1 | >250 | <275 | Yes | 44021 | Adam Duric | 1 | P91 6.4 | P91 6.4 | III
60LBA20BR001 | 5 | X10CrWMoVNb9-2 (1.4901) | X10CrWMoVNb9-2 (1.4901) | BW | 348 | 300 | 44 | 348 | 300 | 44 | U | HER-007 | 0 | IMR-VP-01-2013 | 141/111 | BOEHLER "C 9 MV-IG" | 2.0 : 3.0 | BOEHLER "FOX C 9 MV" | 2.5 : 3.2 | 1 | 1 | _ | 1 | 0.25 | 0.1 | >250 | <275 | Yes | 44021 | Adam Duric | 1 | P91 6.4 | P91 6.4 | III
60LBA20BR001-UHY00Y-B14 | 1 | X10CrWMoVNb9-2 (1.4901) | X10CrWMoVNb9-2 (1.4901) | BW | 348 | 300 | 44 | 348 | 300 | 44 | U | HER-007 | 0 | IMR-VP-01-2013 | 141/111 | BOEHLER "C 9 MV-IG" | 2.0 : 3.0 | BOEHLER "FOX C 9 MV" | 2.5 : 3.2 | 1 | 1 | _ | 1 | 0.25 | 0.1 | >250 | <275 | Yes | 44021 | Adam Duric | 1 | P91 6.4 | P91 6.4 | III
60LBA20BR004 | 1 | X10CrWMoVNb9-2 (1.4901) | X10CrWMoVNb9-2 (1.4901) | BW | 348 | 300 | 44 | 348 | 300 | 44 | U | HER-007 | 0 | IMR-VP-01-2013 | 141/111 | BOEHLER "C 9 MV-IG" | 2.0 : 3.0 | BOEHLER "FOX C 9 MV" | 2.5 : 3.2 | 1 | 1 | _ | 1 | 0.25 | 0.1 | >250 | <275 | Yes | 44020 | Mario Barisic | 1 | P91 6.4 | P91 6.4 | III
60LBA20BR004 | 2 | X10CrWMoVNb9-2 (1.4901) | X10CrWMoVNb9-2 (1.4901) | BW | 348 | 300 | 44 | 348 | 300 | 44 | U | HER-007 | 0 | IMR-VP-01-2013 | 141/111 | BOEHLER "C 9 MV-IG" | 2.0 : 3.0 | BOEHLER "FOX C 9 MV" | 2.5 : 3.2 | 1 | 1 | _ | 1 | 0.25 | 0.1 | >250 | <275 | Yes | 44020 | Mario Barisic | 1 | P91 6.4 | P91 6.4 | III
60LBA20BR004 | 5 | X10CrWMoVNb9-2 (1.4901) | X10CrWMoVNb9-2 (1.4901) | BW | 348 | 300 | 44 | 348 | 300 | 44 | U | HER-007 | 0 | IMR-VP-01-2013 | 141/111 | BOEHLER "C 9 MV-IG" | 2.0 : 3.0 | BOEHLER "FOX C 9 MV" | 2.5 : 3.2 | 1 | 1 | _ | 1 | 0.25 | 0.1 | >250 | <275 | Yes | 44020 | Mario Barisic | 1 | P91 6.4 | P91 6.4 | III
60LBA20BR004 | 8 | X10CrWMoVNb9-2 (1.4901) | X10CrWMoVNb9-2 (1.4901) | BW | 348 | 300 | 44 | 348 | 300 | 44 | U | HER-007 | 0 | IMR-VP-01-2013 | 141/111 | BOEHLER "C 9 MV-IG" | 2.0 : 3.0 | BOEHLER "FOX C 9 MV" | 2.5 : 3.2 | 1 | 1 | _ | 1 | 0.25 | 0.1 | >250 | <275 | Yes | 44020 | Mario Barisic | 1 | P91 6.4 | P91 6.4 | III
60LBA20BR004 | 9 | X10CrWMoVNb9-2 (1.4901) | X10CrWMoVNb9-2 (1.4901) | BW | 348 | 300 | 44 | 348 | 300 | 44 | U | HER-007 | 0 | IMR-VP-01-2013 | 141/111 | BOEHLER "C 9 MV-IG" | 2.0 : 3.0 | BOEHLER "FOX C 9 MV" | 2.5 : 3.2 | 1 | 1 | _ | 1 | 0.25 | 0.1 | >250 | <275 | Yes | 44020 | Mario Barisic | 1 | P91 6.4 | P91 6.4 | III
60LBA20BR004 | 10 | X10CrWMoVNb9-2 (1.4901) | X10CrWMoVNb9-2 (1.4901) | BW | 348 | 300 | 44 | 348 | 300 | 44 | U | HER-007 | 0 | IMR-VP-01-2013 | 141/111 | BOEHLER "C 9 MV-IG" | 2.0 : 3.0 | BOEHLER "FOX C 9 MV" | 2.5 : 3.2 | 1 | 1 | _ | 1 | 0.25 | 0.1 | >250 | <275 | Yes | 44020 | Mario Barisic | 1 | P91 6.4 | P91 6.4 | III
60LBA20BR004 | 13 | X10CrWMoVNb9-2 (1.4901) | X10CrWMoVNb9-2 (1.4901) | BW | 348 | 300 | 44 | 348 | 300 | 44 | U | HER-007 | 0 | IMR-VP-01-2013 | 141/111 | BOEHLER "C 9 MV-IG" | 2.0 : 3.0 | BOEHLER "FOX C 9 MV" | 2.5 : 3.2 | 1 | 1 | _ | 1 | 0.25 | 0.1 | >250 | <275 | Yes | 44020 | Mario Barisic | 1 | P91 6.4 | P91 6.4 | III
60LBA20BR004 | 14 | X10CrWMoVNb9-2 (1.4901) | X10CrWMoVNb9-2 (1.4901) | BW | 348 | 300 | 44 | 348 | 300 | 44 | U | HER-007 | 0 | IMR-VP-01-2013 | 141/111 | BOEHLER "C 9 MV-IG" | 2.0 : 3.0 | BOEHLER "FOX C 9 MV" | 2.5 : 3.2 | 1 | 1 | _ | 1 | 0.25 | 0.1 | >250 | <275 | Yes | 44020 | Mario Barisic | 1 | P91 6.4 | P91 6.4 | III
60LBA20BR004 | 18 | X10CrWMoVNb9-2 (1.4901) | X10CrWMoVNb9-2 (1.4901) | BW | 348 | 300 | 44 | 348 | 300 | 44 | U | HER-007 | 0 | IMR-VP-01-2013 | 141/111 | BOEHLER "C 9 MV-IG" | 2.0 : 3.0 | BOEHLER "FOX C 9 MV" | 2.5 : 3.2 | 1 | 1 | _ | 1 | 0.25 | 0.1 | >250 | <275 | Yes | 44020 | Mario Barisic | 1 | P91 6.4 | P91 6.4 | III
60LBA20BR004 | 21 | X10CrWMoVNb9-2 (1.4901) | X10CrWMoVNb9-2 (1.4901) | BW | 348 | 300 | 44 | 348 | 300 | 44 | U | HER-007 | 0 | IMR-VP-01-2013 | 141/111 | BOEHLER "C 9 MV-IG" | 2.0 : 3.0 | BOEHLER "FOX C 9 MV" | 2.5 : 3.2 | 1 | 1 | _ | 1 | 0.25 | 0.1 | >250 | <275 | Yes | 44020 | Mario Barisic | 1 | P91 6.4 | P91 6.4 | III
60LBA20BR004 | 22 | X10CrWMoVNb9-2 (1.4901) | X10CrWMoVNb9-2 (1.4901) | BW | 348 | 300 | 44 | 348 | 300 | 44 | U | HER-007 | 0 | IMR-VP-01-2013 | 141/111 | BOEHLER "C 9 MV-IG" | 2.0 : 3.0 | BOEHLER "FOX C 9 MV" | 2.5 : 3.2 | 1 | 1 | _ | 1 | 0.25 | 0.1 | >250 | <275 | Yes | 44020 | Mario Barisic | 1 | P91 6.4 | P91 6.4 | III
60LBA20BR004 | 24 | X10CrWMoVNb9-2 (1.4901) | X10CrWMoVNb9-2 (1.4901) | BW | 323.9 | 300 | 45 | 348 | 300 | 44 | U | HER-007 | 0 | IMR-VP-01-2013 | 141/111 | BOEHLER "C 9 MV-IG" | 2.0 : 3.0 | BOEHLER "FOX C 9 MV" | 2.5 : 3.2 | 1 | 1 | _ | 1 | 0.25 | 0.1 | >250 | <275 | Yes | 44020 | Mario Barisic | 1 | P91 6.4 | P91 6.4 | III
60LBA20BR004 | 28 | X10CrWMoVNb9-2 (1.4901) | X10CrWMoVNb9-2 (1.4901) | BW | 348 | 300 | 44 | 348 | 300 | 44 | U | HER-007 | 0 | IMR-VP-01-2013 | 141/111 | BOEHLER "C 9 MV-IG" | 2.0 : 3.0 | BOEHLER "FOX C 9 MV" | 2.5 : 3.2 | 1 | 1 | _ | 1 | 0.25 | 0.1 | >250 | <275 | Yes | 44020 | Mario Barisic | 1 | P91 6.4 | P91 6.4 | III
60LBA20BR004 | 29 | X10CrWMoVNb9-2 (1.4901) | X10CrWMoVNb9-2 (1.4901) | BW | 348 | 300 | 44 | 348 | 300 | 44 | U | HER-007 | 0 | IMR-VP-01-2013 | 141/111 | BOEHLER "C 9 MV-IG" | 2.0 : 3.0 | BOEHLER "FOX C 9 MV" | 2.5 : 3.2 | 1 | 1 | _ | 1 | 0.25 | 0.1 | >250 | <275 | Yes | 44020 | Mario Barisic | 1 | P91 6.4 | P91 6.4 | III
60LBA20BR004 | 32 | X10CrWMoVNb9-2 (1.4901) | X10CrWMoVNb9-2 (1.4901) | BW | 348 | 300 | 44 | 348 | 300 | 44 | U | HER-007 | 0 | IMR-VP-01-2013 | 141/111 | BOEHLER "C 9 MV-IG" | 2.0 : 3.0 | BOEHLER "FOX C 9 MV" | 2.5 : 3.2 | 1 | 1 | _ | 1 | 0.25 | 0.1 | >250 | <275 | Yes | 44020 | Mario Barisic | 1 | P91 6.4 | P91 6.4 | III
60LBA20BR004 | 33 | X10CrWMoVNb9-2 (1.4901) | X10CrWMoVNb9-2 (1.4901) | BW | 348 | 300 | 44 | 350 | 300 | 45 | U | HER-007 | 0 | IMR-VP-01-2013 | 141/111 | BOEHLER "C 9 MV-IG" | 2.0 : 3.0 | BOEHLER "FOX C 9 MV" | 2.5 : 3.2 | 1 | 1 | _ | 1 | 0.25 | 0.1 | >250 | <275 | Yes | 44020 | Mario Barisic | 1 | P91 6.4 | P91 6.4 | III
60LBA20BR004 | 34 | X10CrWMoVNb9-2 (1.4901) | X10CrMoVNb9-1 (1.4903) | BW | 512 | 500 | 73.5 | 512 | 500 | 73.5 | U | HER-007 | 0 | IMR-VP-01-2013 | 141/111 | BOEHLER "C 9 MV-IG" | 2.0 : 3.0 | BOEHLER "FOX C 9 MV" | 2.5 : 3.2 | 1 | 1 | _ | 1 | 0.25 | 0.1 | >250 | <275 | Yes | 44020 | Mario Barisic | 1 | P91 6.4 | P91 6.4 | III
60LBA20BR004 | 50 | X10CrMoVNb9-1 (1.4903) | X10CrMoVNb9-1 (1.4903) | BW | 60.3 | 50 | 11 | 60.3 | 50 | 11 | V | HER-006 | 0 | IMR-VP-11-2008 | 141 | BOEHLER "C 9 MV-IG" | 2.0 : 3.0 | - | - | 1 | _ | 1 | 1 | 0.25 | 0.1 | ≥250 | <275 | Yes | 44020 | Mario Barisic | 1 | P91 6.4 | P91 6.4 | III
60LBA20BR301 | 1 | X10CrMoVNb9-1 (1.4903) | X10CrMoVNb9-1 (1.4903) | BW | 33.7 | 25 | 6.3 | 33.7 | 25 | 6.3 | V | HER-006 | 0 | IMR-VP-11-2008 | 141 | BOEHLER "C 9 MV-IG" | 2.0 : 3.0 | - | - | 1 | _ | 0.25 | 0.25 | _ | 0.1 | ≥250 | <275 | Yes | 44054 | Adam Duric | 1 | P91 6.4 | P91 6.4 | SEP
60LBA20BR301 | 2 | X10CrMoVNb9-1 (1.4903) | X10CrMoVNb9-1 (1.4903) | BW | 33.7 | 25 | 6.3 | 33.7 | 25 | 6.3 | V | HER-006 | 0 | IMR-VP-11-2008 | 141 | BOEHLER "C 9 MV-IG" | 2.0 : 3.0 | - | - | 1 | _ | 0.25 | 0.25 | _ | 0.1 | ≥250 | <275 | Yes | 44054 | Adam Duric | 1 | P91 6.4 | P91 6.4 | SEP
60LBA20BR301 | 3 | X10CrMoVNb9-1 (1.4903) | X10CrMoVNb9-1 (1.4903) | BW | 33.7 | 25 | 6.3 | 33.7 | 25 | 6.3 | V | HER-006 | 0 | IMR-VP-11-2008 | 141 | BOEHLER "C 9 MV-IG" | 2.0 : 3.0 | - | - | 1 | _ | 0.25 | 0.25 | _ | 0.1 | ≥250 | <275 | Yes | 44054 | Adam Duric | 1 | P91 6.4 | P91 6.4 | SEP
60LBA20BR301 | 4 | X10CrMoVNb9-1 (1.4903) | X10CrMoVNb9-1 (1.4903) | BW | 33.7 | 25 | 6.3 | 33.7 | 25 | 6.3 | V | HER-006 | 0 | IMR-VP-11-2008 | 141 | BOEHLER "C 9 MV-IG" | 2.0 : 3.0 | - | - | 1 | _ | 0.25 | 0.25 | _ | 0.1 | ≥250 | <275 | Yes | 44054 | Adam Duric | 1 | P91 6.4 | P91 6.4 | SEP
60LBA20BR303 | 1 | X10CrMoVNb9-1 (1.4903) | X10CrMoVNb9-1 (1.4903) | BW | 33.7 | 25 | 6.3 | 33.7 | 25 | 6.3 | V | HER-006 | 0 | IMR-VP-11-2008 | 141 | BOEHLER "C 9 MV-IG" | 2.0 : 3.0 | - | - | 1 | _ | 0.25 | 0.25 | _ | 0.1 | ≥250 | <275 | Yes | 44054 | Adam Duric | 1 | P91 6.4 | P91 6.4 | SEP
60LBA20BR303 | 2 | X10CrMoVNb9-1 (1.4903) | X10CrMoVNb9-1 (1.4903) | BW | 33.7 | 25 | 6.3 | 33.7 | 25 | 6.3 | V | HER-006 | 0 | IMR-VP-11-2008 | 141 | BOEHLER "C 9 MV-IG" | 2.0 : 3.0 | - | - | 1 | _ | 0.25 | 0.25 | _ | 0.1 | ≥250 | <275 | Yes | 44054 | Adam Duric | 1 | P91 6.4 | P91 6.4 | SEP
60LBA20BR303 | 3 | X10CrMoVNb9-1 (1.4903) | X10CrMoVNb9-1 (1.4903) | BW | 33.7 | 25 | 6.3 | 33.7 | 25 | 6.3 | V | HER-006 | 0 | IMR-VP-11-2008 | 141 | BOEHLER "C 9 MV-IG" | 2.0 : 3.0 | - | - | 1 | _ | 0.25 | 0.25 | _ | 0.1 | ≥250 | <275 | Yes | 44054 | Adam Duric | 1 | P91 6.4 | P91 6.4 | SEP
60LBA20BR303 | 4 | X10CrMoVNb9-1 (1.4903) | X10CrMoVNb9-1 (1.4903) | BW | 33.7 | 25 | 6.3 | 33.7 | 25 | 6.3 | V | HER-006 | 0 | IMR-VP-11-2008 | 141 | BOEHLER "C 9 MV-IG" | 2.0 : 3.0 | - | - | 1 | _ | 0.25 | 0.25 | _ | 0.1 | ≥250 | <275 | Yes | 44054 | Adam Duric | 1 | P91 6.4 | P91 6.4 | SEP
60LBA20BR901 | 1 | X10CrWMoVNb9-2 (1.4901) | X10CrWMoVNb9-2 (1.4901) | BW | 219.1 | 200 | 32 | 219.1 | 200 | 32 | U | HER-007 | 0 | IMR-VP-01-2013 | 141/111 | BOEHLER "C 9 MV-IG" | 2.0 : 3.0 | BOEHLER "FOX C 9 MV" | 2.5 : 3.2 | 1 | 1 | _ | 1 | 0.25 | 0.1 | >250 | <275 | Yes | 44021 | Adam Duric | 1 | P91 6.4 | P91 6.4 | III
60LBA20BR902 | 1 | X10CrMoVNb9-1 (1.4903) | X10CrMoVNb9-1 (1.4903) | BW | 33.7 | 25 | 6.3 | 33.7 | 25 | 6.3 | V | HER-006 | 0 | IMR-VP-11-2008 | 141 | BOEHLER "C 9 MV-IG" | 2.0 : 3.0 | - | - | 1 | _ | 0.25 | 0.25 | _ | 0.1 | ≥250 | <275 | Yes | 44054 | Adam Duric | 1 | P91 6.4 | P91 6.4 | SEP
60LBA20BR902 | 2 | X10CrMoVNb9-1 (1.4903) | X10CrMoVNb9-1 (1.4903) | BW | 33.7 | 25 | 6.3 | 33.7 | 25 | 6.3 | V | HER-006 | 0 | IMR-VP-11-2008 | 141 | BOEHLER "C 9 MV-IG" | 2.0 : 3.0 | - | - | 1 | _ | 0.25 | 0.25 | _ | 0.1 | ≥250 | <275 | Yes | 44054 | Adam Duric | 1 | P91 6.4 | P91 6.4 | SEP
60LBA20BR902 | 3 | X10CrMoVNb9-1 (1.4903) | X10CrMoVNb9-1 (1.4903) | BW | 33.7 | 25 | 6.3 | 33.7 | 25 | 6.3 | V | HER-006 | 0 | IMR-VP-11-2008 | 141 | BOEHLER "C 9 MV-IG" | 2.0 : 3.0 | - | - | 1 | _ | 0.25 | 0.25 | _ | 0.1 | ≥250 | <275 | Yes | 44054 | Adam Duric | 1 | P91 6.4 | P91 6.4 | SEP
60LBA20BR902 | 4 | X10CrMoVNb9-1 (1.4903) | X10CrMoVNb9-1 (1.4903) | BW | 33.7 | 25 | 6.3 | 33.7 | 25 | 6.3 | V | HER-006 | 0 | IMR-VP-11-2008 | 141 | BOEHLER "C 9 MV-IG" | 2.0 : 3.0 | - | - | 1 | _ | 0.25 | 0.25 | _ | 0.1 | ≥250 | <275 | Yes | 44054 | Adam Duric | 1 | P91 6.4 | P91 6.4 | SEP
60LBA20BR902 | 5 | X10CrMoVNb9-1 (1.4903) | X10CrMoVNb9-1 (1.4903) | BW | 33.7 | 25 | 6.3 | 33.7 | 25 | 6.3 | V | HER-006 | 0 | IMR-VP-11-2008 | 141 | BOEHLER "C 9 MV-IG" | 2.0 : 3.0 | - | - | 1 | _ | 0.25 | 0.25 | _ | 0.1 | ≥250 | <275 | Yes | 44054 | Adam Duric | 1 | P91 6.4 | P91 6.4 | SEP
60LBA20BR902 | 6 | X10CrMoVNb9-1 (1.4903) | X10CrMoVNb9-1 (1.4903) | BW | 33.7 | 25 | 6.3 | 33.7 | 25 | 6.3 | V | HER-006 | 0 | IMR-VP-11-2008 | 141 | BOEHLER "C 9 MV-IG" | 2.0 : 3.0 | - | - | 1 | _ | 0.25 | 0.25 | _ | 0.1 | ≥250 | <275 | Yes | 44054 | Adam Duric | 1 | P91 6.4 | P91 6.4 | SEP
60LBA20BR902 | 7 | X10CrMoVNb9-1 (1.4903) | X10CrMoVNb9-1 (1.4903) | BW | 33.7 | 25 | 6.3 | 33.7 | 25 | 6.3 | V | HER-006 | 0 | IMR-VP-11-2008 | 141 | BOEHLER "C 9 MV-IG" | 2.0 : 3.0 | - | - | 1 | _ | 0.25 | 0.25 | _ | 0.1 | ≥250 | <275 | Yes | 44054 | Adam Duric | 1 | P91 6.4 | P91 6.4 | SEP
60LBA25BR001 | 1 | X10CrMoVNb9-1 (1.4903) | X10CrMoVNb9-1 (1.4903) | BW | 114.3 | 100 | 22.2 | 114.3 | 100 | 22.2 | U | HER-007 | 0 | IMR-VP-01-2013 | 141/111 | BOEHLER "C 9 MV-IG" | 2.0 : 3.0 | BOEHLER "FOX C 9 MV" | 2.5 : 3.2 | 1 | 0.25 | _ | 0.25 | 0.25 | 0.1 | >250 | <275 | Yes | 44021 | Adam Duric | 1 | P91 6.4 | P91 6.4 | I
60LBA25BR001 | 2 | X10CrMoVNb9-1 (1.4903) | X10CrMoVNb9-1 (1.4903) | BW | 114.3 | 100 | 22.2 | 114.3 | 100 | 22.2 | U | HER-007 | 0 | IMR-VP-01-2013 | 141/111 | BOEHLER "C 9 MV-IG" | 2.0 : 3.0 | BOEHLER "FOX C 9 MV" | 2.5 : 3.2 | 1 | 0.25 | _ | 0.25 | 0.25 | 0.1 | >250 | <275 | Yes | 44021 | Adam Duric | 1 | P91 6.4 | P91 6.4 | I
60LBA25BR001 | 3 | X10CrMoVNb9-1 (1.4903) | X10CrMoVNb9-1 (1.4903) | BW | 114.3 | 100 | 22.2 | 114.3 | 100 | 22.2 | U | HER-007 | 0 | IMR-VP-01-2013 | 141/111 | BOEHLER "C 9 MV-IG" | 2.0 : 3.0 | BOEHLER "FOX C 9 MV" | 2.5 : 3.2 | 1 | 0.25 | _ | 0.25 | 0.25 | 0.1 | >250 | <275 | Yes | 44021 | Adam Duric | 1 | P91 6.4 | P91 6.4 | I
60LBA25BR001 | 4 | X10CrMoVNb9-1 (1.4903) | X10CrMoVNb9-1 (1.4903) | BW | 114.3 | 100 | 22.2 | 114.3 | 100 | 22.2 | U | HER-007 | 0 | IMR-VP-01-2013 | 141/111 | BOEHLER "C 9 MV-IG" | 2.0 : 3.0 | BOEHLER "FOX C 9 MV" | 2.5 : 3.2 | 1 | 0.25 | _ | 0.25 | 0.25 | 0.1 | >250 | <275 | Yes | 44021 | Adam Duric | 1 | P91 6.4 | P91 6.4 | I
60LBA25BR001 | 6 | X10CrMoVNb9-1 (1.4903) | GP240GH (1.0619) | BW | 114.3 | 100 | 22.2 | 114.3 | 100 | 22.2 |  | HOLD! | [7 empty] | 1 | 0.25 | _ | 0.25 | 0.25 | 0.1 | [5 empty] | 0 | P91 6.4 | 1.1 / 1.2 | I
60LBA25BR001 | 9 | X10CrMoVNb9-1 (1.4903) | X10CrMoVNb9-1 (1.4903) | BW | 60.3 | 50 | 11 | 60.3 | 50 | 11 | V | HER-006 | 0 | IMR-VP-11-2008 | 141 | BOEHLER "C 9 MV-IG" | 2.0 : 3.0 | - | - | 1 | _ | 0.25 | 0.25 | 0.25 | 0.1 | ≥250 | <275 | Yes | 44021 | Adam Duric | 1 | P91 6.4 | P91 6.4 | I
60LBA90BR001 | 1 | P235GH (1.0345) | P235GH (1.0345) | BW | 457 | 450 | 6.3 | 457 | 450 | 11 | V | HER-001 | 0 | IMR-VP-12-2012 | 141 | BOEHLER "DMO-IG" | 2,0 : 3,0 | - | - | 1 | _ | 0.05 | _ | _ | _ | see remark 2) on WPS | <350 | No | 44020 | Adam Duric | 1 | 1.1 / 1.2 | 1.1 / 1.2 | II
60LBA90BR001-UHY00Y-B13 | 1 | P235GH (1.0345) | P235GH (1.0345) | BW | 406.4 | 400 | 6.3 | 406.4 | 400 | 6.3 | V | HER-001 | 0 | IMR-VP-12-2012 | 141 | BOEHLER "DMO-IG" | 2,0 : 3,0 | - | - | 1 | _ | 0.05 | _ | _ | _ | see remark 2) on WPS | <350 | No | 44020 | Adam Duric | 1 | 1.1 / 1.2 | 1.1 / 1.2 | II
60LBA90BR001-UHY00Y-B13 | 14 | P235GH (1.0345) | P235GH (1.0345) | BW | 60.3 | 50 | 3.6 | 60.3 | 50 | 3.6 | V | HER-001 | 0 | IMR-VP-12-2012 | 141 | BOEHLER "DMO-IG" | 2,0 : 3,0 | - | - | 1 | _ | 0.05 | _ | _ | _ | see remark 2) on WPS | <350 | No | 44036 | Adam Duric | 1 | 1.1 / 1.2 | 1.1 / 1.2 | II
60LBA90BR002 | 1 | P235GH (1.0345) | P235GH (1.0345) | BW | 406.4 | 400 | 6.3 | 406.4 | 400 | 6.3 | V | HER-001 | 0 | IMR-VP-12-2012 | 141 | BOEHLER "DMO-IG" | 2,0 : 3,0 | - | - | 1 | _ | 0.05 | _ | _ | _ | see remark 2) on WPS | <350 | No | 44020 | Adam Duric | 1 | 1.1 / 1.2 | 1.1 / 1.2 | II
60LBA90BR002 | 3 | P235GH (1.0345) | P235GH (1.0345) | BW | 406.4 | 400 | 6.3 | 406.4 | 400 | 6.3 | V | HER-001 | 0 | IMR-VP-12-2012 | 141 | BOEHLER "DMO-IG" | 2,0 : 3,0 | - | - | 1 | _ | 0.05 | _ | _ | _ | see remark 2) on WPS | <350 | No | 44020 | Adam Duric | 1 | 1.1 / 1.2 | 1.1 / 1.2 | II
60LBA90BR002 | 5 | P235GH (1.0345) | P235GH (1.0345) | BW | 406.4 | 400 | 6.3 | 406.4 | 400 | 6.3 | V | HER-001 | 0 | IMR-VP-12-2012 | 141 | BOEHLER "DMO-IG" | 2,0 : 3,0 | - | - | 1 | _ | 0.05 | _ | _ | _ | see remark 2) on WPS | <350 | No | 44020 | Adam Duric | 1 | 1.1 / 1.2 | 1.1 / 1.2 | II
60LBA90BR002 | 8 | P235GH (1.0345) | P235GH (1.0345) | BW | 406.4 | 400 | 6.3 | 406.4 | 400 | 6.3 | V | HER-001 | 0 | IMR-VP-12-2012 | 141 | BOEHLER "DMO-IG" | 2,0 : 3,0 | - | - | 1 | _ | 0.05 | _ | _ | _ | see remark 2) on WPS | <350 | No | 44020 | Adam Duric | 1 | 1.1 / 1.2 | 1.1 / 1.2 | II
60LBA90BR002 | 10 | P235GH (1.0345) | P235GH (1.0345) | BW | 406.4 | 400 | 6.3 | 406.4 | 400 | 6.3 | V | HER-001 | 0 | IMR-VP-12-2012 | 141 | BOEHLER "DMO-IG" | 2,0 : 3,0 | - | - | 1 | _ | 0.05 | _ | _ | _ | see remark 2) on WPS | <350 | No | 44020 | Adam Duric | 1 | 1.1 / 1.2 | 1.1 / 1.2 | II
60LBA90BR002 | 12 | P235GH (1.0345) | P235GH (1.0345) | BW | 406.4 | 400 | 6.3 | 406.4 | 400 | 6.3 | V | HER-001 | 0 | IMR-VP-12-2012 | 141 | BOEHLER "DMO-IG" | 2,0 : 3,0 | - | - | 1 | _ | 0.05 | _ | _ | _ | see remark 2) on WPS | <350 | No | 44020 | Adam Duric | 1 | 1.1 / 1.2 | 1.1 / 1.2 | II
60LBA90BR002 | 14 | P235GH (1.0345) | P235GH (1.0345) | BW | 406.4 | 400 | 6.3 | 406.4 | 400 | 6.3 | V | HER-001 | 0 | IMR-VP-12-2012 | 141 | BOEHLER "DMO-IG" | 2,0 : 3,0 | - | - | 1 | _ | 0.05 | _ | _ | _ | see remark 2) on WPS | <350 | No | 44020 | Adam Duric | 1 | 1.1 / 1.2 | 1.1 / 1.2 | II
60LBA90BR002 | 18 | P235GH (1.0345) | P235GH (1.0345) | BW | 406.4 | 400 | 6.3 | 406.4 | 400 | 6.3 | V | HER-001 | 0 | IMR-VP-12-2012 | 141 | BOEHLER "DMO-IG" | 2,0 : 3,0 | - | - | 1 | _ | 0.05 | _ | _ | _ | see remark 2) on WPS | <350 | No | 44020 | Adam Duric | 1 | 1.1 / 1.2 | 1.1 / 1.2 | II
60LBA90BR002 | 23 | P235GH (1.0345) | P235GH (1.0345) | BW | 406.4 | 400 | 6.3 | 406.4 | 400 | 6.3 | V | HER-001 | 0 | IMR-VP-12-2012 | 141 | BOEHLER "DMO-IG" | 2,0 : 3,0 | - | - | 1 | _ | 0.05 | _ | _ | _ | see remark 2) on WPS | <350 | No | 44020 | Adam Duric | 1 | 1.1 / 1.2 | 1.1 / 1.2 | II
60LBA90BR002 | 25 | P235GH (1.0345) | P235GH (1.0345) | BW | 406.4 | 400 | 6.3 | 406.4 | 400 | 6.3 | V | HER-001 | 0 | IMR-VP-12-2012 | 141 | BOEHLER "DMO-IG" | 2,0 : 3,0 | - | - | 1 | _ | 0.05 | _ | _ | _ | see remark 2) on WPS | <350 | No | 44020 | Adam Duric | 1 | 1.1 / 1.2 | 1.1 / 1.2 | II
60LBA90BR002 | 28 | P235GH (1.0345) | P235GH (1.0345) | BW | 406.4 | 400 | 6.3 | 406.4 | 400 | 6.3 | V | HER-001 | 0 | IMR-VP-12-2012 | 141 | BOEHLER "DMO-IG" | 2,0 : 3,0 | - | - | 1 | _ | 0.05 | _ | _ | _ | see remark 2) on WPS | <350 | No | 44020 | Adam Duric | 1 | 1.1 / 1.2 | 1.1 / 1.2 | II
60LBA90BR002 | 31 | P235GH (1.0345) | P235GH (1.0345) | BW | 406.4 | 400 | 6.3 | 406.4 | 400 | 6.3 | V | HER-001 | 0 | IMR-VP-12-2012 | 141 | BOEHLER "DMO-IG" | 2,0 : 3,0 | - | - | 1 | _ | 0.05 | _ | _ | _ | see remark 2) on WPS | <350 | No | 44020 | Adam Duric | 1 | 1.1 / 1.2 | 1.1 / 1.2 | II
60LBA90BR002 | 33 | P235GH (1.0345) | P235GH (1.0345) | BW | 406.4 | 400 | 6.3 | 406.4 | 400 | 6.3 | V | HER-001 | 0 | IMR-VP-12-2012 | 141 | BOEHLER "DMO-IG" | 2,0 : 3,0 | - | - | 1 | _ | 0.05 | _ | _ | _ | see remark 2) on WPS | <350 | No | 44020 | Adam Duric | 1 | 1.1 / 1.2 | 1.1 / 1.2 | II
60LBA90BR002 | 36 | P235GH (1.0345) | P235GH (1.0345) | BW | 406.4 | 400 | 6.3 | 406.4 | 400 | 6.3 | V | HER-001 | 0 | IMR-VP-12-2012 | 141 | BOEHLER "DMO-IG" | 2,0 : 3,0 | - | - | 1 | _ | 0.05 | _ | _ | _ | see remark 2) on WPS | <350 | No | 44020 | Adam Duric | 1 | 1.1 / 1.2 | 1.1 / 1.2 | II
60LBA90BR002 | 45 | P235GH (1.0345) | P235GH (1.0345) | BW | 88.9 | 80 | 3.2 | 88.9 | 80 | 3.2 | V | HER-001 | 0 | IMR-VP-12-2012 | 141 | BOEHLER "DMO-IG" | 2,0 : 3,0 | - | - | 1 | _ | 0.05 | _ | _ | _ | see remark 2) on WPS | <350 | No | 44034 | Adam Duric | 1 | 1.1 / 1.2 | 1.1 / 1.2 | II
60LBA90BR005 | 1 | P235GH (1.0345) | P235GH (1.0345) | BW | 406.4 | 400 | 6.3 | 406.4 | 400 | 10 | V | HER-001 | 0 | IMR-VP-12-2012 | 141 | BOEHLER "DMO-IG" | 2,0 : 3,0 | - | - | 1 | _ | 0.05 | _ | _ | _ | see remark 2) on WPS | <350 | No | 44020 | Adam Duric | 1 | 1.1 / 1.2 | 1.1 / 1.2 | II
60LBA90BR005 | 2 | P235GH (1.0345) | P250GH (1.1) | BW | 406.4 | 400 | 10 | 406.4 | 400 | 10 | V | HER-001 | 0 | IMR-VP-12-2012 | 141 | BOEHLER "DMO-IG" | 2,0 : 3,0 | - | - | 1 | _ | 0.05 | _ | _ | _ | see remark 2) on WPS | <350 | No | 44020 | Adam Duric | 1 | 1.1 / 1.2 | 1.1 / 1.2 | II
60LBA90BR005 | 7 | P235GH (1.0345) | P245GH (1.0352) | BW | 60.3 | 50 | 3.6 | 60.3 | 50 | 3.6 | V | HER-001 | 0 | IMR-VP-12-2012 | 141 | BOEHLER "DMO-IG" | 2,0 : 3,0 | - | - | 1 | _ | 0.05 | _ | _ | _ | see remark 2) on WPS | <350 | No | 44054 | Adam Duric | 1 | 1.1 / 1.2 | 1.1 / 1.2 | II
60LBA90BR304 | 1 | P235GH (1.0345) | P235GH (1.0345) | BW | 21.3 | 15 | 3.2 | 21.3 | 15 | 3.2 | V | HER-015 | 0 | IMR-VP-17-2015 | 141 | BOEHLER "DMO-IG" | 2,0 : 2,4 | - | - | 1 | _ | 0.05 | _ | _ | _ | see remark 2) on WPS | <340 | No | 44063 | Adam Duric | 1 | 1.1 / 1.2 | 1.1 / 1.2 | SEP
60LBA90BR304 | 2 | P235GH (1.0345) | 16Mo3 (1.5415) | BW | 21.3 | 15 | 3.2 | 21.3 | 15 | 3.2 | V | HER-015 | 0 | IMR-VP-17-2015 | 141 | BOEHLER "DMO-IG" | 2,0 : 2,4 | - | - | 1 | _ | 0.05 | _ | _ | _ | see remark 2) on WPS | <340 | No | 44063 | Adam Duric | 1 | 1.1 / 1.2 | 1.1 / 1.2 | SEP
60LBA90BR305 | 1 | P235GH (1.0345) | P235GH (1.0345) | BW | 21.3 | 15 | 3.2 | 21.3 | 15 | 3.2 | V | HER-015 | 0 | IMR-VP-17-2015 | 141 | BOEHLER "DMO-IG" | 2,0 : 2,4 | - | - | 1 | _ | 0.05 | _ | _ | _ | see remark 2) on WPS | <340 | No | 44063 | Adam Duric | 1 | 1.1 / 1.2 | 1.1 / 1.2 | SEP
60LBA90BR305 | 2 | P235GH (1.0345) | 16Mo3 (1.5415) | BW | 21.3 | 15 | 3.2 | 21.3 | 15 | 3.2 | V | HER-015 | 0 | IMR-VP-17-2015 | 141 | BOEHLER "DMO-IG" | 2,0 : 2,4 | - | - | 1 | _ | 0.05 | _ | _ | _ | see remark 2) on WPS | <340 | No | 44063 | Adam Duric | 1 | 1.1 / 1.2 | 1.1 / 1.2 | SEP
60LBA90BR901 | 1 | P235GH (1.0345) | P235GH (1.0345) | BW | 219.1 | 200 | 6.3 | 219.1 | 200 | 6.3 | V | HER-001 | 0 | IMR-VP-12-2012 | 141 | BOEHLER "DMO-IG" | 2,0 : 3,0 | - | - | 1 | _ | 0.05 | _ | _ | _ | see remark 2) on WPS | <350 | No | 44020 | Adam Duric | 1 | 1.1 / 1.2 | 1.1 / 1.2 | I
60LBA90BR902 | 1 | P235GH (1.0345) | P235GH (1.0345) | BW | 60.3 | 50 | 3.6 | 60.3 | 50 | 3.6 | V | HER-001 | 0 | IMR-VP-12-2012 | 141 | BOEHLER "DMO-IG" | 2,0 : 3,0 | - | - | 1 | _ | 0.05 | _ | _ | _ | see remark 2) on WPS | <350 | No | 44054 | Adam Duric | 1 | 1.1 / 1.2 | 1.1 / 1.2 | SEP
60LBA90BR902 | 7 | P235GH (1.0345) | P235GH (1.0345) | BW | 60.3 | 50 | 3.6 | 60.3 | 50 | 3.6 | V | HER-001 | 0 | IMR-VP-12-2012 | 141 | BOEHLER "DMO-IG" | 2,0 : 3,0 | - | - | 1 | _ | 0.05 | _ | _ | _ | see remark 2) on WPS | <350 | No | 44054 | Adam Duric | 1 | 1.1 / 1.2 | 1.1 / 1.2 | SEP
60LBA90BR902 | 12 | P235GH (1.0345) | P235GH (1.0345) | BW | 60.3 | 50 | 3.6 | 60.3 | 50 | 3.6 | V | HER-001 | 0 | IMR-VP-12-2012 | 141 | BOEHLER "DMO-IG" | 2,0 : 3,0 | - | - | 1 | _ | 0.05 | _ | _ | _ | see remark 2) on WPS | <350 | No | 44054 | Adam Duric | 1 | 1.1 / 1.2 | 1.1 / 1.2 | SEP
60LBA90BR906 | 1 | P235GH (1.0345) | P235GH (1.0345) | BW | 88.9 | 80 | 3.2 | 88.9 | 80 | 3.2 | V | HER-001 | 0 | IMR-VP-12-2012 | 141 | BOEHLER "DMO-IG" | 2,0 : 3,0 | - | - | 1 | _ | 0.05 | _ | _ | _ | see remark 2) on WPS | <350 | No | 44054 | Adam Duric | 1 | 1.1 / 1.2 | 1.1 / 1.2 | SEP
60LBA90BR906 | 4 | P235GH (1.0345) | P235GH (1.0345) | BW | 88.9 | 80 | 3.2 | 88.9 | 80 | 3.2 | V | HER-001 | 0 | IMR-VP-12-2012 | 141 | BOEHLER "DMO-IG" | 2,0 : 3,0 | - | - | 1 | _ | 0.05 | _ | _ | _ | see remark 2) on WPS | <350 | No | 44054 | Adam Duric | 1 | 1.1 / 1.2 | 1.1 / 1.2 | SEP
60LBA90BR906 | 6 | P235GH (1.0345) | P235GH (1.0345) | BW | 88.9 | 80 | 3.2 | 88.9 | 80 | 3.2 | V | HER-001 | 0 | IMR-VP-12-2012 | 141 | BOEHLER "DMO-IG" | 2,0 : 3,0 | - | - | 1 | _ | 0.05 | _ | _ | _ | see remark 2) on WPS | <350 | No | 44054 | Adam Duric | 1 | 1.1 / 1.2 | 1.1 / 1.2 | SEP
60LBA90BR906 | 11 | P235GH (1.0345) | P235GH (1.0345) | BW | 88.9 | 80 | 3.2 | 88.9 | 80 | 3.2 | V | HER-001 | 0 | IMR-VP-12-2012 | 141 | BOEHLER "DMO-IG" | 2,0 : 3,0 | - | - | 1 | _ | 0.05 | _ | _ | _ | see remark 2) on WPS | <350 | No | 44054 | Adam Duric | 1 | 1.1 / 1.2 | 1.1 / 1.2 | SEP
60LBA90BR906 | 18 | P235GH (1.0345) | P235GH (1.0345) | BW | 88.9 | 80 | 3.2 | 88.9 | 80 | 3.2 | V | HER-001 | 0 | IMR-VP-12-2012 | 141 | BOEHLER "DMO-IG" | 2,0 : 3,0 | - | - | 1 | _ | 0.05 | _ | _ | _ | see remark 2) on WPS | <350 | No | 44054 | Adam Duric | 1 | 1.1 / 1.2 | 1.1 / 1.2 | SEP
60LBA90BR906 | 21 | P235GH (1.0345) | P235GH (1.0345) | BW | 88.9 | 80 | 3.2 | 88.9 | 80 | 3.2 | V | HER-001 | 0 | IMR-VP-12-2012 | 141 | BOEHLER "DMO-IG" | 2,0 : 3,0 | - | - | 1 | _ | 0.05 | _ | _ | _ | see remark 2) on WPS | <350 | No | 44054 | Adam Duric | 1 | 1.1 / 1.2 | 1.1 / 1.2 | SEP
60LBA90BR906 | 25 | P235GH (1.0345) | P235GH (1.0345) | BW | 88.9 | 80 | 3.2 | 88.9 | 80 | 3.2 | V | HER-001 | 0 | IMR-VP-12-2012 | 141 | BOEHLER "DMO-IG" | 2,0 : 3,0 | - | - | 1 | _ | 0.05 | _ | _ | _ | see remark 2) on WPS | <350 | No | 44054 | Adam Duric | 1 | 1.1 / 1.2 | 1.1 / 1.2 | SEP
60LBA90BR906 | 34 | P235GH (1.0345) | P235GH (1.0345) | BW | 88.9 | 80 | 3.2 | 88.9 | 80 | 3.2 | V | HER-001 | 0 | IMR-VP-12-2012 | 141 | BOEHLER "DMO-IG" | 2,0 : 3,0 | - | - | 1 | _ | 0.05 | _ | _ | _ | see remark 2) on WPS | <350 | No | 44054 | Adam Duric | 1 | 1.1 / 1.2 | 1.1 / 1.2 | SEP
60LBA90BR906 | 38 | P235GH (1.0345) | P235GH (1.0345) | BW | 88.9 | 80 | 3.2 | 88.9 | 80 | 3.2 | V | HER-001 | 0 | IMR-VP-12-2012 | 141 | BOEHLER "DMO-IG" | 2,0 : 3,0 | - | - | 1 | _ | 0.05 | _ | _ | _ | see remark 2) on WPS | <350 | No | 44054 | Adam Duric | 1 | 1.1 / 1.2 | 1.1 / 1.2 | SEP
60LBA90BR906 | 45 | P235GH (1.0345) | P235GH (1.0345) | BW | 88.9 | 80 | 3.2 | 88.9 | 80 | 3.2 | V | HER-001 | 0 | IMR-VP-12-2012 | 141 | BOEHLER "DMO-IG" | 2,0 : 3,0 | - | - | 1 | _ | 0.05 | _ | _ | _ | see remark 2) on WPS | <350 | No | 44054 | Adam Duric | 1 | 1.1 / 1.2 | 1.1 / 1.2 | SEP
60LBA90BR906 | 49 | P235GH (1.0345) | P235GH (1.0345) | BW | 88.9 | 80 | 3.2 | 88.9 | 80 | 3.2 | V | HER-001 | 0 | IMR-VP-12-2012 | 141 | BOEHLER "DMO-IG" | 2,0 : 3,0 | - | - | 1 | _ | 0.05 | _ | _ | _ | see remark 2) on WPS | <350 | No | 44054 | Adam Duric | 1 | 1.1 / 1.2 | 1.1 / 1.2 | SEP
60LBA96BR001 | 1 | P235GH (1.0345) | P235GH (1.0345) | BW | 323.9 | 300 | 7.1 | 323.9 | 300 | 7.1 | V | HER-001 | 0 | IMR-VP-12-2012 | 141 | BOEHLER "DMO-IG" | 2,0 : 3,0 | - | - | 1 | _ | 0.05 | _ | _ | _ | see remark 2) on WPS | <350 | No | 44020 | Adam Duric | 1 | 1.1 / 1.2 | 1.1 / 1.2 | I
60LBA96BR001 | 3 | P235GH (1.0345) | P235GH (1.0345) | BW | 323.9 | 300 | 7.1 | 323.9 | 300 | 7.1 | V | HER-001 | 0 | IMR-VP-12-2012 | 141 | BOEHLER "DMO-IG" | 2,0 : 3,0 | - | - | 1 | _ | 0.05 | _ | _ | _ | see remark 2) on WPS | <350 | No | 44020 | Adam Duric | 1 | 1.1 / 1.2 | 1.1 / 1.2 | I
60LBA96BR001 | 6 | P235GH (1.0345) | P235GH (1.0345) | BW | 323.9 | 300 | 7.1 | 323.9 | 300 | 7.1 | V | HER-001 | 0 | IMR-VP-12-2012 | 141 | BOEHLER "DMO-IG" | 2,0 : 3,0 | - | - | 1 | _ | 0.05 | _ | _ | _ | see remark 2) on WPS | <350 | No | 44020 | Adam Duric | 1 | 1.1 / 1.2 | 1.1 / 1.2 | I
60LBA96BR001 | 13 | P235GH (1.0345) | P235GH (1.0345) | BW | 60.3 | 50 | 3.6 | 60.3 | 50 | 3.6 | V | HER-001 | 0 | IMR-VP-12-2012 | 141 | BOEHLER "DMO-IG" | 2,0 : 3,0 | - | - | 1 | _ | 0.05 | _ | _ | _ | see remark 2) on WPS | <350 | No | 44036 | Adam Duric | 1 | 1.1 / 1.2 | 1.1 / 1.2 | I
60LBA96BR001 | 16 | P235GH (1.0345) | 16Mo3 (1.5415) | BW | 355.6 | 350 | 8 | 355.6 | 350 | 8.8 | V | HER-001 | 0 | IMR-VP-12-2012 | 141 | BOEHLER "DMO-IG" | 2,0 : 3,0 | - | - | 1 | _ | 0.05 | _ | _ | _ | see remark 2) on WPS | <350 | No | 44041 | Damjan Sliško | 1 | 1.1 / 1.2 | 1.1 / 1.2 | I
60LBA96BR010 | 1 | 16Mo3 (1.5415) | P235GH (1.0345) | BW | 33.7 | 25 | 3 | 33.7 | 25 | 4 | V | HER-001 | 0 | IMR-VP-12-2012 | 141 | BOEHLER "DMO-IG" | 2,0 : 3,0 | - | - | 1 | _ | 0.05 | _ | _ | _ | see remark 2) on WPS | <350 | No | 44054 | Adam Duric | 1 | 1.1 / 1.2 | 1.1 / 1.2 | SEP
60LBA96BR011 | 1 | P235GH (1.0345) | P235GH (1.0345) | BW | 33.7 | 25 | 4 | 33.7 | 25 | 4 | V | HER-001 | 0 | IMR-VP-12-2012 | 141 | BOEHLER "DMO-IG" | 2,0 : 3,0 | - | - | 1 | _ | 0.05 | _ | _ | _ | see remark 2) on WPS | <350 | No | 44054 | Adam Duric | 1 | 1.1 / 1.2 | 1.1 / 1.2 | SEP
60LBA96BR011 | 4 | P235GH (1.0345) | P235GH (1.0345) | BW | 60.3 | 50 | 3.6 | 60.3 | 50 | 3.6 | V | HER-001 | 0 | IMR-VP-12-2012 | 141 | BOEHLER "DMO-IG" | 2,0 : 3,0 | - | - | 1 | _ | 0.05 | _ | _ | _ | see remark 2) on WPS | <350 | No | 44054 | Adam Duric | 1 | 1.1 / 1.2 | 1.1 / 1.2 | SEP
60LBA96BR011 | 8 | P235GH (1.0345) | P235GH (1.0345) | BW | 60.3 | 50 | 3.6 | 60.3 | 50 | 3.6 | V | HER-001 | 0 | IMR-VP-12-2012 | 141 | BOEHLER "DMO-IG" | 2,0 : 3,0 | - | - | 1 | _ | 0.05 | _ | _ | _ | see remark 2) on WPS | <350 | No | 44054 | Adam Duric | 1 | 1.1 / 1.2 | 1.1 / 1.2 | SEP
60LBA96BR011 | 10 | P235GH (1.0345) | P235GH (1.0345) | BW | 60.3 | 50 | 3.6 | 60.3 | 50 | 3.6 | V | HER-001 | 0 | IMR-VP-12-2012 | 141 | BOEHLER "DMO-IG" | 2,0 : 3,0 | - | - | 1 | _ | 0.05 | _ | _ | _ | see remark 2) on WPS | <350 | No | 44054 | Adam Duric | 1 | 1.1 / 1.2 | 1.1 / 1.2 | SEP
60LBA96BR011 | 13 | P235GH (1.0345) | P235GH (1.0345) | BW | 60.3 | 50 | 3.6 | 60.3 | 50 | 3.6 | V | HER-001 | 0 | IMR-VP-12-2012 | 141 | BOEHLER "DMO-IG" | 2,0 : 3,0 | - | - | 1 | _ | 0.05 | _ | _ | _ | see remark 2) on WPS | <350 | No | 44054 | Adam Duric | 1 | 1.1 / 1.2 | 1.1 / 1.2 | SEP
60LBA96BR301 | 1 | P235GH (1.0345) | 16Mo3 (1.5415) | BW | 21.3 | 15 | 3.2 | 21.3 | 15 | 3.2 | V | HER-015 | 0 | IMR-VP-17-2015 | 141 | BOEHLER "DMO-IG" | 2,0 : 2,4 | - | - | 1 | _ | 0.05 | _ | _ | _ | see remark 2) on WPS | <340 | No | 44063 | Adam Duric | 1 | 1.1 / 1.2 | 1.1 / 1.2 | SEP
60LBA96BR301 | 2 | P235GH (1.0345) | P235GH (1.0345) | BW | 21.3 | 15 | 3.2 | 21.3 | 15 | 3.2 | V | HER-015 | 0 | IMR-VP-17-2015 | 141 | BOEHLER "DMO-IG" | 2,0 : 2,4 | - | - | 1 | _ | 0.05 | _ | _ | _ | see remark 2) on WPS | <340 | No | 44063 | Adam Duric | 1 | 1.1 / 1.2 | 1.1 / 1.2 | SEP
60LBA96BR301 | 3 | 16Mo3 (1.5415) | P235GH (1.0345) | BW | 13.7 | 8 | 3 | 13.7 | 8 | 3 | V | HER-015 | 0 | IMR-VP-17-2015 | 141 | BOEHLER "DMO-IG" | 2,0 : 2,4 | - | - | 1 | _ | 0.05 | _ | _ | _ | see remark 2) on WPS | <340 | No | 44063 | Adam Duric | 1 | 1.1 / 1.2 | 1.1 / 1.2 | SEP
60LBA96BR302 | 1 | P235GH (1.0345) | P235GH (1.0345) | BW | 21.3 | 15 | 3.2 | 21.3 | 15 | 3.2 | V | HER-015 | 0 | IMR-VP-17-2015 | 141 | BOEHLER "DMO-IG" | 2,0 : 2,4 | - | - | 1 | _ | 0.05 | _ | _ | _ | see remark 2) on WPS | <340 | No | 44063 | Adam Duric | 1 | 1.1 / 1.2 | 1.1 / 1.2 | SEP
60LBA96BR302 | 2 | P235GH (1.0345) | 16Mo3 (1.5415) | BW | 21.3 | 15 | 3.2 | 21.3 | 15 | 3.2 | V | HER-015 | 0 | IMR-VP-17-2015 | 141 | BOEHLER "DMO-IG" | 2,0 : 2,4 | - | - | 1 | _ | 0.05 | _ | _ | _ | see remark 2) on WPS | <340 | No | 44063 | Adam Duric | 1 | 1.1 / 1.2 | 1.1 / 1.2 | SEP
60LBB50BR001 | 1 | X10CrWMoVNb9-2 (1.4901) | X10CrWMoVNb9-2 (1.4901) | BW | 670 | 650 | 30 | 660 | 650 | 25 | U | HER-007 | 0 | IMR-VP-01-2013 | 141/111 | BOEHLER "C 9 MV-IG" | 2.0 : 3.0 | BOEHLER "FOX C 9 MV" | 2.5 : 3.2 | 1 | 1 | _ | 1 | 0.25 | 0.1 | >250 | <275 | Yes | 44021 | Adam Duric | 1 | P91 6.4 | P91 6.4 | III
60LBB50BR001 | 2 | X10CrWMoVNb9-2 (1.4901) | X10CrWMoVNb9-2 (1.4901) | BW | 622 | 600 | 16 | 622 | 600 | 16 | V | HER-006 | 0 | IMR-VP-11-2008 | 141 | BOEHLER "C 9 MV-IG" | 2.0 : 3.0 | - | - | 1 | 1 | _ | 1 | 0.25 | 0.1 | ≥250 | <275 | Yes | 44021 | Adam Duric | 1 | P91 6.4 | P91 6.4 | III
60LBB50BR001 | 21 | X10CrWMoVNb9-2 (1.4901) | X10CrWMoVNb9-2 (1.4901) | BW | 622 | 600 | 16 | 622 | 600 | 16 | V | HER-006 | 0 | IMR-VP-11-2008 | 141 | BOEHLER "C 9 MV-IG" | 2.0 : 3.0 | - | - | 1 | 1 | _ | 1 | 0.25 | 0.1 | ≥250 | <275 | Yes | 44021 | Adam Duric | 1 | P91 6.4 | P91 6.4 | III
60LBB50BR001 | 22 | X10CrWMoVNb9-2 (1.4901) | X10CrWMoVNb9-2 (1.4901) | BW | 622 | 600 | 16 | 622 | 600 | 16 | V | HER-006 | 0 | IMR-VP-11-2008 | 141 | BOEHLER "C 9 MV-IG" | 2.0 : 3.0 | - | - | 1 | 1 | _ | 1 | 0.25 | 0.1 | ≥250 | <275 | Yes | 44021 | Adam Duric | 1 | P91 6.4 | P91 6.4 | III
60LBB50BR002 | 1 | X10CrWMoVNb9-2 (1.4901) | X10CrWMoVNb9-2 (1.4901) | BW | 622 | 600 | 16 | 622 | 600 | 16 | V | HER-006 | 0 | IMR-VP-11-2008 | 141 | BOEHLER "C 9 MV-IG" | 2.0 : 3.0 | - | - | 1 | 1 | _ | 1 | 0.25 | 0.1 | ≥250 | <275 | Yes | 44021 | Adam Duric | 1 | P91 6.4 | P91 6.4 | III
60LBB50BR002 | 4 | X10CrWMoVNb9-2 (1.4901) | X10CrWMoVNb9-2 (1.4901) | BW | 622 | 600 | 16 | 622 | 600 | 16 | V | HER-006 | 0 | IMR-VP-11-2008 | 141 | BOEHLER "C 9 MV-IG" | 2.0 : 3.0 | - | - | 1 | 1 | _ | 1 | 0.25 | 0.1 | ≥250 | <275 | Yes | 44021 | Adam Duric | 1 | P91 6.4 | P91 6.4 | III
60LBB50BR002 | 5 | X10CrWMoVNb9-2 (1.4901) | X10CrWMoVNb9-2 (1.4901) | BW | 622 | 600 | 16 | 622 | 600 | 16 | V | HER-006 | 0 | IMR-VP-11-2008 | 141 | BOEHLER "C 9 MV-IG" | 2.0 : 3.0 | - | - | 1 | 1 | _ | 1 | 0.25 | 0.1 | ≥250 | <275 | Yes | 44021 | Adam Duric | 1 | P91 6.4 | P91 6.4 | III
60LBB50BR002 | 8 | X10CrWMoVNb9-2 (1.4901) | X10CrWMoVNb9-2 (1.4901) | BW | 622 | 600 | 16 | 622 | 600 | 16 | V | HER-006 | 0 | IMR-VP-11-2008 | 141 | BOEHLER "C 9 MV-IG" | 2.0 : 3.0 | - | - | 1 | 1 | _ | 1 | 0.25 | 0.1 | ≥250 | <275 | Yes | 44021 | Adam Duric | 1 | P91 6.4 | P91 6.4 | III
60LBB50BR002 | 11 | X10CrWMoVNb9-2 (1.4901) | X10CrWMoVNb9-2 (1.4901) | BW | 622 | 600 | 16 | 622 | 600 | 16 | V | HER-006 | 0 | IMR-VP-11-2008 | 141 | BOEHLER "C 9 MV-IG" | 2.0 : 3.0 | - | - | 1 | 1 | _ | 1 | 0.25 | 0.1 | ≥250 | <275 | Yes | 44021 | Adam Duric | 1 | P91 6.4 | P91 6.4 | III
60LBB50BR002 | 15 | X10CrWMoVNb9-2 (1.4901) | X10CrWMoVNb9-2 (1.4901) | BW | 622 | 600 | 16 | 622 | 600 | 16 | V | HER-006 | 0 | IMR-VP-11-2008 | 141 | BOEHLER "C 9 MV-IG" | 2.0 : 3.0 | - | - | 1 | 1 | _ | 1 | 0.25 | 0.1 | ≥250 | <275 | Yes | 44021 | Adam Duric | 1 | P91 6.4 | P91 6.4 | III
60LBB50BR002 | 16 | X10CrWMoVNb9-2 (1.4901) | X10CrWMoVNb9-2 (1.4901) | BW | 622 | 600 | 16 | 622 | 600 | 16 | V | HER-006 | 0 | IMR-VP-11-2008 | 141 | BOEHLER "C 9 MV-IG" | 2.0 : 3.0 | - | - | 1 | 1 | _ | 1 | 0.25 | 0.1 | ≥250 | <275 | Yes | 44021 | Adam Duric | 1 | P91 6.4 | P91 6.4 | III
60LBB50BR002 | 21 | X10CrWMoVNb9-2 (1.4901) | X10CrWMoVNb9-2 (1.4901) | BW | 622 | 600 | 16 | 622 | 600 | 16 | V | HER-006 | 0 | IMR-VP-11-2008 | 141 | BOEHLER "C 9 MV-IG" | 2.0 : 3.0 | - | - | 1 | 1 | _ | 1 | 0.25 | 0.1 | ≥250 | <275 | Yes | 44021 | Adam Duric | 1 | P91 6.4 | P91 6.4 | III
60LBB50BR002 | 25 | X10CrWMoVNb9-2 (1.4901) | X10CrWMoVNb9-2 (1.4901) | BW | 622 | 600 | 16 | 622 | 600 | 16 | V | HER-006 | 0 | IMR-VP-11-2008 | 141 | BOEHLER "C 9 MV-IG" | 2.0 : 3.0 | - | - | 1 | 1 | _ | 1 | 0.25 | 0.1 | ≥250 | <275 | Yes | 44021 | Adam Duric | 1 | P91 6.4 | P91 6.4 | III
60LBB50BR002 | 27 | X10CrWMoVNb9-2 (1.4901) | X10CrWMoVNb9-2 (1.4901) | BW | 622 | 600 | 16 | 622 | 600 | 16 | V | HER-006 | 0 | IMR-VP-11-2008 | 141 | BOEHLER "C 9 MV-IG" | 2.0 : 3.0 | - | - | 1 | 1 | _ | 1 | 0.25 | 0.1 | ≥250 | <275 | Yes | 44021 | Adam Duric | 1 | P91 6.4 | P91 6.4 | III
60LBB50BR002 | 30 | X10CrWMoVNb9-2 (1.4901) | X10CrWMoVNb9-2 (1.4901) | BW | 622 | 600 | 16 | 622 | 600 | 16 | V | HER-006 | 0 | IMR-VP-11-2008 | 141 | BOEHLER "C 9 MV-IG" | 2.0 : 3.0 | - | - | 1 | 1 | _ | 1 | 0.25 | 0.1 | ≥250 | <275 | Yes | 44021 | Adam Duric | 1 | P91 6.4 | P91 6.4 | III
60LBB50BR002 | 33 | X10CrWMoVNb9-2 (1.4901) | X10CrWMoVNb9-2 (1.4901) | BW | 622 | 600 | 16 | 622 | 600 | 16 | V | HER-006 | 0 | IMR-VP-11-2008 | 141 | BOEHLER "C 9 MV-IG" | 2.0 : 3.0 | - | - | 1 | 1 | _ | 1 | 0.25 | 0.1 | ≥250 | <275 | Yes | 44021 | Adam Duric | 1 | P91 6.4 | P91 6.4 | III
60LBB50BR002 | 34 | X10CrWMoVNb9-2 (1.4901) | X10CrWMoVNb9-2 (1.4901) | BW | 622 | 600 | 16 | 622 | 600 | 16 | V | HER-006 | 0 | IMR-VP-11-2008 | 141 | BOEHLER "C 9 MV-IG" | 2.0 : 3.0 | - | - | 1 | 1 | _ | 1 | 0.25 | 0.1 | ≥250 | <275 | Yes | 44021 | Adam Duric | 1 | P91 6.4 | P91 6.4 | III
60LBB50BR002 | 36 | X10CrWMoVNb9-2 (1.4901) | X10CrWMoVNb9-2 (1.4901) | BW | 622 | 600 | 16 | 622 | 600 | 16 | V | HER-006 | 0 | IMR-VP-11-2008 | 141 | BOEHLER "C 9 MV-IG" | 2.0 : 3.0 | - | - | 1 | 1 | _ | 1 | 0.25 | 0.1 | ≥250 | <275 | Yes | 44021 | Adam Duric | 1 | P91 6.4 | P91 6.4 | III
60LBB50BR002 | 37 | X10CrWMoVNb9-2 (1.4901) | X10CrMoVNb9-1 (1.4903) | BW | 711 | 700 | 35.5 | 711 | 700 | 35.5 | U | HER-007 | 0 | IMR-VP-01-2013 | 141/111 | BOEHLER "C 9 MV-IG" | 2.0 : 3.0 | BOEHLER "FOX C 9 MV" | 2.5 : 3.2 | 1 | 1 | _ | 1 | 0.25 | 0.1 | >250 | <275 | Yes | 44021 | Adam Duric | 1 | P91 6.4 | P91 6.4 | III
60LBB50BR002-UHY00Y-B13 | 12 | X10CrWMoVNb9-2 (1.4901) | X10CrWMoVNb9-2 (1.4901) | BW | 622 | 600 | 16 | 622 | 600 | 16 | V | HER-006 | 0 | IMR-VP-11-2008 | 141 | BOEHLER "C 9 MV-IG" | 2.0 : 3.0 | - | - | 1 | 1 | _ | 1 | 0.25 | 0.1 | ≥250 | <275 | Yes | 44021 | Adam Duric | 1 | P91 6.4 | P91 6.4 | III
60LBB50BR301 | 1 | X10CrMoVNb9-1 (1.4903) | X10CrMoVNb9-1 (1.4903) | BW | 33.7 | 25 | 4 | 33.7 | 25 | 4 | V | HER-006 | 0 | IMR-VP-11-2008 | 141 | BOEHLER "C 9 MV-IG" | 2.0 : 3.0 | - | - | 1 | _ | 0.25 | 0.25 | _ | 0.1 | ≥250 | <275 | Yes | 44054 | Adam Duric | 1 | P91 6.4 | P91 6.4 | SEP
60LBB50BR301 | 2 | X10CrMoVNb9-1 (1.4903) | X10CrMoVNb9-1 (1.4903) | BW | 33.7 | 25 | 4 | 33.7 | 25 | 4 | V | HER-006 | 0 | IMR-VP-11-2008 | 141 | BOEHLER "C 9 MV-IG" | 2.0 : 3.0 | - | - | 1 | _ | 0.25 | 0.25 | _ | 0.1 | ≥250 | <275 | Yes | 44054 | Adam Duric | 1 | P91 6.4 | P91 6.4 | SEP
60LBB50BR301 | 3 | X10CrMoVNb9-1 (1.4903) | X10CrMoVNb9-1 (1.4903) | BW | 33.7 | 25 | 4 | 33.7 | 25 | 4 | V | HER-006 | 0 | IMR-VP-11-2008 | 141 | BOEHLER "C 9 MV-IG" | 2.0 : 3.0 | - | - | 1 | _ | 0.25 | 0.25 | _ | 0.1 | ≥250 | <275 | Yes | 44054 | Adam Duric | 1 | P91 6.4 | P91 6.4 | SEP
60LBB50BR301 | 4 | X10CrMoVNb9-1 (1.4903) | X10CrMoVNb9-1 (1.4903) | BW | 33.7 | 25 | 4 | 33.7 | 25 | 4 | V | HER-006 | 0 | IMR-VP-11-2008 | 141 | BOEHLER "C 9 MV-IG" | 2.0 : 3.0 | - | - | 1 | _ | 0.25 | 0.25 | _ | 0.1 | ≥250 | <275 | Yes | 44054 | Adam Duric | 1 | P91 6.4 | P91 6.4 | SEP
60LBB50BR304 | 1 | X10CrMoVNb9-1 (1.4903) | X10CrMoVNb9-1 (1.4903) | BW | 33.7 | 25 | 4 | 33.7 | 25 | 4 | V | HER-006 | 0 | IMR-VP-11-2008 | 141 | BOEHLER "C 9 MV-IG" | 2.0 : 3.0 | - | - | 1 | _ | 0.25 | 0.25 | _ | 0.1 | ≥250 | <275 | Yes | 44054 | Adam Duric | 1 | P91 6.4 | P91 6.4 | SEP
60LBB50BR304 | 2 | X10CrMoVNb9-1 (1.4903) | X10CrMoVNb9-1 (1.4903) | BW | 33.7 | 25 | 4 | 33.7 | 25 | 4 | V | HER-006 | 0 | IMR-VP-11-2008 | 141 | BOEHLER "C 9 MV-IG" | 2.0 : 3.0 | - | - | 1 | _ | 0.25 | 0.25 | _ | 0.1 | ≥250 | <275 | Yes | 44054 | Adam Duric | 1 | P91 6.4 | P91 6.4 | SEP
60LBB50BR304 | 3 | X10CrMoVNb9-1 (1.4903) | X10CrMoVNb9-1 (1.4903) | BW | 33.7 | 25 | 4 | 33.7 | 25 | 4 | V | HER-006 | 0 | IMR-VP-11-2008 | 141 | BOEHLER "C 9 MV-IG" | 2.0 : 3.0 | - | - | 1 | _ | 0.25 | 0.25 | _ | 0.1 | ≥250 | <275 | Yes | 44054 | Adam Duric | 1 | P91 6.4 | P91 6.4 | SEP
60LBB50BR304 | 4 | X10CrMoVNb9-1 (1.4903) | X10CrMoVNb9-1 (1.4903) | BW | 33.7 | 25 | 4 | 33.7 | 25 | 4 | V | HER-006 | 0 | IMR-VP-11-2008 | 141 | BOEHLER "C 9 MV-IG" | 2.0 : 3.0 | - | - | 1 | _ | 0.25 | 0.25 | _ | 0.1 | ≥250 | <275 | Yes | 44054 | Adam Duric | 1 | P91 6.4 | P91 6.4 | SEP
60LBB50BR305 | 1 | X10CrMoVNb9-1 (1.4903) | X10CrMoVNb9-1 (1.4903) | BW | 33.7 | 25 | 4 | 33.7 | 25 | 4 | V | HER-006 | 0 | IMR-VP-11-2008 | 141 | BOEHLER "C 9 MV-IG" | 2.0 : 3.0 | - | - | 1 | _ | 0.25 | 0.25 | _ | 0.1 | ≥250 | <275 | Yes | 44054 | Adam Duric | 1 | P91 6.4 | P91 6.4 | SEP
60LBB50BR305 | 2 | X10CrMoVNb9-1 (1.4903) | X10CrMoVNb9-1 (1.4903) | BW | 33.7 | 25 | 4 | 33.7 | 25 | 4 | V | HER-006 | 0 | IMR-VP-11-2008 | 141 | BOEHLER "C 9 MV-IG" | 2.0 : 3.0 | - | - | 1 | _ | 0.25 | 0.25 | _ | 0.1 | ≥250 | <275 | Yes | 44054 | Adam Duric | 1 | P91 6.4 | P91 6.4 | SEP
60LBB50BR305 | 3 | X10CrMoVNb9-1 (1.4903) | X10CrMoVNb9-1 (1.4903) | BW | 33.7 | 25 | 4 | 33.7 | 25 | 4 | V | HER-006 | 0 | IMR-VP-11-2008 | 141 | BOEHLER "C 9 MV-IG" | 2.0 : 3.0 | - | - | 1 | _ | 0.25 | 0.25 | _ | 0.1 | ≥250 | <275 | Yes | 44054 | Adam Duric | 1 | P91 6.4 | P91 6.4 | SEP
60LBB50BR305 | 4 | X10CrMoVNb9-1 (1.4903) | X10CrMoVNb9-1 (1.4903) | BW | 33.7 | 25 | 4 | 33.7 | 25 | 4 | V | HER-006 | 0 | IMR-VP-11-2008 | 141 | BOEHLER "C 9 MV-IG" | 2.0 : 3.0 | - | - | 1 | _ | 0.25 | 0.25 | _ | 0.1 | ≥250 | <275 | Yes | 44054 | Adam Duric | 1 | P91 6.4 | P91 6.4 | SEP
60LBB50BR901 | 1 | X10CrWMoVNb9-2 (1.4901) | X10CrWMoVNb9-2 (1.4901) | BW | 323.9 | 300 | 10 | 323.9 | 300 | 10 | V | HER-006 | 0 | IMR-VP-11-2008 | 141 | BOEHLER "C 9 MV-IG" | 2.0 : 3.0 | - | - | 1 | _ | 1 | 1 | 0.25 | 0.1 | ≥250 | <275 | Yes | 44021 | Adam Duric | 1 | P91 6.4 | P91 6.4 | III
60LBB50BR902 | 9 | X10CrMoVNb9-1 (1.4903) | X10CrMoVNb9-1 (1.4903) | BW | 60.3 | 50 | 3.6 | 60.3 | 50 | 3.6 | V | HER-006 | 0 | IMR-VP-11-2008 | 141 | BOEHLER "C 9 MV-IG" | 2.0 : 3.0 | - | - | 1 | _ | 0.25 | 0.25 | 0.25 | 0.1 | ≥250 | <275 | Yes | 44021 | Adam Duric | 1 | P91 6.4 | P91 6.4 | I
60LBB50BR902 | 4 | X10CrMoVNb9-1 (1.4903) | X10CrMoVNb9-1 (1.4903) | BW | 60.3 | 50 | 3.6 | 60.3 | 50 | 3.6 | V | HER-006 | 0 | IMR-VP-11-2008 | 141 | BOEHLER "C 9 MV-IG" | 2.0 : 3.0 | - | - | 1 | _ | 0.25 | 0.25 | 0.25 | 0.1 | ≥250 | <275 | Yes | 44021 | Adam Duric | 1 | P91 6.4 | P91 6.4 | I
60LBB50BR902-LCM10Y-A10 | 1 | X10CrMoVNb9-1 (1.4903) | X10CrMoVNb9-1 (1.4903) | BW | 60.3 | 50 | 3.6 | 60.3 | 50 | 3.6 | V | HER-006 | 0 | IMR-VP-11-2008 | 141 | BOEHLER "C 9 MV-IG" | 2.0 : 3.0 | - | - | 1 | _ | 0.25 | 0.25 | _ | 0.1 | ≥250 | <275 | Yes | 44021 | Adam Duric | 1 | P91 6.4 | P91 6.4
60LBB50BR911 | 1 | X10CrWMoVNb9-2 (1.4901) | X10CrWMoVNb9-2 (1.4901) | BW | 323.9 | 300 | 10 | 323.9 | 300 | 10 | V | HER-006 | 0 | IMR-VP-11-2008 | 141 | BOEHLER "C 9 MV-IG" | 2.0 : 3.0 | - | - | 1 | _ | 1 | 1 | 0.25 | 0.1 | ≥250 | <275 | Yes | 44021 | Adam Duric | 1 | P91 6.4 | P91 6.4 | III
60LBB50BR911 | 6 | X10CrWMoVNb9-2 (1.4901) | X10CrMoVNb9-1 (1.4903) | BW | 60.3 | 50 | 3.6 | 60.3 | 50 | 3.6 | V | HER-006 | 0 | IMR-VP-11-2008 | 141 | BOEHLER "C 9 MV-IG" | 2.0 : 3.0 | - | - | 1 | _ | 1 | 1 | 0.25 | 0.1 | ≥250 | <275 | Yes | 44021 | Adam Duric | 1 | P91 6.4 | P91 6.4 | III
60LBB50BR912 | 1 | X10CrMoVNb9-1 (1.4903) | X10CrMoVNb9-1 (1.4903) | BW | 33.7 | 25 | 4 | 33.7 | 25 | 4 | V | HER-006 | 0 | IMR-VP-11-2008 | 141 | BOEHLER "C 9 MV-IG" | 2.0 : 3.0 | - | - | 1 | _ | 0.25 | 0.25 | _ | 0.1 | ≥250 | <275 | Yes | 44054 | Adam Duric | 1 | P91 6.4 | P91 6.4 | SEP
60LBB50BR912 | 2 | X10CrMoVNb9-1 (1.4903) | X10CrMoVNb9-1 (1.4903) | BW | 33.7 | 25 | 4 | 33.7 | 25 | 4 | V | HER-006 | 0 | IMR-VP-11-2008 | 141 | BOEHLER "C 9 MV-IG" | 2.0 : 3.0 | - | - | 1 | _ | 0.25 | 0.25 | _ | 0.1 | ≥250 | <275 | Yes | 44054 | Adam Duric | 1 | P91 6.4 | P91 6.4 | SEP
60LBB50BR912 | 3 | X10CrMoVNb9-1 (1.4903) | X10CrMoVNb9-1 (1.4903) | BW | 33.7 | 25 | 4 | 33.7 | 25 | 4 | V | HER-006 | 0 | IMR-VP-11-2008 | 141 | BOEHLER "C 9 MV-IG" | 2.0 : 3.0 | - | - | 1 | _ | 0.25 | 0.25 | _ | 0.1 | ≥250 | <275 | Yes | 44054 | Adam Duric | 1 | P91 6.4 | P91 6.4 | SEP
60LBB50BR912 | 4 | X10CrMoVNb9-1 (1.4903) | X10CrMoVNb9-1 (1.4903) | BW | 33.7 | 25 | 4 | 33.7 | 25 | 4 | V | HER-006 | 0 | IMR-VP-11-2008 | 141 | BOEHLER "C 9 MV-IG" | 2.0 : 3.0 | - | - | 1 | _ | 0.25 | 0.25 | _ | 0.1 | ≥250 | <275 | Yes | 44054 | Adam Duric | 1 | P91 6.4 | P91 6.4 | SEP
60LBB50BR912 | 5 | X10CrMoVNb9-1 (1.4903) | X10CrMoVNb9-1 (1.4903) | BW | 33.7 | 25 | 4 | 33.7 | 25 | 4 | V | HER-006 | 0 | IMR-VP-11-2008 | 141 | BOEHLER "C 9 MV-IG" | 2.0 : 3.0 | - | - | 1 | _ | 0.25 | 0.25 | _ | 0.1 | ≥250 | <275 | Yes | 44054 | Adam Duric | 1 | P91 6.4 | P91 6.4 | SEP
60LBB50BR912 | 6 | X10CrMoVNb9-1 (1.4903) | X10CrMoVNb9-1 (1.4903) | BW | 33.7 | 25 | 4 | 33.7 | 25 | 4 | V | HER-006 | 0 | IMR-VP-11-2008 | 141 | BOEHLER "C 9 MV-IG" | 2.0 : 3.0 | - | - | 1 | _ | 0.25 | 0.25 | _ | 0.1 | ≥250 | <275 | Yes | 44054 | Adam Duric | 1 | P91 6.4 | P91 6.4 | SEP
60LBB50BR912 | 7 | X10CrMoVNb9-1 (1.4903) | X10CrMoVNb9-1 (1.4903) | BW | 33.7 | 25 | 4 | 33.7 | 25 | 4 | V | HER-006 | 0 | IMR-VP-11-2008 | 141 | BOEHLER "C 9 MV-IG" | 2.0 : 3.0 | - | - | 1 | _ | 0.25 | 0.25 | _ | 0.1 | ≥250 | <275 | Yes | 44054 | Adam Duric | 1 | P91 6.4 | P91 6.4 | SEP
60LBB50BR912-LCM10Y-A10 | 1 | X10CrMoVNb9-1 (1.4903) | X10CrMoVNb9-1 (1.4903) | BW | 33.7 | 25 | 4 | 33.7 | 25 | 4 | V | HER-006 | 0 | IMR-VP-11-2008 | 141 | BOEHLER "C 9 MV-IG" | 2.0 : 3.0 | - | - | 1 | _ | 0.25 | 0.25 | _ | 0.1 | ≥250 | <275 | Yes | 44054 | Adam Duric | 1 | P91 6.4 | P91 6.4 | SEP
60LBB55BR001 | 15 | X10CrWMoVNb9-2 (1.4901) | X10CrWMoVNb9-2 (1.4901) | BW | 570 | 550 | 15 | 570 | 550 | 15 | V | HER-006 | 0 | IMR-VP-11-2008 | 141 | BOEHLER "C 9 MV-IG" | 2.0 : 3.0 | - | - | 1 | 1 | _ | 1 | 0.25 | 0.1 | ≥250 | <275 | Yes | 44021 | Adam Duric | 1 | P91 6.4 | P91 6.4 | III
60LBB55BR001 | 13 | X10CrWMoVNb9-2 (1.4901) | X10CrWMoVNb9-2 (1.4901) | BW | 570 | 550 | 15 | 570 | 550 | 15 | V | HER-006 | 0 | IMR-VP-11-2008 | 141 | BOEHLER "C 9 MV-IG" | 2.0 : 3.0 | - | - | 1 | 1 | _ | 1 | 0.25 | 0.1 | ≥250 | <275 | Yes | 44021 | Adam Duric | 1 | P91 6.4 | P91 6.4 | III
60LBB55BR001 | 12 | X10CrWMoVNb9-2 (1.4901) | X10CrWMoVNb9-2 (1.4901) | BW | 570 | 550 | 15 | 570 | 550 | 15 | V | HER-006 | 0 | IMR-VP-11-2008 | 141 | BOEHLER "C 9 MV-IG" | 2.0 : 3.0 | - | - | 1 | 1 | _ | 1 | 0.25 | 0.1 | ≥250 | <275 | Yes | 44021 | Adam Duric | 1 | P91 6.4 | P91 6.4 | III
60LBB55BR001 | 10 | X10CrWMoVNb9-2 (1.4901) | X10CrMoVNb9-1 (6.4) | BW | 508 | 500 | 20 | 508 | 500 | 20 | U | HER-007 | 0 | IMR-VP-01-2013 | 141/111 | BOEHLER "C 9 MV-IG" | 2.0 : 3.0 | BOEHLER "FOX C 9 MV" | 2.5 : 3.2 | 1 | 1 | _ | 1 | 0.25 | 0.1 | >250 | <275 | Yes | 44021 | Adam Duric | 1 | P91 6.4 | P91 6.4 | III
60LBB55BR001 | 16 | X10CrWMoVNb9-2 (1.4901) | X10CrMoVNb9-1 (1.4903) | BW | 60.3 | 50 | 3.6 | 60.3 | 50 | 3.6 | V | HER-006 | 0 | IMR-VP-11-2008 | 141 | BOEHLER "C 9 MV-IG" | 2.0 : 3.0 | - | - | 1 | _ | 1 | 1 | 0.25 | 0.1 | ≥250 | <275 | Yes | 44021 | Adam Duric | 1 | P91 6.4 | P91 6.4 | III
60LBB55BR301 | 1 | X10CrMoVNb9-1 (1.4903) | X10CrMoVNb9-1 (1.4903) | BW | 33.7 | 25 | 4 | 33.7 | 25 | 4 | V | HER-006 | 0 | IMR-VP-11-2008 | 141 | BOEHLER "C 9 MV-IG" | 2.0 : 3.0 | - | - | 1 | _ | 0.25 | 0.25 | _ | 0.1 | ≥250 | <275 | Yes | 44054 | Adam Duric | 1 | P91 6.4 | P91 6.4 | SEP
60LBB55BR301 | 2 | X10CrMoVNb9-1 (1.4903) | X10CrMoVNb9-1 (1.4903) | BW | 33.7 | 25 | 4 | 33.7 | 25 | 4 | V | HER-006 | 0 | IMR-VP-11-2008 | 141 | BOEHLER "C 9 MV-IG" | 2.0 : 3.0 | - | - | 1 | _ | 0.25 | 0.25 | _ | 0.1 | ≥250 | <275 | Yes | 44054 | Adam Duric | 1 | P91 6.4 | P91 6.4 | SEP
60LBB55BR301 | 3 | X10CrMoVNb9-1 (1.4903) | X10CrMoVNb9-1 (1.4903) | BW | 33.7 | 25 | 4 | 33.7 | 25 | 4 | V | HER-006 | 0 | IMR-VP-11-2008 | 141 | BOEHLER "C 9 MV-IG" | 2.0 : 3.0 | - | - | 1 | _ | 0.25 | 0.25 | _ | 0.1 | ≥250 | <275 | Yes | 44054 | Adam Duric | 1 | P91 6.4 | P91 6.4 | SEP
60LBB55BR301 | 4 | X10CrMoVNb9-1 (1.4903) | X10CrMoVNb9-1 (1.4903) | BW | 33.7 | 25 | 4 | 33.7 | 25 | 4 | V | HER-006 | 0 | IMR-VP-11-2008 | 141 | BOEHLER "C 9 MV-IG" | 2.0 : 3.0 | - | - | 1 | _ | 0.25 | 0.25 | _ | 0.1 | ≥250 | <275 | Yes | 44054 | Adam Duric | 1 | P91 6.4 | P91 6.4 | SEP
60LBB55BR302 | 1 | X10CrMoVNb9-1 (1.4903) | X10CrMoVNb9-1 (1.4903) | BW | 33.7 | 25 | 4 | 33.7 | 25 | 4 | V | HER-006 | 0 | IMR-VP-11-2008 | 141 | BOEHLER "C 9 MV-IG" | 2.0 : 3.0 | - | - | 1 | _ | 0.25 | 0.25 | _ | 0.1 | ≥250 | <275 | Yes | 44054 | Adam Duric | 1 | P91 6.4 | P91 6.4 | SEP
60LBB55BR302 | 2 | X10CrMoVNb9-1 (1.4903) | X10CrMoVNb9-1 (1.4903) | BW | 33.7 | 25 | 4 | 33.7 | 25 | 4 | V | HER-006 | 0 | IMR-VP-11-2008 | 141 | BOEHLER "C 9 MV-IG" | 2.0 : 3.0 | - | - | 1 | _ | 0.25 | 0.25 | _ | 0.1 | ≥250 | <275 | Yes | 44054 | Adam Duric | 1 | P91 6.4 | P91 6.4 | SEP
60LBB55BR302 | 3 | X10CrMoVNb9-1 (1.4903) | X10CrMoVNb9-1 (1.4903) | BW | 33.7 | 25 | 4 | 33.7 | 25 | 4 | V | HER-006 | 0 | IMR-VP-11-2008 | 141 | BOEHLER "C 9 MV-IG" | 2.0 : 3.0 | - | - | 1 | _ | 0.25 | 0.25 | _ | 0.1 | ≥250 | <275 | Yes | 44054 | Adam Duric | 1 | P91 6.4 | P91 6.4 | SEP
60LBB55BR302 | 4 | X10CrMoVNb9-1 (1.4903) | X10CrMoVNb9-1 (1.4903) | BW | 33.7 | 25 | 4 | 33.7 | 25 | 4 | V | HER-006 | 0 | IMR-VP-11-2008 | 141 | BOEHLER "C 9 MV-IG" | 2.0 : 3.0 | - | - | 1 | _ | 0.25 | 0.25 | _ | 0.1 | ≥250 | <275 | Yes | 44054 | Adam Duric | 1 | P91 6.4 | P91 6.4 | SEP
60LBB56BR001 | 1 | X10CrMoVNb9-1 (1.4903) | X10CrMoVNb9-1 (1.4903) | BW | 60.3 | 50 | 3.6 | 60.3 | 50 | 3.6 | V | HER-006 | 0 | IMR-VP-11-2008 | 141 | BOEHLER "C 9 MV-IG" | 2.0 : 3.0 | - | - | 1 | _ | 0.25 | 0.25 | _ | 0.1 | ≥250 | <275 | Yes | 44021 | Adam Duric | 1 | P91 6.4 | P91 6.4 | I
60LBB56BR001 | 4 | X10CrMoVNb9-1 (1.4903) | X10CrMoVNb9-1 (1.4903) | BW | 60.3 | 50 | 3.6 | 60.3 | 50 | 3.6 | V | HER-006 | 0 | IMR-VP-11-2008 | 141 | BOEHLER "C 9 MV-IG" | 2.0 : 3.0 | - | - | 1 | _ | 0.25 | 0.25 | _ | 0.1 | ≥250 | <275 | Yes | 44021 | Adam Duric | 1 | P91 6.4 | P91 6.4 | I
60LBB56BR001 | 8 | X10CrMoVNb9-1 (1.4903) | X10CrMoVNb9-1 (1.4903) | BW | 60.3 | 50 | 3.6 | 60.3 | 50 | 3.6 | V | HER-006 | 0 | IMR-VP-11-2008 | 141 | BOEHLER "C 9 MV-IG" | 2.0 : 3.0 | - | - | 1 | _ | 0.25 | 0.25 | _ | 0.1 | ≥250 | <275 | Yes | 44021 | Adam Duric | 1 | P91 6.4 | P91 6.4 | I
60LBB56BR001 | 11 | X10CrMoVNb9-1 (1.4903) | X10CrMoVNb9-1 (1.4903) | BW | 60.3 | 50 | 3.6 | 60.3 | 50 | 3.6 | V | HER-006 | 0 | IMR-VP-11-2008 | 141 | BOEHLER "C 9 MV-IG" | 2.0 : 3.0 | - | - | 1 | _ | 0.25 | 0.25 | _ | 0.1 | ≥250 | <275 | Yes | 44021 | Adam Duric | 1 | P91 6.4 | P91 6.4 | I
60LBB50BR601 | 1 | X10CrMoVNb9-1 (1.4903) | X10CrMoVNb9-1 (1.4903) | BW | 26.9 | 20 | 3.2 | 26.9 | 20 | 3.2 | V | HER-005 | 0 | IMR-VP-04-2011 | 141 | BOEHLER "C 9 MV-IG" | 2,0 : 2,4 | - | - | 1 | _ | 0.25 | 0.25 | _ | 0.1 | ≥250 | <275 | Yes | 44021 | Adam Duric | 1 | P91 6.4 | P91 6.4 | SEP
60LBB50BR601 | 2 | X10CrMoVNb9-1 (1.4903) | X10CrMoVNb9-1 (1.4903) | BW | 26.9 | 20 | 3.2 | 26.9 | 20 | 3.2 | V | HER-005 | 0 | IMR-VP-04-2011 | 141 | BOEHLER "C 9 MV-IG" | 2,0 : 2,4 | - | - | 1 | _ | 0.25 | 0.25 | _ | 0.1 | ≥250 | <275 | Yes | 44021 | Adam Duric | 1 | P91 6.4 | P91 6.4 | SEP
60LBB50BR601 | 3 | X10CrMoVNb9-1 (1.4903) | X10CrMoVNb9-1 (1.4903) | BW | 26.9 | 20 | 3.2 | 26.9 | 20 | 3.2 | V | HER-005 | 0 | IMR-VP-04-2011 | 141 | BOEHLER "C 9 MV-IG" | 2,0 : 2,4 | - | - | 1 | _ | 0.25 | 0.25 | _ | 0.1 | ≥250 | <275 | Yes | 44021 | Adam Duric | 1 | P91 6.4 | P91 6.4 | SEP
60LBB50BR601 | 4 | X10CrMoVNb9-1 (1.4903) | X10CrMoVNb9-1 (1.4903) | BW | 26.9 | 20 | 3.2 | 26.9 | 20 | 3.2 | V | HER-005 | 0 | IMR-VP-04-2011 | 141 | BOEHLER "C 9 MV-IG" | 2,0 : 2,4 | - | - | 1 | _ | 0.25 | 0.25 | _ | 0.1 | ≥250 | <275 | Yes | 44021 | Adam Duric | 1 | P91 6.4 | P91 6.4 | SEP
60LBC40BR001 | 1 | 13CrMo4-5 (1.7335) | 11CrMo9-10 (1.7383) | BW | 610 | 600 | 17.5 | 610 | 600 | 17.5 | U | HER-023 | 0 | IMR-VP-15-2011 | 141 | BOEHLER "DCMS-IG" | 2,0 : 3,0 | - | - | 1 | 0.1 | _ | 0.05 | 0.1 | 0.1 | >200 | <350 | Yes | 44077 | Adam Duric | 1 | 5.1 | 5.2 | III
60LBC40BR001 | 4 | 13CrMo4-5 (1.7335) | 13CrMo4-5 (1.7335) | BW | 610 | 600 | 17.5 | 610 | 600 | 17.5 | U | HOLD! | [7 empty] | 1 | 0.1 | _ | 0.05 | 0.1 | 0.1 | [5 empty] | 0 | 5.1 | 5.1 | III
60LBC40BR001 | 6 | 13CrMo4-5 (1.7335) | 13CrMo4-5 (1.7335) | BW | 610 | 600 | 17.5 | 610 | 600 | 17.5 | U | HOLD! | [7 empty] | 1 | 0.1 | _ | 0.05 | 0.1 | 0.1 | [5 empty] | 0 | 5.1 | 5.1 | III
60LBC40BR003 | 1 | 13CrMo4-5 (1.7335) | 13CrMo4-5 (1.7335) | BW | 610 | 600 | 17.5 | 610 | 600 | 17.5 | U | HOLD! | [7 empty] | 1 | 0.1 | _ | 0.05 | 0.1 | 0.1 | [5 empty] | 0 | 5.1 | 5.1 | III
60LBC40BR003 | 14 | 16Mo3 (1.5415) | 16Mo3 (1.5415) | BW | 711 | 700 | 20 | 711 | 700 | 20 | U | HER-001 | 0 | IMR-VP-12-2012 | 141 | BOEHLER "DMO-IG" | 2,0 : 3,0 | - | - | 1 | 0.1 | _ | 0.05 | _ | _ | see remark 2) on WPS | <350 | No | 44020 | Adam Duric | 1 | 1.1 / 1.2 | 1.1 / 1.2 | III
60LBC40BR003 | 18 | 16Mo3 (1.5415) | 16Mo3 (1.5415) | BW | 711 | 700 | 20 | 711 | 700 | 20 | U | HER-001 | 0 | IMR-VP-12-2012 | 141 | BOEHLER "DMO-IG" | 2,0 : 3,0 | - | - | 1 | 0.1 | _ | 0.05 | _ | _ | see remark 2) on WPS | <350 | No | 44020 | Adam Duric | 1 | 1.1 / 1.2 | 1.1 / 1.2 | III
60LBC40BR003 | 23 | 16Mo3 (1.5415) | 16Mo3 (1.5415) | BW | 711 | 700 | 20 | 711 | 700 | 20 | U | HER-001 | 0 | IMR-VP-12-2012 | 141 | BOEHLER "DMO-IG" | 2,0 : 3,0 | - | - | 1 | 0.1 | _ | 0.05 | _ | _ | see remark 2) on WPS | <350 | No | 44020 | Adam Duric | 1 | 1.1 / 1.2 | 1.1 / 1.2 | III
60LBC40BR003 | 27 | 16Mo3 (1.5415) | 16Mo3 (1.5415) | BW | 711 | 700 | 20 | 711 | 700 | 20 | U | HER-001 | 0 | IMR-VP-12-2012 | 141 | BOEHLER "DMO-IG" | 2,0 : 3,0 | - | - | 1 | 0.1 | _ | 0.05 | _ | _ | see remark 2) on WPS | <350 | No | 44020 | Adam Duric | 1 | 1.1 / 1.2 | 1.1 / 1.2 | III
60LBC40BR003 | 33 | 16Mo3 (1.5415) | 16Mo3 (1.5415) | BW | 711 | 700 | 20 | 711 | 700 | 20 | U | HER-001 | 0 | IMR-VP-12-2012 | 141 | BOEHLER "DMO-IG" | 2,0 : 3,0 | - | - | 1 | 0.1 | _ | 0.05 | _ | _ | see remark 2) on WPS | <350 | No | 44020 | Adam Duric | 1 | 1.1 / 1.2 | 1.1 / 1.2 | III
60LBC40BR003 | 4 | 16Mo3 (1.5415) | 16Mo3 (1.5415) | BW | 711 | 700 | 20 | 711 | 700 | 20 | U | HER-001 | 0 | IMR-VP-12-2012 | 141 | BOEHLER "DMO-IG" | 2,0 : 3,0 | - | - | 1 | 0.1 | _ | 0.05 | _ | _ | see remark 2) on WPS | <350 | No | 44020 | Adam Duric | 1 | 1.1 / 1.2 | 1.1 / 1.2 | III
60LBC40BR003 | 39 | 16Mo3 (1.5415) | 16Mo3 (1.5415) | BW | 60.3 | 50 | 3.6 | 60.3 | 50 | 3.6 | V | HER-001 | 0 | IMR-VP-12-2012 | 141 | BOEHLER "DMO-IG" | 2,0 : 3,0 | - | - | 1 | _ | 0.1 | 0.05 | _ | _ | see remark 2) on WPS | <350 | No | 44054 | Adam Duric | 1 | 1.1 / 1.2 | 1.1 / 1.2 | III
60LBC40BR003 | 7 | 16Mo3 (1.5415) | 16Mo3 (1.5415) | BW | 711 | 700 | 20 | 711 | 700 | 20 | U | HER-001 | 0 | IMR-VP-12-2012 | 141 | BOEHLER "DMO-IG" | 2,0 : 3,0 | - | - | 1 | 0.1 | _ | 0.05 | _ | _ | see remark 2) on WPS | <350 | No | 44020 | Adam Duric | 1 | 1.1 / 1.2 | 1.1 / 1.2 | III
60LBC40BR004 | 1 | 16Mo3 (1.5415) | 16Mo3 (1.5415) | BW | 610 | 600 | 17.5 | 610 | 600 | 17.5 | U | HER-001 | 0 | IMR-VP-12-2012 | 141 | BOEHLER "DMO-IG" | 2,0 : 3,0 | - | - | 1 | 0.1 | _ | 0.05 | _ | _ | see remark 2) on WPS | <350 | No | 44020 | Adam Duric | 1 | 1.1 / 1.2 | 1.1 / 1.2 | III
60LBC40BR004 | 10 | 16Mo3 (1.5415) | 16Mo3 (1.5415) | BW | 610 | 600 | 17.5 | 610 | 600 | 17.5 | U | HER-001 | 0 | IMR-VP-12-2012 | 141 | BOEHLER "DMO-IG" | 2,0 : 3,0 | - | - | 1 | 0.1 | _ | 0.05 | _ | _ | see remark 2) on WPS | <350 | No | 44020 | Adam Duric | 1 | 1.1 / 1.2 | 1.1 / 1.2 | III
60LBC40BR004 | 3 | 16Mo3 (1.5415) | 16Mo3 (1.5415) | BW | 610 | 600 | 17.5 | 610 | 600 | 17.5 | U | HER-001 | 0 | IMR-VP-12-2012 | 141 | BOEHLER "DMO-IG" | 2,0 : 3,0 | - | - | 1 | 0.1 | _ | 0.05 | _ | _ | see remark 2) on WPS | <350 | No | 44020 | Adam Duric | 1 | 1.1 / 1.2 | 1.1 / 1.2 | III
60LBC40BR004 | 5 | 16Mo3 (1.5415) | 16Mo3 (1.5415) | BW | 610 | 600 | 17.5 | 610 | 600 | 17.5 | U | HER-001 | 0 | IMR-VP-12-2012 | 141 | BOEHLER "DMO-IG" | 2,0 : 3,0 | - | - | 1 | 0.1 | _ | 0.05 | _ | _ | see remark 2) on WPS | <350 | No | 44020 | Adam Duric | 1 | 1.1 / 1.2 | 1.1 / 1.2 | III
60LBC40BR004 | 12 | 16Mo3 (1.5415) | 16Mo3 (1.5415) | BW | 610 | 600 | 17.5 | 610 | 600 | 17.5 | U | HER-001 | 0 | IMR-VP-12-2012 | 141 | BOEHLER "DMO-IG" | 2,0 : 3,0 | - | - | 1 | 0.1 | _ | 0.05 | _ | _ | see remark 2) on WPS | <350 | No | 44075 | Adam Duric | 1 | 1.1 / 1.2 | 1.1 / 1.2
60LBC40BR004-UHY00Y-B14 | 1 | 16Mo3 (1.5415) | 16Mo3 (1.5415) | BW | 610 | 600 | 17.5 | 610 | 600 | 17.5 | U | HER-001 | 0 | IMR-VP-12-2012 | 141 | BOEHLER "DMO-IG" | 2,0 : 3,0 | - | - | 1 | 0.1 | _ | 0.05 | _ | _ | see remark 2) on WPS | <350 | No | 44020 | Adam Duric | 1 | 1.1 / 1.2 | 1.1 / 1.2 | III
60LBC40BR004-UHY00Y-B14 | 10 | 16Mo3 (1.5415) | 16Mo3 (1.5415) | BW | 610 | 600 | 17.5 | 610 | 600 | 17.5 | U | HER-001 | 0 | IMR-VP-12-2012 | 141 | BOEHLER "DMO-IG" | 2,0 : 3,0 | - | - | 1 | 0.1 | _ | 0.05 | _ | _ | see remark 2) on WPS | <350 | No | 44020 | Adam Duric | 1 | 1.1 / 1.2 | 1.1 / 1.2 | III
60LBC40BR005 | 4 | 10CrMo9-10 (1.7380) | 10CrMo9-10 (1.7380) | BW | 610 | 600 | 25 | 610 | 600 | 25 |  | HOLD! | [7 empty] | 1 | 0.1 | _ | 0.05 | 0.1 | 0.1 | [5 empty] | 0 | 5.2 | 5.2 | III
60LBC40BR301 | 1 | 13CrMo4-5 (1.7335) | 13CrMo4-5 (1.7335) | BW | 33.7 | 25 | 4 | 33.7 | 25 | 4 | V | HER-024 | 0 | IMR-VP-04-2010 | 141 | BOEHLER "DCMS-IG" | 2,0 : 2,4 | - | - | 1 | _ | 0.1 | 0.05 | _ | 0.1 | >20, see remark 2) on WPS | <350 | No | 44077 | Adam Duric | 1 | 5.1 | 5.1 | SEP
60LBC40BR301 | 2 | 13CrMo4-5 (1.7335) | 13CrMo4-5 (1.7335) | BW | 33.7 | 25 | 4 | 33.7 | 25 | 4 | V | HER-024 | 0 | IMR-VP-04-2010 | 141 | BOEHLER "DCMS-IG" | 2,0 : 2,4 | - | - | 1 | _ | 0.1 | 0.05 | _ | 0.1 | >20, see remark 2) on WPS | <350 | No | 44077 | Adam Duric | 1 | 5.1 | 5.1 | SEP
60LBC40BR301 | 3 | 13CrMo4-5 (1.7335) | 13CrMo4-5 (1.7335) | BW | 33.7 | 25 | 4 | 33.7 | 25 | 4 | V | HER-024 | 0 | IMR-VP-04-2010 | 141 | BOEHLER "DCMS-IG" | 2,0 : 2,4 | - | - | 1 | _ | 0.1 | 0.05 | _ | 0.1 | >20, see remark 2) on WPS | <350 | No | 44077 | Adam Duric | 1 | 5.1 | 5.1 | SEP
60LBC40BR301 | 4 | 13CrMo4-5 (1.7335) | 13CrMo4-5 (1.7335) | BW | 33.7 | 25 | 4 | 33.7 | 25 | 4 | V | HER-024 | 0 | IMR-VP-04-2010 | 141 | BOEHLER "DCMS-IG" | 2,0 : 2,4 | - | - | 1 | _ | 0.1 | 0.05 | _ | 0.1 | >20, see remark 2) on WPS | <350 | No | 44077 | Adam Duric | 1 | 5.1 | 5.1 | SEP
60LBC40BR301 | 5 | 13CrMo4-5 (1.7335) | 16Mo3 (1.5415) | BW | 33.7 | 25 | 4 | 33.7 | 25 | 4 | V | HER-018 | 0 | IMR-VP-17-2010 | 141 | BOEHLER "DMO-IG" | 2,0 : 2,4 | - | - | 1 | _ | 0.1 | 0.05 | _ | 0.1 | 20, see remark 3) on WPS | <300 | No | 44063 | Adam Duric | 1 | 5.1 | 1.1 / 1.2 | SEP
60LBC40BR302 | 1 | 13CrMo4-5 (1.7335) | 13CrMo4-5 (1.7335) | BW | 33.7 | 25 | 4 | 33.7 | 25 | 4 | V | HER-024 | 0 | IMR-VP-04-2010 | 141 | BOEHLER "DCMS-IG" | 2,0 : 2,4 | - | - | 1 | _ | 0.1 | 0.05 | _ | 0.1 | >20, see remark 2) on WPS | <350 | No | 44077 | Adam Duric | 1 | 5.1 | 5.1 | SEP
60LBC40BR302 | 2 | 13CrMo4-5 (1.7335) | 13CrMo4-5 (1.7335) | BW | 33.7 | 25 | 4 | 33.7 | 25 | 4 | V | HER-024 | 0 | IMR-VP-04-2010 | 141 | BOEHLER "DCMS-IG" | 2,0 : 2,4 | - | - | 1 | _ | 0.1 | 0.05 | _ | 0.1 | >20, see remark 2) on WPS | <350 | No | 44077 | Adam Duric | 1 | 5.1 | 5.1 | SEP
60LBC40BR302 | 3 | 13CrMo4-5 (1.7335) | 13CrMo4-5 (1.7335) | BW | 33.7 | 25 | 4 | 33.7 | 25 | 4 | V | HER-024 | 0 | IMR-VP-04-2010 | 141 | BOEHLER "DCMS-IG" | 2,0 : 2,4 | - | - | 1 | _ | 0.1 | 0.05 | _ | 0.1 | >20, see remark 2) on WPS | <350 | No | 44077 | Adam Duric | 1 | 5.1 | 5.1 | SEP
60LBC40BR302 | 4 | 13CrMo4-5 (1.7335) | 13CrMo4-5 (1.7335) | BW | 33.7 | 25 | 4 | 33.7 | 25 | 4 | V | HER-024 | 0 | IMR-VP-04-2010 | 141 | BOEHLER "DCMS-IG" | 2,0 : 2,4 | - | - | 1 | _ | 0.1 | 0.05 | _ | 0.1 | >20, see remark 2) on WPS | <350 | No | 44077 | Adam Duric | 1 | 5.1 | 5.1 | SEP
60LBC40BR302 | 5 | 13CrMo4-5 (1.7335) | 16Mo3 (1.5415) | BW | 33.7 | 25 | 4 | 33.7 | 25 | 4 | V | HER-018 | 0 | IMR-VP-17-2010 | 141 | BOEHLER "DMO-IG" | 2,0 : 2,4 | - | - | 1 | _ | 0.1 | 0.05 | _ | 0.1 | 20, see remark 3) on WPS | <300 | No | 44063 | Adam Duric | 1 | 5.1 | 1.1 / 1.2 | SEP
60LBC40BR303 | 1 | 13CrMo4-5 (1.7335) | 13CrMo4-5 (1.7335) | BW | 33.7 | 25 | 4 | 33.7 | 25 | 4 | V | HER-024 | 0 | IMR-VP-04-2010 | 141 | BOEHLER "DCMS-IG" | 2,0 : 2,4 | - | - | 1 | _ | 0.1 | 0.05 | _ | 0.1 | >20, see remark 2) on WPS | <350 | No | 44077 | Adam Duric | 1 | 5.1 | 5.1 | SEP
60LBC40BR303 | 2 | 13CrMo4-5 (1.7335) | 13CrMo4-5 (1.7335) | BW | 33.7 | 25 | 4 | 33.7 | 25 | 4 | V | HER-024 | 0 | IMR-VP-04-2010 | 141 | BOEHLER "DCMS-IG" | 2,0 : 2,4 | - | - | 1 | _ | 0.1 | 0.05 | _ | 0.1 | >20, see remark 2) on WPS | <350 | No | 44077 | Adam Duric | 1 | 5.1 | 5.1 | SEP
60LBC40BR303 | 3 | 13CrMo4-5 (1.7335) | 16Mo3 (1.5415) | BW | 33.7 | 25 | 4 | 33.7 | 25 | 4 | V | HER-018 | 0 | IMR-VP-17-2010 | 141 | BOEHLER "DMO-IG" | 2,0 : 2,4 | - | - | 1 | _ | 0.1 | 0.05 | _ | 0.1 | 20, see remark 3) on WPS | <300 | No | 44063 | Adam Duric | 1 | 5.1 | 1.1 / 1.2 | SEP
60LBC40BR303 | 4 | 13CrMo4-5 (1.7335) | 13CrMo4-5 (1.7335) | BW | 33.7 | 25 | 4 | 33.7 | 25 | 4 | V | HER-024 | 0 | IMR-VP-04-2010 | 141 | BOEHLER "DCMS-IG" | 2,0 : 2,4 | - | - | 1 | _ | 0.1 | 0.05 | _ | 0.1 | >20, see remark 2) on WPS | <350 | No | 44077 | Adam Duric | 1 | 5.1 | 5.1 | SEP
60LBC40BR303 | 5 | 13CrMo4-5 (1.7335) | 16Mo3 (1.5415) | BW | 33.7 | 25 | 4 | 33.7 | 25 | 4 | V | HER-018 | 0 | IMR-VP-17-2010 | 141 | BOEHLER "DMO-IG" | 2,0 : 2,4 | - | - | 1 | _ | 0.1 | 0.05 | _ | 0.1 | 20, see remark 3) on WPS | <300 | No | 44063 | Adam Duric | 1 | 5.1 | 1.1 / 1.2 | SEP
60LBC40BR304-UHY00Y-00L | 1 | 16Mo3 (1.5415) | 16Mo3 (1.5415) | BW | 33.7 | 25 | 4 | 33.7 | 25 | 4 | V | HER-001 | 0 | IMR-VP-12-2012 | 141 | BOEHLER "DMO-IG" | 2,0 : 3,0 | - | - | 1 | _ | 0.05 | 0.05 | _ | _ | see remark 2) on WPS | <350 | No | 44054 | Adam Duric | 1 | 1.1 / 1.2 | 1.1 / 1.2 | SEP
60LBC40BR304-UHY00Y-00L | 2 | 16Mo3 (1.5415) | 16Mo3 (1.5415) | BW | 33.7 | 25 | 4 | 33.7 | 25 | 4 | V | HER-001 | 0 | IMR-VP-12-2012 | 141 | BOEHLER "DMO-IG" | 2,0 : 3,0 | - | - | 1 | _ | 0.05 | 0.05 | _ | _ | see remark 2) on WPS | <350 | No | 44054 | Adam Duric | 1 | 1.1 / 1.2 | 1.1 / 1.2 | SEP
60LBC40BR304-UHY00Y-00L | 3 | 16Mo3 (1.5415) | 16Mo3 (1.5415) | BW | 33.7 | 25 | 4 | 33.7 | 25 | 4 | V | HER-001 | 0 | IMR-VP-12-2012 | 141 | BOEHLER "DMO-IG" | 2,0 : 3,0 | - | - | 1 | _ | 0.05 | 0.05 | _ | _ | see remark 2) on WPS | <350 | No | 44054 | Adam Duric | 1 | 1.1 / 1.2 | 1.1 / 1.2 | SEP
60LBC40BR304-UHY00Y-00L | 4 | 16Mo3 (1.5415) | 16Mo3 (1.5415) | BW | 33.7 | 25 | 4 | 33.7 | 25 | 4 | V | HER-001 | 0 | IMR-VP-12-2012 | 141 | BOEHLER "DMO-IG" | 2,0 : 3,0 | - | - | 1 | _ | 0.05 | 0.05 | _ | _ | see remark 2) on WPS | <350 | No | 44054 | Adam Duric | 1 | 1.1 / 1.2 | 1.1 / 1.2 | SEP
60LBC40BR335 | 1 | 16Mo3 (1.5415) | 16Mo3 (1.5415) | BW | 33.7 | 25 | 4 | 33.7 | 25 | 4 | V | HER-001 | 0 | IMR-VP-12-2012 | 141 | BOEHLER "DMO-IG" | 2,0 : 3,0 | - | - | 1 | _ | 0.05 | 0.05 | _ | _ | see remark 2) on WPS | <350 | No | 44054 | Adam Duric | 1 | 1.1 / 1.2 | 1.1 / 1.2 | SEP
60LBC40BR335 | 4 | 16Mo3 (1.5415) | 16Mo3 (1.5415) | BW | 33.7 | 25 | 4 | 33.7 | 25 | 4 | V | HER-001 | 0 | IMR-VP-12-2012 | 141 | BOEHLER "DMO-IG" | 2,0 : 3,0 | - | - | 1 | _ | 0.05 | 0.05 | _ | _ | see remark 2) on WPS | <350 | No | 44054 | Adam Duric | 1 | 1.1 / 1.2 | 1.1 / 1.2 | SEP
60LBC40BR336 | 1 | 16Mo3 (1.5415) | 16Mo3 (1.5415) | BW | 33.7 | 25 | 4 | 33.7 | 25 | 4 | V | HER-001 | 0 | IMR-VP-12-2012 | 141 | BOEHLER "DMO-IG" | 2,0 : 3,0 | - | - | 1 | _ | 0.05 | 0.05 | _ | _ | see remark 2) on WPS | <350 | No | 44054 | Adam Duric | 1 | 1.1 / 1.2 | 1.1 / 1.2 | SEP
60LBC40BR336 | 4 | 16Mo3 (1.5415) | 16Mo3 (1.5415) | BW | 33.7 | 25 | 4 | 33.7 | 25 | 4 | V | HER-001 | 0 | IMR-VP-12-2012 | 141 | BOEHLER "DMO-IG" | 2,0 : 3,0 | - | - | 1 | _ | 0.05 | 0.05 | _ | _ | see remark 2) on WPS | <350 | No | 44054 | Adam Duric | 1 | 1.1 / 1.2 | 1.1 / 1.2 | SEP
60LBC40BR337 | 1 | 16Mo3 (1.5415) | 16Mo3 (1.5415) | BW | 33.7 | 25 | 4 | 33.7 | 25 | 4 | V | HER-001 | 0 | IMR-VP-12-2012 | 141 | BOEHLER "DMO-IG" | 2,0 : 3,0 | - | - | 1 | _ | 0.05 | 0.05 | _ | _ | see remark 2) on WPS | <350 | No | 44054 | Adam Duric | 1 | 1.1 / 1.2 | 1.1 / 1.2 | SEP
60LBC40BR337 | 2 | 16Mo3 (1.5415) | 16Mo3 (1.5415) | BW | 33.7 | 25 | 4 | 33.7 | 25 | 4 | V | HER-001 | 0 | IMR-VP-12-2012 | 141 | BOEHLER "DMO-IG" | 2,0 : 3,0 | - | - | 1 | _ | 0.05 | 0.05 | _ | _ | see remark 2) on WPS | <350 | No | 44054 | Adam Duric | 1 | 1.1 / 1.2 | 1.1 / 1.2 | SEP
60LBC40BR337 | 3 | 16Mo3 (1.5415) | 16Mo3 (1.5415) | BW | 33.7 | 25 | 4 | 33.7 | 25 | 4 | V | HER-001 | 0 | IMR-VP-12-2012 | 141 | BOEHLER "DMO-IG" | 2,0 : 3,0 | - | - | 1 | _ | 0.05 | 0.05 | _ | _ | see remark 2) on WPS | <350 | No | 44054 | Adam Duric | 1 | 1.1 / 1.2 | 1.1 / 1.2 | SEP
60LBC40BR337 | 4 | 16Mo3 (1.5415) | 11CrMo9-10 (1.7383) | BW | 33.7 | 25 | 4 | 33.7 | 25 | 4 | V | HER-021 | 0 | IMR-VP-16-2015 | 141 | BOEHLER "DMO-IG" | 2,0 : 2,4 | - | - | 1 | _ | 0.05 | 0.05 | _ | 0.1 | 20, see remark 3) on WPS | <340 | No | 44077 | Adam Duric | 1 | 1.1 / 1.2 | 5.2 | SEP
60LBC40BR337 | 5 | 11CrMo9-10 (1.7383) | 16Mo3 (1.5415) | BW | 33.7 | 25 | 4 | 33.7 | 25 | 4 | V | HER-021 | 0 | IMR-VP-16-2015 | 141 | BOEHLER "DMO-IG" | 2,0 : 2,4 | - | - | 1 | _ | 0.05 | 0.05 | _ | 0.1 | 20, see remark 3) on WPS | <340 | No | 44077 | Adam Duric | 1 | 5.2 | 1.1 / 1.2 | SEP
60LBC40BR337 | 6 | 16Mo3 (1.5415) | 16Mo3 (1.5415) | BW | 33.7 | 25 | 4 | 33.7 | 25 | 4 | V | HER-001 | 0 | IMR-VP-12-2012 | 141 | BOEHLER "DMO-IG" | 2,0 : 3,0 | - | - | 1 | _ | 0.05 | 0.05 | _ | _ | see remark 2) on WPS | <350 | No | 44054 | Adam Duric | 1 | 1.1 / 1.2 | 1.1 / 1.2 | SEP
60LBC40BR338 | 1 | 16Mo3 (1.5415) | 16Mo3 (1.5415) | BW | 33.7 | 25 | 4 | 33.7 | 25 | 4 | V | HER-001 | 0 | IMR-VP-12-2012 | 141 | BOEHLER "DMO-IG" | 2,0 : 3,0 | - | - | 1 | _ | 0.05 | 0.05 | _ | _ | see remark 2) on WPS | <350 | No | 44054 | Adam Duric | 1 | 1.1 / 1.2 | 1.1 / 1.2 | SEP
60LBC40BR338 | 2 | 16Mo3 (1.5415) | 16Mo3 (1.5415) | BW | 33.7 | 25 | 4 | 33.7 | 25 | 4 | V | HER-001 | 0 | IMR-VP-12-2012 | 141 | BOEHLER "DMO-IG" | 2,0 : 3,0 | - | - | 1 | _ | 0.05 | 0.05 | _ | _ | see remark 2) on WPS | <350 | No | 44054 | Adam Duric | 1 | 1.1 / 1.2 | 1.1 / 1.2 | SEP
60LBC40BR338 | 3 | 16Mo3 (1.5415) | 16Mo3 (1.5415) | BW | 33.7 | 25 | 4 | 33.7 | 25 | 4 | V | HER-001 | 0 | IMR-VP-12-2012 | 141 | BOEHLER "DMO-IG" | 2,0 : 3,0 | - | - | 1 | _ | 0.05 | 0.05 | _ | _ | see remark 2) on WPS | <350 | No | 44054 | Adam Duric | 1 | 1.1 / 1.2 | 1.1 / 1.2 | SEP
60LBC40BR338 | 6 | 11CrMo9-10 (1.7383) | 16Mo3 (1.5415) | BW | 33.7 | 25 | 4 | 33.7 | 25 | 4 | V | HER-021 | 0 | IMR-VP-16-2015 | 141 | BOEHLER "DMO-IG" | 2,0 : 2,4 | - | - | 1 | _ | 0.1 | 0.05 | _ | 0.1 | 20, see remark 3) on WPS | <340 | No | 44077 | Adam Duric | 1 | 5.2 | 1.1 / 1.2 | SEP
60LBC40BR338 | 7 | 16Mo3 (1.5415) | 16Mo3 (1.5415) | BW | 33.7 | 25 | 4 | 33.7 | 25 | 4 | V | HER-001 | 0 | IMR-VP-12-2012 | 141 | BOEHLER "DMO-IG" | 2,0 : 3,0 | - | - | 1 | _ | 0.05 | 0.05 | _ | _ | see remark 2) on WPS | <350 | No | 44054 | Adam Duric | 1 | 1.1 / 1.2 | 1.1 / 1.2 | SEP
60LBC40BR338 | 4 | 16Mo3 (1.5415) | 16Mo3 (1.5415) | BW | 33.7 | 25 | 4 | 33.7 | 25 | 4 | V | HER-001 | 0 | IMR-VP-12-2012 | 141 | BOEHLER "DMO-IG" | 2,0 : 3,0 | - | - | 1 | _ | 0.05 | 0.05 | _ | _ | see remark 2) on WPS | <350 | No | 44054 | Adam Duric | 1 | 1.1 / 1.2 | 1.1 / 1.2 | SEP
60LBC40BR338 | 5 | 16Mo3 (1.5415) | 11CrMo9-10 (1.7383) | BW | 33.7 | 25 | 4 | 33.7 | 25 | 4 | V | HER-021 | 0 | IMR-VP-16-2015 | 141 | BOEHLER "DMO-IG" | 2,0 : 2,4 | - | - | 1 | _ | 0.1 | 0.05 | _ | 0.1 | 20, see remark 3) on WPS | <340 | No | 44077 | Adam Duric | 1 | 1.1 / 1.2 | 5.2 | SEP
60LBC40BR901 | 1 | 13CrMo4-5 (1.7335) | 13CrMo4-5 (1.7335) | BW | 323.9 | 300 | 10 | 323.9 | 300 | 10 | V | HER-024 | 0 | IMR-VP-04-2010 | 141 | BOEHLER "DCMS-IG" | 2,0 : 2,4 | - | - | 1 | _ | 0.1 | 0.05 | 0.1 | 0.1 | >20, see remark 2) on WPS | <350 | No | 44077 | Adam Duric | 1 | 5.1 | 5.1 | III
60LBC40BR902 | 1 | 16Mo3 (1.5415) | 16Mo3 (1.5415) | BW | 323.9 | 300 | 10 | 323.9 | 300 | 10 | V | HER-001 | 0 | IMR-VP-12-2012 | 141 | BOEHLER "DMO-IG" | 2,0 : 3,0 | - | - | 1 | _ | 0.1 | 0.05 | _ | _ | see remark 2) on WPS | <350 | No | 44020 | Adam Duric | 1 | 1.1 / 1.2 | 1.1 / 1.2 | III
60LBC40BR904 | 1 | 16Mo3 (1.5415) | 16Mo3 (1.5415) | BW | 60.3 | 50 | 3.6 | 60.3 | 50 | 3.6 | V | HER-001 | 0 | IMR-VP-12-2012 | 141 | BOEHLER "DMO-IG" | 2,0 : 3,0 | - | - | 1 | _ | 0.05 | 0.05 | _ | _ | see remark 2) on WPS | <350 | No | 44054 | Adam Duric | 1 | 1.1 / 1.2 | 1.1 / 1.2 | I
60LBC40BR904 | 5 | 16Mo3 (1.5415) | 16Mo3 (1.5415) | BW | 60.3 | 50 | 3.6 | 60.3 | 50 | 3.6 | V | HER-001 | 0 | IMR-VP-12-2012 | 141 | BOEHLER "DMO-IG" | 2,0 : 3,0 | - | - | 1 | _ | 0.05 | 0.05 | _ | _ | see remark 2) on WPS | <350 | No | 44054 | Adam Duric | 1 | 1.1 / 1.2 | 1.1 / 1.2 | I
60LBC40BR904 | 11 | 16Mo3 (1.5415) | 16Mo3 (1.5415) | BW | 60.3 | 50 | 3.6 | 60.3 | 50 | 3.6 | V | HER-001 | 0 | IMR-VP-12-2012 | 141 | BOEHLER "DMO-IG" | 2,0 : 3,0 | - | - | 1 | _ | 0.05 | 0.05 | _ | _ | see remark 2) on WPS | <350 | No | 44054 | Adam Duric | 1 | 1.1 / 1.2 | 1.1 / 1.2 | I
60LBC40BR911 | 1 | 13CrMo4-5 (1.7335) | 13CrMo4-5 (1.7335) | BW | 48.3 | 40 | 3.6 | 48.3 | 40 | 3.6 | V | HER-024 | 0 | IMR-VP-04-2010 | 141 | BOEHLER "DCMS-IG" | 2,0 : 2,4 | - | - | 1 | _ | 0.1 | 0.05 | _ | 0.1 | >20, see remark 2) on WPS | <350 | No | 44077 | Adam Duric | 1 | 5.1 | 5.1 | SEP
60LBC40BR911 | 4 | 16Mo3 (1.5415) | 16Mo3 (1.5415) | BW | 33.7 | 25 | 4 | 33.7 | 25 | 4 | V | HER-001 | 0 | IMR-VP-12-2012 | 141 | BOEHLER "DMO-IG" | 2,0 : 3,0 | - | - | 1 | _ | 0.05 | 0.05 | _ | _ | see remark 2) on WPS | <350 | No | 44054 | Adam Duric | 1 | 1.1 / 1.2 | 1.1 / 1.2 | SEP
60LBC40BR911 | 5 | 16Mo3 (1.5415) | 16Mo3 (1.5415) | BW | 33.7 | 25 | 4 | 33.7 | 25 | 4 | V | HER-001 | 0 | IMR-VP-12-2012 | 141 | BOEHLER "DMO-IG" | 2,0 : 3,0 | - | - | 1 | _ | 0.05 | 0.05 | _ | _ | see remark 2) on WPS | <350 | No | 44054 | Adam Duric | 1 | 1.1 / 1.2 | 1.1 / 1.2 | SEP
60LBC41BR001 | 1 | 13CrMo4-5 (1.7335) | 16Mo3 (1.5415) | BW | 76.1 | 65 | 3.6 | 76.1 | 65 | 3.6 | V | HER-018 | 0 | IMR-VP-17-2010 | 141 | BOEHLER "DMO-IG" | 2,0 : 2,4 | - | - | 1 | _ | 0.1 | 0.05 | _ | 0.1 | 20, see remark 3) on WPS | <300 | No | 44063 | Adam Duric | 1 | 5.1 | 1.1 / 1.2 | I
60LBC41BR001 | 12 | 16Mo3 (1.5415) | 16Mo3 (1.5415) | BW | 76.1 | 65 | 3.6 | 76.1 | 65 | 3.6 | V | HER-001 | 0 | IMR-VP-12-2012 | 141 | BOEHLER "DMO-IG" | 2,0 : 3,0 | - | - | 1 | _ | 0.05 | 0.05 | _ | _ | see remark 2) on WPS | <350 | No | 44054 | Adam Duric | 1 | 1.1 / 1.2 | 1.1 / 1.2 | I
60LBC41BR001 | 16 | 16Mo3 (1.5415) | 16Mo3 (1.5415) | BW | 76.1 | 65 | 3.6 | 76.1 | 65 | 3.6 | V | HER-001 | 0 | IMR-VP-12-2012 | 141 | BOEHLER "DMO-IG" | 2,0 : 3,0 | - | - | 1 | _ | 0.05 | 0.05 | _ | _ | see remark 2) on WPS | <350 | No | 44054 | Adam Duric | 1 | 1.1 / 1.2 | 1.1 / 1.2 | I
60LBC41BR001 | 20 | 16Mo3 (1.5415) | 16Mo3 (1.5415) | BW | 76.1 | 65 | 3.6 | 76.1 | 65 | 3.6 | V | HER-001 | 0 | IMR-VP-12-2012 | 141 | BOEHLER "DMO-IG" | 2,0 : 3,0 | - | - | 1 | _ | 0.05 | 0.05 | _ | _ | see remark 2) on WPS | <350 | No | 44054 | Adam Duric | 1 | 1.1 / 1.2 | 1.1 / 1.2 | I
60LBC41BR001 | 24 | 16Mo3 (1.5415) | 16Mo3 (1.5415) | BW | 76.1 | 65 | 3.6 | 76.1 | 65 | 3.6 | V | HER-001 | 0 | IMR-VP-12-2012 | 141 | BOEHLER "DMO-IG" | 2,0 : 3,0 | - | - | 1 | _ | 0.05 | 0.05 | _ | _ | see remark 2) on WPS | <350 | No | 44054 | Adam Duric | 1 | 1.1 / 1.2 | 1.1 / 1.2 | I
60LBC41BR001 | 4 | 16Mo3 (1.5415) | 16Mo3 (1.5415) | BW | 76.1 | 65 | 3.6 | 76.1 | 65 | 3.6 | V | HER-001 | 0 | IMR-VP-12-2012 | 141 | BOEHLER "DMO-IG" | 2,0 : 3,0 | - | - | 1 | _ | 0.05 | 0.05 | _ | _ | see remark 2) on WPS | <350 | No | 44054 | Adam Duric | 1 | 1.1 / 1.2 | 1.1 / 1.2 | I
60LBC41BR001 | 8 | 16Mo3 (1.5415) | 16Mo3 (1.5415) | BW | 76.1 | 65 | 3.6 | 76.1 | 65 | 3.6 | V | HER-001 | 0 | IMR-VP-12-2012 | 141 | BOEHLER "DMO-IG" | 2,0 : 3,0 | - | - | 1 | _ | 0.05 | 0.05 | _ | _ | see remark 2) on WPS | <350 | No | 44054 | Adam Duric | 1 | 1.1 / 1.2 | 1.1 / 1.2 | I
60LBC41BR002 | 1 | 16Mo3 (1.5415) | 16Mo3 (1.5415) | BW | 168.3 | 150 | 4.5 | 168.3 | 150 | 4.5 | V | HER-001 | 0 | IMR-VP-12-2012 | 141 | BOEHLER "DMO-IG" | 2,0 : 3,0 | - | - | 1 | _ | 0.05 | 0.05 | _ | _ | see remark 2) on WPS | <350 | No | 44054 | Adam Duric | 1 | 1.1 / 1.2 | 1.1 / 1.2 | I
60LBC41BR002 | 2 | 16Mo3 (1.5415) | 16Mo3 (1.5415) | BW | 168.3 | 150 | 4.5 | 168.3 | 150 | 4.5 | V | HER-001 | 0 | IMR-VP-12-2012 | 141 | BOEHLER "DMO-IG" | 2,0 : 3,0 | - | - | 1 | _ | 0.05 | 0.05 | _ | _ | see remark 2) on WPS | <350 | No | 44054 | Adam Duric | 1 | 1.1 / 1.2 | 1.1 / 1.2 | I
60LBC42BR001 | 1 | 16Mo3 (1.5415) | 16Mo3 (1.5415) | BW | 610 | 600 | 17.5 | 610 | 600 | 17.5 | U | HER-001 | 0 | IMR-VP-12-2012 | 141 | BOEHLER "DMO-IG" | 2,0 : 3,0 | - | - | 1 | 0.1 | _ | 0.05 | _ | _ | see remark 2) on WPS | <350 | No | 44020 | Adam Duric | 1 | 1.1 / 1.2 | 1.1 / 1.2 | III
60LBC42BR001 | 10 | 16Mo3 (1.5415) | 16Mo3 (1.5415) | BW | 610 | 600 | 17.5 | 610 | 600 | 17.5 | U | HER-001 | 0 | IMR-VP-12-2012 | 141 | BOEHLER "DMO-IG" | 2,0 : 3,0 | - | - | 1 | 0.1 | _ | 0.05 | _ | _ | see remark 2) on WPS | <350 | No | 44020 | Adam Duric | 1 | 1.1 / 1.2 | 1.1 / 1.2 | III
60LBC42BR001 | 12 | 16Mo3 (1.5415) | G17CrMo5-5 (1.7357) | BW | 610 | 600 | 17.5 | 610 | 600 | 17.5 | V | HER-012 | 0 | IMR-VP-14-2010 | 141/111 | BOEHLER "DMO-IG" | 2,0 : 2,4 | BOEHLER "Fox DMO Kb" | 2,5 : 3,2 | 1 | 0.1 | _ | 0.05 | _ | _ | >200 | <300 | Yes | 44063 | Adam Duric | 1 | 1.1 / 1.2 | 5.1 | III
60LBC42BR001 | 3 | 16Mo3 (1.5415) | 16Mo3 (1.5415) | BW | 610 | 600 | 17.5 | 610 | 600 | 17.5 | U | HER-001 | 0 | IMR-VP-12-2012 | 141 | BOEHLER "DMO-IG" | 2,0 : 3,0 | - | - | 1 | 0.1 | _ | 0.05 | _ | _ | see remark 2) on WPS | <350 | No | 44020 | Adam Duric | 1 | 1.1 / 1.2 | 1.1 / 1.2 | III
60LBC42BR001 | 4 | 16Mo3 (1.5415) | 16Mo3 (1.5415) | BW | 610 | 600 | 17.5 | 610 | 600 | 17.5 | U | HER-001 | 0 | IMR-VP-12-2012 | 141 | BOEHLER "DMO-IG" | 2,0 : 3,0 | - | - | 1 | 0.1 | _ | 0.05 | _ | _ | see remark 2) on WPS | <350 | No | 44020 | Adam Duric | 1 | 1.1 / 1.2 | 1.1 / 1.2 | III
60LBC42BR001 | 5 | 16Mo3 (1.5415) | 16Mo3 (1.5415) | BW | 610 | 600 | 17.5 | 610 | 600 | 17.5 | U | HER-001 | 0 | IMR-VP-12-2012 | 141 | BOEHLER "DMO-IG" | 2,0 : 3,0 | - | - | 1 | 0.1 | _ | 0.05 | _ | _ | see remark 2) on WPS | <350 | No | 44020 | Adam Duric | 1 | 1.1 / 1.2 | 1.1 / 1.2 | III
60LBC42BR001 | 7 | 16Mo3 (1.5415) | 16Mo3 (1.5415) | BW | 610 | 600 | 17.5 | 610 | 600 | 17.5 | U | HER-001 | 0 | IMR-VP-12-2012 | 141 | BOEHLER "DMO-IG" | 2,0 : 3,0 | - | - | 1 | 0.1 | _ | 0.05 | _ | _ | see remark 2) on WPS | <350 | No | 44020 | Adam Duric | 1 | 1.1 / 1.2 | 1.1 / 1.2 | III
60LBC42BR003 | 1 | 16Mo3 (1.5415) | 16Mo3 (1.5415) | BW | 610 | 600 | 17.5 | 610 | 600 | 17.5 | U | HER-001 | 0 | IMR-VP-12-2012 | 141 | BOEHLER "DMO-IG" | 2,0 : 3,0 | - | - | 1 | 0.1 | _ | 0.05 | _ | _ | see remark 2) on WPS | <350 | No | 44020 | Adam Duric | 1 | 1.1 / 1.2 | 1.1 / 1.2 | III
60LBC42BR003 | 2 | 16Mo3 (1.5415) | G17CrMo5-5 (1.7357) | BW | 610 | 600 | 17.5 | 610 | 600 | 17.5 | V | HER-012 | 0 | IMR-VP-14-2010 | 141/111 | BOEHLER "DMO-IG" | 2,0 : 2,4 | BOEHLER "Fox DMO Kb" | 2,5 : 3,2 | 1 | 0.1 | _ | 0.05 | 0.1 | 0.1 | >200 | <300 | Yes | 44063 | Adam Duric | 1 | 1.1 / 1.2 | 5.1 | III
60LBC42BR003 | 5 | G17CrMo5-5 (1.7357) | 16Mo3 (1.5415) | BW | 711 | 700 | 7.1 | 711 | 700 | 7.1 | V | HER-018 | 0 | IMR-VP-17-2010 | 141 | BOEHLER "DMO-IG" | 2,0 : 2,4 | - | - | 1 | _ | 0.1 | 0.05 | 0.1 | 0.1 | 20, see remark 3) on WPS | <300 | No | 44063 | Adam Duric | 1 | 5.1 | 1.1 / 1.2 | III
60LBC42BR004 | 11 | 16Mo3 (1.5415) | 16Mo3 (1.5415) | BW | 60.3 | 50 | 3.6 | 50 | 50 | 3.6 | V | HER-001 | 0 | IMR-VP-12-2012 | 141 | BOEHLER "DMO-IG" | 2,0 : 3,0 | - | - | 1 | _ | 0.1 | 0.05 | _ | _ | see remark 2) on WPS | <350 | No | 44054 | Adam Duric | 1 | 1.1 / 1.2 | 1.1 / 1.2 | III
60LBC42BR004 | 4 | 16Mo3 (1.5415) | 16Mo3 (1.5415) | BW | 711 | 700 | 7.1 | 711 | 700 | 7.1 | V | HER-001 | 0 | IMR-VP-12-2012 | 141 | BOEHLER "DMO-IG" | 2,0 : 3,0 | - | - | 1 | _ | 0.1 | 0.05 | _ | _ | see remark 2) on WPS | <350 | No | 44026 | Adam Duric | 1 | 1.1 / 1.2 | 1.1 / 1.2 | III
60LBC42BR004 | 7 | 16Mo3 (1.5415) | 16Mo3 (1.5415) | BW | 711 | 700 | 7.1 | 711 | 700 | 7.1 | V | HER-001 | 0 | IMR-VP-12-2012 | 141 | BOEHLER "DMO-IG" | 2,0 : 3,0 | - | - | 1 | _ | 0.1 | 0.05 | _ | _ | see remark 2) on WPS | <350 | No | 44026 | Adam Duric | 1 | 1.1 / 1.2 | 1.1 / 1.2 | III
60LBC42BR004 | 13 | G17CrMo5-5 (1.7357) | 16Mo3 (1.5415) | BW | 711 | 700 | 7.1 | 711 | 700 | 7.1 | V | HER-018 | 0 | IMR-VP-17-2010 | 141 | BOEHLER "DMO-IG" | 2,0 : 2,4 | - | - | 1 | _ | 0.1 | 0.05 | 0.1 | 0.1 | 20, see remark 3) on WPS | <300 | No | 44063 | Adam Duric | 1 | 5.1 | 1.1 / 1.2 | III
60LBC42BR005 | 11 | 16Mo3 (1.5415) | 16Mo3 (1.5415) | BW | 60.3 | 50 | 3.6 | 50 | 50 | 3.6 | V | HER-001 | 0 | IMR-VP-12-2012 | 141 | BOEHLER "DMO-IG" | 2,0 : 3,0 | - | - | 1 | _ | 0.1 | 0.05 | _ | _ | see remark 2) on WPS | <350 | No | 44054 | Adam Duric | 1 | 1.1 / 1.2 | 1.1 / 1.2 | III
60LBC42BR005 | 5 | 16Mo3 (1.5415) | 16Mo3 (1.5415) | BW | 711 | 700 | 7.1 | 711 | 700 | 7.1 | V | HER-001 | 0 | IMR-VP-12-2012 | 141 | BOEHLER "DMO-IG" | 2,0 : 3,0 | - | - | 1 | _ | 0.1 | 0.05 | _ | _ | see remark 2) on WPS | <350 | No | 44020 | Adam Duric | 1 | 1.1 / 1.2 | 1.1 / 1.2 | III
60LBC42BR005 | 7 | 16Mo3 (1.5415) | 16Mo3 (1.5415) | BW | 711 | 700 | 7.1 | 711 | 700 | 7.1 | V | HER-001 | 0 | IMR-VP-12-2012 | 141 | BOEHLER "DMO-IG" | 2,0 : 3,0 | - | - | 1 | _ | 0.1 | 0.05 | _ | _ | see remark 2) on WPS | <350 | No | 44020 | Adam Duric | 1 | 1.1 / 1.2 | 1.1 / 1.2 | III
60LBC42BR006 | 10 | 16Mo3 (1.5415) | 16Mo3 (1.5415) | BW | 711 | 700 | 7.1 | 711 | 700 | 7.1 | V | HER-001 | 0 | IMR-VP-12-2012 | 141 | BOEHLER "DMO-IG" | 2,0 : 3,0 | - | - | 1 | _ | 0.1 | 0.05 | _ | _ | see remark 2) on WPS | <350 | No | 44020 | Adam Duric | 1 | 1.1 / 1.2 | 1.1 / 1.2 | III
60LBC42BR006 | 11 | 16Mo3 (1.5415) | 16Mo3 (1.5415) | BW | 711 | 700 | 7.1 | 711 | 700 | 7.1 | V | HER-001 | 0 | IMR-VP-12-2012 | 141 | BOEHLER "DMO-IG" | 2,0 : 3,0 | - | - | 1 | _ | 0.1 | 0.05 | _ | _ | see remark 2) on WPS | <350 | No | 44020 | Adam Duric | 1 | 1.1 / 1.2 | 1.1 / 1.2 | III
60LBC42BR006 | 13 | 16Mo3 (1.5415) | 16Mo3 (1.5415) | BW | 711 | 700 | 7.1 | 711 | 700 | 7.1 | V | HER-001 | 0 | IMR-VP-12-2012 | 141 | BOEHLER "DMO-IG" | 2,0 : 3,0 | - | - | 1 | _ | 0.1 | 0.05 | _ | _ | see remark 2) on WPS | <350 | No | 44020 | Adam Duric | 1 | 1.1 / 1.2 | 1.1 / 1.2 | III
60LBC42BR008 | 3 | 16Mo3 (1.5415) | 16Mo3 (1.5415) | BW | 508 | 500 | 6.3 | 508 | 500 | 6.3 | V | HER-001 | 0 | IMR-VP-12-2012 | 141 | BOEHLER "DMO-IG" | 2,0 : 3,0 | - | - | 1 | _ | 0.1 | 0.05 | _ | _ | see remark 2) on WPS | <350 | No | 44020 | Adam Duric | 1 | 1.1 / 1.2 | 1.1 / 1.2 | III
60LBC42BR008 | 6 | 16Mo3 (1.5415) | 16Mo3 (1.5415) | BW | 610 | 600 | 6.3 | 610 | 600 | 6.3 | V | HER-001 | 0 | IMR-VP-12-2012 | 141 | BOEHLER "DMO-IG" | 2,0 : 3,0 | - | - | 1 | _ | 0.1 | 0.05 | _ | _ | see remark 2) on WPS | <350 | No | 44020 | Adam Duric | 1 | 1.1 / 1.2 | 1.1 / 1.2 | III
60LBC42BR008 | 1 | 16Mo3 (1.5415) | 16Mo3 (1.5415) | BW | 508 | 500 | 6.3 | 508 | 500 | 6.3 | V | HER-001 | 0 | IMR-VP-12-2012 | 141 | BOEHLER "DMO-IG" | 2,0 : 3,0 | - | - | 1 | _ | 0.1 | 0.05 | _ | _ | see remark 2) on WPS | <350 | No | 44020 | Adam Duric | 1 | 1.1 / 1.2 | 1.1 / 1.2 | III
60LBC42BR009 | 1 | 16Mo3 (1.5415) | 16Mo3 (1.5415) | BW | 508 | 500 | 6.3 | 508 | 500 | 6.3 | V | HER-001 | 0 | IMR-VP-12-2012 | 141 | BOEHLER "DMO-IG" | 2,0 : 3,0 | - | - | 1 | _ | 0.1 | 0.05 | _ | _ | see remark 2) on WPS | <350 | No | 44020 | Adam Duric | 1 | 1.1 / 1.2 | 1.1 / 1.2 | III
60LBC42BR009 | 3 | 16Mo3 (1.5415) | 16Mo3 (1.5415) | BW | 508 | 500 | 6.3 | 508 | 500 | 6.3 | V | HER-001 | 0 | IMR-VP-12-2012 | 141 | BOEHLER "DMO-IG" | 2,0 : 3,0 | - | - | 1 | _ | 0.1 | 0.05 | _ | _ | see remark 2) on WPS | <350 | No | 44020 | Adam Duric | 1 | 1.1 / 1.2 | 1.1 / 1.2 | III
60LBC42BR009 | 6 | 16Mo3 (1.5415) | 16Mo3 (1.5415) | BW | 610 | 600 | 6.3 | 610 | 600 | 6.3 | V | HER-001 | 0 | IMR-VP-12-2012 | 141 | BOEHLER "DMO-IG" | 2,0 : 3,0 | - | - | 1 | _ | 0.1 | 0.05 | _ | _ | see remark 2) on WPS | <350 | No | 44020 | Adam Duric | 1 | 1.1 / 1.2 | 1.1 / 1.2 | III
60LBC42BR110 | 1 | 16Mo3 (1.5415) | 16Mo3 (1.5415) | BW | 60.3 | 50 | 3.6 | 60.3 | 50 | 3.6 | V | HER-001 | 0 | IMR-VP-12-2012 | 141 | BOEHLER "DMO-IG" | 2,0 : 3,0 | - | - | 1 | _ | 0.05 | 0.05 | _ | _ | see remark 2) on WPS | <350 | No | 44054 | Adam Duric | 1 | 1.1 / 1.2 | 1.1 / 1.2 | I
60LBC42BR110 | 3 | 16Mo3 (1.5415) | 16Mo3 (1.5415) | BW | 60.3 | 50 | 3.6 | 60.3 | 50 | 3.6 | V | HER-001 | 0 | IMR-VP-12-2012 | 141 | BOEHLER "DMO-IG" | 2,0 : 3,0 | - | - | 1 | _ | 0.05 | 0.05 | _ | _ | see remark 2) on WPS | <350 | No | 44054 | Adam Duric | 1 | 1.1 / 1.2 | 1.1 / 1.2 | I
60LBC42BR110 | 7 | 16Mo3 (1.5415) | 16Mo3 (1.5415) | BW | 60.3 | 50 | 3.6 | 60.3 | 50 | 3.6 | V | HER-001 | 0 | IMR-VP-12-2012 | 141 | BOEHLER "DMO-IG" | 2,0 : 3,0 | - | - | 1 | _ | 0.05 | 0.05 | _ | _ | see remark 2) on WPS | <350 | No | 44054 | Adam Duric | 1 | 1.1 / 1.2 | 1.1 / 1.2 | I
60LBC42BR111 | 1 | 16Mo3 (1.5415) | 16Mo3 (1.5415) | BW | 60.3 | 50 | 3.6 | 60.3 | 50 | 3.6 | V | HER-001 | 0 | IMR-VP-12-2012 | 141 | BOEHLER "DMO-IG" | 2,0 : 3,0 | - | - | 1 | _ | 0.05 | 0.05 | _ | _ | see remark 2) on WPS | <350 | No | 44054 | Adam Duric | 1 | 1.1 / 1.2 | 1.1 / 1.2 | I
60LBC42BR111 | 10 | 16Mo3 (1.5415) | G17CrMo5-5 (1.7357) | BW | 60.3 | 50 | 3.6 | 60.3 | 50 | 3.6 | V | HER-018 | 0 | IMR-VP-17-2010 | 141 | BOEHLER "DMO-IG" | 2,0 : 2,4 | - | - | 1 | _ | 0.1 | 0.05 | _ | 0.1 | 20, see remark 3) on WPS | <300 | No | 44063 | Adam Duric | 1 | 1.1 / 1.2 | 5.1 | I
60LBC42BR111 | 3 | 16Mo3 (1.5415) | 16Mo3 (1.5415) | BW | 60.3 | 50 | 3.6 | 60.3 | 50 | 3.6 | V | HER-001 | 0 | IMR-VP-12-2012 | 141 | BOEHLER "DMO-IG" | 2,0 : 3,0 | - | - | 1 | _ | 0.05 | 0.05 | _ | _ | see remark 2) on WPS | <350 | No | 44054 | Adam Duric | 1 | 1.1 / 1.2 | 1.1 / 1.2 | I
60LBC42BR111 | 6 | 16Mo3 (1.5415) | 16Mo3 (1.5415) | BW | 60.3 | 50 | 3.6 | 60.3 | 50 | 3.6 | V | HER-001 | 0 | IMR-VP-12-2012 | 141 | BOEHLER "DMO-IG" | 2,0 : 3,0 | - | - | 1 | _ | 0.05 | 0.05 | _ | _ | see remark 2) on WPS | <350 | No | 44054 | Adam Duric | 1 | 1.1 / 1.2 | 1.1 / 1.2 | I
60LBC42BR112 | 1 | 16Mo3 (1.5415) | 16Mo3 (1.5415) | BW | 60.3 | 50 | 3.6 | 60.3 | 50 | 3.6 | V | HER-001 | 0 | IMR-VP-12-2012 | 141 | BOEHLER "DMO-IG" | 2,0 : 3,0 | - | - | 1 | _ | 0.05 | 0.05 | _ | _ | see remark 2) on WPS | <350 | No | 44054 | Adam Duric | 1 | 1.1 / 1.2 | 1.1 / 1.2 | I
60LBC42BR112 | 12 | 16Mo3 (1.5415) | G17CrMo5-5 (1.7357) | BW | 60.3 | 50 | 3.6 | 60.3 | 50 | 3.6 | V | HER-018 | 0 | IMR-VP-17-2010 | 141 | BOEHLER "DMO-IG" | 2,0 : 2,4 | - | - | 1 | _ | 0.05 | 0.05 | _ | _ | 20, see remark 3) on WPS | <300 | No | 44063 | Adam Duric | 1 | 1.1 / 1.2 | 5.1 | I
60LBC42BR112 | 6 | 16Mo3 (1.5415) | 16Mo3 (1.5415) | BW | 60.3 | 50 | 3.6 | 60.3 | 50 | 3.6 | V | HER-001 | 0 | IMR-VP-12-2012 | 141 | BOEHLER "DMO-IG" | 2,0 : 3,0 | - | - | 1 | _ | 0.05 | 0.05 | _ | _ | see remark 2) on WPS | <350 | No | 44054 | Adam Duric | 1 | 1.1 / 1.2 | 1.1 / 1.2 | I
60LBC42BR112 | 9 | 16Mo3 (1.5415) | 16Mo3 (1.5415) | BW | 60.3 | 50 | 3.6 | 60.3 | 50 | 3.6 | V | HER-001 | 0 | IMR-VP-12-2012 | 141 | BOEHLER "DMO-IG" | 2,0 : 3,0 | - | - | 1 | _ | 0.05 | 0.05 | _ | _ | see remark 2) on WPS | <350 | No | 44054 | Adam Duric | 1 | 1.1 / 1.2 | 1.1 / 1.2 | I
60LBC42BR191 | 1 | 16Mo3 (1.5415) | 16Mo3 (1.5415) | BW | 273 | 250 | 6.3 | 273 | 250 | 6.3 | V | HER-001 | 0 | IMR-VP-12-2012 | 141 | BOEHLER "DMO-IG" | 2,0 : 3,0 | - | - | 1 | _ | 0.05 | 0.05 | _ | _ | see remark 2) on WPS | <350 | No | 44020 | Adam Duric | 1 | 1.1 / 1.2 | 1.1 / 1.2 | I
60LBC42BR191 | 6 | 16Mo3 (1.5415) | 16Mo3 (1.5415) | BW | 273 | 250 | 6.3 | 273 | 250 | 6.3 | V | HER-001 | 0 | IMR-VP-12-2012 | 141 | BOEHLER "DMO-IG" | 2,0 : 3,0 | - | - | 1 | _ | 0.05 | 0.05 | _ | _ | see remark 2) on WPS | <350 | No | 44020 | Adam Duric | 1 | 1.1 / 1.2 | 1.1 / 1.2 | I
60LBC42BR191 | 9 | 16Mo3 (1.5415) | 16Mo3 (1.5415) | BW | 273 | 250 | 6.3 | 273 | 250 | 6.3 | V | HER-001 | 0 | IMR-VP-12-2012 | 141 | BOEHLER "DMO-IG" | 2,0 : 3,0 | - | - | 1 | _ | 0.05 | 0.05 | _ | _ | see remark 2) on WPS | <350 | No | 44020 | Adam Duric | 1 | 1.1 / 1.2 | 1.1 / 1.2 | I
60LBC42BR191 | 15 | 16Mo3 (1.5415) | 16Mo3 (1.5415) | BW | 60.3 | 50 | 3.6 | 60.3 | 50 | 3.6 | V | HER-001 | 0 | IMR-VP-12-2012 | 141 | BOEHLER "DMO-IG" | 2,0 : 3,0 | - | - | 1 | _ | 0.05 | 0.05 | _ | _ | see remark 2) on WPS | <350 | No | 44054 | Adam Duric | 1 | 1.1 / 1.2 | 1.1 / 1.2 | I
60LBC42BR191 | 17 | 16Mo3 (1.5415) | GP240GH (1.0619) | BW | 219.1 | 200 | 6.3 | 219.1 | 200 | 6.3 | V | HER-001 | 0 | IMR-VP-12-2012 | 141 | BOEHLER "DMO-IG" | 2,0 : 3,0 | - | - | 1 | _ | 0.05 | 0.05 | _ | _ | see remark 2) on WPS | <350 | No | 44025 | Adam Duric | 1 | 1.1 / 1.2 | 1.1 / 1.2 | I
60LBC42BR192 | 13 | P235GH (1.0345) | P235GH (1.0345) | BW | 406.4 | 400 | 6.3 | 406.4 | 400 | 6.3 | V | HER-001 | 0 | IMR-VP-12-2012 | 141 | BOEHLER "DMO-IG" | 2,0 : 3,0 | - | - | 1 | _ | 0.05 | _ | _ | _ | see remark 2) on WPS | <350 | No | 44020 | Adam Duric | 1 | 1.1 / 1.2 | 1.1 / 1.2 | I
60LBC42BR192 | 31 | P235GH (1.0345) | P235GH (1.0345) | BW | 406.4 | 400 | 6.3 | 406.4 | 400 | 6.3 | V | HER-001 | 0 | IMR-VP-12-2012 | 141 | BOEHLER "DMO-IG" | 2,0 : 3,0 | - | - | 1 | _ | 0.05 | _ | _ | _ | see remark 2) on WPS | <350 | No | 44020 | Adam Duric | 1 | 1.1 / 1.2 | 1.1 / 1.2 | I
60LBC42BR301 | 1 | 16Mo3 (1.5415) | 16Mo3 (1.5415) | BW | 21.3 | 15 | 3.2 | 21.3 | 15 | 3.2 | V | HER-015 | 0 | IMR-VP-17-2015 | 141 | BOEHLER "DMO-IG" | 2,0 : 2,4 | - | - | 1 | _ | 0.05 | 0.05 | _ | _ | see remark 2) on WPS | <340 | No | 44063 | Adam Duric | 1 | 1.1 / 1.2 | 1.1 / 1.2 | SEP
60LBC42BR301 | 2 | 16Mo3 (1.5415) | 11CrMo9-10 (1.7383) | BW | 21.3 | 15 | 3.2 | 21.3 | 15 | 3.2 | V | HER-021 | 0 | IMR-VP-16-2015 | 141 | BOEHLER "DMO-IG" | 2,0 : 2,4 | - | - | 1 | _ | 0.1 | 0.05 | _ | 0.1 | 20, see remark 3) on WPS | <340 | No | 44077 | Adam Duric | 1 | 1.1 / 1.2 | 5.2 | SEP
60LBC42BR301 | 3 | 11CrMo9-10 (1.7383) | 16Mo3 (1.5415) | BW | 21.3 | 15 | 3.2 | 21.3 | 15 | 3.2 | V | HER-021 | 0 | IMR-VP-16-2015 | 141 | BOEHLER "DMO-IG" | 2,0 : 2,4 | - | - | 1 | _ | 0.1 | 0.05 | _ | 0.1 | 20, see remark 3) on WPS | <340 | No | 44077 | Adam Duric | 1 | 5.2 | 1.1 / 1.2 | SEP
60LBC42BR301 | 4 | 16Mo3 (1.5415) | 16Mo3 (1.5415) | BW | 21.3 | 15 | 3.2 | 21.3 | 15 | 3.2 | V | HER-015 | 0 | IMR-VP-17-2015 | 141 | BOEHLER "DMO-IG" | 2,0 : 2,4 | - | - | 1 | _ | 0.05 | 0.05 | _ | _ | see remark 2) on WPS | <340 | No | 44063 | Adam Duric | 1 | 1.1 / 1.2 | 1.1 / 1.2 | SEP
60LBC42BR309 | 1 | 16Mo3 (1.5415) | 16Mo3 (1.5415) | BW | 21.3 | 15 | 3.2 | 21.3 | 15 | 3.2 | V | HER-015 | 0 | IMR-VP-17-2015 | 141 | BOEHLER "DMO-IG" | 2,0 : 2,4 | - | - | 1 | _ | 0.05 | 0.05 | _ | _ | see remark 2) on WPS | <340 | No | 44063 | Adam Duric | 1 | 1.1 / 1.2 | 1.1 / 1.2 | SEP
60LBC42BR309 | 2 | 16Mo3 (1.5415) | 16Mo3 (1.5415) | BW | 21.3 | 15 | 3.2 | 21.3 | 15 | 3.2 | V | HER-015 | 0 | IMR-VP-17-2015 | 141 | BOEHLER "DMO-IG" | 2,0 : 2,4 | - | - | 1 | _ | 0.05 | 0.05 | _ | _ | see remark 2) on WPS | <340 | No | 44063 | Adam Duric | 1 | 1.1 / 1.2 | 1.1 / 1.2 | SEP
60LBC42BR381 | 1 | 16Mo3 (1.5415) | 16Mo3 (1.5415) | BW | 21.3 | 15 | 3.2 | 21.3 | 15 | 3.2 | V | HER-015 | 0 | IMR-VP-17-2015 | 141 | BOEHLER "DMO-IG" | 2,0 : 2,4 | - | - | 1 | _ | 0.05 | 0.05 | _ | _ | see remark 2) on WPS | <340 | No | 44063 | Adam Duric | 1 | 1.1 / 1.2 | 1.1 / 1.2 | SEP
60LBC42BR381 | 2 | 16Mo3 (1.5415) | 16Mo3 (1.5415) | BW | 21.3 | 15 | 3.2 | 21.3 | 15 | 3.2 | V | HER-015 | 0 | IMR-VP-17-2015 | 141 | BOEHLER "DMO-IG" | 2,0 : 2,4 | - | - | 1 | _ | 0.05 | 0.05 | _ | _ | see remark 2) on WPS | <340 | No | 44063 | Adam Duric | 1 | 1.1 / 1.2 | 1.1 / 1.2 | SEP
60LBC42BR381 | 3 | 16Mo3 (1.5415) | 16Mo3 (1.5415) | BW | 21.3 | 15 | 3.2 | 21.3 | 15 | 3.2 | V | HER-015 | 0 | IMR-VP-17-2015 | 141 | BOEHLER "DMO-IG" | 2,0 : 2,4 | - | - | 1 | _ | 0.05 | 0.05 | _ | _ | see remark 2) on WPS | <340 | No | 44063 | Adam Duric | 1 | 1.1 / 1.2 | 1.1 / 1.2 | SEP
60LBC42BR382 | 1 | 16Mo3 (1.5415) | 16Mo3 (1.5415) | BW | 21.3 | 15 | 3.2 | 21.3 | 15 | 3.2 | V | HER-015 | 0 | IMR-VP-17-2015 | 141 | BOEHLER "DMO-IG" | 2,0 : 2,4 | - | - | 1 | _ | 0.05 | 0.05 | _ | _ | see remark 2) on WPS | <340 | No | 44063 | Adam Duric | 1 | 1.1 / 1.2 | 1.1 / 1.2 | SEP
60LBC42BR382 | 2 | 16Mo3 (1.5415) | 16Mo3 (1.5415) | BW | 21.3 | 15 | 3.2 | 21.3 | 15 | 3.2 | V | HER-015 | 0 | IMR-VP-17-2015 | 141 | BOEHLER "DMO-IG" | 2,0 : 2,4 | - | - | 1 | _ | 0.05 | 0.05 | _ | _ | see remark 2) on WPS | <340 | No | 44063 | Adam Duric | 1 | 1.1 / 1.2 | 1.1 / 1.2 | SEP
60LBC42BR382 | 3 | 16Mo3 (1.5415) | 16Mo3 (1.5415) | BW | 21.3 | 15 | 3.2 | 21.3 | 15 | 3.2 | V | HER-015 | 0 | IMR-VP-17-2015 | 141 | BOEHLER "DMO-IG" | 2,0 : 2,4 | - | - | 1 | _ | 0.05 | 0.05 | _ | _ | see remark 2) on WPS | <340 | No | 44063 | Adam Duric | 1 | 1.1 / 1.2 | 1.1 / 1.2 | SEP
60LBC42BR383 | 1 | 16Mo3 (1.5415) | 16Mo3 (1.5415) | BW | 21.3 | 15 | 3.2 | 21.3 | 15 | 3.2 | V | HER-015 | 0 | IMR-VP-17-2015 | 141 | BOEHLER "DMO-IG" | 2,0 : 2,4 | - | - | 1 | _ | 0.05 | 0.05 | _ | _ | see remark 2) on WPS | <340 | No | 44063 | Adam Duric | 1 | 1.1 / 1.2 | 1.1 / 1.2 | SEP
60LBC42BR383 | 2 | 16Mo3 (1.5415) | 16Mo3 (1.5415) | BW | 21.3 | 15 | 3.2 | 21.3 | 15 | 3.2 | V | HER-015 | 0 | IMR-VP-17-2015 | 141 | BOEHLER "DMO-IG" | 2,0 : 2,4 | - | - | 1 | _ | 0.05 | 0.05 | _ | _ | see remark 2) on WPS | <340 | No | 44063 | Adam Duric | 1 | 1.1 / 1.2 | 1.1 / 1.2 | SEP
60LBC42BR383 | 3 | 16Mo3 (1.5415) | 16Mo3 (1.5415) | BW | 21.3 | 15 | 3.2 | 21.3 | 15 | 3.2 | V | HER-015 | 0 | IMR-VP-17-2015 | 141 | BOEHLER "DMO-IG" | 2,0 : 2,4 | - | - | 1 | _ | 0.05 | 0.05 | _ | _ | see remark 2) on WPS | <340 | No | 44063 | Adam Duric | 1 | 1.1 / 1.2 | 1.1 / 1.2 | SEP
60LBC42BR921 | 1 | 16Mo3 (1.5415) | 16Mo3 (1.5415) | BW | 323.9 | 300 | 10 | 323.9 | 300 | 10 | V | HER-001 | 0 | IMR-VP-12-2012 | 141 | BOEHLER "DMO-IG" | 2,0 : 3,0 | - | - | 1 | _ | 0.1 | 0.05 | _ | _ | see remark 2) on WPS | <350 | No | 44020 | Adam Duric | 1 | 1.1 / 1.2 | 1.1 / 1.2 | III
60LBC42BR921 | 5 | 16Mo3 (1.5415) | 16Mo3 (1.5415) | BW | 60.3 | 50 | 3.6 | 60.3 | 50 | 3.6 | V | HER-001 | 0 | IMR-VP-12-2012 | 141 | BOEHLER "DMO-IG" | 2,0 : 3,0 | - | - | 1 | _ | 0.1 | 0.05 | _ | _ | see remark 2) on WPS | <350 | No | 44054 | Adam Duric | 1 | 1.1 / 1.2 | 1.1 / 1.2 | III
60LBC42BR922 | 1 | 16Mo3 (1.5415) | 16Mo3 (1.5415) | BW | 60.3 | 50 | 3.6 | 60.3 | 50 | 3.6 | V | HER-001 | 0 | IMR-VP-12-2012 | 141 | BOEHLER "DMO-IG" | 2,0 : 3,0 | - | - | 1 | _ | 0.05 | 0.05 | _ | _ | see remark 2) on WPS | <350 | No | 44054 | Adam Duric | 1 | 1.1 / 1.2 | 1.1 / 1.2 | I
60LBC42BR922 | 4 | 16Mo3 (1.5415) | 16Mo3 (1.5415) | BW | 60.3 | 50 | 3.6 | 60.3 | 50 | 3.6 | V | HER-001 | 0 | IMR-VP-12-2012 | 141 | BOEHLER "DMO-IG" | 2,0 : 3,0 | - | - | 1 | _ | 0.05 | 0.05 | _ | _ | see remark 2) on WPS | <350 | No | 44054 | Adam Duric | 1 | 1.1 / 1.2 | 1.1 / 1.2 | I
60LBC42BR922 | 7 | 16Mo3 (1.5415) | 16Mo3 (1.5415) | BW | 60.3 | 50 | 3.6 | 60.3 | 50 | 3.6 | V | HER-001 | 0 | IMR-VP-12-2012 | 141 | BOEHLER "DMO-IG" | 2,0 : 3,0 | - | - | 1 | _ | 0.05 | 0.05 | _ | _ | see remark 2) on WPS | <350 | No | 44054 | Adam Duric | 1 | 1.1 / 1.2 | 1.1 / 1.2 | I
60LBC42BR922 | 11 | 16Mo3 (1.5415) | 16Mo3 (1.5415) | BW | 60.3 | 50 | 3.6 | 60.3 | 50 | 3.6 | V | HER-001 | 0 | IMR-VP-12-2012 | 141 | BOEHLER "DMO-IG" | 2,0 : 3,0 | - | - | 1 | _ | 0.05 | 0.05 | _ | _ | see remark 2) on WPS | <350 | No | 44054 | Adam Duric | 1 | 1.1 / 1.2 | 1.1 / 1.2 | I
60LBC42BR922 | 13 | 16Mo3 (1.5415) | 16Mo3 (1.5415) | BW | 60.3 | 50 | 3.6 | 60.3 | 50 | 3.6 | V | HER-001 | 0 | IMR-VP-12-2012 | 141 | BOEHLER "DMO-IG" | 2,0 : 3,0 | - | - | 1 | _ | 0.05 | 0.05 | _ | _ | see remark 2) on WPS | <350 | No | 44054 | Adam Duric | 1 | 1.1 / 1.2 | 1.1 / 1.2 | I
60LBC42BR922 | 16 | 16Mo3 (1.5415) | 16Mo3 (1.5415) | BW | 60.3 | 50 | 3.6 | 60.3 | 50 | 3.6 | V | HER-001 | 0 | IMR-VP-12-2012 | 141 | BOEHLER "DMO-IG" | 2,0 : 3,0 | - | - | 1 | _ | 0.05 | 0.05 | _ | _ | see remark 2) on WPS | <350 | No | 44054 | Adam Duric | 1 | 1.1 / 1.2 | 1.1 / 1.2 | I
60LBC42BR922-UMCL1Y-00L | 1 | 16Mo3 (1.5415) | 16Mo3 (1.5415) | BW | 60.3 | 50 | 3.6 | 60.3 | 50 | 3.6 | V | HER-001 | 0 | IMR-VP-12-2012 | 141 | BOEHLER "DMO-IG" | 2,0 : 3,0 | - | - | 1 | _ | 0.05 | 0.05 | _ | _ | see remark 2) on WPS | <350 | No | 44054 | Adam Duric | 1 | 1.1 / 1.2 | 1.1 / 1.2 | I
60LBC42BR922-UMCL1Y-00L | 2 | 16Mo3 (1.5415) | 16Mo3 (1.5415) | BW | 60.3 | 50 | 3.6 | 60.3 | 50 | 3.6 | V | HER-001 | 0 | IMR-VP-12-2012 | 141 | BOEHLER "DMO-IG" | 2,0 : 3,0 | - | - | 1 | _ | 0.05 | 0.05 | _ | _ | see remark 2) on WPS | <350 | No | 44054 | Adam Duric | 1 | 1.1 / 1.2 | 1.1 / 1.2 | I
60LBC42BR922-UMCL1Y-01L | 1 | 16Mo3 (1.5415) | 16Mo3 (1.5415) | BW | 60.3 | 50 | 3.6 | 60.3 | 50 | 3.6 | V | HER-001 | 0 | IMR-VP-12-2012 | 141 | BOEHLER "DMO-IG" | 2,0 : 3,0 | - | - | 1 | _ | 0.05 | 0.05 | _ | _ | see remark 2) on WPS | <350 | No | 44054 | Adam Duric | 1 | 1.1 / 1.2 | 1.1 / 1.2 | I
60LBC42BR922-UMCL1Y-01L | 2 | 16Mo3 (1.5415) | 16Mo3 (1.5415) | BW | 60.3 | 50 | 3.6 | 60.3 | 50 | 3.6 | V | HER-001 | 0 | IMR-VP-12-2012 | 141 | BOEHLER "DMO-IG" | 2,0 : 3,0 | - | - | 1 | _ | 0.05 | 0.05 | _ | _ | see remark 2) on WPS | <350 | No | 44054 | Adam Duric | 1 | 1.1 / 1.2 | 1.1 / 1.2 | I
60LBC42BR923 | 1 | 16Mo3 (1.5415) | 16Mo3 (1.5415) | BW | 60.3 | 50 | 3.6 | 60.3 | 50 | 3.6 | V | HER-001 | 0 | IMR-VP-12-2012 | 141 | BOEHLER "DMO-IG" | 2,0 : 3,0 | - | - | 1 | _ | 0.05 | 0.05 | _ | _ | see remark 2) on WPS | <350 | No | 44054 | Adam Duric | 1 | 1.1 / 1.2 | 1.1 / 1.2 | I
60LBC42BR923 | 10 | 16Mo3 (1.5415) | 16Mo3 (1.5415) | BW | 60.3 | 50 | 3.6 | 60.3 | 50 | 3.6 | V | HER-001 | 0 | IMR-VP-12-2012 | 141 | BOEHLER "DMO-IG" | 2,0 : 3,0 | - | - | 1 | _ | 0.05 | 0.05 | _ | _ | see remark 2) on WPS | <350 | No | 44054 | Adam Duric | 1 | 1.1 / 1.2 | 1.1 / 1.2 | I
60LBC42BR923 | 15 | 16Mo3 (1.5415) | 16Mo3 (1.5415) | BW | 60.3 | 50 | 3.6 | 60.3 | 50 | 3.6 | V | HER-001 | 0 | IMR-VP-12-2012 | 141 | BOEHLER "DMO-IG" | 2,0 : 3,0 | - | - | 1 | _ | 0.05 | 0.05 | _ | _ | see remark 2) on WPS | <350 | No | 44054 | Adam Duric | 1 | 1.1 / 1.2 | 1.1 / 1.2 | I
60LBC42BR923 | 18 | 16Mo3 (1.5415) | 16Mo3 (1.5415) | BW | 60.3 | 50 | 3.6 | 60.3 | 50 | 3.6 | V | HER-001 | 0 | IMR-VP-12-2012 | 141 | BOEHLER "DMO-IG" | 2,0 : 3,0 | - | - | 1 | _ | 0.05 | 0.05 | _ | _ | see remark 2) on WPS | <350 | No | 44054 | Adam Duric | 1 | 1.1 / 1.2 | 1.1 / 1.2 | I
60LBC42BR923 | 6 | 16Mo3 (1.5415) | 16Mo3 (1.5415) | BW | 60.3 | 50 | 3.6 | 60.3 | 50 | 3.6 | V | HER-001 | 0 | IMR-VP-12-2012 | 141 | BOEHLER "DMO-IG" | 2,0 : 3,0 | - | - | 1 | _ | 0.05 | 0.05 | _ | _ | see remark 2) on WPS | <350 | No | 44054 | Adam Duric | 1 | 1.1 / 1.2 | 1.1 / 1.2 | I
60LBC42BR942 | 1 | P235GH (1.0345) | P235GH (1.0345) | BW | 33.7 | 25 | 4 | 33.7 | 25 | 4 | V | HER-001 | 0 | IMR-VP-12-2012 | 141 | BOEHLER "DMO-IG" | 2,0 : 3,0 | - | - | 1 | _ | 0.05 | _ | _ | _ | see remark 2) on WPS | <350 | No | 44054 | Adam Duric | 1 | 1.1 / 1.2 | 1.1 / 1.2 | SEP
60LBC42BR942 | 2 | P235GH (1.0345) | P235GH (1.0345) | BW | 33.7 | 25 | 4 | 33.7 | 25 | 4 | V | HER-001 | 0 | IMR-VP-12-2012 | 141 | BOEHLER "DMO-IG" | 2,0 : 3,0 | - | - | 1 | _ | 0.05 | _ | _ | _ | see remark 2) on WPS | <350 | No | 44054 | Adam Duric | 1 | 1.1 / 1.2 | 1.1 / 1.2 | SEP
60LBC42BR942 | 3 | P235GH (1.0345) | P235GH (1.0345) | BW | 33.7 | 25 | 4 | 33.7 | 25 | 4 | V | HER-001 | 0 | IMR-VP-12-2012 | 141 | BOEHLER "DMO-IG" | 2,0 : 3,0 | - | - | 1 | _ | 0.05 | _ | _ | _ | see remark 2) on WPS | <350 | No | 44054 | Adam Duric | 1 | 1.1 / 1.2 | 1.1 / 1.2 | SEP
60LBC42BR943 | 1 | P235GH (1.0345) | P235GH (1.0345) | BW | 33.7 | 25 | 4 | 33.7 | 25 | 4 | V | HER-001 | 0 | IMR-VP-12-2012 | 141 | BOEHLER "DMO-IG" | 2,0 : 3,0 | - | - | 1 | _ | 0.05 | _ | _ | _ | see remark 2) on WPS | <350 | No | 44054 | Adam Duric | 1 | 1.1 / 1.2 | 1.1 / 1.2 | SEP
60LBC42BR943 | 2 | P235GH (1.0345) | P235GH (1.0345) | BW | 33.7 | 25 | 4 | 33.7 | 25 | 4 | V | HER-001 | 0 | IMR-VP-12-2012 | 141 | BOEHLER "DMO-IG" | 2,0 : 3,0 | - | - | 1 | _ | 0.05 | _ | _ | _ | see remark 2) on WPS | <350 | No | 44054 | Adam Duric | 1 | 1.1 / 1.2 | 1.1 / 1.2 | SEP
60LBC42BR943 | 3 | P235GH (1.0345) | P235GH (1.0345) | BW | 33.7 | 25 | 4 | 33.7 | 25 | 4 | V | HER-001 | 0 | IMR-VP-12-2012 | 141 | BOEHLER "DMO-IG" | 2,0 : 3,0 | - | - | 1 | _ | 0.05 | _ | _ | _ | see remark 2) on WPS | <350 | No | 44054 | Adam Duric | 1 | 1.1 / 1.2 | 1.1 / 1.2 | SEP
60LBC42BR959 | 1 | 16Mo3 (1.5415) | 16Mo3 (1.5415) | BW | 21.3 | 15 | 3.2 | 21.3 | 15 | 3.2 | V | HER-015 | 0 | IMR-VP-17-2015 | 141 | BOEHLER "DMO-IG" | 2,0 : 2,4 | - | - | 1 | _ | 0.05 | 0.05 | _ | _ | see remark 2) on WPS | <340 | No | 44063 | Adam Duric | 1 | 1.1 / 1.2 | 1.1 / 1.2 | SEP
60LBC42BR959 | 2 | 16Mo3 (1.5415) | 16Mo3 (1.5415) | BW | 21.3 | 15 | 3.2 | 21.3 | 15 | 3.2 | V | HER-015 | 0 | IMR-VP-17-2015 | 141 | BOEHLER "DMO-IG" | 2,0 : 2,4 | - | - | 1 | _ | 0.05 | 0.05 | _ | _ | see remark 2) on WPS | <340 | No | 44063 | Adam Duric | 1 | 1.1 / 1.2 | 1.1 / 1.2 | SEP
60LBC42BR959 | 3 | 16Mo3 (1.5415) | 16Mo3 (1.5415) | BW | 21.3 | 15 | 3.2 | 21.3 | 15 | 3.2 | V | HER-015 | 0 | IMR-VP-17-2015 | 141 | BOEHLER "DMO-IG" | 2,0 : 2,4 | - | - | 1 | _ | 0.05 | 0.05 | _ | _ | see remark 2) on WPS | <340 | No | 44063 | Adam Duric | 1 | 1.1 / 1.2 | 1.1 / 1.2 | SEP
60LBC42BR959 | 4 | 16Mo3 (1.5415) | 16Mo3 (1.5415) | BW | 21.3 | 15 | 3.2 | 21.3 | 15 | 3.2 | V | HER-015 | 0 | IMR-VP-17-2015 | 141 | BOEHLER "DMO-IG" | 2,0 : 2,4 | - | - | 1 | _ | 0.05 | 0.05 | _ | _ | see remark 2) on WPS | <340 | No | 44063 | Adam Duric | 1 | 1.1 / 1.2 | 1.1 / 1.2 | SEP
60LBC42BR959 | 5 | 16Mo3 (1.5415) | 16Mo3 (1.5415) | BW | 21.3 | 15 | 3.2 | 21.3 | 15 | 3.2 | V | HER-015 | 0 | IMR-VP-17-2015 | 141 | BOEHLER "DMO-IG" | 2,0 : 2,4 | - | - | 1 | _ | 0.05 | 0.05 | _ | _ | see remark 2) on WPS | <340 | No | 44063 | Adam Duric | 1 | 1.1 / 1.2 | 1.1 / 1.2 | SEP
60LBC47BR001 | 4 | 16Mo3 (1.5415) | 16Mo3 (1.5415) | BW | 273 | 250 | 8 | 273 | 250 | 8 | V | HER-001 | 0 | IMR-VP-12-2012 | 141 | BOEHLER "DMO-IG" | 2,0 : 3,0 | - | - | 1 | _ | 0.1 | 0.05 | _ | _ | see remark 2) on WPS | <350 | No | 44020 | Adam Duric | 1 | 1.1 / 1.2 | 1.1 / 1.2 | III
60LBC47BR001 | 5 | 16Mo3 (1.5415) | 16Mo3 (1.5415) | BW | 273 | 250 | 8 | 273 | 250 | 8 | V | HER-001 | 0 | IMR-VP-12-2012 | 141 | BOEHLER "DMO-IG" | 2,0 : 3,0 | - | - | 1 | _ | 0.1 | 0.05 | _ | _ | see remark 2) on WPS | <350 | No | 44020 | Adam Duric | 1 | 1.1 / 1.2 | 1.1 / 1.2 | III
60LBC47BR001 | 6 | 16Mo3 (1.5415) | G17CrMo5-5 (1.7357) | BW | 273 | 250 | 8 | 273 | 250 | 8 | V | HER-018 | 0 | IMR-VP-17-2010 | 141 | BOEHLER "DMO-IG" | 2,0 : 2,4 | - | - | 1 | _ | 0.1 | 0.05 | _ | _ | 20, see remark 3) on WPS | <300 | No | 44063 | Adam Duric | 1 | 1.1 / 1.2 | 5.1 | III
60LBC47BR001 | 7 | 16Mo3 (1.5415) | 16Mo3 (1.5415) | BW | 273 | 250 | 8 | 273 | 250 | 8 | V | HER-001 | 0 | IMR-VP-12-2012 | 141 | BOEHLER "DMO-IG" | 2,0 : 3,0 | - | - | 1 | _ | 0.1 | 0.05 | _ | _ | see remark 2) on WPS | <350 | No | 44020 | Adam Duric | 1 | 1.1 / 1.2 | 1.1 / 1.2 | III
60LBG05BR010 | 1 | P235GH (1.0345) | P235GH (1.0345) | BW | 323.9 | 300 | 7.1 | 323.9 | 300 | 7.1 | V | HER-001 | 0 | IMR-VP-12-2012 | 141 | BOEHLER "DMO-IG" | 2,0 : 3,0 | - | - | 1 | _ | 0.1 | _ | _ | _ | see remark 2) on WPS | <350 | No | 44033 | Adam Duric | 1 | 1.1 / 1.2 | 1.1 / 1.2 | III
60LBG05BR010 | 2 | P235GH (1.0345) | P235GH (1.0345) | BW | 323.9 | 300 | 7.1 | 323.9 | 300 | 7.1 | V | HER-001 | 0 | IMR-VP-12-2012 | 141 | BOEHLER "DMO-IG" | 2,0 : 3,0 | - | - | 1 | _ | 0.1 | _ | _ | _ | see remark 2) on WPS | <350 | No | 44026 | Adam Duric | 1 | 1.1 / 1.2 | 1.1 / 1.2 | III
60LBG05BR010 | 3 | P235GH (1.0345) | P235GH (1.0345) | BW | 323.9 | 300 | 7.1 | 323.9 | 300 | 7.1 | V | HER-001 | 0 | IMR-VP-12-2012 | 141 | BOEHLER "DMO-IG" | 2,0 : 3,0 | - | - | 1 | _ | 0.1 | _ | _ | _ | see remark 2) on WPS | <350 | No | 44026 | Adam Duric | 1 | 1.1 / 1.2 | 1.1 / 1.2 | III
60LBG05BR010-UNY01Y-01L | 1 | P235GH (1.0345) | P235GH (1.0345) | BW | 323.9 | 300 | 7.1 | 323.9 | 300 | 7.1 | V | HER-001 | 0 | IMR-VP-12-2012 | 141 | BOEHLER "DMO-IG" | 2,0 : 3,0 | - | - | 1 | _ | 0.1 | _ | _ | _ | see remark 2) on WPS | <350 | No | 44026 | Adam Duric | 1 | 1.1 / 1.2 | 1.1 / 1.2 | III
60LBG05BR010-UNY01Y-01L | 3 | P235GH (1.0345) | P235GH (1.0345) | BW | 323.9 | 300 | 7.1 | 323.9 | 300 | 7.1 | V | HER-001 | 0 | IMR-VP-12-2012 | 141 | BOEHLER "DMO-IG" | 2,0 : 3,0 | - | - | 1 | _ | 0.1 | _ | _ | _ | see remark 2) on WPS | <350 | No | 44026 | Adam Duric | 1 | 1.1 / 1.2 | 1.1 / 1.2 | III
60LBG05BR010-UNY01Y-01L | 5 | P235GH (1.0345) | P235GH (1.0345) | BW | 323.9 | 300 | 7.1 | 323.9 | 300 | 7.1 | V | HER-001 | 0 | IMR-VP-12-2012 | 141 | BOEHLER "DMO-IG" | 2,0 : 3,0 | - | - | 1 | _ | 0.1 | _ | _ | _ | see remark 2) on WPS | <350 | No | 44026 | Adam Duric | 1 | 1.1 / 1.2 | 1.1 / 1.2 | III
60LBG05BR010-UNY01Y-01L | 10 | P235GH (1.0345) | P235GH (1.0345) | BW | 323.9 | 300 | 7.1 | 323.9 | 300 | 7.1 | V | HER-001 | 0 | IMR-VP-12-2012 | 141 | BOEHLER "DMO-IG" | 2,0 : 3,0 | - | - | 1 | _ | 0.1 | _ | _ | _ | see remark 2) on WPS | <350 | No | 44026 | Adam Duric | 1 | 1.1 / 1.2 | 1.1 / 1.2 | III
60LBG05BR010-UNY01Y-01L | 13 | P235GH (1.0345) | P235GH (1.0345) | BW | 323.9 | 300 | 7.1 | 323.9 | 300 | 7.1 | V | HER-001 | 0 | IMR-VP-12-2012 | 141 | BOEHLER "DMO-IG" | 2,0 : 3,0 | - | - | 1 | _ | 0.1 | _ | _ | _ | see remark 2) on WPS | <350 | No | 44050 | Adam Duric | 1 | 1.1 / 1.2 | 1.1 / 1.2 | III
60LBG05BR010-UNY01Y-B41 | 1 | P235GH (1.0345) | P235GH (1.0345) | BW | 323.9 | 300 | 7.1 | 323.9 | 300 | 7.1 | V | HER-001 | 0 | IMR-VP-12-2012 | 141 | BOEHLER "DMO-IG" | 2,0 : 3,0 | - | - | 1 | _ | 0.1 | _ | _ | _ | see remark 2) on WPS | <350 | No | 44020 | Adam Duric | 1 | 1.1 / 1.2 | 1.1 / 1.2 | III
60LBG05BR010-UNY01Y-D11 | 1 | P235GH (1.0345) | P235GH (1.0345) | BW | 323.9 | 300 | 7.1 | 323.9 | 300 | 7.1 | V | HER-001 | 0 | IMR-VP-12-2012 | 141 | BOEHLER "DMO-IG" | 2,0 : 3,0 | - | - | 1 | _ | 0.1 | _ | _ | _ | see remark 2) on WPS | <350 | No | 44020 | Adam Duric | 1 | 1.1 / 1.2 | 1.1 / 1.2 | III
60LBG05BR010-UNY01Y-D11 | 10 | P235GH (1.0345) | P235GH (1.0345) | BW | 323.9 | 300 | 7.1 | 323.9 | 300 | 7.1 | V | HER-001 | 0 | IMR-VP-12-2012 | 141 | BOEHLER "DMO-IG" | 2,0 : 3,0 | - | - | 1 | _ | 0.1 | _ | _ | _ | see remark 2) on WPS | <350 | No | 44020 | Adam Duric | 1 | 1.1 / 1.2 | 1.1 / 1.2 | III
60LBG05BR011 | 1 | P235GH (1.0345) | P235GH (1.0345) | BW | 273 | 250 | 6.3 | 273 | 250 | 6.3 | V | HER-001 | 0 | IMR-VP-12-2012 | 141 | BOEHLER "DMO-IG" | 2,0 : 3,0 | - | - | 1 | _ | 0.05 | _ | _ | _ | see remark 2) on WPS | <350 | No | 44026 | Adam Duric | 1 | 1.1 / 1.2 | 1.1 / 1.2 | I
60LBG05BR011 | 6 | P235GH (1.0345) | P235GH (1.0345) | BW | 273 | 250 | 6.3 | 273 | 250 | 6.3 | V | HER-001 | 0 | IMR-VP-12-2012 | 141 | BOEHLER "DMO-IG" | 2,0 : 3,0 | - | - | 1 | _ | 0.05 | _ | _ | _ | see remark 2) on WPS | <350 | No | 44026 | Adam Duric | 1 | 1.1 / 1.2 | 1.1 / 1.2 | I
60LBG05BR011 | 7 | P235GH (1.0345) | P235GH (1.0345) | BW | 273 | 250 | 6.3 | 273 | 250 | 6.3 | V | HER-001 | 0 | IMR-VP-12-2012 | 141 | BOEHLER "DMO-IG" | 2,0 : 3,0 | - | - | 1 | _ | 0.05 | _ | _ | _ | see remark 2) on WPS | <350 | No | 44026 | Adam Duric | 1 | 1.1 / 1.2 | 1.1 / 1.2 | I
60LBG05BR011 | 11 | P235GH (1.0345) | P235GH (1.0345) | BW | 273 | 250 | 6.3 | 273 | 250 | 6.3 | V | HER-001 | 0 | IMR-VP-12-2012 | 141 | BOEHLER "DMO-IG" | 2,0 : 3,0 | - | - | 1 | _ | 0.05 | _ | _ | _ | see remark 2) on WPS | <350 | No | 44026 | Adam Duric | 1 | 1.1 / 1.2 | 1.1 / 1.2 | I
60LBG05BR011 | 15 | P235GH (1.0345) | P235GH (1.0345) | BW | 273 | 250 | 6.3 | 273 | 250 | 6.3 | V | HER-001 | 0 | IMR-VP-12-2012 | 141 | BOEHLER "DMO-IG" | 2,0 : 3,0 | - | - | 1 | _ | 0.05 | _ | _ | _ | see remark 2) on WPS | <350 | No | 44026 | Adam Duric | 1 | 1.1 / 1.2 | 1.1 / 1.2 | I
60LBG05BR011 | 19 | P235GH (1.0345) | P240GH (1.0619) | BW | 273 | 250 | 6.3 | 273 | 250 | 6.3 | V | HER-001 | 0 | IMR-VP-12-2012 | 141 | BOEHLER "DMO-IG" | 2,0 : 3,0 | - | - | 1 | _ | 0.05 | _ | _ | _ | see remark 2) on WPS | <350 | No | 44026 | Adam Duric | 1 | 1.1 / 1.2 | 1.1 / 1.2 | I
60LBG05BR301 | 1 | P235GH (1.0345) | 16Mo3 (1.5415) | BW | 21.3 | 15 | 3.2 | 21.3 | 15 | 3.2 | V | HER-015 | 0 | IMR-VP-17-2015 | 141 | BOEHLER "DMO-IG" | 2,0 : 2,4 | - | - | 1 | _ | 0.05 | _ | _ | _ | see remark 2) on WPS | <340 | No | 44063 | Adam Duric | 1 | 1.1 / 1.2 | 1.1 / 1.2 | SEP
60LBG05BR301 | 2 | P235GH (1.0345) | P235GH (1.0345) | BW | 21.3 | 15 | 3.2 | 21.3 | 15 | 3.2 | V | HER-015 | 0 | IMR-VP-17-2015 | 141 | BOEHLER "DMO-IG" | 2,0 : 2,4 | - | - | 1 | _ | 0.05 | _ | _ | _ | see remark 2) on WPS | <340 | No | 44076 | Adam Duric | 1 | 1.1 / 1.2 | 1.1 / 1.2 | SEP
60LBG05BR301 | 3 | P235GH (1.0345) | P235GH (1.0345) | BW | 21.3 | 15 | 3.2 | 21.3 | 15 | 3.2 | V | HER-015 | 0 | IMR-VP-17-2015 | 141 | BOEHLER "DMO-IG" | 2,0 : 2,4 | - | - | 1 | _ | 0.05 | _ | _ | _ | see remark 2) on WPS | <340 | No | 44063 | Adam Duric | 1 | 1.1 / 1.2 | 1.1 / 1.2 | SEP
60LBG05BR906 | 1 | P235GH (1.0345) | P235GH (1.0345) | BW | 114.3 | 100 | 3.6 | 114.3 | 100 | 3.6 | V | HER-001 | 0 | IMR-VP-12-2012 | 141 | BOEHLER "DMO-IG" | 2,0 : 3,0 | - | - | 1 | _ | 0.05 | _ | _ | _ | see remark 2) on WPS | <350 | No | 44054 | Adam Duric | 1 | 1.1 / 1.2 | 1.1 / 1.2 | I
60LBG05BR907 | 1 | P235GH (1.0345) | P235GH (1.0345) | BW | 60.3 | 50 | 3.6 | 60.3 | 50 | 3.6 | V | HER-001 | 0 | IMR-VP-12-2012 | 141 | BOEHLER "DMO-IG" | 2,0 : 3,0 | - | - | 1 | _ | 0.05 | _ | _ | _ | see remark 2) on WPS | <350 | No | 44054 | Adam Duric | 1 | 1.1 / 1.2 | 1.1 / 1.2 | SEP
60LBG05BR907 | 5 | P235GH (1.0345) | P235GH (1.0345) | BW | 60.3 | 50 | 3.6 | 60.3 | 50 | 3.6 | V | HER-001 | 0 | IMR-VP-12-2012 | 141 | BOEHLER "DMO-IG" | 2,0 : 3,0 | - | - | 1 | _ | 0.05 | _ | _ | _ | see remark 2) on WPS | <350 | No | 44054 | Adam Duric | 1 | 1.1 / 1.2 | 1.1 / 1.2 | SEP
60LBG05BR907 | 8 | P235GH (1.0345) | P235GH (1.0345) | BW | 60.3 | 50 | 3.6 | 60.3 | 50 | 3.6 | V | HER-001 | 0 | IMR-VP-12-2012 | 141 | BOEHLER "DMO-IG" | 2,0 : 3,0 | - | - | 1 | _ | 0.05 | _ | _ | _ | see remark 2) on WPS | <350 | No | 44054 | Adam Duric | 1 | 1.1 / 1.2 | 1.1 / 1.2 | SEP
60LBG05BR908 | 6 | P235GH (1.0345) | P235GH (1.0345) | BW | 60.3 | 50 | 3.6 | 60.3 | 50 | 3.6 | V | HER-001 | 0 | IMR-VP-12-2012 | 141 | BOEHLER "DMO-IG" | 2,0 : 3,0 | - | - | 1 | _ | 0.05 | _ | _ | _ | see remark 2) on WPS | <350 | No | 44054 | Adam Duric | 1 | 1.1 / 1.2 | 1.1 / 1.2 | SEP
60LBG05BR908 | 9 | P235GH (1.0345) | P235GH (1.0345) | BW | 60.3 | 50 | 3.6 | 60.3 | 50 | 3.6 | V | HER-001 | 0 | IMR-VP-12-2012 | 141 | BOEHLER "DMO-IG" | 2,0 : 3,0 | - | - | 1 | _ | 0.05 | _ | _ | _ | see remark 2) on WPS | <350 | No | 44054 | Adam Duric | 1 | 1.1 / 1.2 | 1.1 / 1.2 | SEP
60LBG05BR908 | 11 | P235GH (1.0345) | P235GH (1.0345) | BW | 60.3 | 50 | 3.6 | 60.3 | 50 | 3.6 | V | HER-001 | 0 | IMR-VP-12-2012 | 141 | BOEHLER "DMO-IG" | 2,0 : 3,0 | - | - | 1 | _ | 0.05 | _ | _ | _ | see remark 2) on WPS | <350 | No | 44054 | Adam Duric | 1 | 1.1 / 1.2 | 1.1 / 1.2 | SEP
60LBG05BR908 | 13 | P235GH (1.0345) | P235GH (1.0345) | BW | 60.3 | 50 | 3.6 | 60.3 | 50 | 3.6 | V | HER-001 | 0 | IMR-VP-12-2012 | 141 | BOEHLER "DMO-IG" | 2,0 : 3,0 | - | - | 1 | _ | 0.05 | _ | _ | _ | see remark 2) on WPS | <350 | No | 44054 | Adam Duric | 1 | 1.1 / 1.2 | 1.1 / 1.2 | SEP
60LBG05BR908 | 14 | P235GH (1.0345) | P235GH (1.0345) | BW | 60.3 | 50 | 3.6 | 60.3 | 50 | 3.6 | V | HER-001 | 0 | IMR-VP-12-2012 | 141 | BOEHLER "DMO-IG" | 2,0 : 3,0 | - | - | 1 | _ | 0.05 | _ | _ | _ | see remark 2) on WPS | <350 | No | 44054 | Adam Duric | 1 | 1.1 / 1.2 | 1.1 / 1.2 | SEP
60LBG05BR908 | 16 | P235GH (1.0345) | P235GH (1.0345) | BW | 60.3 | 50 | 3.6 | 60.3 | 50 | 3.6 | V | HER-001 | 0 | IMR-VP-12-2012 | 141 | BOEHLER "DMO-IG" | 2,0 : 3,0 | - | - | 1 | _ | 0.05 | _ | _ | _ | see remark 2) on WPS | <350 | No | 44054 | Adam Duric | 1 | 1.1 / 1.2 | 1.1 / 1.2 | SEP
60LBG05BR909 | 1 | P235GH (1.0345) | P235GH (1.0345) | BW | 60.3 | 50 | 3.6 | 60.3 | 50 | 3.6 | V | HER-001 | 0 | IMR-VP-12-2012 | 141 | BOEHLER "DMO-IG" | 2,0 : 3,0 | - | - | 1 | _ | 0.05 | _ | _ | _ | see remark 2) on WPS | <350 | No | 44054 | Adam Duric | 1 | 1.1 / 1.2 | 1.1 / 1.2 | SEP
60LBG05BR909 | 3 | P235GH (1.0345) | 16Mo3 (1.5415) | BW | 60.3 | 50 | 3.6 | 60.3 | 50 | 3.6 | V | HER-001 | 0 | IMR-VP-12-2012 | 141 | BOEHLER "DMO-IG" | 2,0 : 3,0 | - | - | 1 | _ | 0.05 | _ | _ | _ | see remark 2) on WPS | <350 | No | 44054 | Adam Duric | 1 | 1.1 / 1.2 | 1.1 / 1.2 | SEP
60LBG05BR909 | 4 | 16Mo3 (1.5415) | A105 | BW | 60.3 | 50 | 3.6 | 60.3 | 50 | 3.6 | V | HER-017 | 0 | IMR-VP-18-2015 | 141 | BOEHLER "DMO-IG" | 2,0 : 2,4 | - | - | 1 | _ | 0.05 | 0.05 | _ | _ | 20, see remark 3) on WPS | <300 | No | 44063 | Adam Duric | 1 | 1.1 / 1.2 | 11.1 | SEP
60LBG05BR909 | 5 | A105 | 16Mo3 (1.5415) | BW | 60.3 | 50 | 3.6 | 60.3 | 50 | 3.6 | V | HER-017 | 0 | IMR-VP-18-2015 | 141 | BOEHLER "DMO-IG" | 2,0 : 2,4 | - | - | 1 | _ | 0.05 | 0.05 | _ | _ | 20, see remark 3) on WPS | <300 | No | 44063 | Adam Duric | 1 | 11.1 | 1.1 / 1.2 | SEP
60LBG09BR001 | 1 | G17CrMo5-5 (1.7357) | P235GH (1.0345) | BW | 323.9 | 300 | 7.1 | 323.9 | 300 | 7.1 | V | HER-018 | 0 | IMR-VP-17-2010 | 141 | BOEHLER "DMO-IG" | 2,0 : 2,4 | - | - | 1 | _ | 1 | 1 | 0.25 | 0.1 | 20, see remark 3) on WPS | <300 | No | 44063 | Adam Duric | 1 | 5.1 | 1.1 / 1.2 | III
60LBG09BR001 | 6 | P235GH (1.0345) | P235GH (1.0345) | BW | 323.9 | 300 | 7.1 | 323.9 | 300 | 7.1 | V | HER-001 | 0 | IMR-VP-12-2012 | 141 | BOEHLER "DMO-IG" | 2,0 : 3,0 | - | - | 1 | _ | 0.1 | _ | _ | _ | see remark 2) on WPS | <350 | No | 44026 | Adam Duric | 1 | 1.1 / 1.2 | 1.1 / 1.2 | III
60LBG09BR001 | 14 | P235GH (1.0345) | P235GH (1.0345) | BW | 323.9 | 300 | 7.1 | 323.9 | 300 | 7.1 | V | HER-001 | 0 | IMR-VP-12-2012 | 141 | BOEHLER "DMO-IG" | 2,0 : 3,0 | - | - | 1 | _ | 0.1 | _ | _ | _ | see remark 2) on WPS | <350 | No | 44026 | Adam Duric | 1 | 1.1 / 1.2 | 1.1 / 1.2 | III
60LBG09BR001 | 21 | P235GH (1.0345) | P265GH (1.0425) | BW | 323.9 | 300 | 7.1 | 323.9 | 300 | 7.1 | V | HER-001 | 0 | IMR-VP-12-2012 | 141 | BOEHLER "DMO-IG" | 2,0 : 3,0 | - | - | 1 | _ | 0.1 | _ | _ | _ | see remark 2) on WPS | <350 | No | 44026 | Adam Duric | 1 | 1.1 / 1.2 | 1.1 / 1.2 | III
60LBG09BR002 | 1 | GP240GH (1.0619) | P235GH (1.0345) | BW | 323.9 | 300 | 7.1 | 323.9 | 300 | 7.1 | V | HER-001 | 0 | IMR-VP-12-2012 | 141 | BOEHLER "DMO-IG" | 2,0 : 3,0 | - | - | 1 | _ | 0.1 | _ | _ | _ | see remark 2) on WPS | <350 | No | 44020 | Adam Duric | 1 | 1.1 / 1.2 | 1.1 / 1.2 | III
60LBG09BR002 | 2 | P235GH (1.0345) | P235GH (1.0345) | BW | 323.9 | 300 | 7.1 | 323.9 | 300 | 7.1 | V | HER-001 | 0 | IMR-VP-12-2012 | 141 | BOEHLER "DMO-IG" | 2,0 : 3,0 | - | - | 1 | _ | 0.1 | _ | _ | _ | see remark 2) on WPS | <350 | No | 44020 | Adam Duric | 1 | 1.1 / 1.2 | 1.1 / 1.2 | III
60LBG09BR002 | 3 | P235GH (1.0345) | P235GH (1.0345) | BW | 323.9 | 300 | 7.1 | 323.9 | 300 | 7.1 | V | HER-001 | 0 | IMR-VP-12-2012 | 141 | BOEHLER "DMO-IG" | 2,0 : 3,0 | - | - | 1 | _ | 0.1 | _ | _ | _ | see remark 2) on WPS | <350 | No | 44020 | Adam Duric | 1 | 1.1 / 1.2 | 1.1 / 1.2 | III
60LBG09BR002 | 4 | P235GH (1.0345) | P235GH (1.0345) | BW | 323.9 | 300 | 7.1 | 323.9 | 300 | 7.1 | V | HER-001 | 0 | IMR-VP-12-2012 | 141 | BOEHLER "DMO-IG" | 2,0 : 3,0 | - | - | 1 | _ | 0.1 | _ | _ | _ | see remark 2) on WPS | <350 | No | 44020 | Adam Duric | 1 | 1.1 / 1.2 | 1.1 / 1.2 | III
60LBG09BR191 | 1 | P235GH (1.0345) | P235GH (1.0345) | BW | 168.3 | 150 | 4.5 | 168.3 | 150 | 4.5 | V | HER-001 | 0 | IMR-VP-12-2012 | 141 | BOEHLER "DMO-IG" | 2,0 : 3,0 | - | - | 1 | _ | 0.05 | _ | _ | _ | see remark 2) on WPS | <350 | No | 44043 | Adam Duric | 1 | 1.1 / 1.2 | 1.1 / 1.2 | I
60LBG09BR192 | 12 | P235GH (1.0345) | P235GH (1.0345) | BW | 273 | 250 | 6.3 | 273 | 250 | 6.3 | V | HER-001 | 0 | IMR-VP-12-2012 | 141 | BOEHLER "DMO-IG" | 2,0 : 3,0 | - | - | 1 | _ | 0.05 | _ | _ | _ | see remark 2) on WPS | <350 | No | 44020 | Adam Duric | 1 | 1.1 / 1.2 | 1.1 / 1.2 | I
60LBG09BR192 | 26 | P235GH (1.0345) | P235GH (1.0345) | BW | 273 | 250 | 6.3 | 273 | 250 | 6.3 | V | HER-001 | 0 | IMR-VP-12-2012 | 141 | BOEHLER "DMO-IG" | 2,0 : 3,0 | - | - | 1 | _ | 0.05 | _ | _ | _ | see remark 2) on WPS | <350 | No | 44020 | Adam Duric | 1 | 1.1 / 1.2 | 1.1 / 1.2 | I
60LBG09BR192 | 44 | P235GH (1.0345) | P235GH (1.0345) | BW | 273 | 250 | 6.3 | 273 | 250 | 6.3 | V | HER-001 | 0 | IMR-VP-12-2012 | 141 | BOEHLER "DMO-IG" | 2,0 : 3,0 | - | - | 1 | _ | 0.05 | _ | _ | _ | see remark 2) on WPS | <350 | No | 44020 | Adam Duric | 1 | 1.1 / 1.2 | 1.1 / 1.2 | I
60LBG09BR192 | 51 | P235GH (1.0345) | P235GH (1.0345) | BW | 273 | 250 | 6.3 | 273 | 250 | 6.3 | V | HER-001 | 0 | IMR-VP-12-2012 | 141 | BOEHLER "DMO-IG" | 2,0 : 3,0 | - | - | 1 | _ | 0.05 | _ | _ | _ | see remark 2) on WPS | <350 | No | 44043 | Adam Duric | 1 | 1.1 / 1.2 | 1.1 / 1.2 | I
60LBG09BR192 | 52 | P235GH (1.0345) | P235GH (1.0345) | BW | 273 | 250 | 6.3 | 273 | 250 | 6.3 | V | HER-001 | 0 | IMR-VP-12-2012 | 141 | BOEHLER "DMO-IG" | 2,0 : 3,0 | - | - | 1 | _ | 0.05 | _ | _ | _ | see remark 2) on WPS | <350 | No | 44043 | Adam Duric | 1 | 1.1 / 1.2 | 1.1 / 1.2 | I
60LBG09BR301 | 1 | P235GH (1.0345) | 16Mo3 (1.5415) | BW | 21.3 | 15 | 3.2 | 21.3 | 15 | 3.2 | V | HER-015 | 0 | IMR-VP-17-2015 | 141 | BOEHLER "DMO-IG" | 2,0 : 2,4 | - | - | 1 | _ | 0.05 | _ | _ | _ | see remark 2) on WPS | <340 | No | 44063 | Adam Duric | 1 | 1.1 / 1.2 | 1.1 / 1.2 | SEP
60LBG09BR301 | 2 | P235GH (1.0345) | P235GH (1.0345) | BW | 21.3 | 15 | 3.2 | 21.3 | 15 | 3.2 | V | HER-015 | 0 | IMR-VP-17-2015 | 141 | BOEHLER "DMO-IG" | 2,0 : 2,4 | - | - | 1 | _ | 0.05 | _ | _ | _ | see remark 2) on WPS | <340 | No | 44063 | Adam Duric | 1 | 1.1 / 1.2 | 1.1 / 1.2 | SEP
60LBG09BR302 | 1 | P235GH (1.0345) | 16Mo3 (1.5415) | BW | 21.3 | 15 | 3.2 | 21.3 | 15 | 3.2 | V | HER-015 | 0 | IMR-VP-17-2015 | 141 | BOEHLER "DMO-IG" | 2,0 : 2,4 | - | - | 1 | _ | 0.05 | _ | _ | _ | see remark 2) on WPS | <340 | No | 44063 | Adam Duric | 1 | 1.1 / 1.2 | 1.1 / 1.2 | SEP
60LBG09BR302 | 2 | P235GH (1.0345) | P235GH (1.0345) | BW | 21.3 | 15 | 3.2 | 21.3 | 15 | 3.2 | V | HER-015 | 0 | IMR-VP-17-2015 | 141 | BOEHLER "DMO-IG" | 2,0 : 2,4 | - | - | 1 | _ | 0.05 | _ | _ | _ | see remark 2) on WPS | <340 | No | 44063 | Adam Duric | 1 | 1.1 / 1.2 | 1.1 / 1.2 | SEP
60LBG09BR313 | 1 | P235GH (1.0345) | P235GH (1.0345) | BW | 33.7 | 25 | 4 | 33.7 | 25 | 4 | V | HER-001 | 0 | IMR-VP-12-2012 | 141 | BOEHLER "DMO-IG" | 2,0 : 3,0 | - | - | 1 | _ | 0.05 | _ | _ | _ | see remark 2) on WPS | <350 | No | 44054 | Adam Duric | 1 | 1.1 / 1.2 | 1.1 / 1.2 | SEP
60LBG09BR313 | 2 | P235GH (1.0345) | P235GH (1.0345) | BW | 33.7 | 25 | 4 | 33.7 | 25 | 4 | V | HER-001 | 0 | IMR-VP-12-2012 | 141 | BOEHLER "DMO-IG" | 2,0 : 3,0 | - | - | 1 | _ | 0.05 | _ | _ | _ | see remark 2) on WPS | <350 | No | 44054 | Adam Duric | 1 | 1.1 / 1.2 | 1.1 / 1.2 | SEP
60LBG09BR313 | 3 | P235GH (1.0345) | P235GH (1.0345) | BW | 33.7 | 25 | 4 | 33.7 | 25 | 4 | V | HER-001 | 0 | IMR-VP-12-2012 | 141 | BOEHLER "DMO-IG" | 2,0 : 3,0 | - | - | 1 | _ | 0.05 | _ | _ | _ | see remark 2) on WPS | <350 | No | 44054 | Adam Duric | 1 | 1.1 / 1.2 | 1.1 / 1.2 | SEP
60LBG09BR313 | 4 | P235GH (1.0345) | P235GH (1.0345) | BW | 33.7 | 25 | 4 | 33.7 | 25 | 4 | V | HER-001 | 0 | IMR-VP-12-2012 | 141 | BOEHLER "DMO-IG" | 2,0 : 3,0 | - | - | 1 | _ | 0.05 | _ | _ | _ | see remark 2) on WPS | <350 | No | 44054 | Adam Duric | 1 | 1.1 / 1.2 | 1.1 / 1.2 | SEP
60LBG09BR313 | 5 | P235GH (1.0345) | 16Mo3 (1.5415) | BW | 33.7 | 25 | 4 | 33.7 | 25 | 4 | V | HER-001 | 0 | IMR-VP-12-2012 | 141 | BOEHLER "DMO-IG" | 2,0 : 3,0 | - | - | 1 | _ | 0.05 | _ | _ | _ | see remark 2) on WPS | <350 | No | 44054 | Adam Duric | 1 | 1.1 / 1.2 | 1.1 / 1.2 | SEP
60LBG09BR314 | 1 | P235GH (1.0345) | P235GH (1.0345) | BW | 33.7 | 25 | 4 | 33.7 | 25 | 4 | V | HER-001 | 0 | IMR-VP-12-2012 | 141 | BOEHLER "DMO-IG" | 2,0 : 3,0 | - | - | 1 | _ | 0.05 | _ | _ | _ | see remark 2) on WPS | <350 | No | 44054 | Adam Duric | 1 | 1.1 / 1.2 | 1.1 / 1.2 | SEP
60LBG09BR314 | 2 | P235GH (1.0345) | P235GH (1.0345) | BW | 33.7 | 25 | 4 | 33.7 | 25 | 4 | V | HER-001 | 0 | IMR-VP-12-2012 | 141 | BOEHLER "DMO-IG" | 2,0 : 3,0 | - | - | 1 | _ | 0.05 | _ | _ | _ | see remark 2) on WPS | <350 | No | 44054 | Adam Duric | 1 | 1.1 / 1.2 | 1.1 / 1.2 | SEP
60LBG09BR314 | 3 | P235GH (1.0345) | P235GH (1.0345) | BW | 33.7 | 25 | 4 | 33.7 | 25 | 4 | V | HER-001 | 0 | IMR-VP-12-2012 | 141 | BOEHLER "DMO-IG" | 2,0 : 3,0 | - | - | 1 | _ | 0.05 | _ | _ | _ | see remark 2) on WPS | <350 | No | 44054 | Adam Duric | 1 | 1.1 / 1.2 | 1.1 / 1.2 | SEP
60LBG09BR314 | 4 | P235GH (1.0345) | P235GH (1.0345) | BW | 33.7 | 25 | 4 | 33.7 | 25 | 4 | V | HER-001 | 0 | IMR-VP-12-2012 | 141 | BOEHLER "DMO-IG" | 2,0 : 3,0 | - | - | 1 | _ | 0.05 | _ | _ | _ | see remark 2) on WPS | <350 | No | 44054 | Adam Duric | 1 | 1.1 / 1.2 | 1.1 / 1.2 | SEP
60LBG09BR314 | 5 | P235GH (1.0345) | 16Mo3 (1.5415) | BW | 33.7 | 25 | 4 | 33.7 | 25 | 4 | V | HER-001 | 0 | IMR-VP-12-2012 | 141 | BOEHLER "DMO-IG" | 2,0 : 3,0 | - | - | 1 | _ | 0.05 | _ | _ | _ | see remark 2) on WPS | <350 | No | 44054 | Adam Duric | 1 | 1.1 / 1.2 | 1.1 / 1.2 | SEP
60LBG09BR381 | 1 | P235GH (1.0345) | P235GH (1.0345) | BW | 21.3 | 15 | 3.2 | 21.3 | 15 | 3.2 | V | HER-015 | 0 | IMR-VP-17-2015 | 141 | BOEHLER "DMO-IG" | 2,0 : 2,4 | - | - | 1 | _ | 0.05 | _ | _ | _ | see remark 2) on WPS | <340 | No | 44063 | Adam Duric | 1 | 1.1 / 1.2 | 1.1 / 1.2 | SEP
60LBG09BR382 | 1 | P235GH (1.0345) | P235GH (1.0345) | BW | 21.3 | 15 | 3.2 | 21.3 | 15 | 3.2 | V | HER-015 | 0 | IMR-VP-17-2015 | 141 | BOEHLER "DMO-IG" | 2,0 : 2,4 | - | - | 1 | _ | 0.05 | _ | _ | _ | see remark 2) on WPS | <340 | No | 44063 | Adam Duric | 1 | 1.1 / 1.2 | 1.1 / 1.2 | SEP
60LBG09BR383 | 1 | P235GH (1.0345) | P235GH (1.0345) | BW | 21.3 | 15 | 3.2 | 21.3 | 15 | 3.2 | V | HER-015 | 0 | IMR-VP-17-2015 | 141 | BOEHLER "DMO-IG" | 2,0 : 2,4 | - | - | 1 | _ | 0.05 | _ | _ | _ | see remark 2) on WPS | <340 | No | 44063 | Adam Duric | 1 | 1.1 / 1.2 | 1.1 / 1.2 | SEP
60LBG09BR901 | 1 | P235GH (1.0345) | P235GH (1.0345) | BW | 168.3 | 150 | 4.5 | 168.3 | 150 | 4.5 | V | HER-001 | 0 | IMR-VP-12-2012 | 141 | BOEHLER "DMO-IG" | 2,0 : 3,0 | - | - | 1 | _ | 0.05 | _ | _ | _ | see remark 2) on WPS | <350 | No | 44054 | Adam Duric | 1 | 1.1 / 1.2 | 1.1 / 1.2 | I
60LBG09BR902 | 1 | P235GH (1.0345) | P235GH (1.0345) | BW | 60.3 | 50 | 3.6 | 60.3 | 50 | 3.6 | V | HER-001 | 0 | IMR-VP-12-2012 | 141 | BOEHLER "DMO-IG" | 2,0 : 3,0 | - | - | 1 | _ | 0.05 | _ | _ | _ | see remark 2) on WPS | <350 | No | 44054 | Adam Duric | 1 | 1.1 / 1.2 | 1.1 / 1.2 | SEP
60LBG09BR902 | 5 | P235GH (1.0345) | P235GH (1.0345) | BW | 60.3 | 50 | 3.6 | 60.3 | 50 | 3.6 | V | HER-001 | 0 | IMR-VP-12-2012 | 141 | BOEHLER "DMO-IG" | 2,0 : 3,0 | - | - | 1 | _ | 0.05 | _ | _ | _ | see remark 2) on WPS | <350 | No | 44054 | Adam Duric | 1 | 1.1 / 1.2 | 1.1 / 1.2 | SEP
60LBG09BR902 | 8 | P235GH (1.0345) | P235GH (1.0345) | BW | 60.3 | 50 | 3.6 | 60.3 | 50 | 3.6 | V | HER-001 | 0 | IMR-VP-12-2012 | 141 | BOEHLER "DMO-IG" | 2,0 : 3,0 | - | - | 1 | _ | 0.05 | _ | _ | _ | see remark 2) on WPS | <350 | No | 44054 | Adam Duric | 1 | 1.1 / 1.2 | 1.1 / 1.2 | SEP
60LBG09BR902 | 11 | P235GH (1.0345) | P235GH (1.0345) | BW | 60.3 | 50 | 3.6 | 60.3 | 50 | 3.6 | V | HER-001 | 0 | IMR-VP-12-2012 | 141 | BOEHLER "DMO-IG" | 2,0 : 3,0 | - | - | 1 | _ | 0.05 | _ | _ | _ | see remark 2) on WPS | <350 | No | 44054 | Adam Duric | 1 | 1.1 / 1.2 | 1.1 / 1.2 | SEP
60LBG09BR903 | 4 | P235GH (1.0345) | P235GH (1.0345) | BW | 60.3 | 50 | 3.6 | 60.3 | 50 | 3.6 | V | HER-001 | 0 | IMR-VP-12-2012 | 141 | BOEHLER "DMO-IG" | 2,0 : 3,0 | - | - | 1 | _ | 0.05 | _ | _ | _ | see remark 2) on WPS | <350 | No | 44054 | Adam Duric | 1 | 1.1 / 1.2 | 1.1 / 1.2 | SEP
60LBG09BR903 | 8 | P235GH (1.0345) | 16Mo3 (1.5415) | BW | 60.3 | 50 | 3.6 | 60.3 | 50 | 3.6 | V | HER-001 | 0 | IMR-VP-12-2012 | 141 | BOEHLER "DMO-IG" | 2,0 : 3,0 | - | - | 1 | _ | 0.05 | _ | _ | _ | see remark 2) on WPS | <350 | No | 44054 | Adam Duric | 1 | 1.1 / 1.2 | 1.1 / 1.2 | SEP
60LBG09BR903 | 9 | 16Mo3 (1.5415) | P235GH (1.0345) | BW | 60.3 | 50 | 3.6 | 60.3 | 50 | 3.6 | V | HER-001 | 0 | IMR-VP-12-2012 | 141 | BOEHLER "DMO-IG" | 2,0 : 3,0 | - | - | 1 | _ | 0.05 | _ | _ | _ | see remark 2) on WPS | <350 | No | 44054 | Adam Duric | 1 | 1.1 / 1.2 | 1.1 / 1.2 | SEP
60LBG09BR903 | 10 | P235GH (1.0345) | P235GH (1.0345) | BW | 60.3 | 50 | 3.6 | 60.3 | 50 | 3.6 | V | HER-001 | 0 | IMR-VP-12-2012 | 141 | BOEHLER "DMO-IG" | 2,0 : 3,0 | - | - | 1 | _ | 0.05 | _ | _ | _ | see remark 2) on WPS | <350 | No | 44054 | Adam Duric | 1 | 1.1 / 1.2 | 1.1 / 1.2 | SEP
60LBG09BR904 | 1 | P235GH (1.0345) | P235GH (1.0345) | BW | 168.3 | 150 | 4.5 | 168.3 | 150 | 4.5 | V | HER-001 | 0 | IMR-VP-12-2012 | 141 | BOEHLER "DMO-IG" | 2,0 : 3,0 | - | - | 1 | _ | 0.05 | _ | _ | _ | see remark 2) on WPS | <350 | No | 44054 | Adam Duric | 1 | 1.1 / 1.2 | 1.1 / 1.2 | I
60LBG09BR905 | 1 | P235GH (1.0345) | P235GH (1.0345) | BW | 33.7 | 25 | 4 | 33.7 | 25 | 4 | V | HER-001 | 0 | IMR-VP-12-2012 | 141 | BOEHLER "DMO-IG" | 2,0 : 3,0 | - | - | 1 | _ | 0.05 | _ | _ | _ | see remark 2) on WPS | <350 | No | 44054 | Adam Duric | 1 | 1.1 / 1.2 | 1.1 / 1.2 | SEP
60LBG09BR905 | 2 | P235GH (1.0345) | P235GH (1.0345) | BW | 33.7 | 25 | 4 | 33.7 | 25 | 4 | V | HER-001 | 0 | IMR-VP-12-2012 | 141 | BOEHLER "DMO-IG" | 2,0 : 3,0 | - | - | 1 | _ | 0.05 | _ | _ | _ | see remark 2) on WPS | <350 | No | 44054 | Adam Duric | 1 | 1.1 / 1.2 | 1.1 / 1.2 | SEP
60LBG09BR905 | 3 | P235GH (1.0345) | P235GH (1.0345) | BW | 33.7 | 25 | 4 | 33.7 | 25 | 4 | V | HER-001 | 0 | IMR-VP-12-2012 | 141 | BOEHLER "DMO-IG" | 2,0 : 3,0 | - | - | 1 | _ | 0.05 | _ | _ | _ | see remark 2) on WPS | <350 | No | 44054 | Adam Duric | 1 | 1.1 / 1.2 | 1.1 / 1.2 | SEP
60LBG09BR905 | 4 | P235GH (1.0345) | P235GH (1.0345) | BW | 33.7 | 25 | 4 | 33.7 | 25 | 4 | V | HER-001 | 0 | IMR-VP-12-2012 | 141 | BOEHLER "DMO-IG" | 2,0 : 3,0 | - | - | 1 | _ | 0.05 | _ | _ | _ | see remark 2) on WPS | <350 | No | 44054 | Adam Duric | 1 | 1.1 / 1.2 | 1.1 / 1.2 | SEP
60LBG09BR905 | 5 | P235GH (1.0345) | P235GH (1.0345) | BW | 33.7 | 25 | 4 | 33.7 | 25 | 4 | V | HER-001 | 0 | IMR-VP-12-2012 | 141 | BOEHLER "DMO-IG" | 2,0 : 3,0 | - | - | 1 | _ | 0.05 | _ | _ | _ | see remark 2) on WPS | <350 | No | 44054 | Adam Duric | 1 | 1.1 / 1.2 | 1.1 / 1.2 | SEP
60LBG09BR905 | 6 | P235GH (1.0345) | P235GH (1.0345) | BW | 33.7 | 25 | 4 | 33.7 | 25 | 4 | V | HER-001 | 0 | IMR-VP-12-2012 | 141 | BOEHLER "DMO-IG" | 2,0 : 3,0 | - | - | 1 | _ | 0.05 | _ | _ | _ | see remark 2) on WPS | <350 | No | 44054 | Adam Duric | 1 | 1.1 / 1.2 | 1.1 / 1.2 | SEP
60LBG09BR905 | 7 | P235GH (1.0345) | P235GH (1.0345) | BW | 33.7 | 25 | 4 | 33.7 | 25 | 4 | V | HER-001 | 0 | IMR-VP-12-2012 | 141 | BOEHLER "DMO-IG" | 2,0 : 3,0 | - | - | 1 | _ | 0.05 | _ | _ | _ | see remark 2) on WPS | <350 | No | 44054 | Adam Duric | 1 | 1.1 / 1.2 | 1.1 / 1.2 | SEP
60LBG09BR905 | 8 | P235GH (1.0345) | P235GH (1.0345) | BW | 33.7 | 25 | 4 | 33.7 | 25 | 4 | V | HER-001 | 0 | IMR-VP-12-2012 | 141 | BOEHLER "DMO-IG" | 2,0 : 3,0 | - | - | 1 | _ | 0.05 | _ | _ | _ | see remark 2) on WPS | <350 | No | 44054 | Adam Duric | 1 | 1.1 / 1.2 | 1.1 / 1.2 | SEP
60LBG09BR906 | 1 | P235GH (1.0345) | P235GH (1.0345) | BW | 33.7 | 25 | 4 | 33.7 | 25 | 4 | V | HER-001 | 0 | IMR-VP-12-2012 | 141 | BOEHLER "DMO-IG" | 2,0 : 3,0 | - | - | 1 | _ | 0.05 | _ | _ | _ | see remark 2) on WPS | <350 | No | 44060 | Adam Duric | 1 | 1.1 / 1.2 | 1.1 / 1.2 | SEP
60LBG09BR906 | 2 | P235GH (1.0345) | P235GH (1.0345) | BW | 33.7 | 25 | 4 | 33.7 | 25 | 4 | V | HER-001 | 0 | IMR-VP-12-2012 | 141 | BOEHLER "DMO-IG" | 2,0 : 3,0 | - | - | 1 | _ | 0.05 | _ | _ | _ | see remark 2) on WPS | <350 | No | 44060 | Adam Duric | 1 | 1.1 / 1.2 | 1.1 / 1.2 | SEP
60LBG09BR906 | 3 | P235GH (1.0345) | P235GH (1.0345) | BW | 33.7 | 25 | 4 | 33.7 | 25 | 4 | V | HER-001 | 0 | IMR-VP-12-2012 | 141 | BOEHLER "DMO-IG" | 2,0 : 3,0 | - | - | 1 | _ | 0.05 | _ | _ | _ | see remark 2) on WPS | <350 | No | 44060 | Adam Duric | 1 | 1.1 / 1.2 | 1.1 / 1.2 | SEP
60LBG09BR942 | 1 | P235GH (1.0345) | P235GH (1.0345) | BW | 33.7 | 25 | 4 | 33.7 | 25 | 4 | V | HER-001 | 0 | IMR-VP-12-2012 | 141 | BOEHLER "DMO-IG" | 2,0 : 3,0 | - | - | 1 | _ | 0.05 | _ | _ | _ | see remark 2) on WPS | <350 | No | 44054 | Adam Duric | 1 | 1.1 / 1.2 | 1.1 / 1.2 | SEP
60LBG09BR942 | 2 | P235GH (1.0345) | P235GH (1.0345) | BW | 33.7 | 25 | 4 | 33.7 | 25 | 4 | V | HER-001 | 0 | IMR-VP-12-2012 | 141 | BOEHLER "DMO-IG" | 2,0 : 3,0 | - | - | 1 | _ | 0.05 | _ | _ | _ | see remark 2) on WPS | <350 | No | 44054 | Adam Duric | 1 | 1.1 / 1.2 | 1.1 / 1.2 | SEP
60LBG09BR942 | 3 | P235GH (1.0345) | P235GH (1.0345) | BW | 33.7 | 25 | 4 | 33.7 | 25 | 4 | V | HER-001 | 0 | IMR-VP-12-2012 | 141 | BOEHLER "DMO-IG" | 2,0 : 3,0 | - | - | 1 | _ | 0.05 | _ | _ | _ | see remark 2) on WPS | <350 | No | 44054 | Adam Duric | 1 | 1.1 / 1.2 | 1.1 / 1.2 | SEP
60LBG09BR942 | 4 | P235GH (1.0345) | P235GH (1.0345) | BW | 33.7 | 25 | 4 | 33.7 | 25 | 4 | V | HER-001 | 0 | IMR-VP-12-2012 | 141 | BOEHLER "DMO-IG" | 2,0 : 3,0 | - | - | 1 | _ | 0.05 | _ | _ | _ | see remark 2) on WPS | <350 | No | 44054 | Adam Duric | 1 | 1.1 / 1.2 | 1.1 / 1.2 | SEP
60LBG09BR943 | 1 | P235GH (1.0345) | P235GH (1.0345) | BW | 60.3 | 50 | 3.6 | 60.3 | 50 | 3.6 | V | HER-001 | 0 | IMR-VP-12-2012 | 141 | BOEHLER "DMO-IG" | 2,0 : 3,0 | - | - | 1 | _ | 0.05 | _ | _ | _ | see remark 2) on WPS | <350 | No | 44067 | Adam Duric | 1 | 1.1 / 1.2 | 1.1 / 1.2 | SEP
60LBG09BR943 | 4 | P235GH (1.0345) | P235GH (1.0345) | BW | 60.3 | 50 | 3.6 | 60.3 | 50 | 3.6 | V | HER-001 | 0 | IMR-VP-12-2012 | 141 | BOEHLER "DMO-IG" | 2,0 : 3,0 | - | - | 1 | _ | 0.05 | _ | _ | _ | see remark 2) on WPS | <350 | No | 44054 | Adam Duric | 1 | 1.1 / 1.2 | 1.1 / 1.2 | SEP
60LBG09BR943 | 8 | P235GH (1.0345) | P235GH (1.0345) | BW | 60.3 | 50 | 3.6 | 60.3 | 50 | 3.6 | V | HER-001 | 0 | IMR-VP-12-2012 | 141 | BOEHLER "DMO-IG" | 2,0 : 3,0 | - | - | 1 | _ | 0.05 | _ | _ | _ | see remark 2) on WPS | <350 | No | 44054 | Adam Duric | 1 | 1.1 / 1.2 | 1.1 / 1.2 | SEP
60LBG10BR001 | 8 | P235GH (1.0345) | P235GH (1.0345) | BW | 273 | 250 | 6.3 | 273 | 250 | 6.3 | V | HER-001 | 0 | IMR-VP-12-2012 | 141 | BOEHLER "DMO-IG" | 2,0 : 3,0 | - | - | 1 | _ | 0.05 | _ | _ | _ | see remark 2) on WPS | <350 | No | 44026 | Adam Duric | 1 | 1.1 / 1.2 | 1.1 / 1.2 | I
60LBG10BR001 | 11 | P235GH (1.0345) | P235GH (1.0345) | BW | 273 | 250 | 6.3 | 273 | 250 | 6.3 | V | HER-001 | 0 | IMR-VP-12-2012 | 141 | BOEHLER "DMO-IG" | 2,0 : 3,0 | - | - | 1 | _ | 0.05 | _ | _ | _ | see remark 2) on WPS | <350 | No | 44026 | Adam Duric | 1 | 1.1 / 1.2 | 1.1 / 1.2 | I
60LBG10BR002 | 1 | P235GH (1.0345) | GP240GH (1.0619) | BW | 273 | 250 | 6.3 | 273 | 250 | 6.3 | V | HER-001 | 0 | IMR-VP-12-2012 | 141 | BOEHLER "DMO-IG" | 2,0 : 3,0 | - | - | 1 | _ | 0.05 | _ | _ | _ | see remark 2) on WPS | <350 | No | 44026 | Adam Duric | 1 | 1.1 / 1.2 | 1.1 / 1.2 | I
60LBG10BR002 | 2 | GP240GH (1.0619) | P235GH (1.0345) | BW | 273 | 250 | 6.3 | 273 | 250 | 6.3 | V | HER-001 | 0 | IMR-VP-12-2012 | 141 | BOEHLER "DMO-IG" | 2,0 : 3,0 | - | - | 1 | _ | 0.05 | _ | _ | _ | see remark 2) on WPS | <350 | No | 44026 | Adam Duric | 1 | 1.1 / 1.2 | 1.1 / 1.2 | I
60LBG10BR003-UHY00Y-00L | 1 | P235GH (1.0345) | P235GH (1.0345) | BW | 273 | 250 | 6.3 | 273 | 250 | 6.3 | V | HER-001 | 0 | IMR-VP-12-2012 | 141 | BOEHLER "DMO-IG" | 2,0 : 3,0 | - | - | 1 | _ | 0.05 | _ | _ | _ | see remark 2) on WPS | <350 | No | 44020 | Adam Duric | 1 | 1.1 / 1.2 | 1.1 / 1.2 | I
60LBG10BR003-UHY00Y-00L | 3 | P235GH (1.0345) | P235GH (1.0345) | BW | 273 | 250 | 6.3 | 273 | 250 | 6.3 | V | HER-001 | 0 | IMR-VP-12-2012 | 141 | BOEHLER "DMO-IG" | 2,0 : 3,0 | - | - | 1 | _ | 0.05 | _ | _ | _ | see remark 2) on WPS | <350 | No | 44020 | Adam Duric | 1 | 1.1 / 1.2 | 1.1 / 1.2 | I
60LBG10BR003-UHY00Y-00L | 5 | P235GH (1.0345) | P235GH (1.0345) | BW | 273 | 250 | 6.3 | 273 | 250 | 6.3 | V | HER-001 | 0 | IMR-VP-12-2012 | 141 | BOEHLER "DMO-IG" | 2,0 : 3,0 | - | - | 1 | _ | 0.05 | _ | _ | _ | see remark 2) on WPS | <350 | No | 44033 | Adam Duric | 1 | 1.1 / 1.2 | 1.1 / 1.2 | I
60LBG10BR004 | 2 | P235GH (1.0345) | P235GH (1.0345) | BW | 219.1 | 200 | 6.3 | 219.1 | 200 | 6.3 | V | HER-001 | 0 | IMR-VP-12-2012 | 141 | BOEHLER "DMO-IG" | 2,0 : 3,0 | - | - | 1 | _ | 0.05 | _ | _ | _ | see remark 2) on WPS | <350 | No | 44020 | Adam Duric | 1 | 1.1 / 1.2 | 1.1 / 1.2 | I
60LBG10BR004 | 5 | P235GH (1.0345) | P235GH (1.0345) | BW | 219.1 | 200 | 6.3 | 219.1 | 200 | 6.3 | V | HER-001 | 0 | IMR-VP-12-2012 | 141 | BOEHLER "DMO-IG" | 2,0 : 3,0 | - | - | 1 | _ | 0.05 | _ | _ | _ | see remark 2) on WPS | <350 | No | 44020 | Adam Duric | 1 | 1.1 / 1.2 | 1.1 / 1.2 | I
60LBG10BR004 | 8 | P235GH (1.0345) | P235GH (1.0345) | BW | 219.1 | 200 | 6.3 | 219.1 | 200 | 6.3 | V | HER-001 | 0 | IMR-VP-12-2012 | 141 | BOEHLER "DMO-IG" | 2,0 : 3,0 | - | - | 1 | _ | 0.05 | _ | _ | _ | see remark 2) on WPS | <350 | No | 44020 | Adam Duric | 1 | 1.1 / 1.2 | 1.1 / 1.2 | I
60LBG10BR004-UHY00Y-A12 | 1 | P235GH (1.0345) | P235GH (1.0345) | BW | 219.1 | 200 | 6.3 | 219.1 | 200 | 6.3 | V | HER-001 | 0 | IMR-VP-12-2012 | 141 | BOEHLER "DMO-IG" | 2,0 : 3,0 | - | - | 1 | _ | 0.05 | _ | _ | _ | see remark 2) on WPS | <350 | No | 44046 | Damjan Sliško | 1 | 1.1 / 1.2 | 1.1 / 1.2 | I
60LBG10BR004-UHY00Y-A12 | 5 | P235GH (1.0345) | P235GH (1.0345) | BW | 219.1 | 200 | 6.3 | 219.1 | 200 | 6.3 | V | HER-001 | 0 | IMR-VP-12-2012 | 141 | BOEHLER "DMO-IG" | 2,0 : 3,0 | - | - | 1 | _ | 0.05 | _ | _ | _ | see remark 2) on WPS | <350 | No | 44020 | Adam Duric | 1 | 1.1 / 1.2 | 1.1 / 1.2 | I
60LBG10BR191 | 1 | P235GH (1.0345) | P235GH (1.0345) | BW | 219.1 | 200 | 6.3 | 219.1 | 200 | 6.3 | V | HER-001 | 0 | IMR-VP-12-2012 | 141 | BOEHLER "DMO-IG" | 2,0 : 3,0 | - | - | 1 | _ | 0.05 | _ | _ | _ | see remark 2) on WPS | <350 | No | 44026 | Adam Duric | 1 | 1.1 / 1.2 | 1.1 / 1.2 | I
60LBG10BR192 | 13 | P235GH (1.0345) | P235GH (1.0345) | BW | 355.6 | 350 | 8 | 355.6 | 350 | 8 | V | HER-001 | 0 | IMR-VP-12-2012 | 141 | BOEHLER "DMO-IG" | 2,0 : 3,0 | - | - | 1 | _ | 0.05 | _ | _ | _ | see remark 2) on WPS | <350 | No | 44026 | Adam Duric | 1 | 1.1 / 1.2 | 1.1 / 1.2 | I
60LBG10BR192 | 15 | P235GH (1.0345) | P235GH (1.0345) | BW | 355.6 | 350 | 8 | 355.6 | 350 | 8 | V | HER-001 | 0 | IMR-VP-12-2012 | 141 | BOEHLER "DMO-IG" | 2,0 : 3,0 | - | - | 1 | _ | 0.05 | _ | _ | _ | see remark 2) on WPS | <350 | No | 44026 | Adam Duric | 1 | 1.1 / 1.2 | 1.1 / 1.2 | I
60LBG10BR192 | 17 | P235GH (1.0345) | P235GH (1.0345) | BW | 355.6 | 350 | 8 | 355.6 | 350 | 8 | V | HER-001 | 0 | IMR-VP-12-2012 | 141 | BOEHLER "DMO-IG" | 2,0 : 3,0 | - | - | 1 | _ | 0.05 | _ | _ | _ | see remark 2) on WPS | <350 | No | 44026 | Adam Duric | 1 | 1.1 / 1.2 | 1.1 / 1.2 | I
60LBG10BR192 | 20 | P235GH (1.0345) | P235GH (1.0345) | BW | 355.6 | 350 | 8 | 355.6 | 350 | 8 | V | HER-001 | 0 | IMR-VP-12-2012 | 141 | BOEHLER "DMO-IG" | 2,0 : 3,0 | - | - | 1 | _ | 0.05 | _ | _ | _ | see remark 2) on WPS | <350 | No | 44026 | Adam Duric | 1 | 1.1 / 1.2 | 1.1 / 1.2 | I
60LBG10BR192 | 41 | P235GH (1.0345) | P235GH (1.0345) | BW | 355.6 | 350 | 8 | 355.6 | 350 | 8 | V | HER-001 | 0 | IMR-VP-12-2012 | 141 | BOEHLER "DMO-IG" | 2,0 : 3,0 | - | - | 1 | _ | 0.05 | _ | _ | _ | see remark 2) on WPS | <350 | No | 44040 | Adam Duric | 1 | 1.1 / 1.2 | 1.1 / 1.2 | I
60LBG10BR192 | 42 | P235GH (1.0345) | P235GH (1.0345) | BW | 406.4 | 400 | 6.3 | 406.4 | 400 | 6.3 | V | HER-001 | 0 | IMR-VP-12-2012 | 141 | BOEHLER "DMO-IG" | 2,0 : 3,0 | - | - | 1 | _ | 0.05 | _ | _ | _ | see remark 2) on WPS | <350 | No | 44040 | Adam Duric | 1 | 1.1 / 1.2 | 1.1 / 1.2 | I
60LBG10BR301 | 1 | P235GH (1.0345) | 16Mo3 (1.5415) | BW | 21.3 | 15 | 3.2 | 21.3 | 15 | 3.2 | V | HER-015 | 0 | IMR-VP-17-2015 | 141 | BOEHLER "DMO-IG" | 2,0 : 2,4 | - | - | 1 | _ | 0.05 | _ | _ | _ | see remark 2) on WPS | <340 | No | 44063 | Adam Duric | 1 | 1.1 / 1.2 | 1.1 / 1.2 | SEP
60LBG10BR301 | 2 | P235GH (1.0345) | P235GH (1.0345) | BW | 21.3 | 15 | 3.2 | 21.3 | 15 | 3.2 | V | HER-015 | 0 | IMR-VP-17-2015 | 141 | BOEHLER "DMO-IG" | 2,0 : 2,4 | - | - | 1 | _ | 0.05 | _ | _ | _ | see remark 2) on WPS | <340 | No | 44063 | Adam Duric | 1 | 1.1 / 1.2 | 1.1 / 1.2 | SEP
60LBG10BR313 | 1 | P235GH (1.0345) | P235GH (1.0345) | BW | 33.7 | 25 | 4 | 33.7 | 25 | 4 | V | HER-001 | 0 | IMR-VP-12-2012 | 141 | BOEHLER "DMO-IG" | 2,0 : 3,0 | - | - | 1 | _ | 0.05 | _ | _ | _ | see remark 2) on WPS | <350 | No | 44054 | Adam Duric | 1 | 1.1 / 1.2 | 1.1 / 1.2 | SEP
60LBG10BR313 | 2 | P235GH (1.0345) | P235GH (1.0345) | BW | 33.7 | 25 | 4 | 33.7 | 25 | 4 | V | HER-001 | 0 | IMR-VP-12-2012 | 141 | BOEHLER "DMO-IG" | 2,0 : 3,0 | - | - | 1 | _ | 0.05 | _ | _ | _ | see remark 2) on WPS | <350 | No | 44054 | Adam Duric | 1 | 1.1 / 1.2 | 1.1 / 1.2 | SEP
60LBG10BR313 | 3 | P235GH (1.0345) | P235GH (1.0345) | BW | 33.7 | 25 | 4 | 33.7 | 25 | 4 | V | HER-001 | 0 | IMR-VP-12-2012 | 141 | BOEHLER "DMO-IG" | 2,0 : 3,0 | - | - | 1 | _ | 0.05 | _ | _ | _ | see remark 2) on WPS | <350 | No | 44054 | Adam Duric | 1 | 1.1 / 1.2 | 1.1 / 1.2 | SEP
60LBG10BR313 | 4 | P235GH (1.0345) | P235GH (1.0345) | BW | 33.7 | 25 | 4 | 33.7 | 25 | 4 | V | HER-001 | 0 | IMR-VP-12-2012 | 141 | BOEHLER "DMO-IG" | 2,0 : 3,0 | - | - | 1 | _ | 0.05 | _ | _ | _ | see remark 2) on WPS | <350 | No | 44054 | Adam Duric | 1 | 1.1 / 1.2 | 1.1 / 1.2 | SEP
60LBG10BR313 | 5 | P235GH (1.0345) | 16Mo3 (1.5415) | BW | 33.7 | 25 | 4 | 33.7 | 25 | 4 | V | HER-001 | 0 | IMR-VP-12-2012 | 141 | BOEHLER "DMO-IG" | 2,0 : 3,0 | - | - | 1 | _ | 0.05 | _ | _ | _ | see remark 2) on WPS | <350 | No | 44054 | Adam Duric | 1 | 1.1 / 1.2 | 1.1 / 1.2 | SEP
60LBG10BR314 | 1 | P235GH (1.0345) | P235GH (1.0345) | BW | 33.7 | 25 | 4 | 33.7 | 25 | 4 | V | HER-001 | 0 | IMR-VP-12-2012 | 141 | BOEHLER "DMO-IG" | 2,0 : 3,0 | - | - | 1 | _ | 0.05 | _ | _ | _ | see remark 2) on WPS | <350 | No | 44054 | Adam Duric | 1 | 1.1 / 1.2 | 1.1 / 1.2 | SEP
60LBG10BR314 | 2 | P235GH (1.0345) | P235GH (1.0345) | BW | 33.7 | 25 | 4 | 33.7 | 25 | 4 | V | HER-001 | 0 | IMR-VP-12-2012 | 141 | BOEHLER "DMO-IG" | 2,0 : 3,0 | - | - | 1 | _ | 0.05 | _ | _ | _ | see remark 2) on WPS | <350 | No | 44054 | Adam Duric | 1 | 1.1 / 1.2 | 1.1 / 1.2 | SEP
60LBG10BR314 | 3 | P235GH (1.0345) | P235GH (1.0345) | BW | 33.7 | 25 | 4 | 33.7 | 25 | 4 | V | HER-001 | 0 | IMR-VP-12-2012 | 141 | BOEHLER "DMO-IG" | 2,0 : 3,0 | - | - | 1 | _ | 0.05 | _ | _ | _ | see remark 2) on WPS | <350 | No | 44054 | Adam Duric | 1 | 1.1 / 1.2 | 1.1 / 1.2 | SEP
60LBG10BR314 | 4 | P235GH (1.0345) | 16Mo3 (1.5415) | BW | 33.7 | 25 | 4 | 33.7 | 25 | 4 | V | HER-001 | 0 | IMR-VP-12-2012 | 141 | BOEHLER "DMO-IG" | 2,0 : 3,0 | - | - | 1 | _ | 0.05 | _ | _ | _ | see remark 2) on WPS | <350 | No | 44054 | Adam Duric | 1 | 1.1 / 1.2 | 1.1 / 1.2 | SEP
60LBG10BR601 | 1 | P235GH (1.0345) | P235GH (1.0345) | BW | 26.9 | 20 | 3.2 | 26.9 | 20 | 3.2 | V | HER-001 | 0 | IMR-VP-12-2012 | 141 | BOEHLER "DMO-IG" | 2,0 : 3,0 | - | - | 1 | _ | 0.05 | _ | _ | _ | see remark 2) on WPS | <350 | No | 44054 | Adam Duric | 1 | 1.1 / 1.2 | 1.1 / 1.2 | SEP
60LBG10BR601 | 2 | P235GH (1.0345) | P250GH (1.0460) | BW | 26.9 | 20 | 3.2 | 26.9 | 20 | 3.2 | V | HER-001 | 0 | IMR-VP-12-2012 | 141 | BOEHLER "DMO-IG" | 2,0 : 3,0 | - | - | 1 | _ | 0.05 | _ | _ | _ | see remark 2) on WPS | <350 | No | 44054 | Adam Duric | 1 | 1.1 / 1.2 | 1.1 / 1.2 | SEP
60LBG10BR601 | 3 | P250GH (1.0460) | P235GH (1.0345) | BW | 26.9 | 20 | 3.2 | 26.9 | 20 | 3.2 | V | HER-001 | 0 | IMR-VP-12-2012 | 141 | BOEHLER "DMO-IG" | 2,0 : 3,0 | - | - | 1 | _ | 0.05 | _ | _ | _ | see remark 2) on WPS | <350 | No | 44054 | Adam Duric | 1 | 1.1 / 1.2 | 1.1 / 1.2 | SEP
60LBG10BR901 | 1 | P235GH (1.0345) | P235GH (1.0345) | BW | 114.3 | 100 | 3.6 | 114.3 | 100 | 3.6 | V | HER-001 | 0 | IMR-VP-12-2012 | 141 | BOEHLER "DMO-IG" | 2,0 : 3,0 | - | - | 1 | _ | 0.05 | _ | _ | _ | see remark 2) on WPS | <350 | No | 44054 | Adam Duric | 1 | 1.1 / 1.2 | 1.1 / 1.2 | I
60LBG10BR902 | 2 | P235GH (1.0345) | P235GH (1.0345) | BW | 33.7 | 25 | 4 | 33.7 | 25 | 4 | V | HER-001 | 0 | IMR-VP-12-2012 | 141 | BOEHLER "DMO-IG" | 2,0 : 3,0 | - | - | 1 | _ | 0.05 | _ | _ | _ | see remark 2) on WPS | <350 | No | 44054 | Adam Duric | 1 | 1.1 / 1.2 | 1.1 / 1.2 | SEP
60LBG10BR902 | 3 | P235GH (1.0345) | P235GH (1.0345) | BW | 33.7 | 25 | 4 | 33.7 | 25 | 4 | V | HER-001 | 0 | IMR-VP-12-2012 | 141 | BOEHLER "DMO-IG" | 2,0 : 3,0 | - | - | 1 | _ | 0.05 | _ | _ | _ | see remark 2) on WPS | <350 | No | 44054 | Adam Duric | 1 | 1.1 / 1.2 | 1.1 / 1.2 | SEP
60LBG10BR902 | 4 | P235GH (1.0345) | P235GH (1.0345) | BW | 33.7 | 25 | 4 | 33.7 | 25 | 4 | V | HER-001 | 0 | IMR-VP-12-2012 | 141 | BOEHLER "DMO-IG" | 2,0 : 3,0 | - | - | 1 | _ | 0.05 | _ | _ | _ | see remark 2) on WPS | <350 | No | 44054 | Adam Duric | 1 | 1.1 / 1.2 | 1.1 / 1.2 | SEP
60LBG10BR902 | 5 | P235GH (1.0345) | P235GH (1.0345) | BW | 114.3 | 100 | 3.6 | 114.3 | 100 | 3.6 | V | HER-001 | 0 | IMR-VP-12-2012 | 141 | BOEHLER "DMO-IG" | 2,0 : 3,0 | - | - | 1 | _ | 0.05 | _ | _ | _ | see remark 2) on WPS | <350 | No | 44054 | Adam Duric | 1 | 1.1 / 1.2 | 1.1 / 1.2 | SEP
60LBG10BR903 | 1 | P235GH (1.0345) | P235GH (1.0345) | BW | 33.7 | 25 | 4 | 33.7 | 25 | 4 | V | HER-001 | 0 | IMR-VP-12-2012 | 141 | BOEHLER "DMO-IG" | 2,0 : 3,0 | - | - | 1 | _ | 0.05 | _ | _ | _ | see remark 2) on WPS | <350 | No | 44054 | Adam Duric | 1 | 1.1 / 1.2 | 1.1 / 1.2 | SEP
60LBG10BR903 | 2 | P235GH (1.0345) | P235GH (1.0345) | BW | 33.7 | 25 | 4 | 33.7 | 25 | 4 | V | HER-001 | 0 | IMR-VP-12-2012 | 141 | BOEHLER "DMO-IG" | 2,0 : 3,0 | - | - | 1 | _ | 0.05 | _ | _ | _ | see remark 2) on WPS | <350 | No | 44054 | Adam Duric | 1 | 1.1 / 1.2 | 1.1 / 1.2 | SEP
60LBG10BR903 | 3 | P235GH (1.0345) | P235GH (1.0345) | BW | 33.7 | 25 | 4 | 33.7 | 25 | 4 | V | HER-001 | 0 | IMR-VP-12-2012 | 141 | BOEHLER "DMO-IG" | 2,0 : 3,0 | - | - | 1 | _ | 0.05 | _ | _ | _ | see remark 2) on WPS | <350 | No | 44054 | Adam Duric | 1 | 1.1 / 1.2 | 1.1 / 1.2 | SEP
60LBG10BR903 | 4 | P235GH (1.0345) | 16Mo3 (1.5415) | BW | 33.7 | 25 | 4 | 33.7 | 25 | 4 | V | HER-001 | 0 | IMR-VP-12-2012 | 141 | BOEHLER "DMO-IG" | 2,0 : 3,0 | - | - | 1 | _ | 0.05 | _ | _ | _ | see remark 2) on WPS | <350 | No | 44054 | Adam Duric | 1 | 1.1 / 1.2 | 1.1 / 1.2 | SEP
60LBG10BR903 | 5 | 16Mo3 (1.5415) | P235GH (1.0345) | BW | 33.7 | 25 | 4 | 33.7 | 25 | 4 | V | HER-001 | 0 | IMR-VP-12-2012 | 141 | BOEHLER "DMO-IG" | 2,0 : 3,0 | - | - | 1 | _ | 0.05 | _ | _ | _ | see remark 2) on WPS | <350 | No | 44054 | Adam Duric | 1 | 1.1 / 1.2 | 1.1 / 1.2 | SEP
60LBG10BR903 | 6 | P235GH (1.0345) | P250GH (1.0460) | BW | 33.7 | 25 | 4 | 33.7 | 25 | 4 | V | HER-001 | 0 | IMR-VP-12-2012 | 141 | BOEHLER "DMO-IG" | 2,0 : 3,0 | - | - | 1 | _ | 0.05 | _ | _ | _ | see remark 2) on WPS | <350 | No | 44054 | Adam Duric | 1 | 1.1 / 1.2 | 1.1 / 1.2 | SEP
60LBG10BR906 | 1 | P240GH (1.0619) | P235GH (1.0345) | BW | 33.7 | 25 | 4 | 33.7 | 25 | 4 | V | HER-001 | 0 | IMR-VP-12-2012 | 141 | BOEHLER "DMO-IG" | 2,0 : 3,0 | - | - | 1 | _ | 0.05 | _ | _ | _ | see remark 2) on WPS | <350 | No | 44061 | Adam Duric | 1 | 1.1 / 1.2 | 1.1 / 1.2 | SEP
60LBG10BR906 | 2 | P235GH (1.0345) | P235GH (1.0345) | BW | 33.7 | 25 | 4 | 33.7 | 25 | 4 | V | HER-001 | 0 | IMR-VP-12-2012 | 141 | BOEHLER "DMO-IG" | 2,0 : 3,0 | - | - | 1 | _ | 0.05 | _ | _ | _ | see remark 2) on WPS | <350 | No | 44061 | Adam Duric | 1 | 1.1 / 1.2 | 1.1 / 1.2 | SEP
60LBG10BR942 | 1 | P235GH (1.0345) | P235GH (1.0345) | BW | 33.7 | 25 | 4 | 33.7 | 25 | 4 | V | HER-001 | 0 | IMR-VP-12-2012 | 141 | BOEHLER "DMO-IG" | 2,0 : 3,0 | - | - | 1 | _ | 0.05 | _ | _ | _ | see remark 2) on WPS | <350 | No | 44054 | Adam Duric | 1 | 1.1 / 1.2 | 1.1 / 1.2 | SEP
60LBG10BR942 | 2 | P235GH (1.0345) | P235GH (1.0345) | BW | 33.7 | 25 | 4 | 33.7 | 25 | 4 | V | HER-001 | 0 | IMR-VP-12-2012 | 141 | BOEHLER "DMO-IG" | 2,0 : 3,0 | - | - | 1 | _ | 0.05 | _ | _ | _ | see remark 2) on WPS | <350 | No | 44054 | Adam Duric | 1 | 1.1 / 1.2 | 1.1 / 1.2 | SEP
60LBG10BR942 | 3 | P235GH (1.0345) | P235GH (1.0345) | BW | 33.7 | 25 | 4 | 33.7 | 25 | 4 | V | HER-001 | 0 | IMR-VP-12-2012 | 141 | BOEHLER "DMO-IG" | 2,0 : 3,0 | - | - | 1 | _ | 0.05 | _ | _ | _ | see remark 2) on WPS | <350 | No | 44054 | Adam Duric | 1 | 1.1 / 1.2 | 1.1 / 1.2 | SEP
60LBG10BR942 | 4 | P235GH (1.0345) | P235GH (1.0345) | BW | 33.7 | 25 | 4 | 33.7 | 25 | 4 | V | HER-001 | 0 | IMR-VP-12-2012 | 141 | BOEHLER "DMO-IG" | 2,0 : 3,0 | - | - | 1 | _ | 0.05 | _ | _ | _ | see remark 2) on WPS | <350 | No | 44054 | Adam Duric | 1 | 1.1 / 1.2 | 1.1 / 1.2 | SEP
60LBG10BR943 | 1 | P235GH (1.0345) | P235GH (1.0345) | BW | 60.3 | 50 | 3.6 | 60.3 | 50 | 3.6 | V | HER-001 | 0 | IMR-VP-12-2012 | 141 | BOEHLER "DMO-IG" | 2,0 : 3,0 | - | - | 1 | _ | 0.05 | _ | _ | _ | see remark 2) on WPS | <350 | No | 44054 | Adam Duric | 1 | 1.1 / 1.2 | 1.1 / 1.2 | SEP
60LBG10BR943 | 5 | P235GH (1.0345) | P235GH (1.0345) | BW | 60.3 | 50 | 3.6 | 60.3 | 50 | 3.6 | V | HER-001 | 0 | IMR-VP-12-2012 | 141 | BOEHLER "DMO-IG" | 2,0 : 3,0 | - | - | 1 | _ | 0.05 | _ | _ | _ | see remark 2) on WPS | <350 | No | 44054 | Adam Duric | 1 | 1.1 / 1.2 | 1.1 / 1.2 | SEP
60LBG10BR943 | 8 | P235GH (1.0345) | P235GH (1.0345) | BW | 60.3 | 50 | 3.6 | 60.3 | 50 | 3.6 | V | HER-001 | 0 | IMR-VP-12-2012 | 141 | BOEHLER "DMO-IG" | 2,0 : 3,0 | - | - | 1 | _ | 0.05 | _ | _ | _ | see remark 2) on WPS | <350 | No | 44054 | Adam Duric | 1 | 1.1 / 1.2 | 1.1 / 1.2 | SEP
60LBG25BR001-UHY00Y-00L | 1 | P235GH (1.0345) | P235GH (1.0345) | BW | 273 | 250 | 6.3 | 273 | 250 | 6.3 | V | HER-001 | 0 | IMR-VP-12-2012 | 141 | BOEHLER "DMO-IG" | 2,0 : 3,0 | - | - | 1 | _ | 0.05 | _ | _ | _ | see remark 2) on WPS | <350 | No | 44020 | Adam Duric | 1 | 1.1 / 1.2 | 1.1 / 1.2 | I
60LBG25BR001-UHY00Y-00L | 4 | P235GH (1.0345) | P235GH (1.0345) | BW | 273 | 250 | 6.3 | 273 | 250 | 6.3 | V | HER-001 | 0 | IMR-VP-12-2012 | 141 | BOEHLER "DMO-IG" | 2,0 : 3,0 | - | - | 1 | _ | 0.05 | _ | _ | _ | see remark 2) on WPS | <350 | No | 44020 | Adam Duric | 1 | 1.1 / 1.2 | 1.1 / 1.2 | I
60LBG25BR001-UHY00Y-D12 | 1 | P235GH (1.0345) | P235GH (1.0345) | BW | 273 | 250 | 6.3 | 273 | 250 | 6.3 | V | HER-001 | 0 | IMR-VP-12-2012 | 141 | BOEHLER "DMO-IG" | 2,0 : 3,0 | - | - | 1 | _ | 0.05 | _ | _ | _ | see remark 2) on WPS | <350 | No | 44020 | Adam Duric | 1 | 1.1 / 1.2 | 1.1 / 1.2 | I
60LBG25BR001-UHY00Y-D12 | 8 | P235GH (1.0345) | P235GH (1.0345) | BW | 273 | 250 | 6.3 | 273 | 250 | 6.3 | V | HER-001 | 0 | IMR-VP-12-2012 | 141 | BOEHLER "DMO-IG" | 2,0 : 3,0 | - | - | 1 | _ | 0.05 | _ | _ | _ | see remark 2) on WPS | <350 | No | 44050 | Adam Duric | 1 | 1.1 / 1.2 | 1.1 / 1.2 | I
60LBG30BR001-UMCL1Y-01L | 1 | P235GH (1.0345) | P235GH (1.0345) | BW | 114.3 | 100 | 3.6 | 114.3 | 100 | 3.6 | V | HER-001 | 0 | IMR-VP-12-2012 | 141 | BOEHLER "DMO-IG" | 2,0 : 3,0 | - | - | 1 | _ | 0.05 | _ | _ | _ | see remark 2) on WPS | <350 | No | 44054 | Adam Duric | 1 | 1.1 / 1.2 | 1.1 / 1.2 | I
60LBG30BR001-UMCL1Y-01L | 3 | P235GH (1.0345) | P235GH (1.0345) | BW | 114.3 | 100 | 3.6 | 114.3 | 100 | 3.6 | V | HER-001 | 0 | IMR-VP-12-2012 | 141 | BOEHLER "DMO-IG" | 2,0 : 3,0 | - | - | 1 | _ | 0.05 | _ | _ | _ | see remark 2) on WPS | <350 | No | 44054 | Adam Duric | 1 | 1.1 / 1.2 | 1.1 / 1.2 | I
60LBG30BR001-UMCL1Y-02L | 1 | P235GH (1.0345) | P235GH (1.0345) | BW | 114.3 | 100 | 3.6 | 114.3 | 100 | 3.6 | V | HER-001 | 0 | IMR-VP-12-2012 | 141 | BOEHLER "DMO-IG" | 2,0 : 3,0 | - | - | 1 | _ | 0.05 | _ | _ | _ | see remark 2) on WPS | <350 | No | 44054 | Adam Duric | 1 | 1.1 / 1.2 | 1.1 / 1.2 | I
60LBG30BR001-UMCL1Y-G41 | 1 | P235GH (1.0345) | P235GH (1.0345) | BW | 114.3 | 100 | 3.6 | 114.3 | 100 | 3.6 | V | HER-001 | 0 | IMR-VP-12-2012 | 141 | BOEHLER "DMO-IG" | 2,0 : 3,0 | - | - | 1 | _ | 0.05 | _ | _ | _ | see remark 2) on WPS | <350 | No | 44054 | Adam Duric | 1 | 1.1 / 1.2 | 1.1 / 1.2 | I
60LBG30BR001-UMCL1Y-G41 | 4 | P235GH (1.0345) | P235GH (1.0345) | BW | 114.3 | 100 | 3.6 | 114.3 | 100 | 3.6 | V | HER-001 | 0 | IMR-VP-12-2012 | 141 | BOEHLER "DMO-IG" | 2,0 : 3,0 | - | - | 1 | _ | 0.05 | _ | _ | _ | see remark 2) on WPS | <350 | No | 44054 | Adam Duric | 1 | 1.1 / 1.2 | 1.1 / 1.2 | I
60LBG30BR001-UMCL1Y-J41 | 1 | P235GH (1.0345) | P235GH (1.0345) | BW | 114.3 | 100 | 3.6 | 114.3 | 100 | 3.6 | V | HER-001 | 0 | IMR-VP-12-2012 | 141 | BOEHLER "DMO-IG" | 2,0 : 3,0 | - | - | 1 | _ | 0.05 | _ | _ | _ | see remark 2) on WPS | <350 | No | 44054 | Adam Duric | 1 | 1.1 / 1.2 | 1.1 / 1.2 | I
60LBG30BR001-UMCL1Y-J41 | 4 | P235GH (1.0345) | P235GH (1.0345) | BW | 114.3 | 100 | 3.6 | 114.3 | 100 | 3.6 | V | HER-001 | 0 | IMR-VP-12-2012 | 141 | BOEHLER "DMO-IG" | 2,0 : 3,0 | - | - | 1 | _ | 0.05 | _ | _ | _ | see remark 2) on WPS | <350 | No | 44054 | Adam Duric | 1 | 1.1 / 1.2 | 1.1 / 1.2 | I
60LBG30BR001-UMCL1Y-L40 | 1 | P235GH (1.0345) | P235GH (1.0345) | BW | 114.3 | 100 | 3.6 | 114.3 | 100 | 3.6 | V | HER-001 | 0 | IMR-VP-12-2012 | 141 | BOEHLER "DMO-IG" | 2,0 : 3,0 | - | - | 1 | _ | 0.05 | _ | _ | _ | see remark 2) on WPS | <350 | No | 44054 | Adam Duric | 1 | 1.1 / 1.2 | 1.1 / 1.2 | I
60LBG30BR001-UMCL1Y-L40 | 6 | P235GH (1.0345) | P235GH (1.0345) | BW | 114.3 | 100 | 3.6 | 114.3 | 100 | 3.6 | V | HER-001 | 0 | IMR-VP-12-2012 | 141 | BOEHLER "DMO-IG" | 2,0 : 3,0 | - | - | 1 | _ | 0.05 | _ | _ | _ | see remark 2) on WPS | <350 | No | 44054 | Adam Duric | 1 | 1.1 / 1.2 | 1.1 / 1.2 | I
60LBG30BR002 | 3 | P235GH (1.0345) | P235GH (1.0345) | BW | 114.3 | 100 | 3.6 | 114.3 | 100 | 3.6 | V | HER-001 | 0 | IMR-VP-12-2012 | 141 | BOEHLER "DMO-IG" | 2,0 : 3,0 | - | - | 1 | _ | 0.05 | _ | _ | _ | see remark 2) on WPS | <350 | No | 44054 | Adam Duric | 1 | 1.1 / 1.2 | 1.1 / 1.2 | I
60LBG30BR002 | 5 | P235GH (1.0345) | P235GH (1.0345) | BW | 114.3 | 100 | 3.6 | 114.3 | 100 | 3.6 | V | HER-001 | 0 | IMR-VP-12-2012 | 141 | BOEHLER "DMO-IG" | 2,0 : 3,0 | - | - | 1 | _ | 0.05 | _ | _ | _ | see remark 2) on WPS | <350 | No | 44054 | Adam Duric | 1 | 1.1 / 1.2 | 1.1 / 1.2 | I
60LBG30BR002 | 7 | P235GH (1.0345) | P235GH (1.0345) | BW | 114.3 | 100 | 3.6 | 114.3 | 100 | 3.6 | V | HER-001 | 0 | IMR-VP-12-2012 | 141 | BOEHLER "DMO-IG" | 2,0 : 3,0 | - | - | 1 | _ | 0.05 | _ | _ | _ | see remark 2) on WPS | <350 | No | 44054 | Adam Duric | 1 | 1.1 / 1.2 | 1.1 / 1.2 | I
60LBG30BR002 | 11 | P235GH (1.0345) | P235GH (1.0345) | BW | 114.3 | 100 | 3.6 | 114.3 | 100 | 3.6 | V | HER-001 | 0 | IMR-VP-12-2012 | 141 | BOEHLER "DMO-IG" | 2,0 : 3,0 | - | - | 1 | _ | 0.05 | _ | _ | _ | see remark 2) on WPS | <350 | No | 44054 | Adam Duric | 1 | 1.1 / 1.2 | 1.1 / 1.2 | I
60LBG30BR002 | 15 | P235GH (1.0345) | P235GH (1.0345) | BW | 114.3 | 100 | 3.6 | 114.3 | 100 | 3.6 | V | HER-001 | 0 | IMR-VP-12-2012 | 141 | BOEHLER "DMO-IG" | 2,0 : 3,0 | - | - | 1 | _ | 0.05 | _ | _ | _ | see remark 2) on WPS | <350 | No | 44054 | Adam Duric | 1 | 1.1 / 1.2 | 1.1 / 1.2 | I
60LBG30BR005 | 1 | P235GH (1.0345) | P235GH (1.0345) | BW | 114.3 | 100 | 3.6 | 114.3 | 100 | 3.6 | V | HER-001 | 0 | IMR-VP-12-2012 | 141 | BOEHLER "DMO-IG" | 2,0 : 3,0 | - | - | 1 | _ | 0.05 | _ | _ | _ | see remark 2) on WPS | <350 | No | 44054 | Adam Duric | 1 | 1.1 / 1.2 | 1.1 / 1.2 | I
60LBG30BR006 | 8 | 16Mo3 (1.5415) | P235GH (1.0345) | BW | 114.3 | 100 | 3.6 | 100 | 100 | 3.6 | V | HER-001 | 0 | IMR-VP-12-2012 | 141 | BOEHLER "DMO-IG" | 2,0 : 3,0 | - | - | 1 | _ | 0.05 | 0.05 | _ | _ | see remark 2) on WPS | <350 | No | 44054 | Adam Duric | 1 | 1.1 / 1.2 | 1.1 / 1.2 | I
60LBG30BR006 | 9 | P235GH (1.0345) | 16Mo3 (1.5415) | BW | 100 | 100 | 3.6 | 114.3 | 100 | 3.6 | V | HER-001 | 0 | IMR-VP-12-2012 | 141 | BOEHLER "DMO-IG" | 2,0 : 3,0 | - | - | 1 | _ | 0.05 | 0.05 | _ | _ | see remark 2) on WPS | <350 | No | 44054 | Adam Duric | 1 | 1.1 / 1.2 | 1.1 / 1.2 | I
60LBG30BR006 | 12 | 16Mo3 (1.5415) | 16Mo3 (1.5415) | BW | 114.3 | 100 | 3.6 | 114.3 | 100 | 3.6 | V | HER-001 | 0 | IMR-VP-12-2012 | 141 | BOEHLER "DMO-IG" | 2,0 : 3,0 | - | - | 1 | _ | 0.05 | 0.05 | _ | _ | see remark 2) on WPS | <350 | No | 44054 | Adam Duric | 1 | 1.1 / 1.2 | 1.1 / 1.2 | I
60LBG30BR006 | 14 | 16Mo3 (1.5415) | 16Mo3 (1.5415) | BW | 114.3 | 100 | 3.6 | 114.3 | 100 | 3.6 | V | HER-001 | 0 | IMR-VP-12-2012 | 141 | BOEHLER "DMO-IG" | 2,0 : 3,0 | - | - | 1 | _ | 0.05 | 0.05 | _ | _ | see remark 2) on WPS | <350 | No | 44054 | Adam Duric | 1 | 1.1 / 1.2 | 1.1 / 1.2 | I
60LBG30BR006 | 18 | 16Mo3 (1.5415) | 16Mo3 (1.5415) | BW | 114.3 | 100 | 3.6 | 114.3 | 100 | 3.6 | V | HER-001 | 0 | IMR-VP-12-2012 | 141 | BOEHLER "DMO-IG" | 2,0 : 3,0 | - | - | 1 | _ | 0.05 | 0.05 | _ | _ | see remark 2) on WPS | <350 | No | 44054 | Adam Duric | 1 | 1.1 / 1.2 | 1.1 / 1.2 | I
60LBG30BR192 | 4 | P235GH (1.0345) | P235GH (1.0345) | BW | 60.3 | 50 | 3.6 | 60.3 | 50 | 3.6 | V | HER-001 | 0 | IMR-VP-12-2012 | 141 | BOEHLER "DMO-IG" | 2,0 : 3,0 | - | - | 1 | _ | 0.05 | _ | _ | _ | see remark 2) on WPS | <350 | No | 44054 | Adam Duric | 1 | 1.1 / 1.2 | 1.1 / 1.2 | SEP
60LBG30BR192 | 7 | P235GH (1.0345) | P235GH (1.0345) | BW | 60.3 | 50 | 3.6 | 60.3 | 50 | 3.6 | V | HER-001 | 0 | IMR-VP-12-2012 | 141 | BOEHLER "DMO-IG" | 2,0 : 3,0 | - | - | 1 | _ | 0.05 | _ | _ | _ | see remark 2) on WPS | <350 | No | 44054 | Adam Duric | 1 | 1.1 / 1.2 | 1.1 / 1.2 | SEP
60LBG30BR192 | 10 | P235GH (1.0345) | P235GH (1.0345) | BW | 60.3 | 50 | 3.6 | 60.3 | 50 | 3.6 | V | HER-001 | 0 | IMR-VP-12-2012 | 141 | BOEHLER "DMO-IG" | 2,0 : 3,0 | - | - | 1 | _ | 0.05 | _ | _ | _ | see remark 2) on WPS | <350 | No | 44054 | Adam Duric | 1 | 1.1 / 1.2 | 1.1 / 1.2 | SEP
60LBG30BR192 | 15 | P235GH (1.0345) | P235GH (1.0345) | BW | 60.3 | 50 | 3.6 | 60.3 | 50 | 3.6 | V | HER-001 | 0 | IMR-VP-12-2012 | 141 | BOEHLER "DMO-IG" | 2,0 : 3,0 | - | - | 1 | _ | 0.05 | _ | _ | _ | see remark 2) on WPS | <350 | No | 44054 | Adam Duric | 1 | 1.1 / 1.2 | 1.1 / 1.2 | SEP
60LBG30BR192 | 19 | P235GH (1.0345) | P235GH (1.0345) | BW | 60.3 | 50 | 3.6 | 60.3 | 50 | 3.6 | V | HER-001 | 0 | IMR-VP-12-2012 | 141 | BOEHLER "DMO-IG" | 2,0 : 3,0 | - | - | 1 | _ | 0.05 | _ | _ | _ | see remark 2) on WPS | <350 | No | 44054 | Adam Duric | 1 | 1.1 / 1.2 | 1.1 / 1.2 | SEP
60LBG30BR192 | 23 | P235GH (1.0345) | P235GH (1.0345) | BW | 60.3 | 50 | 3.6 | 60.3 | 50 | 3.6 | V | HER-001 | 0 | IMR-VP-12-2012 | 141 | BOEHLER "DMO-IG" | 2,0 : 3,0 | - | - | 1 | _ | 0.05 | _ | _ | _ | see remark 2) on WPS | <350 | No | 44054 | Adam Duric | 1 | 1.1 / 1.2 | 1.1 / 1.2 | SEP
60LBG30BR193-LCM10Y-A10 | 1 | P235GH (1.0345) | P235GH (1.0345) | BW | 60.3 | 50 | 3.6 | 60.3 | 50 | 3.6 | V | HER-001 | 0 | IMR-VP-12-2012 | 141 | BOEHLER "DMO-IG" | 2,0 : 3,0 | - | - | 1 | _ | 0.05 | _ | _ | _ | see remark 2) on WPS | <350 | No | 44054 | Adam Duric | 1 | 1.1 / 1.2 | 1.1 / 1.2 | SEP
60LBG30BR303 | 1 | 16Mo3 (1.5415) | 16Mo3 (1.5415) | BW | 33.7 | 25 | 4 | 33.7 | 25 | 4 | V | HER-001 | 0 | IMR-VP-12-2012 | 141 | BOEHLER "DMO-IG" | 2,0 : 3,0 | - | - | 1 | _ | 0.05 | _ | _ | _ | see remark 2) on WPS | <350 | No | 44054 | Adam Duric | 1 | 1.1 / 1.2 | 1.1 / 1.2 | SEP
60LBG30BR303 | 2 | 16Mo3 (1.5415) | 16Mo3 (1.5415) | BW | 33.7 | 25 | 4 | 33.7 | 25 | 4 | V | HER-001 | 0 | IMR-VP-12-2012 | 141 | BOEHLER "DMO-IG" | 2,0 : 3,0 | - | - | 1 | _ | 0.05 | _ | _ | _ | see remark 2) on WPS | <350 | No | 44054 | Adam Duric | 1 | 1.1 / 1.2 | 1.1 / 1.2 | SEP
60LBG30BR303 | 3 | 16Mo3 (1.5415) | 16Mo3 (1.5415) | BW | 33.7 | 25 | 4 | 33.7 | 25 | 4 | V | HER-001 | 0 | IMR-VP-12-2012 | 141 | BOEHLER "DMO-IG" | 2,0 : 3,0 | - | - | 1 | _ | 0.05 | _ | _ | _ | see remark 2) on WPS | <350 | No | 44054 | Adam Duric | 1 | 1.1 / 1.2 | 1.1 / 1.2 | SEP
60LBG30BR303 | 4 | 16Mo3 (1.5415) | 16Mo3 (1.5415) | BW | 33.7 | 25 | 4 | 33.7 | 25 | 4 | V | HER-001 | 0 | IMR-VP-12-2012 | 141 | BOEHLER "DMO-IG" | 2,0 : 3,0 | - | - | 1 | _ | 0.05 | _ | _ | _ | see remark 2) on WPS | <350 | No | 44054 | Adam Duric | 1 | 1.1 / 1.2 | 1.1 / 1.2 | SEP
60LBG30BR303 | 5 | 16Mo3 (1.5415) | 16Mo3 (1.5415) | BW | 33.7 | 25 | 4 | 33.7 | 25 | 4 | V | HER-001 | 0 | IMR-VP-12-2012 | 141 | BOEHLER "DMO-IG" | 2,0 : 3,0 | - | - | 1 | _ | 0.05 | _ | _ | _ | see remark 2) on WPS | <350 | No | 44054 | Adam Duric | 1 | 1.1 / 1.2 | 1.1 / 1.2 | SEP
60LBG30BR304 | 1 | 16Mo3 (1.5415) | 16Mo3 (1.5415) | BW | 33.7 | 25 | 4 | 33.7 | 25 | 4 | V | HER-001 | 0 | IMR-VP-12-2012 | 141 | BOEHLER "DMO-IG" | 2,0 : 3,0 | - | - | 1 | _ | 0.05 | _ | _ | _ | see remark 2) on WPS | <350 | No | 44054 | Adam Duric | 1 | 1.1 / 1.2 | 1.1 / 1.2 | SEP
60LBG30BR304 | 2 | 16Mo3 (1.5415) | 16Mo3 (1.5415) | BW | 33.7 | 25 | 4 | 33.7 | 25 | 4 | V | HER-001 | 0 | IMR-VP-12-2012 | 141 | BOEHLER "DMO-IG" | 2,0 : 3,0 | - | - | 1 | _ | 0.05 | _ | _ | _ | see remark 2) on WPS | <350 | No | 44054 | Adam Duric | 1 | 1.1 / 1.2 | 1.1 / 1.2 | SEP
60LBG30BR304 | 3 | 16Mo3 (1.5415) | 16Mo3 (1.5415) | BW | 33.7 | 25 | 4 | 33.7 | 25 | 4 | V | HER-001 | 0 | IMR-VP-12-2012 | 141 | BOEHLER "DMO-IG" | 2,0 : 3,0 | - | - | 1 | _ | 0.05 | _ | _ | _ | see remark 2) on WPS | <350 | No | 44054 | Adam Duric | 1 | 1.1 / 1.2 | 1.1 / 1.2 | SEP
60LBG30BR304 | 4 | 16Mo3 (1.5415) | 16Mo3 (1.5415) | BW | 33.7 | 25 | 4 | 33.7 | 25 | 4 | V | HER-001 | 0 | IMR-VP-12-2012 | 141 | BOEHLER "DMO-IG" | 2,0 : 3,0 | - | - | 1 | _ | 0.05 | _ | _ | _ | see remark 2) on WPS | <350 | No | 44054 | Adam Duric | 1 | 1.1 / 1.2 | 1.1 / 1.2 | SEP
60LBG30BR304 | 5 | 16Mo3 (1.5415) | 16Mo3 (1.5415) | BW | 33.7 | 25 | 4 | 33.7 | 25 | 4 | V | HER-001 | 0 | IMR-VP-12-2012 | 141 | BOEHLER "DMO-IG" | 2,0 : 3,0 | - | - | 1 | _ | 0.05 | _ | _ | _ | see remark 2) on WPS | <350 | No | 44054 | Adam Duric | 1 | 1.1 / 1.2 | 1.1 / 1.2 | SEP
60LBG30BR311 | 1 | 16Mo3 (1.5415) | 16Mo3 (1.5415) | BW | 21.3 | 15 | 3.2 | 21.3 | 15 | 3.2 | V | HER-015 | 0 | IMR-VP-17-2015 | 141 | BOEHLER "DMO-IG" | 2,0 : 2,4 | - | - | 1 | _ | 0.05 | _ | _ | _ | see remark 2) on WPS | <340 | No | 44063 | Adam Duric | 1 | 1.1 / 1.2 | 1.1 / 1.2 | SEP
60LBG30BR311 | 2 | 16Mo3 (1.5415) | 16Mo3 (1.5415) | BW | 21.3 | 15 | 3.2 | 21.3 | 15 | 3.2 | V | HER-015 | 0 | IMR-VP-17-2015 | 141 | BOEHLER "DMO-IG" | 2,0 : 2,4 | - | - | 1 | _ | 0.05 | _ | _ | _ | see remark 2) on WPS | <340 | No | 44063 | Adam Duric | 1 | 1.1 / 1.2 | 1.1 / 1.2 | SEP
60LBG30BR312 | 1 | 16Mo3 (1.5415) | 16Mo3 (1.5415) | BW | 21.3 | 15 | 3.2 | 21.3 | 15 | 3.2 | V | HER-015 | 0 | IMR-VP-17-2015 | 141 | BOEHLER "DMO-IG" | 2,0 : 2,4 | - | - | 1 | _ | 0.05 | _ | _ | _ | see remark 2) on WPS | <340 | No | 44063 | Adam Duric | 1 | 1.1 / 1.2 | 1.1 / 1.2 | SEP
60LBG30BR312 | 2 | 16Mo3 (1.5415) | 16Mo3 (1.5415) | BW | 21.3 | 15 | 3.2 | 21.3 | 15 | 3.2 | V | HER-015 | 0 | IMR-VP-17-2015 | 141 | BOEHLER "DMO-IG" | 2,0 : 2,4 | - | - | 1 | _ | 0.05 | _ | _ | _ | see remark 2) on WPS | <340 | No | 44063 | Adam Duric | 1 | 1.1 / 1.2 | 1.1 / 1.2 | SEP
60LBG30BR315 | 1 | P235GH (1.0345) | 16Mo3 (1.5415) | BW | 33.7 | 25 | 4 | 33.7 | 25 | 4 | V | HER-001 | 0 | IMR-VP-12-2012 | 141 | BOEHLER "DMO-IG" | 2,0 : 3,0 | - | - | 1 | _ | 0.05 | _ | _ | _ | see remark 2) on WPS | <350 | No | 44054 | Adam Duric | 1 | 1.1 / 1.2 | 1.1 / 1.2 | SEP
60LBG30BR315 | 2 | P235GH (1.0345) | P235GH (1.0345) | BW | 33.7 | 25 | 4 | 33.7 | 25 | 4 | V | HER-001 | 0 | IMR-VP-12-2012 | 141 | BOEHLER "DMO-IG" | 2,0 : 3,0 | - | - | 1 | _ | 0.05 | _ | _ | _ | see remark 2) on WPS | <350 | No | 44054 | Adam Duric | 1 | 1.1 / 1.2 | 1.1 / 1.2 | SEP
60LBG30BR315 | 3 | P235GH (1.0345) | P235GH (1.0345) | BW | 33.7 | 25 | 4 | 33.7 | 25 | 4 | V | HER-001 | 0 | IMR-VP-12-2012 | 141 | BOEHLER "DMO-IG" | 2,0 : 3,0 | - | - | 1 | _ | 0.05 | _ | _ | _ | see remark 2) on WPS | <350 | No | 44054 | Adam Duric | 1 | 1.1 / 1.2 | 1.1 / 1.2 | SEP
60LBG30BR315 | 4 | P235GH (1.0345) | P235GH (1.0345) | BW | 33.7 | 25 | 4 | 33.7 | 25 | 4 | V | HER-001 | 0 | IMR-VP-12-2012 | 141 | BOEHLER "DMO-IG" | 2,0 : 3,0 | - | - | 1 | _ | 0.05 | _ | _ | _ | see remark 2) on WPS | <350 | No | 44054 | Adam Duric | 1 | 1.1 / 1.2 | 1.1 / 1.2 | SEP
60LBG30BR316 | 1 | P235GH (1.0345) | 16Mo3 (1.5415) | BW | 33.7 | 25 | 4 | 33.7 | 25 | 4 | V | HER-001 | 0 | IMR-VP-12-2012 | 141 | BOEHLER "DMO-IG" | 2,0 : 3,0 | - | - | 1 | _ | 0.05 | _ | _ | _ | see remark 2) on WPS | <350 | No | 44054 | Adam Duric | 1 | 1.1 / 1.2 | 1.1 / 1.2 | SEP
60LBG30BR316 | 2 | P235GH (1.0345) | P235GH (1.0345) | BW | 33.7 | 25 | 4 | 33.7 | 25 | 4 | V | HER-001 | 0 | IMR-VP-12-2012 | 141 | BOEHLER "DMO-IG" | 2,0 : 3,0 | - | - | 1 | _ | 0.05 | _ | _ | _ | see remark 2) on WPS | <350 | No | 44054 | Adam Duric | 1 | 1.1 / 1.2 | 1.1 / 1.2 | SEP
60LBG30BR316 | 3 | P235GH (1.0345) | P235GH (1.0345) | BW | 33.7 | 25 | 4 | 33.7 | 25 | 4 | V | HER-001 | 0 | IMR-VP-12-2012 | 141 | BOEHLER "DMO-IG" | 2,0 : 3,0 | - | - | 1 | _ | 0.05 | _ | _ | _ | see remark 2) on WPS | <350 | No | 44054 | Adam Duric | 1 | 1.1 / 1.2 | 1.1 / 1.2 | SEP
60LBG30BR316 | 4 | P235GH (1.0345) | P235GH (1.0345) | BW | 33.7 | 25 | 4 | 33.7 | 25 | 4 | V | HER-001 | 0 | IMR-VP-12-2012 | 141 | BOEHLER "DMO-IG" | 2,0 : 3,0 | - | - | 1 | _ | 0.05 | _ | _ | _ | see remark 2) on WPS | <350 | No | 44054 | Adam Duric | 1 | 1.1 / 1.2 | 1.1 / 1.2 | SEP
60LBG30BR316 | 5 | P235GH (1.0345) | P235GH (1.0345) | BW | 33.7 | 25 | 4 | 33.7 | 25 | 4 | V | HER-001 | 0 | IMR-VP-12-2012 | 141 | BOEHLER "DMO-IG" | 2,0 : 3,0 | - | - | 1 | _ | 0.05 | _ | _ | _ | see remark 2) on WPS | <350 | No | 44054 | Adam Duric | 1 | 1.1 / 1.2 | 1.1 / 1.2 | SEP
60LBG30BR321 | 1 | 16Mo3 (1.5415) | 16Mo3 (1.5415) | BW | 33.7 | 25 | 4 | 33.7 | 25 | 4 | V | HER-001 | 0 | IMR-VP-12-2012 | 141 | BOEHLER "DMO-IG" | 2,0 : 3,0 | - | - | 1 | _ | 0.05 | _ | _ | _ | see remark 2) on WPS | <350 | No | 44054 | Adam Duric | 1 | 1.1 / 1.2 | 1.1 / 1.2 | SEP
60LBG30BR322 | 1 | 16Mo3 (1.5415) | 16Mo3 (1.5415) | BW | 60.3 | 50 | 3.6 | 60.3 | 50 | 3.6 | V | HER-001 | 0 | IMR-VP-12-2012 | 141 | BOEHLER "DMO-IG" | 2,0 : 3,0 | - | - | 1 | _ | 0.05 | _ | _ | _ | see remark 2) on WPS | <350 | No | 44054 | Adam Duric | 1 | 1.1 / 1.2 | 1.1 / 1.2 | SEP
60LBG30BR901 | 1 | 16Mo3 (1.5415) | 16Mo3 (1.5415) | BW | 114.3 | 100 | 3.6 | 114.3 | 100 | 3.6 | V | HER-001 | 0 | IMR-VP-12-2012 | 141 | BOEHLER "DMO-IG" | 2,0 : 3,0 | - | - | 1 | _ | 0.05 | _ | _ | _ | see remark 2) on WPS | <350 | No | 44054 | Adam Duric | 1 | 1.1 / 1.2 | 1.1 / 1.2 | I
60LBG30BR902 | 1 | 16Mo3 (1.5415) | 16Mo3 (1.5415) | BW | 33.7 | 25 | 4 | 33.7 | 25 | 4 | V | HER-001 | 0 | IMR-VP-12-2012 | 141 | BOEHLER "DMO-IG" | 2,0 : 3,0 | - | - | 1 | _ | 0.05 | _ | _ | _ | see remark 2) on WPS | <350 | No | 44054 | Adam Duric | 1 | 1.1 / 1.2 | 1.1 / 1.2 | SEP
60LBG30BR902 | 2 | 16Mo3 (1.5415) | 16Mo3 (1.5415) | BW | 33.7 | 25 | 4 | 33.7 | 25 | 4 | V | HER-001 | 0 | IMR-VP-12-2012 | 141 | BOEHLER "DMO-IG" | 2,0 : 3,0 | - | - | 1 | _ | 0.05 | _ | _ | _ | see remark 2) on WPS | <350 | No | 44054 | Adam Duric | 1 | 1.1 / 1.2 | 1.1 / 1.2 | SEP
60LBG30BR902 | 3 | 16Mo3 (1.5415) | 16Mo3 (1.5415) | BW | 33.7 | 25 | 4 | 33.7 | 25 | 4 | V | HER-001 | 0 | IMR-VP-12-2012 | 141 | BOEHLER "DMO-IG" | 2,0 : 3,0 | - | - | 1 | _ | 0.05 | _ | _ | _ | see remark 2) on WPS | <350 | No | 44054 | Adam Duric | 1 | 1.1 / 1.2 | 1.1 / 1.2 | SEP
60LBG30BR902 | 4 | 16Mo3 (1.5415) | 16Mo3 (1.5415) | BW | 33.7 | 25 | 4 | 33.7 | 25 | 4 | V | HER-001 | 0 | IMR-VP-12-2012 | 141 | BOEHLER "DMO-IG" | 2,0 : 3,0 | - | - | 1 | _ | 0.05 | _ | _ | _ | see remark 2) on WPS | <350 | No | 44054 | Adam Duric | 1 | 1.1 / 1.2 | 1.1 / 1.2 | SEP
60LBG30BR902 | 5 | 16Mo3 (1.5415) | 16Mo3 (1.5415) | BW | 33.7 | 25 | 4 | 33.7 | 25 | 4 | V | HER-001 | 0 | IMR-VP-12-2012 | 141 | BOEHLER "DMO-IG" | 2,0 : 3,0 | - | - | 1 | _ | 0.05 | _ | _ | _ | see remark 2) on WPS | <350 | No | 44054 | Adam Duric | 1 | 1.1 / 1.2 | 1.1 / 1.2 | SEP
60LBG30BR904 | 4 | 16Mo3 (1.5415) | 16Mo3 (1.5415) | BW | 33.7 | 25 | 4 | 33.7 | 25 | 4 | V | HER-001 | 0 | IMR-VP-12-2012 | 141 | BOEHLER "DMO-IG" | 2,0 : 3,0 | - | - | 1 | _ | 0.05 | _ | _ | _ | see remark 2) on WPS | <350 | No | 44054 | Adam Duric | 1 | 1.1 / 1.2 | 1.1 / 1.2 | SEP
60LBG30BR905 | 4 | 16Mo3 (1.5415) | 16Mo3 (1.5415) | BW | 33.7 | 25 | 4 | 33.7 | 25 | 4 | V | HER-001 | 0 | IMR-VP-12-2012 | 141 | BOEHLER "DMO-IG" | 2,0 : 3,0 | - | - | 1 | _ | 0.05 | _ | _ | _ | see remark 2) on WPS | <350 | No | 44054 | Adam Duric | 1 | 1.1 / 1.2 | 1.1 / 1.2 | SEP
60LBG30BR905 | 5 | 16Mo3 (1.5415) | 16Mo3 (1.5415) | BW | 33.7 | 25 | 4 | 33.7 | 25 | 4 | V | HER-001 | 0 | IMR-VP-12-2012 | 141 | BOEHLER "DMO-IG" | 2,0 : 3,0 | - | - | 1 | _ | 0.05 | _ | _ | _ | see remark 2) on WPS | <350 | No | 44054 | Adam Duric | 1 | 1.1 / 1.2 | 1.1 / 1.2 | SEP
60LBG30BR908 | 1 | 16Mo3 (1.5415) | 16Mo3 (1.5415) | BW | 60.3 | 50 | 3.6 | 60.3 | 50 | 3.6 | V | HER-001 | 0 | IMR-VP-12-2012 | 141 | BOEHLER "DMO-IG" | 2,0 : 3,0 | - | - | 1 | _ | 0.05 | _ | _ | _ | see remark 2) on WPS | <350 | No | 44054 | Adam Duric | 1 | 1.1 / 1.2 | 1.1 / 1.2 | SEP
60LBG30BR909 | 1 | 16Mo3 (1.5415) | 16Mo3 (1.5415) | BW | 60.3 | 50 | 3.6 | 60.3 | 50 | 3.6 | V | HER-001 | 0 | IMR-VP-12-2012 | 141 | BOEHLER "DMO-IG" | 2,0 : 3,0 | - | - | 1 | _ | 0.05 | _ | _ | _ | see remark 2) on WPS | <350 | No | 44054 | Adam Duric | 1 | 1.1 / 1.2 | 1.1 / 1.2 | SEP
60LBG30BR909 | 4 | 16Mo3 (1.5415) | 16Mo3 (1.5415) | BW | 60.3 | 50 | 3.6 | 60.3 | 50 | 3.6 | V | HER-001 | 0 | IMR-VP-12-2012 | 141 | BOEHLER "DMO-IG" | 2,0 : 3,0 | - | - | 1 | _ | 0.05 | _ | _ | _ | see remark 2) on WPS | <350 | No | 44054 | Adam Duric | 1 | 1.1 / 1.2 | 1.1 / 1.2 | SEP
60LBG30BR909 | 8 | 16Mo3 (1.5415) | 16Mo3 (1.5415) | BW | 60.3 | 50 | 3.6 | 60.3 | 50 | 3.6 | V | HER-001 | 0 | IMR-VP-12-2012 | 141 | BOEHLER "DMO-IG" | 2,0 : 3,0 | - | - | 1 | _ | 0.05 | _ | _ | _ | see remark 2) on WPS | <350 | No | 44054 | Adam Duric | 1 | 1.1 / 1.2 | 1.1 / 1.2 | SEP
60LBG30BR909 | 11 | 16Mo3 (1.5415) | 16Mo3 (1.5415) | BW | 60.3 | 50 | 3.6 | 60.3 | 50 | 3.6 | V | HER-001 | 0 | IMR-VP-12-2012 | 141 | BOEHLER "DMO-IG" | 2,0 : 3,0 | - | - | 1 | _ | 0.05 | _ | _ | _ | see remark 2) on WPS | <350 | No | 44054 | Adam Duric | 1 | 1.1 / 1.2 | 1.1 / 1.2 | SEP
60LBG30BR909 | 14 | 16Mo3 (1.5415) | 16Mo3 (1.5415) | BW | 60.3 | 50 | 3.6 | 60.3 | 50 | 3.6 | V | HER-001 | 0 | IMR-VP-12-2012 | 141 | BOEHLER "DMO-IG" | 2,0 : 3,0 | - | - | 1 | _ | 0.05 | _ | _ | _ | see remark 2) on WPS | <350 | No | 44054 | Adam Duric | 1 | 1.1 / 1.2 | 1.1 / 1.2 | SEP
60LBG30BR915 | 1 | P235GH (1.0345) | P235GH (1.0345) | BW | 114.3 | 100 | 3.6 | 114.3 | 100 | 3.6 | V | HER-001 | 0 | IMR-VP-12-2012 | 141 | BOEHLER "DMO-IG" | 2,0 : 3,0 | - | - | 1 | _ | 0.05 | _ | _ | _ | see remark 2) on WPS | <350 | No | 44054 | Adam Duric | 1 | 1.1 / 1.2 | 1.1 / 1.2 | I
60LBG30BR916 | 1 | P235GH (1.0345) | P235GH (1.0345) | BW | 33.7 | 25 | 4 | 33.7 | 25 | 4 | V | HER-001 | 0 | IMR-VP-12-2012 | 141 | BOEHLER "DMO-IG" | 2,0 : 3,0 | - | - | 1 | _ | 0.05 | _ | _ | _ | see remark 2) on WPS | <350 | No | 44054 | Adam Duric | 1 | 1.1 / 1.2 | 1.1 / 1.2 | SEP
60LBG30BR916 | 2 | P235GH (1.0345) | P235GH (1.0345) | BW | 33.7 | 25 | 4 | 33.7 | 25 | 4 | V | HER-001 | 0 | IMR-VP-12-2012 | 141 | BOEHLER "DMO-IG" | 2,0 : 3,0 | - | - | 1 | _ | 0.05 | _ | _ | _ | see remark 2) on WPS | <350 | No | 44054 | Adam Duric | 1 | 1.1 / 1.2 | 1.1 / 1.2 | SEP
60LBG30BR916 | 3 | P235GH (1.0345) | P235GH (1.0345) | BW | 33.7 | 25 | 4 | 33.7 | 25 | 4 | V | HER-001 | 0 | IMR-VP-12-2012 | 141 | BOEHLER "DMO-IG" | 2,0 : 3,0 | - | - | 1 | _ | 0.05 | _ | _ | _ | see remark 2) on WPS | <350 | No | 44054 | Adam Duric | 1 | 1.1 / 1.2 | 1.1 / 1.2 | SEP
60LBG30BR916 | 4 | P235GH (1.0345) | P235GH (1.0345) | BW | 33.7 | 25 | 4 | 33.7 | 25 | 4 | V | HER-001 | 0 | IMR-VP-12-2012 | 141 | BOEHLER "DMO-IG" | 2,0 : 3,0 | - | - | 1 | _ | 0.05 | _ | _ | _ | see remark 2) on WPS | <350 | No | 44054 | Adam Duric | 1 | 1.1 / 1.2 | 1.1 / 1.2 | SEP
60LBG35BR001 | 1 | P235GH (1.0345) | P235GH (1.0345) | BW | 168.3 | 150 | 4.5 | 168.3 | 150 | 4.5 | V | HER-001 | 0 | IMR-VP-12-2012 | 141 | BOEHLER "DMO-IG" | 2,0 : 3,0 | - | - | 1 | _ | 0.05 | _ | _ | _ | see remark 2) on WPS | <350 | No | 44054 | Adam Duric | 1 | 1.1 / 1.2 | 1.1 / 1.2 | I
60LBG35BR001 | 5 | P235GH (1.0345) | P235GH (1.0345) | BW | 168.3 | 150 | 4.5 | 168.3 | 150 | 4.5 | V | HER-001 | 0 | IMR-VP-12-2012 | 141 | BOEHLER "DMO-IG" | 2,0 : 3,0 | - | - | 1 | _ | 0.05 | _ | _ | _ | see remark 2) on WPS | <350 | No | 44054 | Adam Duric | 1 | 1.1 / 1.2 | 1.1 / 1.2 | I
60LBG35BR001 | 7 | P235GH (1.0345) | P250GH (1.0460) | BW | 168.3 | 150 | 4.5 | 168.3 | 150 | 4.5 | V | HER-001 | 0 | IMR-VP-12-2012 | 141 | BOEHLER "DMO-IG" | 2,0 : 3,0 | - | - | 1 | _ | 0.05 | _ | _ | _ | see remark 2) on WPS | <350 | No | 44054 | Adam Duric | 1 | 1.1 / 1.2 | 1.1 / 1.2 | I
60LBG35BR001 | 8 | P250GH (1.0460) | P235GH (1.0345) | BW | 168.3 | 150 | 4.5 | 168.3 | 150 | 4.5 | V | HER-001 | 0 | IMR-VP-12-2012 | 141 | BOEHLER "DMO-IG" | 2,0 : 3,0 | - | - | 1 | _ | 0.05 | _ | _ | _ | see remark 2) on WPS | <350 | No | 44054 | Adam Duric | 1 | 1.1 / 1.2 | 1.1 / 1.2 | I
60LBG35BR001 | 12 | P235GH (1.0345) | P235GH (1.0345) | BW | 168.3 | 150 | 4.5 | 168.3 | 150 | 4.5 | V | HER-001 | 0 | IMR-VP-12-2012 | 141 | BOEHLER "DMO-IG" | 2,0 : 3,0 | - | - | 1 | _ | 0.05 | _ | _ | _ | see remark 2) on WPS | <350 | No | 44054 | Adam Duric | 1 | 1.1 / 1.2 | 1.1 / 1.2 | I
60LBG35BR951 | 1 | P235GH (1.0345) | 16Mo3 (1.5415) | BW | 33.7 | 25 | 4 | 33.7 | 25 | 4 | V | HER-001 | 0 | IMR-VP-12-2012 | 141 | BOEHLER "DMO-IG" | 2,0 : 3,0 | - | - | 1 | _ | 0.05 | _ | _ | _ | see remark 2) on WPS | <350 | No | 44054 | Adam Duric | 1 | 1.1 / 1.2 | 1.1 / 1.2 | SEP
60LBG35BR951 | 2 | P235GH (1.0345) | P250GH (1.0460) | BW | 33.7 | 25 | 4 | 33.7 | 25 | 4 | V | HER-001 | 0 | IMR-VP-12-2012 | 141 | BOEHLER "DMO-IG" | 2,0 : 3,0 | - | - | 1 | _ | 0.05 | _ | _ | _ | see remark 2) on WPS | <350 | No | 44054 | Adam Duric | 1 | 1.1 / 1.2 | 1.1 / 1.2 | SEP
60LBG50BR001 | 1 | P235GH (1.0345) | P235GH (1.0345) | BW | 219.1 | 200 | 6.3 | 219.1 | 200 | 6.3 | V | HER-001 | 0 | IMR-VP-12-2012 | 141 | BOEHLER "DMO-IG" | 2,0 : 3,0 | - | - | 1 | _ | 0.05 | _ | _ | _ | see remark 2) on WPS | <350 | No | 44026 | Adam Duric | 1 | 1.1 / 1.2 | 1.1 / 1.2 | I
60LBG50BR001 | 5 | P235GH (1.0345) | P235GH (1.0345) | BW | 168.3 | 150 | 4.5 | 168.3 | 150 | 4.5 | V | HER-001 | 0 | IMR-VP-12-2012 | 141 | BOEHLER "DMO-IG" | 2,0 : 3,0 | - | - | 1 | _ | 0.05 | _ | _ | _ | see remark 2) on WPS | <350 | No | 44046 | Adam Duric | 1 | 1.1 / 1.2 | 1.1 / 1.2 | I
60LBG50BR001 | 11 | P235GH (1.0345) | P250GH (1.0460) | BW | 168.3 | 150 | 4.5 | 168.3 | 150 | 4.5 | V | HER-001 | 0 | IMR-VP-12-2012 | 141 | BOEHLER "DMO-IG" | 2,0 : 3,0 | - | - | 1 | _ | 0.05 | _ | _ | _ | see remark 2) on WPS | <350 | No | 44046 | Adam Duric | 1 | 1.1 / 1.2 | 1.1 / 1.2 | I
60LBG50BR002 | 1 | P250GH (1.0460) | P235GH (1.0345) | BW | 168.3 | 150 | 4.5 | 168.3 | 150 | 4.5 | V | HER-001 | 0 | IMR-VP-12-2012 | 141 | BOEHLER "DMO-IG" | 2,0 : 3,0 | - | - | 1 | _ | 0.05 | _ | _ | _ | see remark 2) on WPS | <350 | No | 44050 | Adam Duric | 1 | 1.1 / 1.2 | 1.1 / 1.2 | I
60LBG50BR002 | 2 | P235GH (1.0345) | GP240GH (1.0619) | BW | 168.3 | 150 | 4.5 | 168.3 | 150 | 4.5 | V | HER-001 | 0 | IMR-VP-12-2012 | 141 | BOEHLER "DMO-IG" | 2,0 : 3,0 | - | - | 1 | _ | 0.05 | _ | _ | _ | see remark 2) on WPS | <350 | No | 44050 | Adam Duric | 1 | 1.1 / 1.2 | 1.1 / 1.2 | I
60LBG50BR002 | 3 | GP240GH (1.0619) | P235GH (1.0345) | BW | 168.3 | 150 | 4.5 | 168.3 | 150 | 4.5 | V | HER-001 | 0 | IMR-VP-12-2012 | 141 | BOEHLER "DMO-IG" | 2,0 : 3,0 | - | - | 1 | _ | 0.05 | _ | _ | _ | see remark 2) on WPS | <350 | No | 44050 | Adam Duric | 1 | 1.1 / 1.2 | 1.1 / 1.2 | I
60LBG50BR002 | 4 | P235GH (1.0345) | P250GH (1.0460) | BW | 168.3 | 150 | 4.5 | 168.3 | 150 | 4.5 | V | HER-001 | 0 | IMR-VP-12-2012 | 141 | BOEHLER "DMO-IG" | 2,0 : 3,0 | - | - | 1 | _ | 0.05 | _ | _ | _ | see remark 2) on WPS | <350 | No | 44050 | Adam Duric | 1 | 1.1 / 1.2 | 1.1 / 1.2 | I
60LBG50BR002 | 5 | P250GH (1.0460) | P235GH (1.0345) | BW | 168.3 | 150 | 4.5 | 168.3 | 150 | 4.5 | V | HER-001 | 0 | IMR-VP-12-2012 | 141 | BOEHLER "DMO-IG" | 2,0 : 3,0 | - | - | 1 | _ | 0.05 | _ | _ | _ | see remark 2) on WPS | <350 | No | 44050 | Adam Duric | 1 | 1.1 / 1.2 | 1.1 / 1.2 | I
60LBG50BR002 | 8 | P235GH (1.0345) | 16Mo3 (1.5415) | BW | 168.3 | 150 | 4.5 | 168.3 | 150 | 6.3 | V | HER-001 | 0 | IMR-VP-12-2012 | 141 | BOEHLER "DMO-IG" | 2,0 : 3,0 | - | - | 1 | _ | 0.05 | _ | _ | _ | see remark 2) on WPS | <350 | No | 44041 | Damjan Sliško | 1 | 1.1 / 1.2 | 1.1 / 1.2 | I
60LBG50BR311 | 1 | P235GH (1.0345) | P235GH (1.0345) | BW | 33.7 | 25 | 4 | 33.7 | 25 | 4 | V | HER-001 | 0 | IMR-VP-12-2012 | 141 | BOEHLER "DMO-IG" | 2,0 : 3,0 | - | - | 1 | _ | 0.05 | _ | _ | _ | see remark 2) on WPS | <350 | No | 44054 | Adam Duric | 1 | 1.1 / 1.2 | 1.1 / 1.2 | SEP
60LBG50BR311 | 4 | P235GH (1.0345) | P235GH (1.0345) | BW | 60.3 | 50 | 3.6 | 60.3 | 50 | 3.6 | V | HER-001 | 0 | IMR-VP-12-2012 | 141 | BOEHLER "DMO-IG" | 2,0 : 3,0 | - | - | 1 | _ | 0.05 | _ | _ | _ | see remark 2) on WPS | <350 | No | 44054 | Adam Duric | 1 | 1.1 / 1.2 | 1.1 / 1.2 | SEP
60LBG50BR312 | 1 | P235GH (1.0345) | P235GH (1.0345) | BW | 60.3 | 50 | 3.6 | 60.3 | 50 | 3.6 | V | HER-001 | 0 | IMR-VP-12-2012 | 141 | BOEHLER "DMO-IG" | 2,0 : 3,0 | - | - | 1 | _ | 0.05 | _ | _ | _ | see remark 2) on WPS | <350 | No | 44054 | Adam Duric | 1 | 1.1 / 1.2 | 1.1 / 1.2 | SEP
60LBG50BR312 | 4 | P235GH (1.0345) | P235GH (1.0345) | BW | 33.7 | 25 | 4 | 33.7 | 25 | 4 | V | HER-001 | 0 | IMR-VP-12-2012 | 141 | BOEHLER "DMO-IG" | 2,0 : 3,0 | - | - | 1 | _ | 0.05 | _ | _ | _ | see remark 2) on WPS | <350 | No | 44054 | Adam Duric | 1 | 1.1 / 1.2 | 1.1 / 1.2 | SEP
60LBG50BR313 | 1 | P235GH (1.0345) | 16Mo3 (1.5415) | BW | 33.7 | 25 | 4 | 33.7 | 25 | 4 | V | HER-001 | 0 | IMR-VP-12-2012 | 141 | BOEHLER "DMO-IG" | 2,0 : 3,0 | - | - | 1 | _ | 0.05 | _ | _ | _ | see remark 2) on WPS | <350 | No | 44054 | Adam Duric | 1 | 1.1 / 1.2 | 1.1 / 1.2 | SEP
60LBG50BR313 | 2 | P235GH (1.0345) | P235GH (1.0345) | BW | 33.7 | 25 | 4 | 33.7 | 25 | 4 | V | HER-001 | 0 | IMR-VP-12-2012 | 141 | BOEHLER "DMO-IG" | 2,0 : 3,0 | - | - | 1 | _ | 0.05 | _ | _ | _ | see remark 2) on WPS | <350 | No | 44054 | Adam Duric | 1 | 1.1 / 1.2 | 1.1 / 1.2 | SEP
60LBG50BR313 | 3 | P235GH (1.0345) | P235GH (1.0345) | BW | 33.7 | 25 | 4 | 33.7 | 25 | 4 | V | HER-001 | 0 | IMR-VP-12-2012 | 141 | BOEHLER "DMO-IG" | 2,0 : 3,0 | - | - | 1 | _ | 0.05 | _ | _ | _ | see remark 2) on WPS | <350 | No | 44054 | Adam Duric | 1 | 1.1 / 1.2 | 1.1 / 1.2 | SEP
60LBG50BR313 | 4 | P235GH (1.0345) | P235GH (1.0345) | BW | 33.7 | 25 | 4 | 33.7 | 25 | 4 | V | HER-001 | 0 | IMR-VP-12-2012 | 141 | BOEHLER "DMO-IG" | 2,0 : 3,0 | - | - | 1 | _ | 0.05 | _ | _ | _ | see remark 2) on WPS | <350 | No | 44054 | Adam Duric | 1 | 1.1 / 1.2 | 1.1 / 1.2 | SEP
60LBG50BR314 | 1 | P235GH (1.0345) | 16Mo3 (1.5415) | BW | 33.7 | 25 | 4 | 33.7 | 25 | 4 | V | HER-001 | 0 | IMR-VP-12-2012 | 141 | BOEHLER "DMO-IG" | 2,0 : 3,0 | - | - | 1 | _ | 0.05 | _ | _ | _ | see remark 2) on WPS | <350 | No | 44054 | Adam Duric | 1 | 1.1 / 1.2 | 1.1 / 1.2 | SEP
60LBG50BR314 | 2 | P235GH (1.0345) | P235GH (1.0345) | BW | 33.7 | 25 | 4 | 33.7 | 25 | 4 | V | HER-001 | 0 | IMR-VP-12-2012 | 141 | BOEHLER "DMO-IG" | 2,0 : 3,0 | - | - | 1 | _ | 0.05 | _ | _ | _ | see remark 2) on WPS | <350 | No | 44054 | Adam Duric | 1 | 1.1 / 1.2 | 1.1 / 1.2 | SEP
60LBG50BR314 | 3 | P235GH (1.0345) | P235GH (1.0345) | BW | 33.7 | 25 | 4 | 33.7 | 25 | 4 | V | HER-001 | 0 | IMR-VP-12-2012 | 141 | BOEHLER "DMO-IG" | 2,0 : 3,0 | - | - | 1 | _ | 0.05 | _ | _ | _ | see remark 2) on WPS | <350 | No | 44054 | Adam Duric | 1 | 1.1 / 1.2 | 1.1 / 1.2 | SEP
60LBG50BR314 | 4 | P235GH (1.0345) | P235GH (1.0345) | BW | 33.7 | 25 | 4 | 33.7 | 25 | 4 | V | HER-001 | 0 | IMR-VP-12-2012 | 141 | BOEHLER "DMO-IG" | 2,0 : 3,0 | - | - | 1 | _ | 0.05 | _ | _ | _ | see remark 2) on WPS | <350 | No | 44054 | Adam Duric | 1 | 1.1 / 1.2 | 1.1 / 1.2 | SEP
60LBG50BR901 | 1 | P235GH (1.0345) | P235GH (1.0345) | BW | 114.3 | 100 | 3.6 | 114.3 | 100 | 3.6 | V | HER-001 | 0 | IMR-VP-12-2012 | 141 | BOEHLER "DMO-IG" | 2,0 : 3,0 | - | - | 1 | _ | 0.05 | _ | _ | _ | see remark 2) on WPS | <350 | No | 44054 | Adam Duric | 1 | 1.1 / 1.2 | 1.1 / 1.2 | I
60LBG50BR902 | 1 | P235GH (1.0345) | P235GH (1.0345) | BW | 33.7 | 25 | 4 | 33.7 | 25 | 4 | V | HER-001 | 0 | IMR-VP-12-2012 | 141 | BOEHLER "DMO-IG" | 2,0 : 3,0 | - | - | 1 | _ | 0.05 | _ | _ | _ | see remark 2) on WPS | <350 | No | 44054 | Adam Duric | 1 | 1.1 / 1.2 | 1.1 / 1.2 | SEP
60LBG50BR902 | 2 | P235GH (1.0345) | P235GH (1.0345) | BW | 33.7 | 25 | 4 | 33.7 | 25 | 4 | V | HER-001 | 0 | IMR-VP-12-2012 | 141 | BOEHLER "DMO-IG" | 2,0 : 3,0 | - | - | 1 | _ | 0.05 | _ | _ | _ | see remark 2) on WPS | <350 | No | 44054 | Adam Duric | 1 | 1.1 / 1.2 | 1.1 / 1.2 | SEP
60LBG50BR902 | 3 | P235GH (1.0345) | P235GH (1.0345) | BW | 33.7 | 25 | 4 | 33.7 | 25 | 4 | V | HER-001 | 0 | IMR-VP-12-2012 | 141 | BOEHLER "DMO-IG" | 2,0 : 3,0 | - | - | 1 | _ | 0.05 | _ | _ | _ | see remark 2) on WPS | <350 | No | 44054 | Adam Duric | 1 | 1.1 / 1.2 | 1.1 / 1.2 | SEP
60LBG50BR902 | 4 | P235GH (1.0345) | P235GH (1.0345) | BW | 33.7 | 25 | 4 | 33.7 | 25 | 4 | V | HER-001 | 0 | IMR-VP-12-2012 | 141 | BOEHLER "DMO-IG" | 2,0 : 3,0 | - | - | 1 | _ | 0.05 | _ | _ | _ | see remark 2) on WPS | <350 | No | 44054 | Adam Duric | 1 | 1.1 / 1.2 | 1.1 / 1.2 | SEP
60LBG50BR902 | 5 | P235GH (1.0345) | P235GH (1.0345) | BW | 33.7 | 25 | 4 | 33.7 | 25 | 4 | V | HER-001 | 0 | IMR-VP-12-2012 | 141 | BOEHLER "DMO-IG" | 2,0 : 3,0 | - | - | 1 | _ | 0.05 | _ | _ | _ | see remark 2) on WPS | <350 | No | 44054 | Adam Duric | 1 | 1.1 / 1.2 | 1.1 / 1.2 | SEP
60LBG50BR902 | 6 | P235GH (1.0345) | P235GH (1.0345) | BW | 33.7 | 25 | 4 | 33.7 | 25 | 4 | V | HER-001 | 0 | IMR-VP-12-2012 | 141 | BOEHLER "DMO-IG" | 2,0 : 3,0 | - | - | 1 | _ | 0.05 | _ | _ | _ | see remark 2) on WPS | <350 | No | 44054 | Adam Duric | 1 | 1.1 / 1.2 | 1.1 / 1.2 | SEP
60LBG50BR902 | 7 | P235GH (1.0345) | P235GH (1.0345) | BW | 33.7 | 25 | 4 | 33.7 | 25 | 4 | V | HER-001 | 0 | IMR-VP-12-2012 | 141 | BOEHLER "DMO-IG" | 2,0 : 3,0 | - | - | 1 | _ | 0.05 | _ | _ | _ | see remark 2) on WPS | <350 | No | 44054 | Adam Duric | 1 | 1.1 / 1.2 | 1.1 / 1.2 | SEP
60LBG50BR902 | 8 | P235GH (1.0345) | P235GH (1.0345) | BW | 33.7 | 25 | 4 | 33.7 | 25 | 4 | V | HER-001 | 0 | IMR-VP-12-2012 | 141 | BOEHLER "DMO-IG" | 2,0 : 3,0 | - | - | 1 | _ | 0.05 | _ | _ | _ | see remark 2) on WPS | <350 | No | 44054 | Adam Duric | 1 | 1.1 / 1.2 | 1.1 / 1.2 | SEP
60LBG50BR903 | 1 | P235GH (1.0345) | 16Mo3 (1.5415) | BW | 33.7 | 25 | 4 | 33.7 | 25 | 4 | V | HER-001 | 0 | IMR-VP-12-2012 | 141 | BOEHLER "DMO-IG" | 2,0 : 3,0 | - | - | 1 | _ | 0.05 | _ | _ | _ | see remark 2) on WPS | <350 | No | 44054 | Adam Duric | 1 | 1.1 / 1.2 | 1.1 / 1.2 | SEP
60LBG50BR903 | 2 | 16Mo3 (1.5415) | P235GH (1.0345) | BW | 33.7 | 25 | 4 | 33.7 | 25 | 4 | V | HER-001 | 0 | IMR-VP-12-2012 | 141 | BOEHLER "DMO-IG" | 2,0 : 3,0 | - | - | 1 | _ | 0.05 | _ | _ | _ | see remark 2) on WPS | <350 | No | 44054 | Adam Duric | 1 | 1.1 / 1.2 | 1.1 / 1.2 | SEP
60LBG50BR903 | 3 | P235GH (1.0345) | P250GH (1.5415) | BW | 33.7 | 25 | 4 | 33.7 | 25 | 4 | V | HER-001 | 0 | IMR-VP-12-2012 | 141 | BOEHLER "DMO-IG" | 2,0 : 3,0 | - | - | 1 | _ | 0.05 | _ | _ | _ | see remark 2) on WPS | <350 | No | 44054 | Adam Duric | 1 | 1.1 / 1.2 | 1.1 / 1.2 | SEP
60LBG50BR904 | 1 | P235GH (1.0345) | P235GH (1.0345) | BW | 33.7 | 25 | 4 | 33.7 | 25 | 4 | V | HER-001 | 0 | IMR-VP-12-2012 | 141 | BOEHLER "DMO-IG" | 2,0 : 3,0 | - | - | 1 | _ | 0.05 | _ | _ | _ | see remark 2) on WPS | <350 | No | 44054 | Adam Duric | 1 | 1.1 / 1.2 | 1.1 / 1.2 | SEP
60LBG50BR904 | 2 | P235GH (1.0345) | P235GH (1.0345) | BW | 33.7 | 25 | 4 | 33.7 | 25 | 4 | V | HER-001 | 0 | IMR-VP-12-2012 | 141 | BOEHLER "DMO-IG" | 2,0 : 3,0 | - | - | 1 | _ | 0.05 | _ | _ | _ | see remark 2) on WPS | <350 | No | 44054 | Adam Duric | 1 | 1.1 / 1.2 | 1.1 / 1.2 | SEP
60LBG50BR904 | 3 | P235GH (1.0345) | P250GH (1.0460) | BW | 33.7 | 25 | 4 | 33.7 | 25 | 4 | V | HER-001 | 0 | IMR-VP-12-2012 | 141 | BOEHLER "DMO-IG" | 2,0 : 3,0 | - | - | 1 | _ | 0.05 | _ | _ | _ | see remark 2) on WPS | <350 | No | 44054 | Adam Duric | 1 | 1.1 / 1.2 | 1.1 / 1.2 | SEP
60LBG50BR904 | 4 | P250GH (1.0460) | P235GH (1.0345) | BW | 33.7 | 25 | 4 | 33.7 | 25 | 4 | V | HER-001 | 0 | IMR-VP-12-2012 | 141 | BOEHLER "DMO-IG" | 2,0 : 3,0 | - | - | 1 | _ | 0.05 | _ | _ | _ | see remark 2) on WPS | <350 | No | 44054 | Adam Duric | 1 | 1.1 / 1.2 | 1.1 / 1.2 | SEP
60LCA11BR001 | 1 | P235GH (1.0345) | P245GH (1.0352) | BW | 610 | 600 | 6.3 | 610 | 600 | 6.3 | V | HER-001 | 0 | IMR-VP-12-2012 | 141 | BOEHLER "DMO-IG" | 2,0 : 3,0 | - | - | 1 | _ | 0.05 | _ | _ | _ | see remark 2) on WPS | <350 | No | 44020 | Adam Duric | 1 | 1.1 / 1.2 | 1.1 / 1.2 | SEP
60LCA11BR002 | 1 | P235GH (1.0345) | P245GH (1.0352) | BW | 610 | 600 | 6.3 | 610 | 600 | 6.3 | V | HER-001 | 0 | IMR-VP-12-2012 | 141 | BOEHLER "DMO-IG" | 2,0 : 3,0 | - | - | 1 | _ | 0.05 | _ | _ | _ | see remark 2) on WPS | <350 | No | 44020 | Adam Duric | 1 | 1.1 / 1.2 | 1.1 / 1.2 | SEP
60LCA11BR002 | 3 | P235GH (1.0345) | P235GH (1.0345) | BW | 610 | 600 | 6.3 | 610 | 600 | 6.3 | V | HER-001 | 0 | IMR-VP-12-2012 | 141 | BOEHLER "DMO-IG" | 2,0 : 3,0 | - | - | 1 | _ | 0.05 | _ | _ | _ | see remark 2) on WPS | <350 | No | 44020 | Adam Duric | 1 | 1.1 / 1.2 | 1.1 / 1.2 | SEP
60LCA11BR002 | 4 | P235GH (1.0345) | P235GH (1.0345) | BW | 610 | 600 | 6.3 | 610 | 600 | 6.3 | V | HER-001 | 0 | IMR-VP-12-2012 | 141 | BOEHLER "DMO-IG" | 2,0 : 3,0 | - | - | 1 | _ | 0.05 | _ | _ | _ | see remark 2) on WPS | <350 | No | 44020 | Adam Duric | 1 | 1.1 / 1.2 | 1.1 / 1.2 | SEP
60LCA11BR004 | 2 | P235GH (1.0345) | P250GH (1.0460) | BW | 323.9 | 300 | 10 | 323.9 | 300 | 10 | V | HER-001 | 0 | IMR-VP-12-2012 | 141 | BOEHLER "DMO-IG" | 2,0 : 3,0 | - | - | 1 | _ | 0.05 | _ | _ | _ | see remark 2) on WPS | <350 | No | 44020 | Adam Duric | 1 | 1.1 / 1.2 | 1.1 / 1.2 | I
60LCA11BR004 | 3 | P250GH (1.0460) | P235GH (1.0345) | BW | 323.9 | 300 | 10 | 323.9 | 300 | 10 | V | HER-001 | 0 | IMR-VP-12-2012 | 141 | BOEHLER "DMO-IG" | 2,0 : 3,0 | - | - | 1 | _ | 0.05 | _ | _ | _ | see remark 2) on WPS | <350 | No | 44020 | Adam Duric | 1 | 1.1 / 1.2 | 1.1 / 1.2 | I
60LCA11BR004 | 6 | P235GH (1.0345) | P235GH (1.0345) | BW | 323.9 | 300 | 10 | 323.9 | 300 | 10 | V | HER-001 | 0 | IMR-VP-12-2012 | 141 | BOEHLER "DMO-IG" | 2,0 : 3,0 | - | - | 1 | _ | 0.05 | _ | _ | _ | see remark 2) on WPS | <350 | No | 44020 | Adam Duric | 1 | 1.1 / 1.2 | 1.1 / 1.2 | I
60LCA11BR020 | 1 | P235GH (1.0345) | P245GH (1.0352) | BW | 168.3 | 150 | 5.6 | 168.3 | 150 | 5.6 | V | HER-001 | 0 | IMR-VP-12-2012 | 141 | BOEHLER "DMO-IG" | 2,0 : 3,0 | - | - | 1 | _ | 0.05 | _ | _ | _ | see remark 2) on WPS | <350 | No | 44020 | Adam Duric | 1 | 1.1 / 1.2 | 1.1 / 1.2 | SEP
60LCA11BR020 | 2 | P245GH (1.0352) | P250GH (1.0460) | BW | 168.3 | 150 | 5.6 | 168.3 | 150 | 5.6 | V | HER-001 | 0 | IMR-VP-12-2012 | 141 | BOEHLER "DMO-IG" | 2,0 : 3,0 | - | - | 1 | _ | 0.05 | _ | _ | _ | see remark 2) on WPS | <350 | No | 44020 | Adam Duric | 1 | 1.1 / 1.2 | 1.1 / 1.2 | SEP
60LCA11BR020 | 3 | P250GH (1.0460) | P235GH (1.0345) | BW | 168.3 | 150 | 5.6 | 168.3 | 150 | 5.6 | V | HER-001 | 0 | IMR-VP-12-2012 | 141 | BOEHLER "DMO-IG" | 2,0 : 3,0 | - | - | 1 | _ | 0.05 | _ | _ | _ | see remark 2) on WPS | <350 | No | 44020 | Adam Duric | 1 | 1.1 / 1.2 | 1.1 / 1.2 | SEP
60LCA11BR020 | 6 | P235GH (1.0345) | P235GH (1.0345) | BW | 168.3 | 150 | 5.6 | 168.3 | 150 | 5.6 | V | HER-001 | 0 | IMR-VP-12-2012 | 141 | BOEHLER "DMO-IG" | 2,0 : 3,0 | - | - | 1 | _ | 0.05 | _ | _ | _ | see remark 2) on WPS | <350 | No | 44047 | Adam Duric | 1 | 1.1 / 1.2 | 1.1 / 1.2 | SEP
60LCA11BR301 | 1 | P235GH (1.0345) | P235GH (1.0345) | BW | 33.7 | 25 | 4 | 33.7 | 25 | 4 | V | HER-001 | 0 | IMR-VP-12-2012 | 141 | BOEHLER "DMO-IG" | 2,0 : 3,0 | - | - | 1 | _ | 0.05 | _ | _ | _ | see remark 2) on WPS | <350 | No | 44054 | Adam Duric | 1 | 1.1 / 1.2 | 1.1 / 1.2 | SEP
60LCA11BR301 | 2 | P235GH (1.0345) | 16Mo3 (1.5415) | BW | 33.7 | 25 | 4 | 33.7 | 25 | 4 | V | HER-001 | 0 | IMR-VP-12-2012 | 141 | BOEHLER "DMO-IG" | 2,0 : 3,0 | - | - | 1 | _ | 0.05 | _ | _ | _ | see remark 2) on WPS | <350 | No | 44054 | Adam Duric | 1 | 1.1 / 1.2 | 1.1 / 1.2 | SEP
60LCA11BR301 | 3 | 16Mo3 (1.5415) | P235GH (1.0345) | BW | 33.7 | 25 | 4 | 33.7 | 25 | 4 | V | HER-001 | 0 | IMR-VP-12-2012 | 141 | BOEHLER "DMO-IG" | 2,0 : 3,0 | - | - | 1 | _ | 0.05 | _ | _ | _ | see remark 2) on WPS | <350 | No | 44054 | Adam Duric | 1 | 1.1 / 1.2 | 1.1 / 1.2 | SEP
60LCA11BR302 | 1 | 16Mo3 (1.5415) | P235GH (1.0345) | BW | 33.7 | 25 | 4 | 33.7 | 25 | 4 | V | HER-001 | 0 | IMR-VP-12-2012 | 141 | BOEHLER "DMO-IG" | 2,0 : 3,0 | - | - | 1 | _ | 0.05 | _ | _ | _ | see remark 2) on WPS | <350 | No | 44054 | Adam Duric | 1 | 1.1 / 1.2 | 1.1 / 1.2 | SEP
60LCA11BR302 | 2 | P235GH (1.0345) | 16Mo3 (1.5415) | BW | 33.7 | 25 | 4 | 33.7 | 25 | 4 | V | HER-001 | 0 | IMR-VP-12-2012 | 141 | BOEHLER "DMO-IG" | 2,0 : 3,0 | - | - | 1 | _ | 0.05 | _ | _ | _ | see remark 2) on WPS | <350 | No | 44054 | Adam Duric | 1 | 1.1 / 1.2 | 1.1 / 1.2 | SEP
60LCA11BR303 | 1 | P235GH (1.0345) | 16Mo3 (1.5415) | BW | 21.3 | 15 | 3.2 | 21.3 | 15 | 3.2 | V | HER-015 | 0 | IMR-VP-17-2015 | 141 | BOEHLER "DMO-IG" | 2,0 : 2,4 | - | - | 1 | _ | 0.05 | _ | _ | _ | see remark 2) on WPS | <340 | No | 44063 | Adam Duric | 1 | 1.1 / 1.2 | 1.1 / 1.2 | SEP
60LCA11BR303 | 2 | 16Mo3 (1.5415) | P235GH (1.0345) | BW | 21.3 | 15 | 3.2 | 21.3 | 15 | 3.2 | V | HER-015 | 0 | IMR-VP-17-2015 | 141 | BOEHLER "DMO-IG" | 2,0 : 2,4 | - | - | 1 | _ | 0.05 | _ | _ | _ | see remark 2) on WPS | <340 | No | 44063 | Adam Duric | 1 | 1.1 / 1.2 | 1.1 / 1.2 | SEP
60LCA11BR303 | 3 | P235GH (1.0345) | 16Mo3 (1.5415) | BW | 21.3 | 15 | 3.2 | 21.3 | 15 | 3.2 | V | HER-015 | 0 | IMR-VP-17-2015 | 141 | BOEHLER "DMO-IG" | 2,0 : 2,4 | - | - | 1 | _ | 0.05 | _ | _ | _ | see remark 2) on WPS | <340 | No | 44063 | Adam Duric | 1 | 1.1 / 1.2 | 1.1 / 1.2 | SEP
60LCA11BR303 | 4 | P235GH (1.0345) | P235GH (1.0345) | BW | 21.3 | 15 | 3.2 | 21.3 | 15 | 3.2 | V | HER-015 | 0 | IMR-VP-17-2015 | 141 | BOEHLER "DMO-IG" | 2,0 : 2,4 | - | - | 1 | _ | 0.05 | _ | _ | _ | see remark 2) on WPS | <340 | No | 44063 | Adam Duric | 1 | 1.1 / 1.2 | 1.1 / 1.2 | SEP
60LCA11BR304 | 1 | P235GH (1.0345) | 16Mo3 (1.5415) | BW | 21.3 | 15 | 3.2 | 21.3 | 15 | 3.2 | V | HER-015 | 0 | IMR-VP-17-2015 | 141 | BOEHLER "DMO-IG" | 2,0 : 2,4 | - | - | 1 | _ | 0.05 | _ | _ | _ | see remark 2) on WPS | <340 | No | 44063 | Adam Duric | 1 | 1.1 / 1.2 | 1.1 / 1.2 | SEP
60LCA11BR901 | 1 | P235GH (1.0345) | P235GH (1.0345) | BW | 60.3 | 50 | 3.6 | 60.3 | 50 | 3.6 | V | HER-001 | 0 | IMR-VP-12-2012 | 141 | BOEHLER "DMO-IG" | 2,0 : 3,0 | - | - | 1 | _ | 0.05 | _ | _ | _ | see remark 2) on WPS | <350 | No | 44054 | Adam Duric | 1 | 1.1 / 1.2 | 1.1 / 1.2 | SEP
60LCA11BR901 | 2 | P235GH (1.0345) | P235GH (1.0345) | BW | 60.3 | 50 | 3.6 | 60.3 | 50 | 3.6 | V | HER-001 | 0 | IMR-VP-12-2012 | 141 | BOEHLER "DMO-IG" | 2,0 : 3,0 | - | - | 1 | _ | 0.05 | _ | _ | _ | see remark 2) on WPS | <350 | No | 44054 | Adam Duric | 1 | 1.1 / 1.2 | 1.1 / 1.2 | SEP
60LCA11BR901 | 3 | P235GH (1.0345) | P235GH (1.0345) | BW | 60.3 | 50 | 3.6 | 60.3 | 50 | 3.6 | V | HER-001 | 0 | IMR-VP-12-2012 | 141 | BOEHLER "DMO-IG" | 2,0 : 3,0 | - | - | 1 | _ | 0.05 | _ | _ | _ | see remark 2) on WPS | <350 | No | 44054 | Adam Duric | 1 | 1.1 / 1.2 | 1.1 / 1.2 | SEP
60LCA11BR902 | 2 | P235GH (1.0345) | P235GH (1.0345) | BW | 60.3 | 50 | 3.6 | 60.3 | 50 | 3.6 | V | HER-001 | 0 | IMR-VP-12-2012 | 141 | BOEHLER "DMO-IG" | 2,0 : 3,0 | - | - | 1 | _ | 0.05 | _ | _ | _ | see remark 2) on WPS | <350 | No | 44054 | Adam Duric | 1 | 1.1 / 1.2 | 1.1 / 1.2 | SEP
60LCA11BR902 | 4 | P235GH (1.0345) | 16Mo3 (1.5415) | BW | 60.3 | 50 | 3.6 | 60.3 | 50 | 3.6 | V | HER-001 | 0 | IMR-VP-12-2012 | 141 | BOEHLER "DMO-IG" | 2,0 : 3,0 | - | - | 1 | _ | 0.05 | _ | _ | _ | see remark 2) on WPS | <350 | No | 44054 | Adam Duric | 1 | 1.1 / 1.2 | 1.1 / 1.2 | SEP
60LCA11BR902 | 5 | 16Mo3 (1.5415) | P235GH (1.0345) | BW | 60.3 | 50 | 3.6 | 60.3 | 50 | 3.6 | V | HER-001 | 0 | IMR-VP-12-2012 | 141 | BOEHLER "DMO-IG" | 2,0 : 3,0 | - | - | 1 | _ | 0.05 | _ | _ | _ | see remark 2) on WPS | <350 | No | 44054 | Adam Duric | 1 | 1.1 / 1.2 | 1.1 / 1.2 | SEP
60LCA11BR902 | 6 | P235GH (1.0345) | 16Mo3 (1.5415) | BW | 60.3 | 50 | 3.6 | 60.3 | 50 | 3.6 | V | HER-001 | 0 | IMR-VP-12-2012 | 141 | BOEHLER "DMO-IG" | 2,0 : 3,0 | - | - | 1 | _ | 0.05 | _ | _ | _ | see remark 2) on WPS | <350 | No | 44054 | Adam Duric | 1 | 1.1 / 1.2 | 1.1 / 1.2 | SEP
60LCA11BR902 | 7 | 16Mo3 (1.5415) | P235GH (1.0345) | BW | 60.3 | 50 | 3.6 | 60.3 | 50 | 3.6 | V | HER-001 | 0 | IMR-VP-12-2012 | 141 | BOEHLER "DMO-IG" | 2,0 : 3,0 | - | - | 1 | _ | 0.05 | _ | _ | _ | see remark 2) on WPS | <350 | No | 44054 | Adam Duric | 1 | 1.1 / 1.2 | 1.1 / 1.2 | SEP
60LCA11BR903 | 1 | P235GH (1.0345) | P245GH (1.0352) | BW | 33.7 | 25 | 4 | 33.7 | 25 | 4 | V | HER-001 | 0 | IMR-VP-12-2012 | 141 | BOEHLER "DMO-IG" | 2,0 : 3,0 | - | - | 1 | _ | 0.05 | _ | _ | _ | see remark 2) on WPS | <350 | No | 44054 | Adam Duric | 1 | 1.1 / 1.2 | 1.1 / 1.2 | SEP
60LCA11BR903 | 3 | P235GH (1.0345) | 16Mo3 (1.5415) | BW | 33.7 | 25 | 4 | 33.7 | 25 | 4 | V | HER-001 | 0 | IMR-VP-12-2012 | 141 | BOEHLER "DMO-IG" | 2,0 : 3,0 | - | - | 1 | _ | 0.05 | _ | _ | _ | see remark 2) on WPS | <350 | No | 44054 | Adam Duric | 1 | 1.1 / 1.2 | 1.1 / 1.2 | SEP
60LCA11BR903 | 4 | 16Mo3 (1.5415) | P235GH (1.0345) | BW | 33.7 | 25 | 4 | 33.7 | 25 | 4 | V | HER-001 | 0 | IMR-VP-12-2012 | 141 | BOEHLER "DMO-IG" | 2,0 : 3,0 | - | - | 1 | _ | 0.05 | _ | _ | _ | see remark 2) on WPS | <350 | No | 44054 | Adam Duric | 1 | 1.1 / 1.2 | 1.1 / 1.2 | SEP
60LCA11BR903 | 5 | P235GH (1.0345) | 16Mo3 (1.5415) | BW | 33.7 | 25 | 4 | 33.7 | 25 | 4 | V | HER-001 | 0 | IMR-VP-12-2012 | 141 | BOEHLER "DMO-IG" | 2,0 : 3,0 | - | - | 1 | _ | 0.05 | _ | _ | _ | see remark 2) on WPS | <350 | No | 44054 | Adam Duric | 1 | 1.1 / 1.2 | 1.1 / 1.2 | SEP
60LCA11BR903 | 6 | 16Mo3 (1.5415) | P235GH (1.0345) | BW | 33.7 | 25 | 4 | 33.7 | 25 | 4 | V | HER-001 | 0 | IMR-VP-12-2012 | 141 | BOEHLER "DMO-IG" | 2,0 : 3,0 | - | - | 1 | _ | 0.05 | _ | _ | _ | see remark 2) on WPS | <350 | No | 44054 | Adam Duric | 1 | 1.1 / 1.2 | 1.1 / 1.2 | SEP
60LCA11BR951 | 6 | P235GH (1.0345) | P235GH (1.0345) | BW | 60.3 | 50 | 3.6 | 60.3 | 50 | 3.6 | V | HER-001 | 0 | IMR-VP-12-2012 | 141 | BOEHLER "DMO-IG" | 2,0 : 3,0 | - | - | 1 | _ | 0.05 | _ | _ | _ | see remark 2) on WPS | <350 | No | 44054 | Adam Duric | 1 | 1.1 / 1.2 | 1.1 / 1.2 | SEP
60LCA11BR951 | 12 | P235GH (1.0345) | 16Mo3 (1.5415) | BW | 60.3 | 50 | 3.6 | 60.3 | 50 | 3.6 | V | HER-001 | 0 | IMR-VP-12-2012 | 141 | BOEHLER "DMO-IG" | 2,0 : 3,0 | - | - | 1 | _ | 0.05 | _ | _ | _ | see remark 2) on WPS | <350 | No | 44054 | Adam Duric | 1 | 1.1 / 1.2 | 1.1 / 1.2 | SEP
60LCA11BR952 | 1 | 16Mo3 (1.5415) | P235GH (1.0345) | BW | 60.3 | 50 | 3.6 | 60.3 | 50 | 3.6 | V | HER-001 | 0 | IMR-VP-12-2012 | 141 | BOEHLER "DMO-IG" | 2,0 : 3,0 | - | - | 1 | _ | 0.05 | _ | _ | _ | see remark 2) on WPS | <350 | No | 44054 | Adam Duric | 1 | 1.1 / 1.2 | 1.1 / 1.2 | SEP
60LCA11BR952 | 4 | P235GH (1.0345) | P235GH (1.0345) | BW | 60.3 | 50 | 3.6 | 60.3 | 50 | 3.6 | V | HER-001 | 0 | IMR-VP-12-2012 | 141 | BOEHLER "DMO-IG" | 2,0 : 3,0 | - | - | 1 | _ | 0.05 | _ | _ | _ | see remark 2) on WPS | <350 | No | 44054 | Adam Duric | 1 | 1.1 / 1.2 | 1.1 / 1.2 | SEP
60LCA11BR955 | 1 | P235GH (1.0345) | P235GH (1.0345) | BW | 60.3 | 50 | 3.6 | 60.3 | 50 | 3.6 | V | HER-001 | 0 | IMR-VP-12-2012 | 141 | BOEHLER "DMO-IG" | 2,0 : 3,0 | - | - | 1 | _ | 0.05 | _ | _ | _ | see remark 2) on WPS | <350 | No | 44054 | Adam Duric | 1 | 1.1 / 1.2 | 1.1 / 1.2 | SEP
60LCA12BR001 | 8 | P235GH (1.0345) | P245GH (1.0352) | BW | 610 | 600 | 6.3 | 610 | 600 | 6.3 | V | HER-001 | 0 | IMR-VP-12-2012 | 141 | BOEHLER "DMO-IG" | 2,0 : 3,0 | - | - | 1 | _ | 0.05 | _ | _ | _ | see remark 2) on WPS | <350 | No | 44020 | Adam Duric | 1 | 1.1 / 1.2 | 1.1 / 1.2 | SEP
60LCA12BR002 | 1 | P235GH (1.0345) | P245GH (1.0352) | BW | 610 | 600 | 6.3 | 610 | 600 | 6.3 | V | HER-001 | 0 | IMR-VP-12-2012 | 141 | BOEHLER "DMO-IG" | 2,0 : 3,0 | - | - | 1 | _ | 0.05 | _ | _ | _ | see remark 2) on WPS | <350 | No | 44020 | Adam Duric | 1 | 1.1 / 1.2 | 1.1 / 1.2 | SEP
60LCA12BR002 | 3 | P235GH (1.0345) | P235GH (1.0345) | BW | 610 | 600 | 6.3 | 610 | 600 | 6.3 | V | HER-001 | 0 | IMR-VP-12-2012 | 141 | BOEHLER "DMO-IG" | 2,0 : 3,0 | - | - | 1 | _ | 0.05 | _ | _ | _ | see remark 2) on WPS | <350 | No | 44020 | Adam Duric | 1 | 1.1 / 1.2 | 1.1 / 1.2 | SEP
60LCA12BR002 | 4 | P235GH (1.0345) | P235GH (1.0345) | BW | 610 | 600 | 6.3 | 610 | 600 | 6.3 | V | HER-001 | 0 | IMR-VP-12-2012 | 141 | BOEHLER "DMO-IG" | 2,0 : 3,0 | - | - | 1 | _ | 0.05 | _ | _ | _ | see remark 2) on WPS | <350 | No | 44020 | Adam Duric | 1 | 1.1 / 1.2 | 1.1 / 1.2 | SEP
60LCA12BR004 | 2 | P265GH (1.0425) | P235GH (1.0345) | BW | 323.9 | 300 | 10 | 323.9 | 300 | 10 | V | HER-001 | 0 | IMR-VP-12-2012 | 141 | BOEHLER "DMO-IG" | 2,0 : 3,0 | - | - | 1 | _ | 0.05 | _ | _ | _ | see remark 2) on WPS | <350 | No | 44020 | Adam Duric | 1 | 1.1 / 1.2 | 1.1 / 1.2 | I
60LCA12BR004 | 3 | P235GH (1.0345) | P265GH (1.0425) | BW | 323.9 | 300 | 10 | 323.9 | 300 | 10 | V | HER-001 | 0 | IMR-VP-12-2012 | 141 | BOEHLER "DMO-IG" | 2,0 : 3,0 | - | - | 1 | _ | 0.05 | _ | _ | _ | see remark 2) on WPS | <350 | No | 44020 | Adam Duric | 1 | 1.1 / 1.2 | 1.1 / 1.2 | I
60LCA12BR004 | 6 | P235GH (1.0345) | P235GH (1.0345) | BW | 323.9 | 300 | 10 | 323.9 | 300 | 10 | V | HER-001 | 0 | IMR-VP-12-2012 | 141 | BOEHLER "DMO-IG" | 2,0 : 3,0 | - | - | 1 | _ | 0.05 | _ | _ | _ | see remark 2) on WPS | <350 | No | 44020 | Adam Duric | 1 | 1.1 / 1.2 | 1.1 / 1.2 | I
60LCA12BR020 | 1 | P235GH (1.0345) | P245GH (1.0352) | BW | 168.3 | 150 | 5.6 | 168.3 | 150 | 5.6 | V | HER-001 | 0 | IMR-VP-12-2012 | 141 | BOEHLER "DMO-IG" | 2,0 : 3,0 | - | - | 1 | _ | 0.05 | _ | _ | _ | see remark 2) on WPS | <350 | No | 44020 | Adam Duric | 1 | 1.1 / 1.2 | 1.1 / 1.2 | SEP
60LCA12BR020 | 2 | P245GH (1.0352) | P250GH (1.0460) | BW | 168.3 | 150 | 5.6 | 168.3 | 150 | 5.6 | V | HER-001 | 0 | IMR-VP-12-2012 | 141 | BOEHLER "DMO-IG" | 2,0 : 3,0 | - | - | 1 | _ | 0.05 | _ | _ | _ | see remark 2) on WPS | <350 | No | 44020 | Adam Duric | 1 | 1.1 / 1.2 | 1.1 / 1.2 | SEP
60LCA12BR020 | 3 | P250GH (1.0460) | P235GH (1.0345) | BW | 168.3 | 150 | 5.6 | 168.3 | 150 | 5.6 | V | HER-001 | 0 | IMR-VP-12-2012 | 141 | BOEHLER "DMO-IG" | 2,0 : 3,0 | - | - | 1 | _ | 0.05 | _ | _ | _ | see remark 2) on WPS | <350 | No | 44020 | Adam Duric | 1 | 1.1 / 1.2 | 1.1 / 1.2 | SEP
60LCA12BR020 | 7 | P235GH (1.0345) | P235GH (1.0345) | BW | 168.3 | 150 | 5.6 | 168.3 | 150 | 5.6 | V | HER-001 | 0 | IMR-VP-12-2012 | 141 | BOEHLER "DMO-IG" | 2,0 : 3,0 | - | - | 1 | _ | 0.05 | _ | _ | _ | see remark 2) on WPS | <350 | No | 44020 | Adam Duric | 1 | 1.1 / 1.2 | 1.1 / 1.2 | SEP
60LCA12BR020 | 11 | P235GH (1.0345) | P235GH (1.0345) | BW | 168.3 | 150 | 5.6 | 168.3 | 150 | 5.6 | V | HER-001 | 0 | IMR-VP-12-2012 | 141 | BOEHLER "DMO-IG" | 2,0 : 3,0 | - | - | 1 | _ | 0.05 | _ | _ | _ | see remark 2) on WPS | <350 | No | 44020 | Adam Duric | 1 | 1.1 / 1.2 | 1.1 / 1.2 | SEP
60LCA12BR301 | 1 | P235GH (1.0345) | 16Mo3 (1.5415) | BW | 33.7 | 25 | 4 | 33.7 | 25 | 4 | V | HER-001 | 0 | IMR-VP-12-2012 | 141 | BOEHLER "DMO-IG" | 2,0 : 3,0 | - | - | 1 | _ | 0.05 | _ | _ | _ | see remark 2) on WPS | <350 | No | 44054 | Adam Duric | 1 | 1.1 / 1.2 | 1.1 / 1.2 | SEP
60LCA12BR302 | 1 | P235GH (1.0345) | 16Mo3 (1.5415) | BW | 33.7 | 25 | 4 | 33.7 | 25 | 4 | V | HER-001 | 0 | IMR-VP-12-2012 | 141 | BOEHLER "DMO-IG" | 2,0 : 3,0 | - | - | 1 | _ | 0.05 | _ | _ | _ | see remark 2) on WPS | <350 | No | 44054 | Adam Duric | 1 | 1.1 / 1.2 | 1.1 / 1.2 | SEP
60LCA12BR302 | 2 | 16Mo3 (1.5415) | P235GH (1.0345) | BW | 33.7 | 25 | 4 | 33.7 | 25 | 4 | V | HER-001 | 0 | IMR-VP-12-2012 | 141 | BOEHLER "DMO-IG" | 2,0 : 3,0 | - | - | 1 | _ | 0.05 | _ | _ | _ | see remark 2) on WPS | <350 | No | 44054 | Adam Duric | 1 | 1.1 / 1.2 | 1.1 / 1.2 | SEP
60LCA12BR303 | 1 | P235GH (1.0345) | 16Mo3 (1.5415) | BW | 21.3 | 15 | 3.2 | 21.3 | 15 | 3.2 | V | HER-015 | 0 | IMR-VP-17-2015 | 141 | BOEHLER "DMO-IG" | 2,0 : 2,4 | - | - | 1 | _ | 0.05 | _ | _ | _ | see remark 2) on WPS | <340 | No | 44063 | Adam Duric | 1 | 1.1 / 1.2 | 1.1 / 1.2 | SEP
60LCA12BR303 | 2 | 16Mo3 (1.5415) | P235GH (1.0345) | BW | 21.3 | 15 | 3.2 | 21.3 | 15 | 3.2 | V | HER-015 | 0 | IMR-VP-17-2015 | 141 | BOEHLER "DMO-IG" | 2,0 : 2,4 | - | - | 1 | _ | 0.05 | _ | _ | _ | see remark 2) on WPS | <340 | No | 44063 | Adam Duric | 1 | 1.1 / 1.2 | 1.1 / 1.2 | SEP
60LCA12BR303 | 3 | P235GH (1.0345) | 16Mo3 (1.5415) | BW | 21.3 | 15 | 3.2 | 21.3 | 15 | 3.2 | V | HER-015 | 0 | IMR-VP-17-2015 | 141 | BOEHLER "DMO-IG" | 2,0 : 2,4 | - | - | 1 | _ | 0.05 | _ | _ | _ | see remark 2) on WPS | <340 | No | 44063 | Adam Duric | 1 | 1.1 / 1.2 | 1.1 / 1.2 | SEP
60LCA12BR303 | 4 | P235GH (1.0345) | P235GH (1.0345) | BW | 21.3 | 15 | 3.2 | 21.3 | 15 | 3.2 | V | HER-015 | 0 | IMR-VP-17-2015 | 141 | BOEHLER "DMO-IG" | 2,0 : 2,4 | - | - | 1 | _ | 0.05 | _ | _ | _ | see remark 2) on WPS | <340 | No | 44063 | Adam Duric | 1 | 1.1 / 1.2 | 1.1 / 1.2 | SEP
60LCA12BR304 | 1 | P235GH (1.0345) | 16Mo3 (1.5415) | BW | 21.3 | 15 | 3.2 | 21.3 | 15 | 3.2 | V | HER-015 | 0 | IMR-VP-17-2015 | 141 | BOEHLER "DMO-IG" | 2,0 : 2,4 | - | - | 1 | _ | 0.05 | _ | _ | _ | see remark 2) on WPS | <340 | No | 44063 | Adam Duric | 1 | 1.1 / 1.2 | 1.1 / 1.2 | SEP
60LCA12BR901 | 1 | P235GH (1.0345) | P235GH (1.0345) | BW | 60.3 | 50 | 3.6 | 60.3 | 50 | 3.6 | V | HER-001 | 0 | IMR-VP-12-2012 | 141 | BOEHLER "DMO-IG" | 2,0 : 3,0 | - | - | 1 | _ | 0.05 | _ | _ | _ | see remark 2) on WPS | <350 | No | 44054 | Adam Duric | 1 | 1.1 / 1.2 | 1.1 / 1.2 | SEP
60LCA12BR901 | 2 | P235GH (1.0345) | P235GH (1.0345) | BW | 60.3 | 50 | 3.6 | 60.3 | 50 | 3.6 | V | HER-001 | 0 | IMR-VP-12-2012 | 141 | BOEHLER "DMO-IG" | 2,0 : 3,0 | - | - | 1 | _ | 0.05 | _ | _ | _ | see remark 2) on WPS | <350 | No | 44054 | Adam Duric | 1 | 1.1 / 1.2 | 1.1 / 1.2 | SEP
60LCA12BR901 | 3 | P235GH (1.0345) | P235GH (1.0345) | BW | 60.3 | 50 | 3.6 | 60.3 | 50 | 3.6 | V | HER-001 | 0 | IMR-VP-12-2012 | 141 | BOEHLER "DMO-IG" | 2,0 : 3,0 | - | - | 1 | _ | 0.05 | _ | _ | _ | see remark 2) on WPS | <350 | No | 44054 | Adam Duric | 1 | 1.1 / 1.2 | 1.1 / 1.2 | SEP
60LCA12BR902 | 1 | P235GH (1.0345) | P235GH (1.0345) | BW | 60.3 | 50 | 3.6 | 60.3 | 50 | 3.6 | V | HER-001 | 0 | IMR-VP-12-2012 | 141 | BOEHLER "DMO-IG" | 2,0 : 3,0 | - | - | 1 | _ | 0.05 | _ | _ | _ | see remark 2) on WPS | <350 | No | 44054 | Adam Duric | 1 | 1.1 / 1.2 | 1.1 / 1.2 | SEP
60LCA12BR902 | 4 | P235GH (1.0345) | 16Mo3 (1.5415) | BW | 60.3 | 50 | 3.6 | 60.3 | 50 | 3.6 | V | HER-001 | 0 | IMR-VP-12-2012 | 141 | BOEHLER "DMO-IG" | 2,0 : 3,0 | - | - | 1 | _ | 0.05 | _ | _ | _ | see remark 2) on WPS | <350 | No | 44054 | Adam Duric | 1 | 1.1 / 1.2 | 1.1 / 1.2 | SEP
60LCA12BR902 | 5 | 16Mo3 (1.5415) | P235GH (1.0345) | BW | 60.3 | 50 | 3.6 | 60.3 | 50 | 3.6 | V | HER-001 | 0 | IMR-VP-12-2012 | 141 | BOEHLER "DMO-IG" | 2,0 : 3,0 | - | - | 1 | _ | 0.05 | _ | _ | _ | see remark 2) on WPS | <350 | No | 44054 | Adam Duric | 1 | 1.1 / 1.2 | 1.1 / 1.2 | SEP
60LCA12BR902 | 6 | P235GH (1.0345) | 16Mo3 (1.5415) | BW | 60.3 | 50 | 3.6 | 60.3 | 50 | 3.6 | V | HER-001 | 0 | IMR-VP-12-2012 | 141 | BOEHLER "DMO-IG" | 2,0 : 3,0 | - | - | 1 | _ | 0.05 | _ | _ | _ | see remark 2) on WPS | <350 | No | 44054 | Adam Duric | 1 | 1.1 / 1.2 | 1.1 / 1.2 | SEP
60LCA12BR902 | 7 | 16Mo3 (1.5415) | P235GH (1.0345) | BW | 60.3 | 50 | 3.6 | 60.3 | 50 | 3.6 | V | HER-001 | 0 | IMR-VP-12-2012 | 141 | BOEHLER "DMO-IG" | 2,0 : 3,0 | - | - | 1 | _ | 0.05 | _ | _ | _ | see remark 2) on WPS | <350 | No | 44054 | Adam Duric | 1 | 1.1 / 1.2 | 1.1 / 1.2 | SEP
60LCA12BR903 | 1 | P235GH (1.0345) | P245GH (1.0352) | BW | 33.7 | 25 | 4 | 33.7 | 25 | 4 | V | HER-001 | 0 | IMR-VP-12-2012 | 141 | BOEHLER "DMO-IG" | 2,0 : 3,0 | - | - | 1 | _ | 0.05 | _ | _ | _ | see remark 2) on WPS | <350 | No | 44054 | Adam Duric | 1 | 1.1 / 1.2 | 1.1 / 1.2 | SEP
60LCA12BR903 | 3 | P245GH (1.0352) | 16Mo3 (1.5415) | BW | 33.7 | 25 | 4 | 33.7 | 25 | 4 | V | HER-001 | 0 | IMR-VP-12-2012 | 141 | BOEHLER "DMO-IG" | 2,0 : 3,0 | - | - | 1 | _ | 0.05 | _ | _ | _ | see remark 2) on WPS | <350 | No | 44054 | Adam Duric | 1 | 1.1 / 1.2 | 1.1 / 1.2 | SEP
60LCA12BR903 | 4 | 16Mo3 (1.5415) | P235GH (1.0345) | BW | 33.7 | 25 | 4 | 33.7 | 25 | 4 | V | HER-001 | 0 | IMR-VP-12-2012 | 141 | BOEHLER "DMO-IG" | 2,0 : 3,0 | - | - | 1 | _ | 0.05 | _ | _ | _ | see remark 2) on WPS | <350 | No | 44054 | Adam Duric | 1 | 1.1 / 1.2 | 1.1 / 1.2 | SEP
60LCA12BR903 | 5 | P235GH (1.0345) | 16Mo3 (1.5415) | BW | 33.7 | 25 | 4 | 33.7 | 25 | 4 | V | HER-001 | 0 | IMR-VP-12-2012 | 141 | BOEHLER "DMO-IG" | 2,0 : 3,0 | - | - | 1 | _ | 0.05 | _ | _ | _ | see remark 2) on WPS | <350 | No | 44054 | Adam Duric | 1 | 1.1 / 1.2 | 1.1 / 1.2 | SEP
60LCA12BR903 | 6 | 16Mo3 (1.5415) | P235GH (1.0345) | BW | 33.7 | 25 | 4 | 33.7 | 25 | 4 | V | HER-001 | 0 | IMR-VP-12-2012 | 141 | BOEHLER "DMO-IG" | 2,0 : 3,0 | - | - | 1 | _ | 0.05 | _ | _ | _ | see remark 2) on WPS | <350 | No | 44054 | Adam Duric | 1 | 1.1 / 1.2 | 1.1 / 1.2 | SEP
60LCA12BR951 | 6 | P235GH (1.0345) | P235GH (1.0345) | BW | 60.3 | 50 | 3.6 | 60.3 | 50 | 3.6 | V | HER-001 | 0 | IMR-VP-12-2012 | 141 | BOEHLER "DMO-IG" | 2,0 : 3,0 | - | - | 1 | _ | 0.05 | _ | _ | _ | see remark 2) on WPS | <350 | No | 44054 | Adam Duric | 1 | 1.1 / 1.2 | 1.1 / 1.2 | SEP
60LCA12BR951 | 12 | P235GH (1.0345) | 16Mo3 (1.5415) | BW | 60.3 | 50 | 3.6 | 60.3 | 50 | 3.6 | V | HER-001 | 0 | IMR-VP-12-2012 | 141 | BOEHLER "DMO-IG" | 2,0 : 3,0 | - | - | 1 | _ | 0.05 | _ | _ | _ | see remark 2) on WPS | <350 | No | 44054 | Adam Duric | 1 | 1.1 / 1.2 | 1.1 / 1.2 | SEP
60LCA12BR952 | 1 | 16Mo3 (1.5415) | P235GH (1.0345) | BW | 60.3 | 50 | 3.6 | 60.3 | 50 | 3.6 | V | HER-001 | 0 | IMR-VP-12-2012 | 141 | BOEHLER "DMO-IG" | 2,0 : 3,0 | - | - | 1 | _ | 0.05 | _ | _ | _ | see remark 2) on WPS | <350 | No | 44054 | Adam Duric | 1 | 1.1 / 1.2 | 1.1 / 1.2 | SEP
60LCA12BR952 | 4 | P235GH (1.0345) | P235GH (1.0345) | BW | 60.3 | 50 | 3.6 | 60.3 | 50 | 3.6 | V | HER-001 | 0 | IMR-VP-12-2012 | 141 | BOEHLER "DMO-IG" | 2,0 : 3,0 | - | - | 1 | _ | 0.05 | _ | _ | _ | see remark 2) on WPS | <350 | No | 44054 | Adam Duric | 1 | 1.1 / 1.2 | 1.1 / 1.2 | SEP
60LCA12BR952 | 6 | P235GH (1.0345) | P235GH (1.0345) | BW | 60.3 | 50 | 3.6 | 60.3 | 50 | 3.6 | V | HER-001 | 0 | IMR-VP-12-2012 | 141 | BOEHLER "DMO-IG" | 2,0 : 3,0 | - | - | 1 | _ | 0.05 | _ | _ | _ | see remark 2) on WPS | <350 | No | 44054 | Adam Duric | 1 | 1.1 / 1.2 | 1.1 / 1.2 | SEP
60LCA12BR955 | 1 | P235GH (1.0345) | P235GH (1.0345) | BW | 60.3 | 50 | 3.6 | 60.3 | 50 | 3.6 | V | HER-001 | 0 | IMR-VP-12-2012 | 141 | BOEHLER "DMO-IG" | 2,0 : 3,0 | - | - | 1 | _ | 0.05 | _ | _ | _ | see remark 2) on WPS | <350 | No | 44054 | Adam Duric | 1 | 1.1 / 1.2 | 1.1 / 1.2 | SEP
60LCA16BR953 | 1 | P235GH (1.0345) | P235GH (1.0345) | BW | 60.3 | 50 | 3.6 | 60.3 | 50 | 3.6 | V | HER-001 | 0 | IMR-VP-12-2012 | 141 | BOEHLER "DMO-IG" | 2,0 : 3,0 | - | - | 1 | _ | 0.05 | _ | _ | _ | see remark 2) on WPS | <350 | No | 44054 | Adam Duric | 1 | 1.1 / 1.2 | 1.1 / 1.2 | SEP
60LCA16BR953 | 4 | P235GH (1.0345) | P235GH (1.0345) | BW | 60.3 | 50 | 3.6 | 60.3 | 50 | 3.6 | V | HER-001 | 0 | IMR-VP-12-2012 | 141 | BOEHLER "DMO-IG" | 2,0 : 3,0 | - | - | 1 | _ | 0.05 | _ | _ | _ | see remark 2) on WPS | <350 | No | 44054 | Adam Duric | 1 | 1.1 / 1.2 | 1.1 / 1.2 | SEP
60LCA16BR953 | 8 | P235GH (1.0345) | P235GH (1.0345) | BW | 60.3 | 50 | 3.6 | 60.3 | 50 | 3.6 | V | HER-001 | 0 | IMR-VP-12-2012 | 141 | BOEHLER "DMO-IG" | 2,0 : 3,0 | - | - | 1 | _ | 0.05 | _ | _ | _ | see remark 2) on WPS | <350 | No | 44054 | Adam Duric | 1 | 1.1 / 1.2 | 1.1 / 1.2 | SEP
60LCA16BR953 | 13 | P235GH (1.0345) | P235GH (1.0345) | BW | 60.3 | 50 | 3.6 | 60.3 | 50 | 3.6 | V | HER-001 | 0 | IMR-VP-12-2012 | 141 | BOEHLER "DMO-IG" | 2,0 : 3,0 | - | - | 1 | _ | 0.05 | _ | _ | _ | see remark 2) on WPS | <350 | No | 44054 | Adam Duric | 1 | 1.1 / 1.2 | 1.1 / 1.2 | SEP
60LCA18BR020 | 1 | P235GH (1.0345) | P235GH (1.0345) | BW | 168.3 | 150 | 5.6 | 168.3 | 150 | 5.6 | V | HER-001 | 0 | IMR-VP-12-2012 | 141 | BOEHLER "DMO-IG" | 2,0 : 3,0 | - | - | 1 | _ | 0.05 | _ | _ | _ | see remark 2) on WPS | <350 | No | 44047 | Adam Duric | 1 | 1.1 / 1.2 | 1.1 / 1.2 | SEP
60LCA18BR020 | 5 | P235GH (1.0345) | P235GH (1.0345) | BW | 168.3 | 150 | 5.6 | 168.3 | 150 | 5.6 | V | HER-001 | 0 | IMR-VP-12-2012 | 141 | BOEHLER "DMO-IG" | 2,0 : 3,0 | - | - | 1 | _ | 0.05 | _ | _ | _ | see remark 2) on WPS | <350 | No | 44020 | Adam Duric | 1 | 1.1 / 1.2 | 1.1 / 1.2 | SEP
60LCA18BR020 | 11 | P235GH (1.0345) | P235GH (1.0345) | BW | 168.3 | 150 | 5.6 | 168.3 | 150 | 5.6 | V | HER-001 | 0 | IMR-VP-12-2012 | 141 | BOEHLER "DMO-IG" | 2,0 : 3,0 | - | - | 1 | _ | 0.05 | _ | _ | _ | see remark 2) on WPS | <350 | No | 44020 | Adam Duric | 1 | 1.1 / 1.2 | 1.1 / 1.2 | SEP
60LCA18BR021 | 2 | P235GH (1.0345) | P235GH (1.0345) | BW | 168.3 | 150 | 4.5 | 168.3 | 150 | 4.5 | V | HER-001 | 0 | IMR-VP-12-2012 | 141 | BOEHLER "DMO-IG" | 2,0 : 3,0 | - | - | 1 | _ | 0.05 | _ | _ | _ | see remark 2) on WPS | <350 | No | 44054 | Adam Duric | 1 | 1.1 / 1.2 | 1.1 / 1.2 | SEP
60LCA20BR001 | 1 | P235GH (1.0345) | P235GH (1.0345) | BW | 323.9 | 300 | 10 | 323.9 | 300 | 10 | V | HER-001 | 0 | IMR-VP-12-2012 | 141 | BOEHLER "DMO-IG" | 2,0 : 3,0 | - | - | 1 | _ | 0.05 | _ | _ | _ | see remark 2) on WPS | <350 | No | 44047 | Adam Duric | 1 | 1.1 / 1.2 | 1.1 / 1.2 | I
60LCA20BR001 | 3 | P235GH (1.0345) | P235GH (1.0345) | BW | 323.9 | 300 | 10 | 323.9 | 300 | 10 | V | HER-001 | 0 | IMR-VP-12-2012 | 141 | BOEHLER "DMO-IG" | 2,0 : 3,0 | - | - | 1 | _ | 0.05 | _ | _ | _ | see remark 2) on WPS | <350 | No | 44020 | Adam Duric | 1 | 1.1 / 1.2 | 1.1 / 1.2 | I
60LCA20BR001 | 5 | P235GH (1.0345) | P235GH (1.0345) | BW | 323.9 | 300 | 10 | 323.9 | 300 | 10 | V | HER-001 | 0 | IMR-VP-12-2012 | 141 | BOEHLER "DMO-IG" | 2,0 : 3,0 | - | - | 1 | _ | 0.05 | _ | _ | _ | see remark 2) on WPS | <350 | No | 44020 | Adam Duric | 1 | 1.1 / 1.2 | 1.1 / 1.2 | I
60LCA20BR001 | 7 | P235GH (1.0345) | P235GH (1.0345) | BW | 323.9 | 300 | 10 | 323.9 | 300 | 10 | V | HER-001 | 0 | IMR-VP-12-2012 | 141 | BOEHLER "DMO-IG" | 2,0 : 3,0 | - | - | 1 | _ | 0.05 | _ | _ | _ | see remark 2) on WPS | <350 | No | 44020 | Adam Duric | 1 | 1.1 / 1.2 | 1.1 / 1.2 | I
60LCA20BR001 | 9 | P235GH (1.0345) | P235GH (1.0345) | BW | 323.9 | 300 | 10 | 323.9 | 300 | 10 | V | HER-001 | 0 | IMR-VP-12-2012 | 141 | BOEHLER "DMO-IG" | 2,0 : 3,0 | - | - | 1 | _ | 0.05 | _ | _ | _ | see remark 2) on WPS | <350 | No | 44020 | Adam Duric | 1 | 1.1 / 1.2 | 1.1 / 1.2 | I
60LCA20BR001-UMCL1Y-G41 | 1 | P235GH (1.0345) | P235GH (1.0345) | BW | 323.9 | 300 | 10 | 323.9 | 300 | 10 | V | HER-001 | 0 | IMR-VP-12-2012 | 141 | BOEHLER "DMO-IG" | 2,0 : 3,0 | - | - | 1 | _ | 0.05 | _ | _ | _ | see remark 2) on WPS | <350 | No | 44020 | Adam Duric | 1 | 1.1 / 1.2 | 1.1 / 1.2 | I
60LCA20BR001-UMCL1Y-J41 | 1 | P235GH (1.0345) | P235GH (1.0345) | BW | 323.9 | 300 | 10 | 323.9 | 300 | 10 | V | HER-001 | 0 | IMR-VP-12-2012 | 141 | BOEHLER "DMO-IG" | 2,0 : 3,0 | - | - | 1 | _ | 0.05 | _ | _ | _ | see remark 2) on WPS | <350 | No | 44020 | Adam Duric | 1 | 1.1 / 1.2 | 1.1 / 1.2 | I
60LCA20BR001-UMCL1Y-L40 | 1 | P235GH (1.0345) | P235GH (1.0345) | BW | 323.9 | 300 | 10 | 323.9 | 300 | 10 | V | HER-001 | 0 | IMR-VP-12-2012 | 141 | BOEHLER "DMO-IG" | 2,0 : 3,0 | - | - | 1 | _ | 0.05 | _ | _ | _ | see remark 2) on WPS | <350 | No | 44020 | Adam Duric | 1 | 1.1 / 1.2 | 1.1 / 1.2 | I
60LCA20BR002 | 1 | P235GH (1.0345) | P235GH (1.0345) | BW | 323.9 | 300 | 10 | 323.9 | 300 | 10 | V | HER-001 | 0 | IMR-VP-12-2012 | 141 | BOEHLER "DMO-IG" | 2,0 : 3,0 | - | - | 1 | _ | 0.05 | _ | _ | _ | see remark 2) on WPS | <350 | No | 44020 | Adam Duric | 1 | 1.1 / 1.2 | 1.1 / 1.2 | I
60LCA20BR002 | 4 | P235GH (1.0345) | P235GH (1.0345) | BW | 323.9 | 300 | 10 | 323.9 | 300 | 10 | V | HER-001 | 0 | IMR-VP-12-2012 | 141 | BOEHLER "DMO-IG" | 2,0 : 3,0 | - | - | 1 | _ | 0.05 | _ | _ | _ | see remark 2) on WPS | <350 | No | 44020 | Adam Duric | 1 | 1.1 / 1.2 | 1.1 / 1.2 | I
60LCA20BR002 | 7 | P235GH (1.0345) | P235GH (1.0345) | BW | 323.9 | 300 | 10 | 323.9 | 300 | 10 | V | HER-001 | 0 | IMR-VP-12-2012 | 141 | BOEHLER "DMO-IG" | 2,0 : 3,0 | - | - | 1 | _ | 0.05 | _ | _ | _ | see remark 2) on WPS | <350 | No | 44020 | Adam Duric | 1 | 1.1 / 1.2 | 1.1 / 1.2 | I
60LCA20BR002 | 12 | P235GH (1.0345) | P235GH (1.0345) | BW | 323.9 | 300 | 10 | 323.9 | 300 | 10 | V | HER-001 | 0 | IMR-VP-12-2012 | 141 | BOEHLER "DMO-IG" | 2,0 : 3,0 | - | - | 1 | _ | 0.05 | _ | _ | _ | see remark 2) on WPS | <350 | No | 44020 | Adam Duric | 1 | 1.1 / 1.2 | 1.1 / 1.2 | I
60LCA20BR002 | 15 | P235GH (1.0345) | P235GH (1.0345) | BW | 323.9 | 300 | 10 | 323.9 | 300 | 10 | V | HER-001 | 0 | IMR-VP-12-2012 | 141 | BOEHLER "DMO-IG" | 2,0 : 3,0 | - | - | 1 | _ | 0.05 | _ | _ | _ | see remark 2) on WPS | <350 | No | 44020 | Adam Duric | 1 | 1.1 / 1.2 | 1.1 / 1.2 | I
60LCA20BR002-UHY00Y-A11 | 1 | P235GH (1.0345) | P235GH (1.0345) | BW | 323.9 | 300 | 10 | 323.9 | 300 | 10 | V | HER-001 | 0 | IMR-VP-12-2012 | 141 | BOEHLER "DMO-IG" | 2,0 : 3,0 | - | - | 1 | _ | 0.05 | _ | _ | _ | see remark 2) on WPS | <350 | No | 44047 | Adam Duric | 1 | 1.1 / 1.2 | 1.1 / 1.2 | I
60LCA20BR002-UHY00Y-D11 | 1 | P235GH (1.0345) | P235GH (1.0345) | BW | 323.9 | 300 | 10 | 323.9 | 300 | 10 | V | HER-001 | 0 | IMR-VP-12-2012 | 141 | BOEHLER "DMO-IG" | 2,0 : 3,0 | - | - | 1 | _ | 0.05 | _ | _ | _ | see remark 2) on WPS | <350 | No | 44020 | Adam Duric | 1 | 1.1 / 1.2 | 1.1 / 1.2 | I
60LCA20BR003 | 1 | P235GH (1.0345) | P250GH (1.0460) | BW | 323.9 | 300 | 10 | 323.9 | 300 | 10 | V | HER-001 | 0 | IMR-VP-12-2012 | 141 | BOEHLER "DMO-IG" | 2,0 : 3,0 | - | - | 1 | _ | 0.1 | _ | _ | _ | see remark 2) on WPS | <350 | No | 44020 | Adam Duric | 1 | 1.1 / 1.2 | 1.1 / 1.2 | III
60LCA20BR003 | 2 | P250GH (1.0460) | P235GH (1.0345) | BW | 323.9 | 300 | 10 | 323.9 | 300 | 10 | V | HER-001 | 0 | IMR-VP-12-2012 | 141 | BOEHLER "DMO-IG" | 2,0 : 3,0 | - | - | 1 | _ | 0.1 | _ | _ | _ | see remark 2) on WPS | <350 | No | 44020 | Adam Duric | 1 | 1.1 / 1.2 | 1.1 / 1.2 | III
60LCA20BR003 | 5 | P235GH (1.0345) | P235GH (1.0345) | BW | 323.9 | 300 | 10 | 323.9 | 300 | 10 | V | HER-001 | 0 | IMR-VP-12-2012 | 141 | BOEHLER "DMO-IG" | 2,0 : 3,0 | - | - | 1 | _ | 0.1 | _ | _ | _ | see remark 2) on WPS | <350 | No | 44020 | Adam Duric | 1 | 1.1 / 1.2 | 1.1 / 1.2 | III
60LCA20BR003 | 9 | P235GH (1.0345) | P355NH (1.0565) | BW | 323.9 | 300 | 10 | 323.9 | 300 | 8 | V | HER-017 | 1 | IMR-VP-18-2015 | 141 | BOEHLER "DMO-IG" | 2,0 : 2,4 | - | - | 1 | _ | 0.1 | _ | _ | _ | see remark 3) on WPS | <300 | No | 44083 | Adam Duric | 1 | 11.1 / 1.2 | 1.1 / 1.2 | III
60LCA20BR004 | 1 | P355NH (1.0565) | P235GH (1.0345) | BW | 323.9 | 300 | 8 | 323.9 | 300 | 10 | V | HER-017 | 1 | IMR-VP-18-2015 | 141 | BOEHLER "DMO-IG" | 2,0 : 2,4 | - | - | 1 | _ | 0.1 | _ | _ | _ | see remark 3) on WPS | <300 | No | 44083 | Adam Duric | 1 | 11.1 / 1.2 | 1.1 / 1.2 | III
60LCA20BR004 | 4 | P235GH (1.0345) | P235GH (1.0345) | BW | 323.9 | 300 | 10 | 323.9 | 300 | 10 | V | HER-001 | 0 | IMR-VP-12-2012 | 141 | BOEHLER "DMO-IG" | 2,0 : 3,0 | - | - | 1 | _ | 0.1 | _ | _ | _ | see remark 2) on WPS | <350 | No | 44020 | Adam Duric | 1 | 1.1 / 1.2 | 1.1 / 1.2 | III
60LCA20BR004 | 6 | P235GH (1.0345) | P355NH (1.0565) | BW | 323.9 | 300 | 10 | 323.9 | 300 | 8 | V | HER-017 | 1 | IMR-VP-18-2015 | 141 | BOEHLER "DMO-IG" | 2,0 : 2,4 | - | - | 1 | _ | 0.1 | _ | _ | _ | see remark 3) on WPS | <300 | No | 44083 | Adam Duric | 1 | 11.1 / 1.2 | 1.1 / 1.2 | III
60LCA20BR005 | 1 | P355NH (1.0565) | P235GH (1.0345) | BW | 323.9 | 300 | 8 | 323.9 | 300 | 10 | V | HER-017 | 1 | IMR-VP-18-2015 | 141 | BOEHLER "DMO-IG" | 2,0 : 2,4 | - | - | 1 | _ | 0.1 | _ | _ | _ | see remark 3) on WPS | <300 | No | 44083 | Adam Duric | 1 | 11.1 / 1.2 | 1.1 / 1.2 | III
60LCA20BR005 | 6 | P235GH (1.0345) | P250GH (1.0460) | BW | 323.9 | 300 | 10 | 323.9 | 300 | 10 | V | HER-001 | 0 | IMR-VP-12-2012 | 141 | BOEHLER "DMO-IG" | 2,0 : 3,0 | - | - | 1 | _ | 0.1 | _ | _ | _ | see remark 2) on WPS | <350 | No | 44020 | Adam Duric | 1 | 1.1 / 1.2 | 1.1 / 1.2 | III
60LCA20BR005 | 7 | P250GH (1.0460) | P235GH (1.0345) | BW | 323.9 | 300 | 10 | 323.9 | 300 | 10 | V | HER-001 | 0 | IMR-VP-12-2012 | 141 | BOEHLER "DMO-IG" | 2,0 : 3,0 | - | - | 1 | _ | 0.1 | _ | _ | _ | see remark 2) on WPS | <350 | No | 44020 | Adam Duric | 1 | 1.1 / 1.2 | 1.1 / 1.2 | III
60LCA20BR011 | 3 | P235GH (1.0345) | P235GH (1.0345) | BW | 323.9 | 300 | 10 | 323.9 | 300 | 10 | V | HER-001 | 0 | IMR-VP-12-2012 | 141 | BOEHLER "DMO-IG" | 2,0 : 3,0 | - | - | 1 | _ | 0.05 | _ | _ | _ | see remark 2) on WPS | <350 | No | 44020 | Adam Duric | 1 | 1.1 / 1.2 | 1.1 / 1.2 | I
60LCA20BR011 | 9 | P235GH (1.0345) | P235GH (1.0345) | BW | 323.9 | 300 | 10 | 323.9 | 300 | 10 | V | HER-001 | 0 | IMR-VP-12-2012 | 141 | BOEHLER "DMO-IG" | 2,0 : 3,0 | - | - | 1 | _ | 0.05 | _ | _ | _ | see remark 2) on WPS | <350 | No | 44020 | Adam Duric | 1 | 1.1 / 1.2 | 1.1 / 1.2 | I
60LCA20BR012 | 1 | P235GH (1.0345) | P235GH (1.0345) | BW | 323.9 | 300 | 10 | 323.9 | 300 | 10 | V | HER-001 | 0 | IMR-VP-12-2012 | 141 | BOEHLER "DMO-IG" | 2,0 : 3,0 | - | - | 1 | _ | 0.1 | _ | _ | _ | see remark 2) on WPS | <350 | No | 44020 | Adam Duric | 1 | 1.1 / 1.2 | 1.1 / 1.2 | III
60LCA20BR012 | 2 | P235GH (1.0345) | P235GH (1.0345) | BW | 323.9 | 300 | 10 | 323.9 | 300 | 10 | V | HER-001 | 0 | IMR-VP-12-2012 | 141 | BOEHLER "DMO-IG" | 2,0 : 3,0 | - | - | 1 | _ | 0.1 | _ | _ | _ | see remark 2) on WPS | <350 | No | 44020 | Adam Duric | 1 | 1.1 / 1.2 | 1.1 / 1.2 | III
60LCA20BR012 | 5 | P235GH (1.0345) | P235GH (1.0345) | BW | 323.9 | 300 | 10 | 323.9 | 300 | 10 | V | HER-001 | 0 | IMR-VP-12-2012 | 141 | BOEHLER "DMO-IG" | 2,0 : 3,0 | - | - | 1 | _ | 0.1 | _ | _ | _ | see remark 2) on WPS | <350 | No | 44020 | Adam Duric | 1 | 1.1 / 1.2 | 1.1 / 1.2 | III
60LCA20BR012 | 9 | P235GH (1.0345) | P235GH (1.0345) | BW | 323.9 | 300 | 10 | 323.9 | 300 | 10 | V | HER-001 | 0 | IMR-VP-12-2012 | 141 | BOEHLER "DMO-IG" | 2,0 : 3,0 | - | - | 1 | _ | 0.1 | _ | _ | _ | see remark 2) on WPS | <350 | No | 44020 | Adam Duric | 1 | 1.1 / 1.2 | 1.1 / 1.2 | III
60LCA20BR191 | 1 | P235GH (1.0345) | P245GH (1.0352) | BW | 33.7 | 25 | 4 | 33.7 | 25 | 4 | V | HER-001 | 0 | IMR-VP-12-2012 | 141 | BOEHLER "DMO-IG" | 2,0 : 3,0 | - | - | 1 | _ | 0.05 | _ | _ | _ | see remark 2) on WPS | <350 | No | 44054 | Adam Duric | 1 | 1.1 / 1.2 | 1.1 / 1.2 | SEP
60LCA20BR192 | 5 | P235GH (1.0345) | P235GH (1.0345) | BW | 60.3 | 50 | 3.6 | 60.3 | 50 | 3.6 | V | HER-001 | 0 | IMR-VP-12-2012 | 141 | BOEHLER "DMO-IG" | 2,0 : 3,0 | - | - | 1 | _ | 0.05 | _ | _ | _ | see remark 2) on WPS | <350 | No | 44054 | Adam Duric | 1 | 1.1 / 1.2 | 1.1 / 1.2 | SEP
60LCA20BR192 | 8 | P235GH (1.0345) | P235GH (1.0345) | BW | 60.3 | 50 | 3.6 | 60.3 | 50 | 3.6 | V | HER-001 | 0 | IMR-VP-12-2012 | 141 | BOEHLER "DMO-IG" | 2,0 : 3,0 | - | - | 1 | _ | 0.05 | _ | _ | _ | see remark 2) on WPS | <350 | No | 44054 | Adam Duric | 1 | 1.1 / 1.2 | 1.1 / 1.2 | SEP
60LCA20BR301-UMCL1Y-00L | 1 | P235GH (1.0345) | P235GH (1.0345) | BW | 21.3 | 15 | 3.2 | 21.3 | 15 | 3.2 | V | HER-015 | 0 | IMR-VP-17-2015 | 141 | BOEHLER "DMO-IG" | 2,0 : 2,4 | - | - | 1 | _ | 0.05 | _ | _ | _ | see remark 2) on WPS | <340 | No | 44063 | Adam Duric | 1 | 1.1 / 1.2 | 1.1 / 1.2 | SEP
60LCA20BR301-UMCL1Y-00L | 2 | P235GH (1.0345) | 16Mo3 (1.5415) | BW | 21.3 | 15 | 3.2 | 21.3 | 15 | 3.2 | V | HER-015 | 0 | IMR-VP-17-2015 | 141 | BOEHLER "DMO-IG" | 2,0 : 2,4 | - | - | 1 | _ | 0.05 | _ | _ | _ | see remark 2) on WPS | <340 | No | 44063 | Adam Duric | 1 | 1.1 / 1.2 | 1.1 / 1.2 | SEP
60LCA20BR301-UMCL1Y-00L | 3 | 16Mo3 (1.5415) | P235GH (1.0345) | BW | 21.3 | 15 | 3.2 | 21.3 | 15 | 3.2 | V | HER-015 | 0 | IMR-VP-17-2015 | 141 | BOEHLER "DMO-IG" | 2,0 : 2,4 | - | - | 1 | _ | 0.05 | _ | _ | _ | see remark 2) on WPS | <340 | No | 44063 | Adam Duric | 1 | 1.1 / 1.2 | 1.1 / 1.2 | SEP
60LCA20BR301-UMCL1Y-00L | 4 | P235GH (1.0345) | 16Mo3 (1.5415) | BW | 21.3 | 15 | 3.2 | 21.3 | 15 | 3.2 | V | HER-015 | 0 | IMR-VP-17-2015 | 141 | BOEHLER "DMO-IG" | 2,0 : 2,4 | - | - | 1 | _ | 0.05 | _ | _ | _ | see remark 2) on WPS | <340 | No | 44063 | Adam Duric | 1 | 1.1 / 1.2 | 1.1 / 1.2 | SEP
60LCA20BR601-UMCL1Y-00L | 2 | P235GH (1.0345) | P235GH (1.0345) | BW | 26.9 | 20 | 3.2 | 26.9 | 20 | 3.2 | V | HER-001 | 0 | IMR-VP-12-2012 | 141 | BOEHLER "DMO-IG" | 2,0 : 3,0 | - | - | 1 | _ | 0.05 | _ | _ | _ | see remark 2) on WPS | <350 | No | 44054 | Adam Duric | 1 | 1.1 / 1.2 | 1.1 / 1.2 | SEP
60LCA20BR601-UMCL1Y-00L | 3 | P235GH (1.0345) | P235GH (1.0345) | BW | 26.9 | 20 | 3.2 | 26.9 | 20 | 3.2 | V | HER-001 | 0 | IMR-VP-12-2012 | 141 | BOEHLER "DMO-IG" | 2,0 : 3,0 | - | - | 1 | _ | 0.05 | _ | _ | _ | see remark 2) on WPS | <350 | No | 44054 | Adam Duric | 1 | 1.1 / 1.2 | 1.1 / 1.2 | SEP
60LCA20BR601-UMCL1Y-00L | 4 | P235GH (1.0345) | P235GH (1.0345) | BW | 26.9 | 20 | 3.2 | 26.9 | 20 | 3.2 | V | HER-001 | 0 | IMR-VP-12-2012 | 141 | BOEHLER "DMO-IG" | 2,0 : 3,0 | - | - | 1 | _ | 0.05 | _ | _ | _ | see remark 2) on WPS | <350 | No | 44054 | Adam Duric | 1 | 1.1 / 1.2 | 1.1 / 1.2 | SEP
60LCA20BR601-UMCL1Y-00L | 5 | P235GH (1.0345) | P235GH (1.0345) | BW | 26.9 | 20 | 3.2 | 26.9 | 20 | 3.2 | V | HER-001 | 0 | IMR-VP-12-2012 | 141 | BOEHLER "DMO-IG" | 2,0 : 3,0 | - | - | 1 | _ | 0.05 | _ | _ | _ | see remark 2) on WPS | <350 | No | 44054 | Adam Duric | 1 | 1.1 / 1.2 | 1.1 / 1.2 | SEP
60LCA20BR606-UMCL1Y-00L | 1 | P235GH (1.0345) | P235GH (1.0345) | BW | 26.9 | 20 | 3.2 | 26.9 | 20 | 3.2 | V | HER-001 | 0 | IMR-VP-12-2012 | 141 | BOEHLER "DMO-IG" | 2,0 : 3,0 | - | - | 1 | _ | 0.05 | _ | _ | _ | see remark 2) on WPS | <350 | No | 44054 | Adam Duric | 1 | 1.1 / 1.2 | 1.1 / 1.2 | SEP
60LCA20BR606-UMCL1Y-00L | 3 | P235GH (1.0345) | P235GH (1.0345) | BW | 26.9 | 20 | 3.2 | 26.9 | 20 | 3.2 | V | HER-001 | 0 | IMR-VP-12-2012 | 141 | BOEHLER "DMO-IG" | 2,0 : 3,0 | - | - | 1 | _ | 0.05 | _ | _ | _ | see remark 2) on WPS | <350 | No | 44054 | Adam Duric | 1 | 1.1 / 1.2 | 1.1 / 1.2 | SEP
60LCA20BR606-UMCL1Y-00L |  | X6CrNiMoTi17-12-2 (1.4571) | P235GH (1.0345) | BW | 26.9 | 20 | 3.2 | 26.9 | 20 | 3.2
60LCA20BR607-UMCL1Y-00L | 1 | P235GH (1.0345) | P235GH (1.0345) | BW | 26.9 | 20 | 3.2 | 26.9 | 20 | 3.2 | V | HER-001 | 0 | IMR-VP-12-2012 | 141 | BOEHLER "DMO-IG" | 2,0 : 3,0 | - | - | 1 | _ | 0.05 | _ | _ | _ | see remark 2) on WPS | <350 | No | 44054 | Adam Duric | 1 | 1.1 / 1.2 | 1.1 / 1.2 | SEP
60LCA20BR607-UMCL1Y-00L | 2 | P235GH (1.0345) | P235GH (1.0345) | BW | 26.9 | 20 | 3.2 | 26.9 | 20 | 3.2 | V | HER-001 | 0 | IMR-VP-12-2012 | 141 | BOEHLER "DMO-IG" | 2,0 : 3,0 | - | - | 1 | _ | 0.05 | _ | _ | _ | see remark 2) on WPS | <350 | No | 44054 | Adam Duric | 1 | 1.1 / 1.2 | 1.1 / 1.2 | SEP
60LCA20BR901 | 1 | P235GH (1.0345) | P235GH (1.0345) | BW | 33.7 | 25 | 4 | 33.7 | 25 | 4 | V | HER-001 | 0 | IMR-VP-12-2012 | 141 | BOEHLER "DMO-IG" | 2,0 : 3,0 | - | - | 1 | _ | 0.05 | _ | _ | _ | see remark 2) on WPS | <350 | No | 44054 | Adam Duric | 1 | 1.1 / 1.2 | 1.1 / 1.2 | SEP
60LCA20BR901 | 2 | P235GH (1.0345) | 16Mo3 (1.5415) | BW | 33.7 | 25 | 4 | 33.7 | 25 | 4 | V | HER-001 | 0 | IMR-VP-12-2012 | 141 | BOEHLER "DMO-IG" | 2,0 : 3,0 | - | - | 1 | _ | 0.05 | _ | _ | _ | see remark 2) on WPS | <350 | No | 44054 | Adam Duric | 1 | 1.1 / 1.2 | 1.1 / 1.2 | SEP
60LCA20BR901 | 3 | 16Mo3 (1.5415) | P235GH (1.0345) | BW | 33.7 | 25 | 4 | 33.7 | 25 | 4 | V | HER-001 | 0 | IMR-VP-12-2012 | 141 | BOEHLER "DMO-IG" | 2,0 : 3,0 | - | - | 1 | _ | 0.05 | _ | _ | _ | see remark 2) on WPS | <350 | No | 44054 | Adam Duric | 1 | 1.1 / 1.2 | 1.1 / 1.2 | SEP
60LCA20BR901 | 4 | P235GH (1.0345) | 16Mo3 (1.5415) | BW | 33.7 | 25 | 4 | 33.7 | 25 | 4 | V | HER-001 | 0 | IMR-VP-12-2012 | 141 | BOEHLER "DMO-IG" | 2,0 : 3,0 | - | - | 1 | _ | 0.05 | _ | _ | _ | see remark 2) on WPS | <350 | No | 44054 | Adam Duric | 1 | 1.1 / 1.2 | 1.1 / 1.2 | SEP
60LCA20BR901 | 5 | 16Mo3 (1.5415) | P235GH (1.0345) | BW | 33.7 | 25 | 4 | 33.7 | 25 | 4 | V | HER-001 | 0 | IMR-VP-12-2012 | 141 | BOEHLER "DMO-IG" | 2,0 : 3,0 | - | - | 1 | _ | 0.05 | _ | _ | _ | see remark 2) on WPS | <350 | No | 44054 | Adam Duric | 1 | 1.1 / 1.2 | 1.1 / 1.2 | SEP
60LCA20BR902 | 2 | 16Mo3 (1.5415) | P235GH (1.0345) | BW | 60.3 | 50 | 3.6 | 60.3 | 50 | 3.6 | V | HER-001 | 0 | IMR-VP-12-2012 | 141 | BOEHLER "DMO-IG" | 2,0 : 3,0 | - | - | 1 | _ | 0.05 | _ | _ | _ | see remark 2) on WPS | <350 | No | 44067 | Adam Duric | 1 | 1.1 / 1.2 | 1.1 / 1.2 | SEP
60LCA20BR902 | 3 | P235GH (1.0345) | P235GH (1.0345) | BW | 33.7 | 25 | 4 | 33.7 | 25 | 4 | V | HER-001 | 0 | IMR-VP-12-2012 | 141 | BOEHLER "DMO-IG" | 2,0 : 3,0 | - | - | 1 | _ | 0.05 | _ | _ | _ | see remark 2) on WPS | <350 | No | 44054 | Adam Duric | 1 | 1.1 / 1.2 | 1.1 / 1.2 | SEP
60LCA20BR902 | 4 | P235GH (1.0345) | 16Mo3 (1.5415) | BW | 33.7 | 25 | 4 | 33.7 | 25 | 4 | V | HER-001 | 0 | IMR-VP-12-2012 | 141 | BOEHLER "DMO-IG" | 2,0 : 3,0 | - | - | 1 | _ | 0.05 | _ | _ | _ | see remark 2) on WPS | <350 | No | 44054 | Adam Duric | 1 | 1.1 / 1.2 | 1.1 / 1.2 | SEP
60LCA20BR902 | 5 | 16Mo3 (1.5415) | P235GH (1.0345) | BW | 33.7 | 25 | 4 | 33.7 | 25 | 4 | V | HER-001 | 0 | IMR-VP-12-2012 | 141 | BOEHLER "DMO-IG" | 2,0 : 3,0 | - | - | 1 | _ | 0.05 | _ | _ | _ | see remark 2) on WPS | <350 | No | 44054 | Adam Duric | 1 | 1.1 / 1.2 | 1.1 / 1.2 | SEP
60LCA20BR902 | 6 | P235GH (1.0345) | 16Mo3 (1.5415) | BW | 33.7 | 25 | 4 | 33.7 | 25 | 4 | V | HER-001 | 0 | IMR-VP-12-2012 | 141 | BOEHLER "DMO-IG" | 2,0 : 3,0 | - | - | 1 | _ | 0.05 | _ | _ | _ | see remark 2) on WPS | <350 | No | 44054 | Adam Duric | 1 | 1.1 / 1.2 | 1.1 / 1.2 | SEP
60LCA20BR902 | 7 | 16Mo3 (1.5415) | P235GH (1.0345) | BW | 33.7 | 25 | 4 | 33.7 | 25 | 4 | V | HER-001 | 0 | IMR-VP-12-2012 | 141 | BOEHLER "DMO-IG" | 2,0 : 3,0 | - | - | 1 | _ | 0.05 | _ | _ | _ | see remark 2) on WPS | <350 | No | 44054 | Adam Duric | 1 | 1.1 / 1.2 | 1.1 / 1.2 | SEP
60LCA20BR903 | 2 | 16Mo3 (1.5415) | P235GH (1.0345) | BW | 33.7 | 25 | 4 | 33.7 | 25 | 4 | V | HER-001 | 0 | IMR-VP-12-2012 | 141 | BOEHLER "DMO-IG" | 2,0 : 3,0 | - | - | 1 | _ | 0.05 | _ | _ | _ | see remark 2) on WPS | <350 | No | 44054 | Adam Duric | 1 | 1.1 / 1.2 | 1.1 / 1.2 | SEP
60LCA20BR903 | 3 | P235GH (1.0345) | P235GH (1.0345) | BW | 33.7 | 25 | 4 | 33.7 | 25 | 4 | V | HER-001 | 0 | IMR-VP-12-2012 | 141 | BOEHLER "DMO-IG" | 2,0 : 3,0 | - | - | 1 | _ | 0.05 | _ | _ | _ | see remark 2) on WPS | <350 | No | 44054 | Adam Duric | 1 | 1.1 / 1.2 | 1.1 / 1.2 | SEP
60LCA20BR903 | 4 | P235GH (1.0345) | 16Mo3 (1.5415) | BW | 33.7 | 25 | 4 | 33.7 | 25 | 4 | V | HER-001 | 0 | IMR-VP-12-2012 | 141 | BOEHLER "DMO-IG" | 2,0 : 3,0 | - | - | 1 | _ | 0.05 | _ | _ | _ | see remark 2) on WPS | <350 | No | 44054 | Adam Duric | 1 | 1.1 / 1.2 | 1.1 / 1.2 | SEP
60LCA20BR903 | 5 | 16Mo3 (1.5415) | P235GH (1.0345) | BW | 33.7 | 25 | 4 | 33.7 | 25 | 4 | V | HER-001 | 0 | IMR-VP-12-2012 | 141 | BOEHLER "DMO-IG" | 2,0 : 3,0 | - | - | 1 | _ | 0.05 | _ | _ | _ | see remark 2) on WPS | <350 | No | 44054 | Adam Duric | 1 | 1.1 / 1.2 | 1.1 / 1.2 | SEP
60LCA20BR903 | 6 | P235GH (1.0345) | 16Mo3 (1.5415) | BW | 33.7 | 25 | 4 | 33.7 | 25 | 4 | V | HER-001 | 0 | IMR-VP-12-2012 | 141 | BOEHLER "DMO-IG" | 2,0 : 3,0 | - | - | 1 | _ | 0.05 | _ | _ | _ | see remark 2) on WPS | <350 | No | 44054 | Adam Duric | 1 | 1.1 / 1.2 | 1.1 / 1.2 | SEP
60LCA20BR903 | 7 | 16Mo3 (1.5415) | P235GH (1.0345) | BW | 33.7 | 25 | 4 | 33.7 | 25 | 4 | V | HER-001 | 0 | IMR-VP-12-2012 | 141 | BOEHLER "DMO-IG" | 2,0 : 3,0 | - | - | 1 | _ | 0.05 | _ | _ | _ | see remark 2) on WPS | <350 | No | 44054 | Adam Duric | 1 | 1.1 / 1.2 | 1.1 / 1.2 | SEP
60LCA20BR904 | 1 | P235GH (1.0345) | P235GH (1.0345) | BW | 33.7 | 25 | 4 | 33.7 | 25 | 4 | V | HER-001 | 0 | IMR-VP-12-2012 | 141 | BOEHLER "DMO-IG" | 2,0 : 3,0 | - | - | 1 | _ | 0.05 | _ | _ | _ | see remark 2) on WPS | <350 | No | 44054 | Adam Duric | 1 | 1.1 / 1.2 | 1.1 / 1.2 | SEP
60LCA20BR904 | 2 | P235GH (1.0345) | P235GH (1.0345) | BW | 33.7 | 25 | 4 | 33.7 | 25 | 4 | V | HER-001 | 0 | IMR-VP-12-2012 | 141 | BOEHLER "DMO-IG" | 2,0 : 3,0 | - | - | 1 | _ | 0.05 | _ | _ | _ | see remark 2) on WPS | <350 | No | 44054 | Adam Duric | 1 | 1.1 / 1.2 | 1.1 / 1.2 | SEP
60LCA20BR904 | 3 | P235GH (1.0345) | 16Mo3 (1.5415) | BW | 33.7 | 25 | 4 | 33.7 | 25 | 4 | V | HER-001 | 0 | IMR-VP-12-2012 | 141 | BOEHLER "DMO-IG" | 2,0 : 3,0 | - | - | 1 | _ | 0.05 | _ | _ | _ | see remark 2) on WPS | <350 | No | 44054 | Adam Duric | 1 | 1.1 / 1.2 | 1.1 / 1.2 | SEP
60LCA20BR904 | 4 | 16Mo3 (1.5415) | P235GH (1.0345) | BW | 33.7 | 25 | 4 | 33.7 | 25 | 4 | V | HER-001 | 0 | IMR-VP-12-2012 | 141 | BOEHLER "DMO-IG" | 2,0 : 3,0 | - | - | 1 | _ | 0.05 | _ | _ | _ | see remark 2) on WPS | <350 | No | 44054 | Adam Duric | 1 | 1.1 / 1.2 | 1.1 / 1.2 | SEP
60LCA20BR904 | 5 | P235GH (1.0345) | 16Mo3 (1.5415) | BW | 33.7 | 25 | 4 | 33.7 | 25 | 4 | V | HER-001 | 0 | IMR-VP-12-2012 | 141 | BOEHLER "DMO-IG" | 2,0 : 3,0 | - | - | 1 | _ | 0.05 | _ | _ | _ | see remark 2) on WPS | <350 | No | 44054 | Adam Duric | 1 | 1.1 / 1.2 | 1.1 / 1.2 | SEP
60LCA20BR904 | 6 | 16Mo3 (1.5415) | P235GH (1.0345) | BW | 33.7 | 25 | 4 | 33.7 | 25 | 4 | V | HER-001 | 0 | IMR-VP-12-2012 | 141 | BOEHLER "DMO-IG" | 2,0 : 3,0 | - | - | 1 | _ | 0.05 | _ | _ | _ | see remark 2) on WPS | <350 | No | 44054 | Adam Duric | 1 | 1.1 / 1.2 | 1.1 / 1.2 | SEP
60LCA20BR905 | 1 | P235GH (1.0345) | P235GH (1.0345) | BW | 33.7 | 25 | 4 | 33.7 | 25 | 4 | V | HER-001 | 0 | IMR-VP-12-2012 | 141 | BOEHLER "DMO-IG" | 2,0 : 3,0 | - | - | 1 | _ | 0.05 | _ | _ | _ | see remark 2) on WPS | <350 | No | 44054 | Adam Duric | 1 | 1.1 / 1.2 | 1.1 / 1.2 | SEP
60LCA20BR905 | 2 | P235GH (1.0345) | P235GH (1.0345) | BW | 33.7 | 25 | 4 | 33.7 | 25 | 4 | V | HER-001 | 0 | IMR-VP-12-2012 | 141 | BOEHLER "DMO-IG" | 2,0 : 3,0 | - | - | 1 | _ | 0.05 | _ | _ | _ | see remark 2) on WPS | <350 | No | 44054 | Adam Duric | 1 | 1.1 / 1.2 | 1.1 / 1.2 | SEP
60LCA20BR905 | 3 | P235GH (1.0345) | P235GH (1.0345) | BW | 33.7 | 25 | 4 | 33.7 | 25 | 4 | V | HER-001 | 0 | IMR-VP-12-2012 | 141 | BOEHLER "DMO-IG" | 2,0 : 3,0 | - | - | 1 | _ | 0.05 | _ | _ | _ | see remark 2) on WPS | <350 | No | 44054 | Adam Duric | 1 | 1.1 / 1.2 | 1.1 / 1.2 | SEP
60LCA20BR905 | 4 | P235GH (1.0345) | 16Mo3 (1.5415) | BW | 33.7 | 25 | 4 | 33.7 | 25 | 4 | V | HER-001 | 0 | IMR-VP-12-2012 | 141 | BOEHLER "DMO-IG" | 2,0 : 3,0 | - | - | 1 | _ | 0.05 | _ | _ | _ | see remark 2) on WPS | <350 | No | 44054 | Adam Duric | 1 | 1.1 / 1.2 | 1.1 / 1.2 | SEP
60LCA20BR905 | 5 | 16Mo3 (1.5415) | P235GH (1.0345) | BW | 33.7 | 25 | 4 | 33.7 | 25 | 4 | V | HER-001 | 0 | IMR-VP-12-2012 | 141 | BOEHLER "DMO-IG" | 2,0 : 3,0 | - | - | 1 | _ | 0.05 | _ | _ | _ | see remark 2) on WPS | <350 | No | 44054 | Adam Duric | 1 | 1.1 / 1.2 | 1.1 / 1.2 | SEP
60LCA20BR905 | 6 | P235GH (1.0345) | 16Mo3 (1.5415) | BW | 33.7 | 25 | 4 | 33.7 | 25 | 4 | V | HER-001 | 0 | IMR-VP-12-2012 | 141 | BOEHLER "DMO-IG" | 2,0 : 3,0 | - | - | 1 | _ | 0.05 | _ | _ | _ | see remark 2) on WPS | <350 | No | 44054 | Adam Duric | 1 | 1.1 / 1.2 | 1.1 / 1.2 | SEP
60LCA20BR905 | 7 | 16Mo3 (1.5415) | P235GH (1.0345) | BW | 33.7 | 25 | 4 | 33.7 | 25 | 4 | V | HER-001 | 0 | IMR-VP-12-2012 | 141 | BOEHLER "DMO-IG" | 2,0 : 3,0 | - | - | 1 | _ | 0.05 | _ | _ | _ | see remark 2) on WPS | <350 | No | 44054 | Adam Duric | 1 | 1.1 / 1.2 | 1.1 / 1.2 | SEP
60LCA20BR951 | 1 | 16Mo3 (1.5415) | P235GH (1.0345) | BW | 33.7 | 25 | 4 | 33.7 | 25 | 4 | V | HER-001 | 0 | IMR-VP-12-2012 | 141 | BOEHLER "DMO-IG" | 2,0 : 3,0 | - | - | 1 | _ | 0.05 | _ | _ | _ | see remark 2) on WPS | <350 | No | 44054 | Adam Duric | 1 | 1.1 / 1.2 | 1.1 / 1.2 | SEP
60LCA20BR951 | 2 | P235GH (1.0345) | P235GH (1.0345) | BW | 33.7 | 25 | 4 | 33.7 | 25 | 4 | V | HER-001 | 0 | IMR-VP-12-2012 | 141 | BOEHLER "DMO-IG" | 2,0 : 3,0 | - | - | 1 | _ | 0.05 | _ | _ | _ | see remark 2) on WPS | <350 | No | 44054 | Adam Duric | 1 | 1.1 / 1.2 | 1.1 / 1.2 | SEP
60LCA20BR951 | 4 | P235GH (1.0345) | P235GH (1.0345) | BW | 33.7 | 25 | 4 | 33.7 | 25 | 4 | V | HER-001 | 0 | IMR-VP-12-2012 | 141 | BOEHLER "DMO-IG" | 2,0 : 3,0 | - | - | 1 | _ | 0.05 | _ | _ | _ | see remark 2) on WPS | <350 | No | 44054 | Adam Duric | 1 | 1.1 / 1.2 | 1.1 / 1.2 | SEP
60LCA20BR951 | 6 | P235GH (1.0345) | 16Mo3 (1.5415) | BW | 33.7 | 25 | 4 | 33.7 | 25 | 4 | V | HER-001 | 0 | IMR-VP-12-2012 | 141 | BOEHLER "DMO-IG" | 2,0 : 3,0 | - | - | 1 | _ | 0.05 | _ | _ | _ | see remark 2) on WPS | <350 | No | 44054 | Adam Duric | 1 | 1.1 / 1.2 | 1.1 / 1.2 | SEP
60LCA20BR951 | 7 | 16Mo3 (1.5415) | P235GH (1.0345) | BW | 33.7 | 25 | 4 | 33.7 | 25 | 4 | V | HER-001 | 0 | IMR-VP-12-2012 | 141 | BOEHLER "DMO-IG" | 2,0 : 3,0 | - | - | 1 | _ | 0.05 | _ | _ | _ | see remark 2) on WPS | <350 | No | 44054 | Adam Duric | 1 | 1.1 / 1.2 | 1.1 / 1.2 | SEP
60LCA20BR951 | 8 | P235GH (1.0345) | 16Mo3 (1.5415) | BW | 33.7 | 25 | 4 | 33.7 | 25 | 4 | V | HER-001 | 0 | IMR-VP-12-2012 | 141 | BOEHLER "DMO-IG" | 2,0 : 3,0 | - | - | 1 | _ | 0.05 | _ | _ | _ | see remark 2) on WPS | <350 | No | 44054 | Adam Duric | 1 | 1.1 / 1.2 | 1.1 / 1.2 | SEP
60LCA20BR951 | 9 | 16Mo3 (1.5415) | P235GH (1.0345) | BW | 33.7 | 25 | 4 | 33.7 | 25 | 4 | V | HER-001 | 0 | IMR-VP-12-2012 | 141 | BOEHLER "DMO-IG" | 2,0 : 3,0 | - | - | 1 | _ | 0.05 | _ | _ | _ | see remark 2) on WPS | <350 | No | 44054 | Adam Duric | 1 | 1.1 / 1.2 | 1.1 / 1.2 | SEP
60LCA20BR952 | 1 | P235GH (1.0345) | P235GH (1.0345) | BW | 33.7 | 25 | 4 | 33.7 | 25 | 4 | V | HER-001 | 0 | IMR-VP-12-2012 | 141 | BOEHLER "DMO-IG" | 2,0 : 3,0 | - | - | 1 | _ | 0.05 | _ | _ | _ | see remark 2) on WPS | <350 | No | 44054 | Adam Duric | 1 | 1.1 / 1.2 | 1.1 / 1.2 | SEP
60LCA20BR952 | 2 | P235GH (1.0345) | P235GH (1.0345) | BW | 33.7 | 25 | 4 | 33.7 | 25 | 4 | V | HER-001 | 0 | IMR-VP-12-2012 | 141 | BOEHLER "DMO-IG" | 2,0 : 3,0 | - | - | 1 | _ | 0.05 | _ | _ | _ | see remark 2) on WPS | <350 | No | 44054 | Adam Duric | 1 | 1.1 / 1.2 | 1.1 / 1.2 | SEP
60LCA20BR952 | 4 | P235GH (1.0345) | 16Mo3 (1.5415) | BW | 33.7 | 25 | 4 | 33.7 | 25 | 4 | V | HER-001 | 0 | IMR-VP-12-2012 | 141 | BOEHLER "DMO-IG" | 2,0 : 3,0 | - | - | 1 | _ | 0.05 | _ | _ | _ | see remark 2) on WPS | <350 | No | 44054 | Adam Duric | 1 | 1.1 / 1.2 | 1.1 / 1.2 | SEP
60LCA20BR952 | 5 | 16Mo3 (1.5415) | P235GH (1.0345) | BW | 33.7 | 25 | 4 | 33.7 | 25 | 4 | V | HER-001 | 0 | IMR-VP-12-2012 | 141 | BOEHLER "DMO-IG" | 2,0 : 3,0 | - | - | 1 | _ | 0.05 | _ | _ | _ | see remark 2) on WPS | <350 | No | 44054 | Adam Duric | 1 | 1.1 / 1.2 | 1.1 / 1.2 | SEP
60LCA20BR952 | 6 | P235GH (1.0345) | 16Mo3 (1.5415) | BW | 33.7 | 25 | 4 | 33.7 | 25 | 4 | V | HER-001 | 0 | IMR-VP-12-2012 | 141 | BOEHLER "DMO-IG" | 2,0 : 3,0 | - | - | 1 | _ | 0.05 | _ | _ | _ | see remark 2) on WPS | <350 | No | 44054 | Adam Duric | 1 | 1.1 / 1.2 | 1.1 / 1.2 | SEP
60LCA20BR952 | 7 | 16Mo3 (1.5415) | P235GH (1.0345) | BW | 33.7 | 25 | 4 | 33.7 | 25 | 4 | V | HER-001 | 0 | IMR-VP-12-2012 | 141 | BOEHLER "DMO-IG" | 2,0 : 3,0 | - | - | 1 | _ | 0.05 | _ | _ | _ | see remark 2) on WPS | <350 | No | 44054 | Adam Duric | 1 | 1.1 / 1.2 | 1.1 / 1.2 | SEP
60LCA20BR953 | 1 | 16Mo3 (1.5415) | P235GH (1.0345) | BW | 33.7 | 25 | 3.6 | 33.7 | 25 | 4 | V | HER-001 | 0 | IMR-VP-12-2012 | 141 | BOEHLER "DMO-IG" | 2,0 : 3,0 | - | - | 1 | _ | 0.05 | _ | _ | _ | see remark 2) on WPS | <350 | No | 44054 | Adam Duric | 1 | 1.1 / 1.2 | 1.1 / 1.2 | SEP
60LCA20BR953 | 3 | P235GH (1.0345) | P235GH (1.0345) | BW | 33.7 | 25 | 4 | 33.7 | 25 | 4 | V | HER-001 | 0 | IMR-VP-12-2012 | 141 | BOEHLER "DMO-IG" | 2,0 : 3,0 | - | - | 1 | _ | 0.05 | _ | _ | _ | see remark 2) on WPS | <350 | No | 44054 | Adam Duric | 1 | 1.1 / 1.2 | 1.1 / 1.2 | SEP
60LCA20BR953 | 4 | P235GH (1.0345) | P235GH (1.0345) | BW | 33.7 | 25 | 4 | 33.7 | 25 | 4 | V | HER-001 | 0 | IMR-VP-12-2012 | 141 | BOEHLER "DMO-IG" | 2,0 : 3,0 | - | - | 1 | _ | 0.05 | _ | _ | _ | see remark 2) on WPS | <350 | No | 44054 | Adam Duric | 1 | 1.1 / 1.2 | 1.1 / 1.2 | SEP
60LCA20BR953 | 5 | P235GH (1.0345) | 16Mo3 (1.5415) | BW | 33.7 | 25 | 4 | 33.7 | 25 | 4 | V | HER-001 | 0 | IMR-VP-12-2012 | 141 | BOEHLER "DMO-IG" | 2,0 : 3,0 | - | - | 1 | _ | 0.05 | _ | _ | _ | see remark 2) on WPS | <350 | No | 44054 | Adam Duric | 1 | 1.1 / 1.2 | 1.1 / 1.2 | SEP
60LCA20BR953 | 6 | 16Mo3 (1.5415) | P235GH (1.0345) | BW | 33.7 | 25 | 4 | 33.7 | 25 | 4 | V | HER-001 | 0 | IMR-VP-12-2012 | 141 | BOEHLER "DMO-IG" | 2,0 : 3,0 | - | - | 1 | _ | 0.05 | _ | _ | _ | see remark 2) on WPS | <350 | No | 44054 | Adam Duric | 1 | 1.1 / 1.2 | 1.1 / 1.2 | SEP
60LCA20BR953 | 7 | P235GH (1.0345) | 16Mo3 (1.5415) | BW | 33.7 | 25 | 4 | 33.7 | 25 | 4 | V | HER-001 | 0 | IMR-VP-12-2012 | 141 | BOEHLER "DMO-IG" | 2,0 : 3,0 | - | - | 1 | _ | 0.05 | _ | _ | _ | see remark 2) on WPS | <350 | No | 44054 | Adam Duric | 1 | 1.1 / 1.2 | 1.1 / 1.2 | SEP
60LCA20BR953 | 8 | 16Mo3 (1.5415) | P235GH (1.0345) | BW | 33.7 | 25 | 4 | 33.7 | 25 | 4 | V | HER-001 | 0 | IMR-VP-12-2012 | 141 | BOEHLER "DMO-IG" | 2,0 : 3,0 | - | - | 1 | _ | 0.05 | _ | _ | _ | see remark 2) on WPS | <350 | No | 44054 | Adam Duric | 1 | 1.1 / 1.2 | 1.1 / 1.2 | SEP
60LCA20BR955 | 1 | P235GH (1.0345) | P235GH (1.0345) | BW | 33.7 | 25 | 4 | 33.7 | 25 | 4 | V | HER-001 | 0 | IMR-VP-12-2012 | 141 | BOEHLER "DMO-IG" | 2,0 : 3,0 | - | - | 1 | _ | 0.05 | _ | _ | _ | see remark 2) on WPS | <350 | No | 44054 | Adam Duric | 1 | 1.1 / 1.2 | 1.1 / 1.2 | SEP
60LCA20BR955 | 2 | P235GH (1.0345) | P235GH (1.0345) | BW | 33.7 | 25 | 4 | 33.7 | 25 | 4 | V | HER-001 | 0 | IMR-VP-12-2012 | 141 | BOEHLER "DMO-IG" | 2,0 : 3,0 | - | - | 1 | _ | 0.05 | _ | _ | _ | see remark 2) on WPS | <350 | No | 44054 | Adam Duric | 1 | 1.1 / 1.2 | 1.1 / 1.2 | SEP
60LCA20BR955 | 3 | P235GH (1.0345) | P235GH (1.0345) | BW | 33.7 | 25 | 4 | 33.7 | 25 | 4 | V | HER-001 | 0 | IMR-VP-12-2012 | 141 | BOEHLER "DMO-IG" | 2,0 : 3,0 | - | - | 1 | _ | 0.05 | _ | _ | _ | see remark 2) on WPS | <350 | No | 44054 | Adam Duric | 1 | 1.1 / 1.2 | 1.1 / 1.2 | SEP
60LCA20BR955 | 4 | P235GH (1.0345) | 16Mo3 (1.5415) | BW | 33.7 | 25 | 4 | 33.7 | 25 | 4 | V | HER-001 | 0 | IMR-VP-12-2012 | 141 | BOEHLER "DMO-IG" | 2,0 : 3,0 | - | - | 1 | _ | 0.05 | _ | _ | _ | see remark 2) on WPS | <350 | No | 44054 | Adam Duric | 1 | 1.1 / 1.2 | 1.1 / 1.2 | SEP
60LCA20BR955 | 5 | 16Mo3 (1.5415) | P235GH (1.0345) | BW | 33.7 | 25 | 4 | 33.7 | 25 | 4 | V | HER-001 | 0 | IMR-VP-12-2012 | 141 | BOEHLER "DMO-IG" | 2,0 : 3,0 | - | - | 1 | _ | 0.05 | _ | _ | _ | see remark 2) on WPS | <350 | No | 44054 | Adam Duric | 1 | 1.1 / 1.2 | 1.1 / 1.2 | SEP
60LCA20BR955 | 6 | P235GH (1.0345) | 16Mo3 (1.5415) | BW | 33.7 | 25 | 4 | 33.7 | 25 | 4 | V | HER-001 | 0 | IMR-VP-12-2012 | 141 | BOEHLER "DMO-IG" | 2,0 : 3,0 | - | - | 1 | _ | 0.05 | _ | _ | _ | see remark 2) on WPS | <350 | No | 44054 | Adam Duric | 1 | 1.1 / 1.2 | 1.1 / 1.2 | SEP
60LCA20BR955 | 7 | 16Mo3 (1.5415) | P235GH (1.0345) | BW | 33.7 | 25 | 4 | 33.7 | 25 | 4 | V | HER-001 | 0 | IMR-VP-12-2012 | 141 | BOEHLER "DMO-IG" | 2,0 : 3,0 | - | - | 1 | _ | 0.05 | _ | _ | _ | see remark 2) on WPS | <350 | No | 44054 | Adam Duric | 1 | 1.1 / 1.2 | 1.1 / 1.2 | SEP
60LCA21BR001 | 1 | P235GH (1.0345) | P235GH (1.0345) | BW | 219.1 | 200 | 7.1 | 219.1 | 200 | 7.1 | V | HER-001 | 0 | IMR-VP-12-2012 | 141 | BOEHLER "DMO-IG" | 2,0 : 3,0 | - | - | 1 | _ | 0.05 | _ | _ | _ | see remark 2) on WPS | <350 | No | 44020 | Adam Duric | 1 | 1.1 / 1.2 | 1.1 / 1.2 | SEP
60LCA21BR001 | 8 | P235GH (1.0345) | P250GH (1.0460) | BW | 219.1 | 200 | 7.1 | 219.1 | 200 | 7.1 | V | HER-001 | 0 | IMR-VP-12-2012 | 141 | BOEHLER "DMO-IG" | 2,0 : 3,0 | - | - | 1 | _ | 0.05 | _ | _ | _ | see remark 2) on WPS | <350 | No | 44020 | Adam Duric | 1 | 1.1 / 1.2 | 1.1 / 1.2 | SEP
60LCA21BR001 | 9 | P250GH (1.0460) | P235GH (1.0345) | BW | 219.1 | 200 | 7.1 | 219.1 | 200 | 7.1 | V | HER-001 | 0 | IMR-VP-12-2012 | 141 | BOEHLER "DMO-IG" | 2,0 : 3,0 | - | - | 1 | _ | 0.05 | _ | _ | _ | see remark 2) on WPS | <350 | No | 44047 | Adam Duric | 1 | 1.1 / 1.2 | 1.1 / 1.2 | SEP
60LCA21BR901 | 1 | P235GH (1.0345) | P235GH (1.0345) | BW | 33.7 | 25 | 4 | 33.7 | 25 | 4 | V | HER-001 | 0 | IMR-VP-12-2012 | 141 | BOEHLER "DMO-IG" | 2,0 : 3,0 | - | - | 1 | _ | 0.05 | _ | _ | _ | see remark 2) on WPS | <350 | No | 44054 | Adam Duric | 1 | 1.1 / 1.2 | 1.1 / 1.2 | SEP
60LCA21BR901 | 2 | P235GH (1.0345) | P235GH (1.0345) | BW | 33.7 | 25 | 4 | 33.7 | 25 | 4 | V | HER-001 | 0 | IMR-VP-12-2012 | 141 | BOEHLER "DMO-IG" | 2,0 : 3,0 | - | - | 1 | _ | 0.05 | _ | _ | _ | see remark 2) on WPS | <350 | No | 44054 | Adam Duric | 1 | 1.1 / 1.2 | 1.1 / 1.2 | SEP
60LCA21BR901 | 3 | P235GH (1.0345) | P235GH (1.0345) | BW | 33.7 | 25 | 4 | 33.7 | 25 | 4 | V | HER-001 | 0 | IMR-VP-12-2012 | 141 | BOEHLER "DMO-IG" | 2,0 : 3,0 | - | - | 1 | _ | 0.05 | _ | _ | _ | see remark 2) on WPS | <350 | No | 44054 | Adam Duric | 1 | 1.1 / 1.2 | 1.1 / 1.2 | SEP
60LCA21BR901 | 4 | P235GH (1.0345) | P235GH (1.0345) | BW | 33.7 | 25 | 4 | 33.7 | 25 | 4 | V | HER-001 | 0 | IMR-VP-12-2012 | 141 | BOEHLER "DMO-IG" | 2,0 : 3,0 | - | - | 1 | _ | 0.05 | _ | _ | _ | see remark 2) on WPS | <350 | No | 44054 | Adam Duric | 1 | 1.1 / 1.2 | 1.1 / 1.2 | SEP
60LCA21BR901 | 5 | P235GH (1.0345) | P235GH (1.0345) | BW | 33.7 | 25 | 4 | 33.7 | 25 | 4 | V | HER-001 | 0 | IMR-VP-12-2012 | 141 | BOEHLER "DMO-IG" | 2,0 : 3,0 | - | - | 1 | _ | 0.05 | _ | _ | _ | see remark 2) on WPS | <350 | No | 44054 | Adam Duric | 1 | 1.1 / 1.2 | 1.1 / 1.2 | SEP
60LCA22BR001 | 1 | P235GH (1.0345) | P235GH (1.0345) | BW | 60.3 | 50 | 3.6 | 60.3 | 50 | 3.6 | V | HER-001 | 0 | IMR-VP-12-2012 | 141 | BOEHLER "DMO-IG" | 2,0 : 3,0 | - | - | 1 | _ | 0.05 | _ | _ | _ | see remark 2) on WPS | <350 | No | 44054 | Adam Duric | 1 | 1.1 / 1.2 | 1.1 / 1.2 | SEP
60LCA22BR001 | 2 | P235GH (1.0345) | 16Mo3 (1.5415) | BW | 60.3 | 50 | 3.6 | 60.3 | 50 | 3.6 | V | HER-001 | 0 | IMR-VP-12-2012 | 141 | BOEHLER "DMO-IG" | 2,0 : 3,0 | - | - | 1 | _ | 0.05 | _ | _ | _ | see remark 2) on WPS | <350 | No | 44054 | Adam Duric | 1 | 1.1 / 1.2 | 1.1 / 1.2 | SEP
60LCA30BR001 | 1 | P235GH (1.0345) | P235GH (1.0345) | BW | 323.9 | 300 | 10 | 323.9 | 300 | 10 | V | HER-001 | 0 | IMR-VP-12-2012 | 141 | BOEHLER "DMO-IG" | 2,0 : 3,0 | - | - | 1 | _ | 0.1 | _ | _ | _ | see remark 2) on WPS | <350 | No | 44020 | Adam Duric | 1 | 1.1 / 1.2 | 1.1 / 1.2 | III
60LCA30BR001 | 3 | P235GH (1.0345) | P235GH (1.0345) | BW | 323.9 | 300 | 10 | 323.9 | 300 | 10 | V | HER-001 | 0 | IMR-VP-12-2012 | 141 | BOEHLER "DMO-IG" | 2,0 : 3,0 | - | - | 1 | _ | 0.1 | _ | _ | _ | see remark 2) on WPS | <350 | No | 44020 | Adam Duric | 1 | 1.1 / 1.2 | 1.1 / 1.2 | III
60LCA30BR001 | 4 | P235GH (1.0345) | P235GH (1.0345) | BW | 323.9 | 300 | 10 | 323.9 | 300 | 10 | V | HER-001 | 0 | IMR-VP-12-2012 | 141 | BOEHLER "DMO-IG" | 2,0 : 3,0 | - | - | 1 | _ | 0.1 | _ | _ | _ | see remark 2) on WPS | <350 | No | 44020 | Adam Duric | 1 | 1.1 / 1.2 | 1.1 / 1.2 | III
60LCA30BR001 | 9 | P235GH (1.0345) | P235GH (1.0345) | BW | 323.9 | 300 | 10 | 323.9 | 300 | 10 | V | HER-001 | 0 | IMR-VP-12-2012 | 141 | BOEHLER "DMO-IG" | 2,0 : 3,0 | - | - | 1 | _ | 0.1 | _ | _ | _ | see remark 2) on WPS | <350 | No | 44020 | Adam Duric | 1 | 1.1 / 1.2 | 1.1 / 1.2 | III
60LCA30BR001 | 12 | P235GH (1.0345) | GP240GH (1.0619) | BW | 323.9 | 300 | 10 | 323.9 | 300 | 10 | V | HER-001 | 0 | IMR-VP-12-2012 | 141 | BOEHLER "DMO-IG" | 2,0 : 3,0 | - | - | 1 | _ | 0.1 | _ | _ | _ | see remark 2) on WPS | <350 | No | 44020 | Adam Duric | 1 | 1.1 / 1.2 | 1.1 / 1.2 | III
60LCA30BR002 | 1 | 16Mo3 (1.5415) | P235GH (1.0345) | BW | 323.9 | 300 | 10 | 323.9 | 300 | 10 | V | HER-001 | 0 | IMR-VP-12-2012 | 141 | BOEHLER "DMO-IG" | 2,0 : 3,0 | - | - | 1 | _ | 0.1 | _ | _ | _ | see remark 2) on WPS | <350 | No | 44041 | Damjan Sliško | 1 | 1.1 / 1.2 | 1.1 / 1.2 | III
60LCA30BR002 | 4 | P235GH (1.0345) | P235GH (1.0345) | BW | 323.9 | 300 | 10 | 323.9 | 300 | 10 | V | HER-001 | 0 | IMR-VP-12-2012 | 141 | BOEHLER "DMO-IG" | 2,0 : 3,0 | - | - | 1 | _ | 0.1 | _ | _ | _ | see remark 2) on WPS | <350 | No | 44026 | Adam Duric | 1 | 1.1 / 1.2 | 1.1 / 1.2 | III
60LCA30BR002 | 6 | P235GH (1.0345) | P235GH (1.0345) | BW | 323.9 | 300 | 10 | 323.9 | 300 | 10 | V | HER-001 | 0 | IMR-VP-12-2012 | 141 | BOEHLER "DMO-IG" | 2,0 : 3,0 | - | - | 1 | _ | 0.1 | _ | _ | _ | see remark 2) on WPS | <350 | No | 44026 | Adam Duric | 1 | 1.1 / 1.2 | 1.1 / 1.2 | III
60LCA30BR003 | 8 | P235GH (1.0345) | P235GH (1.0345) | BW | 355.6 | 300 | 12.5 | 355.6 | 300 | 12.5 | V | HER-001 | 0 | IMR-VP-12-2012 | 141 | BOEHLER "DMO-IG" | 2,0 : 3,0 | - | - | 1 | _ | 0.1 | _ | _ | _ | see remark 2) on WPS | <350 | No | 44020 | Adam Duric | 1 | 1.1 / 1.2 | 1.1 / 1.2 | III
60LCA30BR003 | 11 | P235GH (1.0345) | P235GH (1.0345) | BW | 355.6 | 300 | 12.5 | 323.9 | 350 | 16 | V | HER-001 | 0 | IMR-VP-12-2012 | 141 | BOEHLER "DMO-IG" | 2,0 : 3,0 | - | - | 1 | _ | 0.1 | _ | _ | _ | see remark 2) on WPS | <350 | No | 44020 | Adam Duric | 1 | 1.1 / 1.2 | 1.1 / 1.2 | III
60LCA30BR003 |  | P235GH (1.0345) | P235GH (1.0345) | [27 empty] | 0 |  |  | III
60LCA30BR901 | 1 | P235GH (1.0345) | P235GH (1.0345) | BW | 33.7 | 25 | 4 | 33.7 | 25 | 4 | V | HER-001 | 0 | IMR-VP-12-2012 | 141 | BOEHLER "DMO-IG" | 2,0 : 3,0 | - | - | 1 | _ | 0.05 | _ | _ | _ | see remark 2) on WPS | <350 | No | 44054 | Adam Duric | 1 | 1.1 / 1.2 | 1.1 / 1.2 | SEP
60LCA30BR901 | 2 | P235GH (1.0345) | P235GH (1.0345) | BW | 33.7 | 25 | 4 | 33.7 | 25 | 4 | V | HER-001 | 0 | IMR-VP-12-2012 | 141 | BOEHLER "DMO-IG" | 2,0 : 3,0 | - | - | 1 | _ | 0.05 | _ | _ | _ | see remark 2) on WPS | <350 | No | 44054 | Adam Duric | 1 | 1.1 / 1.2 | 1.1 / 1.2 | SEP
60LCA30BR901 | 3 | P235GH (1.0345) | P235GH (1.0345) | BW | 33.7 | 25 | 4 | 33.7 | 25 | 4 | V | HER-001 | 0 | IMR-VP-12-2012 | 141 | BOEHLER "DMO-IG" | 2,0 : 3,0 | - | - | 1 | _ | 0.05 | _ | _ | _ | see remark 2) on WPS | <350 | No | 44054 | Adam Duric | 1 | 1.1 / 1.2 | 1.1 / 1.2 | SEP
60LCA30BR901 | 4 | P235GH (1.0345) | 16Mo3 (1.5415) | BW | 33.7 | 25 | 4 | 33.7 | 25 | 4 | V | HER-001 | 0 | IMR-VP-12-2012 | 141 | BOEHLER "DMO-IG" | 2,0 : 3,0 | - | - | 1 | _ | 0.05 | _ | _ | _ | see remark 2) on WPS | <350 | No | 44054 | Adam Duric | 1 | 1.1 / 1.2 | 1.1 / 1.2 | SEP
60LCA30BR901 | 5 | 16Mo3 (1.5415) | P235GH (1.0345) | BW | 33.7 | 25 | 4 | 33.7 | 25 | 4 | V | HER-001 | 0 | IMR-VP-12-2012 | 141 | BOEHLER "DMO-IG" | 2,0 : 3,0 | - | - | 1 | _ | 0.05 | _ | _ | _ | see remark 2) on WPS | <350 | No | 44054 | Adam Duric | 1 | 1.1 / 1.2 | 1.1 / 1.2 | SEP
60LCA30BR901 | 6 | P235GH (1.0345) | 16Mo3 (1.5415) | BW | 33.7 | 25 | 4 | 33.7 | 25 | 4 | V | HER-001 | 0 | IMR-VP-12-2012 | 141 | BOEHLER "DMO-IG" | 2,0 : 3,0 | - | - | 1 | _ | 0.05 | _ | _ | _ | see remark 2) on WPS | <350 | No | 44054 | Adam Duric | 1 | 1.1 / 1.2 | 1.1 / 1.2 | SEP
60LCA30BR901 | 7 | 16Mo3 (1.5415) | P235GH (1.0345) | BW | 33.7 | 25 | 4 | 33.7 | 25 | 4 | V | HER-001 | 0 | IMR-VP-12-2012 | 141 | BOEHLER "DMO-IG" | 2,0 : 3,0 | - | - | 1 | _ | 0.05 | _ | _ | _ | see remark 2) on WPS | <350 | No | 44054 | Adam Duric | 1 | 1.1 / 1.2 | 1.1 / 1.2 | SEP
60LCA30BR952 | 1 | P235GH (1.0345) | P235GH (1.0345) | BW | 33.7 | 25 | 4 | 33.7 | 25 | 4 | V | HER-001 | 0 | IMR-VP-12-2012 | 141 | BOEHLER "DMO-IG" | 2,0 : 3,0 | - | - | 1 | _ | 0.05 | _ | _ | _ | see remark 2) on WPS | <350 | No | 44054 | Adam Duric | 1 | 1.1 / 1.2 | 1.1 / 1.2 | SEP
60LCA30BR952 | 3 | P235GH (1.0345) | P235GH (1.0345) | BW | 33.7 | 25 | 4 | 33.7 | 25 | 4 | V | HER-001 | 0 | IMR-VP-12-2012 | 141 | BOEHLER "DMO-IG" | 2,0 : 3,0 | - | - | 1 | _ | 0.05 | _ | _ | _ | see remark 2) on WPS | <350 | No | 44054 | Adam Duric | 1 | 1.1 / 1.2 | 1.1 / 1.2 | SEP
60LCA30BR952 | 4 | P235GH (1.0345) | P235GH (1.0345) | BW | 33.7 | 25 | 4 | 33.7 | 25 | 4 | V | HER-001 | 0 | IMR-VP-12-2012 | 141 | BOEHLER "DMO-IG" | 2,0 : 3,0 | - | - | 1 | _ | 0.05 | _ | _ | _ | see remark 2) on WPS | <350 | No | 44054 | Adam Duric | 1 | 1.1 / 1.2 | 1.1 / 1.2 | SEP
60LCA30BR952 | 5 | P235GH (1.0345) | P235GH (1.0345) | BW | 33.7 | 25 | 4 | 33.7 | 25 | 4 | V | HER-001 | 0 | IMR-VP-12-2012 | 141 | BOEHLER "DMO-IG" | 2,0 : 3,0 | - | - | 1 | _ | 0.05 | _ | _ | _ | see remark 2) on WPS | <350 | No | 44054 | Adam Duric | 1 | 1.1 / 1.2 | 1.1 / 1.2 | SEP
60LCA30BR952 | 6 | P235GH (1.0345) | P235GH (1.0345) | BW | 33.7 | 25 | 4 | 33.7 | 25 | 4 | V | HER-001 | 0 | IMR-VP-12-2012 | 141 | BOEHLER "DMO-IG" | 2,0 : 3,0 | - | - | 1 | _ | 0.05 | _ | _ | _ | see remark 2) on WPS | <350 | No | 44054 | Adam Duric | 1 | 1.1 / 1.2 | 1.1 / 1.2 | SEP
60LCA30BR952 | 7 | P235GH (1.0345) | P235GH (1.0345) | BW | 33.7 | 25 | 4 | 33.7 | 25 | 4 | V | HER-001 | 0 | IMR-VP-12-2012 | 141 | BOEHLER "DMO-IG" | 2,0 : 3,0 | - | - | 1 | _ | 0.05 | _ | _ | _ | see remark 2) on WPS | <350 | No | 44054 | Adam Duric | 1 | 1.1 / 1.2 | 1.1 / 1.2 | SEP
60LCA30BR952 | 8 | P235GH (1.0345) | P235GH (1.0345) | BW | 33.7 | 25 | 4 | 33.7 | 25 | 4 | V | HER-001 | 0 | IMR-VP-12-2012 | 141 | BOEHLER "DMO-IG" | 2,0 : 3,0 | - | - | 1 | _ | 0.05 | _ | _ | _ | see remark 2) on WPS | <350 | No | 44054 | Adam Duric | 1 | 1.1 / 1.2 | 1.1 / 1.2 | SEP
60LCA30BR952 | 9 | P235GH (1.0345) | P235GH (1.0345) | BW | 33.7 | 25 | 4 | 33.7 | 25 | 4 | V | HER-001 | 0 | IMR-VP-12-2012 | 141 | BOEHLER "DMO-IG" | 2,0 : 3,0 | - | - | 1 | _ | 0.05 | _ | _ | _ | see remark 2) on WPS | <350 | No | 44054 | Adam Duric | 1 | 1.1 / 1.2 | 1.1 / 1.2 | SEP
60LCA30BR952 | 10 | P235GH (1.0345) | 16Mo3 (1.5415) | BW | 33.7 | 25 | 4 | 33.7 | 25 | 4 | V | HER-001 | 0 | IMR-VP-12-2012 | 141 | BOEHLER "DMO-IG" | 2,0 : 3,0 | - | - | 1 | _ | 0.05 | _ | _ | _ | see remark 2) on WPS | <350 | No | 44054 | Adam Duric | 1 | 1.1 / 1.2 | 1.1 / 1.2 | SEP
60LCA30BR952 | 11 | 16Mo3 (1.5415) | P235GH (1.0345) | BW | 33.7 | 25 | 4 | 33.7 | 25 | 4 | V | HER-001 | 0 | IMR-VP-12-2012 | 141 | BOEHLER "DMO-IG" | 2,0 : 3,0 | - | - | 1 | _ | 0.05 | _ | _ | _ | see remark 2) on WPS | <350 | No | 44054 | Adam Duric | 1 | 1.1 / 1.2 | 1.1 / 1.2 | SEP
60LCA30BR952 | 12 | P235GH (1.0345) | 16Mo3 (1.5415) | BW | 33.7 | 25 | 4 | 33.7 | 25 | 4 | V | HER-001 | 0 | IMR-VP-12-2012 | 141 | BOEHLER "DMO-IG" | 2,0 : 3,0 | - | - | 1 | _ | 0.05 | _ | _ | _ | see remark 2) on WPS | <350 | No | 44054 | Adam Duric | 1 | 1.1 / 1.2 | 1.1 / 1.2 | SEP
60LCA30BR952 | 13 | 16Mo3 (1.5415) | P235GH (1.0345) | BW | 33.7 | 25 | 4 | 33.7 | 25 | 4 | V | HER-001 | 0 | IMR-VP-12-2012 | 141 | BOEHLER "DMO-IG" | 2,0 : 3,0 | - | - | 1 | _ | 0.05 | _ | _ | _ | see remark 2) on WPS | <350 | No | 44054 | Adam Duric | 1 | 1.1 / 1.2 | 1.1 / 1.2 | SEP
60LCA31BR001 | 1 | P235GH (1.0345) | P235GH (1.0345) | BW | 168.3 | 150 | 5.6 | 168.3 | 150 | 5.6 | V | HER-001 | 0 | IMR-VP-12-2012 | 141 | BOEHLER "DMO-IG" | 2,0 : 3,0 | - | - | 1 | _ | 0.05 | _ | _ | _ | see remark 2) on WPS | <350 | No | 44020 | Adam Duric | 1 | 1.1 / 1.2 | 1.1 / 1.2 | II
60LCA31BR001 | 2 | P235GH (1.0345) | GP240GH (1.0619) | BW | 168.3 | 150 | 5.6 | 168.3 | 150 | 5.6 | V | HER-001 | 0 | IMR-VP-12-2012 | 141 | BOEHLER "DMO-IG" | 2,0 : 3,0 | - | - | 1 | _ | 0.05 | _ | _ | _ | see remark 2) on WPS | <350 | No | 44020 | Adam Duric | 1 | 1.1 / 1.2 | 1.1 / 1.2 | II
60LCA31BR001 | 3 | GP240GH (1.0619) | P235GH (1.0345) | BW | 168.3 | 150 | 5.6 | 168.3 | 150 | 5.6 | V | HER-001 | 0 | IMR-VP-12-2012 | 141 | BOEHLER "DMO-IG" | 2,0 : 3,0 | - | - | 1 | _ | 0.05 | _ | _ | _ | see remark 2) on WPS | <350 | No | 44020 | Adam Duric | 1 | 1.1 / 1.2 | 1.1 / 1.2 | II
60LCA31BR001 | 4 | P235GH (1.0345) | 16Mo3 (1.5415) | BW | 168.3 | 150 | 5.6 | 168.3 | 150 | 5.6 | V | HER-001 | 0 | IMR-VP-12-2012 | 141 | BOEHLER "DMO-IG" | 2,0 : 3,0 | - | - | 1 | _ | 0.05 | _ | _ | _ | see remark 2) on WPS | <350 | No | 44043 | Adam Duric | 1 | 1.1 / 1.2 | 1.1 / 1.2 | II
60LCA31BR002 | 1 | 16Mo3 (1.5415) | P235GH (1.0345) | BW | 168.3 | 150 | 5.6 | 168.3 | 150 | 5.6 | V | HER-001 | 0 | IMR-VP-12-2012 | 141 | BOEHLER "DMO-IG" | 2,0 : 3,0 | - | - | 1 | _ | 0.05 | _ | _ | _ | see remark 2) on WPS | <350 | No | 44043 | Adam Duric | 1 | 1.1 / 1.2 | 1.1 / 1.2 | II
60LCA31BR002 | 2 | P235GH (1.0345) | P235GH (1.0345) | BW | 168.3 | 150 | 5.6 | 168.3 | 150 | 5.6 | V | HER-001 | 0 | IMR-VP-12-2012 | 141 | BOEHLER "DMO-IG" | 2,0 : 3,0 | - | - | 1 | _ | 0.05 | _ | _ | _ | see remark 2) on WPS | <350 | No | 44026 | Adam Duric | 1 | 1.1 / 1.2 | 1.1 / 1.2 | II
60LCA31BR002 | 6 | P235GH (1.0345) | P235GH (1.0345) | BW | 168.3 | 150 | 5.6 | 168.3 | 150 | 5.6 | V | HER-001 | 0 | IMR-VP-12-2012 | 141 | BOEHLER "DMO-IG" | 2,0 : 3,0 | - | - | 1 | _ | 0.05 | _ | _ | _ | see remark 2) on WPS | <350 | No | 44026 | Adam Duric | 1 | 1.1 / 1.2 | 1.1 / 1.2 | II
60LCA31BR002 | 8 | P235GH (1.0345) | P235GH (1.0345) | BW | 168.3 | 150 | 5.6 | 168.3 | 150 | 5.6 | V | HER-001 | 0 | IMR-VP-12-2012 | 141 | BOEHLER "DMO-IG" | 2,0 : 3,0 | - | - | 1 | _ | 0.05 | _ | _ | _ | see remark 2) on WPS | <350 | No | 44026 | Adam Duric | 1 | 1.1 / 1.2 | 1.1 / 1.2 | II
60LCA31BR002 | 12 | P235GH (1.0345) | P235GH (1.0345) | BW | 168.3 | 150 | 5.6 | 168.3 | 150 | 5.6 | V | HER-001 | 0 | IMR-VP-12-2012 | 141 | BOEHLER "DMO-IG" | 2,0 : 3,0 | - | - | 1 | _ | 0.05 | _ | _ | _ | see remark 2) on WPS | <350 | No | 44026 | Adam Duric | 1 | 1.1 / 1.2 | 1.1 / 1.2 | II
60LCA31BR002 | 15 | P235GH (1.0345) | P235GH (1.0345) | BW | 168.3 | 150 | 5.6 | 168.3 | 150 | 5.6 | V | HER-001 | 0 | IMR-VP-12-2012 | 141 | BOEHLER "DMO-IG" | 2,0 : 3,0 | - | - | 1 | _ | 0.05 | _ | _ | _ | see remark 2) on WPS | <350 | No | 44026 | Adam Duric | 1 | 1.1 / 1.2 | 1.1 / 1.2 | II
60LCA31BR003-UNY01Y-00L | 1 | P235GH (1.0345) | P235GH (1.0345) | BW | 168.3 | 150 | 5.6 | 168.3 | 150 | 5.6 | V | HER-001 | 0 | IMR-VP-12-2012 | 141 | BOEHLER "DMO-IG" | 2,0 : 3,0 | - | - | 1 | _ | 0.05 | _ | _ | _ | see remark 2) on WPS | <350 | No | 44020 | Adam Duric | 1 | 1.1 / 1.2 | 1.1 / 1.2 | II
60LCA31BR003-UNY01Y-00L | 3 | P235GH (1.0345) | P235GH (1.0345) | BW | 168.3 | 150 | 5.6 | 168.3 | 150 | 5.6 | V | HER-001 | 0 | IMR-VP-12-2012 | 141 | BOEHLER "DMO-IG" | 2,0 : 3,0 | - | - | 1 | _ | 0.05 | _ | _ | _ | see remark 2) on WPS | <350 | No | 44020 | Adam Duric | 1 | 1.1 / 1.2 | 1.1 / 1.2 | II
60LCA31BR003-UNY01Y-00L | 6 | P235GH (1.0345) | P235GH (1.0345) | BW | 168.3 | 150 | 5.6 | 168.3 | 150 | 5.6 | V | HER-001 | 0 | IMR-VP-12-2012 | 141 | BOEHLER "DMO-IG" | 2,0 : 3,0 | - | - | 1 | _ | 0.05 | _ | _ | _ | see remark 2) on WPS | <350 | No | 44020 | Adam Duric | 1 | 1.1 / 1.2 | 1.1 / 1.2 | II
60LCA31BR901-ULY00Y-00L | 1 | P235GH (1.0345) | P235GH (1.0345) | BW | 33.7 | 25 | 4 | 33.7 | 25 | 4 | V | HER-001 | 0 | IMR-VP-12-2012 | 141 | BOEHLER "DMO-IG" | 2,0 : 3,0 | - | - | 1 | _ | 0.05 | _ | _ | _ | see remark 2) on WPS | <350 | No | 44054 | Adam Duric | 1 | 1.1 / 1.2 | 1.1 / 1.2 | SEP
60LCA31BR901-ULY00Y-00L | 2 | P235GH (1.0345) | P235GH (1.0345) | BW | 33.7 | 25 | 4 | 33.7 | 25 | 4 | V | HER-001 | 0 | IMR-VP-12-2012 | 141 | BOEHLER "DMO-IG" | 2,0 : 3,0 | - | - | 1 | _ | 0.05 | _ | _ | _ | see remark 2) on WPS | <350 | No | 44054 | Adam Duric | 1 | 1.1 / 1.2 | 1.1 / 1.2 | SEP
60LCA31BR901-ULY00Y-01L | 1 | P235GH (1.0345) | P235GH (1.0345) | BW | 33.7 | 25 | 4 | 33.7 | 25 | 4 | V | HER-001 | 0 | IMR-VP-12-2012 | 141 | BOEHLER "DMO-IG" | 2,0 : 3,0 | - | - | 1 | _ | 0.05 | _ | _ | _ | see remark 2) on WPS | <350 | No | 44054 | Adam Duric | 1 | 1.1 / 1.2 | 1.1 / 1.2 | SEP
60LCA31BR901-ULY00Y-01L | 2 | P235GH (1.0345) | P235GH (1.0345) | BW | 33.7 | 25 | 4 | 33.7 | 25 | 4 | V | HER-001 | 0 | IMR-VP-12-2012 | 141 | BOEHLER "DMO-IG" | 2,0 : 3,0 | - | - | 1 | _ | 0.05 | _ | _ | _ | see remark 2) on WPS | <350 | No | 44054 | Adam Duric | 1 | 1.1 / 1.2 | 1.1 / 1.2 | SEP
60LCA31BR901-ULY00Y-01L | 3 | P235GH (1.0345) | 16Mo3 (1.5415) | BW | 33.7 | 25 | 4 | 33.7 | 25 | 4 | V | HER-001 | 0 | IMR-VP-12-2012 | 141 | BOEHLER "DMO-IG" | 2,0 : 3,0 | - | - | 1 | _ | 0.05 | _ | _ | _ | see remark 2) on WPS | <350 | No | 44054 | Adam Duric | 1 | 1.1 / 1.2 | 1.1 / 1.2 | SEP
60LCA31BR901-ULY00Y-01L | 4 | 16Mo3 (1.5415) | P235GH (1.0345) | BW | 33.7 | 25 | 4 | 33.7 | 25 | 4 | V | HER-001 | 0 | IMR-VP-12-2012 | 141 | BOEHLER "DMO-IG" | 2,0 : 3,0 | - | - | 1 | _ | 0.05 | _ | _ | _ | see remark 2) on WPS | <350 | No | 44054 | Adam Duric | 1 | 1.1 / 1.2 | 1.1 / 1.2 | SEP
60LCA31BR901-ULY00Y-01L | 5 | P235GH (1.0345) | 16Mo3 (1.5415) | BW | 33.7 | 25 | 4 | 33.7 | 25 | 4 | V | HER-001 | 0 | IMR-VP-12-2012 | 141 | BOEHLER "DMO-IG" | 2,0 : 3,0 | - | - | 1 | _ | 0.05 | _ | _ | _ | see remark 2) on WPS | <350 | No | 44054 | Adam Duric | 1 | 1.1 / 1.2 | 1.1 / 1.2 | SEP
60LCA31BR901-ULY00Y-01L | 6 | 16Mo3 (1.5415) | P235GH (1.0345) | BW | 33.7 | 25 | 4 | 33.7 | 25 | 4 | V | HER-001 | 0 | IMR-VP-12-2012 | 141 | BOEHLER "DMO-IG" | 2,0 : 3,0 | - | - | 1 | _ | 0.05 | _ | _ | _ | see remark 2) on WPS | <350 | No | 44054 | Adam Duric | 1 | 1.1 / 1.2 | 1.1 / 1.2 | SEP
60LCA31BR901-ULY00Y-A11 | 1 | P235GH (1.0345) | P235GH (1.0345) | BW | 33.7 | 25 | 4 | 33.7 | 25 | 4 | V | HER-001 | 0 | IMR-VP-12-2012 | 141 | BOEHLER "DMO-IG" | 2,0 : 3,0 | - | - | 1 | _ | 0.05 | _ | _ | _ | see remark 2) on WPS | <350 | No | 44054 | Adam Duric | 1 | 1.1 / 1.2 | 1.1 / 1.2 | SEP
60LCA31BR951 | 1 | P235GH (1.0345) | P235GH (1.0345) | BW | 33.7 | 25 | 4 | 33.7 | 25 | 4 | V | HER-001 | 0 | IMR-VP-12-2012 | 141 | BOEHLER "DMO-IG" | 2,0 : 3,0 | - | - | 1 | _ | 0.05 | _ | _ | _ | see remark 2) on WPS | <350 | No | 44054 | Adam Duric | 1 | 1.1 / 1.2 | 1.1 / 1.2 | SEP
60LCA31BR951 | 2 | P235GH (1.0345) | P235GH (1.0345) | BW | 33.7 | 25 | 4 | 33.7 | 25 | 4 | V | HER-001 | 0 | IMR-VP-12-2012 | 141 | BOEHLER "DMO-IG" | 2,0 : 3,0 | - | - | 1 | _ | 0.05 | _ | _ | _ | see remark 2) on WPS | <350 | No | 44054 | Adam Duric | 1 | 1.1 / 1.2 | 1.1 / 1.2 | SEP
60LCA31BR951 | 3 | P235GH (1.0345) | P235GH (1.0345) | BW | 33.7 | 25 | 4 | 33.7 | 25 | 4 | V | HER-001 | 0 | IMR-VP-12-2012 | 141 | BOEHLER "DMO-IG" | 2,0 : 3,0 | - | - | 1 | _ | 0.05 | _ | _ | _ | see remark 2) on WPS | <350 | No | 44054 | Adam Duric | 1 | 1.1 / 1.2 | 1.1 / 1.2 | SEP
60LCA31BR951 | 4 | P235GH (1.0345) | P235GH (1.0345) | BW | 33.7 | 25 | 4 | 33.7 | 25 | 4 | V | HER-001 | 0 | IMR-VP-12-2012 | 141 | BOEHLER "DMO-IG" | 2,0 : 3,0 | - | - | 1 | _ | 0.05 | _ | _ | _ | see remark 2) on WPS | <350 | No | 44054 | Adam Duric | 1 | 1.1 / 1.2 | 1.1 / 1.2 | SEP
60LCA31BR951 | 5 | P235GH (1.0345) | P235GH (1.0345) | BW | 33.7 | 25 | 4 | 33.7 | 25 | 4 | V | HER-001 | 0 | IMR-VP-12-2012 | 141 | BOEHLER "DMO-IG" | 2,0 : 3,0 | - | - | 1 | _ | 0.05 | _ | _ | _ | see remark 2) on WPS | <350 | No | 44054 | Adam Duric | 1 | 1.1 / 1.2 | 1.1 / 1.2 | SEP
60LCA31BR951 | 6 | P235GH (1.0345) | P235GH (1.0345) | BW | 33.7 | 25 | 4 | 33.7 | 25 | 4 | V | HER-001 | 0 | IMR-VP-12-2012 | 141 | BOEHLER "DMO-IG" | 2,0 : 3,0 | - | - | 1 | _ | 0.05 | _ | _ | _ | see remark 2) on WPS | <350 | No | 44054 | Adam Duric | 1 | 1.1 / 1.2 | 1.1 / 1.2 | SEP
60LCA31BR951 | 7 | P235GH (1.0345) | P235GH (1.0345) | BW | 33.7 | 25 | 4 | 33.7 | 25 | 4 | V | HER-001 | 0 | IMR-VP-12-2012 | 141 | BOEHLER "DMO-IG" | 2,0 : 3,0 | - | - | 1 | _ | 0.05 | _ | _ | _ | see remark 2) on WPS | <350 | No | 44054 | Adam Duric | 1 | 1.1 / 1.2 | 1.1 / 1.2 | SEP
60LCA31BR951 | 8 | P235GH (1.0345) | 16Mo3 (1.5415) | BW | 33.7 | 25 | 4 | 33.7 | 25 | 4 | V | HER-001 | 0 | IMR-VP-12-2012 | 141 | BOEHLER "DMO-IG" | 2,0 : 3,0 | - | - | 1 | _ | 0.05 | _ | _ | _ | see remark 2) on WPS | <350 | No | 44054 | Adam Duric | 1 | 1.1 / 1.2 | 1.1 / 1.2 | SEP
60LCA31BR951 | 9 | 16Mo3 (1.5415) | P235GH (1.0345) | BW | 33.7 | 25 | 4 | 33.7 | 25 | 4 | V | HER-001 | 0 | IMR-VP-12-2012 | 141 | BOEHLER "DMO-IG" | 2,0 : 3,0 | - | - | 1 | _ | 0.05 | _ | _ | _ | see remark 2) on WPS | <350 | No | 44054 | Adam Duric | 1 | 1.1 / 1.2 | 1.1 / 1.2 | SEP
60LCA31BR951 | 10 | P235GH (1.0345) | 16Mo3 (1.5415) | BW | 33.7 | 25 | 4 | 33.7 | 25 | 4 | V | HER-001 | 0 | IMR-VP-12-2012 | 141 | BOEHLER "DMO-IG" | 2,0 : 3,0 | - | - | 1 | _ | 0.05 | _ | _ | _ | see remark 2) on WPS | <350 | No | 44054 | Adam Duric | 1 | 1.1 / 1.2 | 1.1 / 1.2 | SEP
60LCA31BR951 | 11 | 16Mo3 (1.5415) | P235GH (1.0345) | BW | 33.7 | 25 | 4 | 33.7 | 25 | 4 | V | HER-001 | 0 | IMR-VP-12-2012 | 141 | BOEHLER "DMO-IG" | 2,0 : 3,0 | - | - | 1 | _ | 0.05 | _ | _ | _ | see remark 2) on WPS | <350 | No | 44054 | Adam Duric | 1 | 1.1 / 1.2 | 1.1 / 1.2 | SEP
60LCA39BR001-UHY00Y-00L | 1 | P235GH (1.0345) | P235GH (1.0345) | BW | 273 | 250 | 8.8 | 273 | 250 | 8.8 | V | HER-001 | 0 | IMR-VP-12-2012 | 141 | BOEHLER "DMO-IG" | 2,0 : 3,0 | - | - | 1 | _ | 0.05 | _ | _ | _ | see remark 2) on WPS | <350 | No | 44020 | Adam Duric | 1 | 1.1 / 1.2 | 1.1 / 1.2 | II
60LCA39BR001-UHY00Y-00L | 4 | P235GH (1.0345) | P235GH (1.0345) | BW | 273 | 250 | 8.8 | 273 | 250 | 8.8 | V | HER-001 | 0 | IMR-VP-12-2012 | 141 | BOEHLER "DMO-IG" | 2,0 : 3,0 | - | - | 1 | _ | 0.05 | _ | _ | _ | see remark 2) on WPS | <350 | No | 44020 | Adam Duric | 1 | 1.1 / 1.2 | 1.1 / 1.2 | II
60LCA39BR001-UHY00Y-00L | 7 | P235GH (1.0345) | P235GH (1.0345) | BW | 273 | 250 | 8.8 | 273 | 250 | 8.8 | V | HER-001 | 0 | IMR-VP-12-2012 | 141 | BOEHLER "DMO-IG" | 2,0 : 3,0 | - | - | 1 | _ | 0.05 | _ | _ | _ | see remark 2) on WPS | <350 | No | 44020 | Adam Duric | 1 | 1.1 / 1.2 | 1.1 / 1.2 | II
60LCA39BR002-ULY00Y-A12 | 1 | P235GH (1.0345) | P235GH (1.0345) | BW | 273 | 250 | 8.8 | 273 | 250 | 8.8 | V | HER-001 | 0 | IMR-VP-12-2012 | 141 | BOEHLER "DMO-IG" | 2,0 : 3,0 | - | - | 1 | _ | 0.05 | _ | _ | _ | see remark 2) on WPS | <350 | No | 44020 | Adam Duric | 1 | 1.1 / 1.2 | 1.1 / 1.2 | II
60LCA39BR002-UNY01Y-00L | 1 | P235GH (1.0345) | P235GH (1.0345) | BW | 273 | 250 | 8.8 | 273 | 250 | 8.8 | V | HER-001 | 0 | IMR-VP-12-2012 | 141 | BOEHLER "DMO-IG" | 2,0 : 3,0 | - | - | 1 | _ | 0.05 | _ | _ | _ | see remark 2) on WPS | <350 | No | 44020 | Adam Duric | 1 | 1.1 / 1.2 | 1.1 / 1.2 | II
60LCA39BR002-UNY01Y-00L | 4 | P235GH (1.0345) | P235GH (1.0345) | BW | 273 | 250 | 8.8 | 273 | 250 | 8.8 | V | HER-001 | 0 | IMR-VP-12-2012 | 141 | BOEHLER "DMO-IG" | 2,0 : 3,0 | - | - | 1 | _ | 0.05 | _ | _ | _ | see remark 2) on WPS | <350 | No | 44020 | Adam Duric | 1 | 1.1 / 1.2 | 1.1 / 1.2 | II
60LCA39BR002-UNY01Y-00L | 6 | P235GH (1.0345) | P235GH (1.0345) | BW | 273 | 250 | 8.8 | 273 | 250 | 8.8 | V | HER-001 | 0 | IMR-VP-12-2012 | 141 | BOEHLER "DMO-IG" | 2,0 : 3,0 | - | - | 1 | _ | 0.05 | _ | _ | _ | see remark 2) on WPS | <350 | No | 44020 | Adam Duric | 1 | 1.1 / 1.2 | 1.1 / 1.2 | II
60LCA39BR901 | 1 | P235GH (1.0345) | P235GH (1.0345) | BW | 33.7 | 25 | 4 | 33.7 | 25 | 4 | V | HER-001 | 0 | IMR-VP-12-2012 | 141 | BOEHLER "DMO-IG" | 2,0 : 3,0 | - | - | 1 | _ | 0.05 | _ | _ | _ | see remark 2) on WPS | <350 | No | 44054 | Adam Duric | 1 | 1.1 / 1.2 | 1.1 / 1.2 | SEP
60LCA39BR901 | 2 | P235GH (1.0345) | P235GH (1.0345) | BW | 33.7 | 25 | 4 | 33.7 | 25 | 4 | V | HER-001 | 0 | IMR-VP-12-2012 | 141 | BOEHLER "DMO-IG" | 2,0 : 3,0 | - | - | 1 | _ | 0.05 | _ | _ | _ | see remark 2) on WPS | <350 | No | 44054 | Adam Duric | 1 | 1.1 / 1.2 | 1.1 / 1.2 | SEP
60LCA39BR901 | 3 | P235GH (1.0345) | P235GH (1.0345) | BW | 33.7 | 25 | 4 | 33.7 | 25 | 4 | V | HER-001 | 0 | IMR-VP-12-2012 | 141 | BOEHLER "DMO-IG" | 2,0 : 3,0 | - | - | 1 | _ | 0.05 | _ | _ | _ | see remark 2) on WPS | <350 | No | 44054 | Adam Duric | 1 | 1.1 / 1.2 | 1.1 / 1.2 | SEP
60LCA39BR901 | 4 | P235GH (1.0345) | P235GH (1.0345) | BW | 33.7 | 25 | 4 | 33.7 | 25 | 4 | V | HER-001 | 0 | IMR-VP-12-2012 | 141 | BOEHLER "DMO-IG" | 2,0 : 3,0 | - | - | 1 | _ | 0.05 | _ | _ | _ | see remark 2) on WPS | <350 | No | 44054 | Adam Duric | 1 | 1.1 / 1.2 | 1.1 / 1.2 | SEP
60LCA39BR901 | 5 | P235GH (1.0345) | 16Mo3 (1.5415) | BW | 33.7 | 25 | 4 | 33.7 | 25 | 4 | V | HER-001 | 0 | IMR-VP-12-2012 | 141 | BOEHLER "DMO-IG" | 2,0 : 3,0 | - | - | 1 | _ | 0.05 | _ | _ | _ | see remark 2) on WPS | <350 | No | 44054 | Adam Duric | 1 | 1.1 / 1.2 | 1.1 / 1.2 | SEP
60LCA39BR901 | 6 | 16Mo3 (1.5415) | P235GH (1.0345) | BW | 33.7 | 25 | 4 | 33.7 | 25 | 4 | V | HER-001 | 0 | IMR-VP-12-2012 | 141 | BOEHLER "DMO-IG" | 2,0 : 3,0 | - | - | 1 | _ | 0.05 | _ | _ | _ | see remark 2) on WPS | <350 | No | 44054 | Adam Duric | 1 | 1.1 / 1.2 | 1.1 / 1.2 | SEP
60LCA39BR901 | 7 | P235GH (1.0345) | 16Mo3 (1.5415) | BW | 33.7 | 25 | 4 | 33.7 | 25 | 4 | V | HER-001 | 0 | IMR-VP-12-2012 | 141 | BOEHLER "DMO-IG" | 2,0 : 3,0 | - | - | 1 | _ | 0.05 | _ | _ | _ | see remark 2) on WPS | <350 | No | 44054 | Adam Duric | 1 | 1.1 / 1.2 | 1.1 / 1.2 | SEP
60LCA39BR901 | 8 | 16Mo3 (1.5415) | P235GH (1.0345) | BW | 33.7 | 25 | 4 | 33.7 | 25 | 4 | V | HER-001 | 0 | IMR-VP-12-2012 | 141 | BOEHLER "DMO-IG" | 2,0 : 3,0 | - | - | 1 | _ | 0.05 | _ | _ | _ | see remark 2) on WPS | <350 | No | 44054 | Adam Duric | 1 | 1.1 / 1.2 | 1.1 / 1.2 | SEP
60LCA40BR002-UHY00Y-00L | 2 | P235GH (1.0345) | P235GH (1.0345) | BW | 355.6 | 350 | 16 | 355.6 | 350 | 12.5 | V | HER-001 | 0 | IMR-VP-12-2012 | 141 | BOEHLER "DMO-IG" | 2,0 : 3,0 | - | - | 1 | _ | 0.1 | _ | _ | _ | see remark 2) on WPS | <350 | No | 44020 | Adam Duric | 1 | 1.1 / 1.2 | 1.1 / 1.2 | III
60LCA40BR002-UHY00Y-00L | 5 | P235GH (1.0345) | P235GH (1.0345) | BW | 355.6 | 350 | 12.5 | 355.6 | 350 | 12.5 | V | HER-001 | 0 | IMR-VP-12-2012 | 141 | BOEHLER "DMO-IG" | 2,0 : 3,0 | - | - | 1 | _ | 0.1 | _ | _ | _ | see remark 2) on WPS | <350 | No | 44020 | Adam Duric | 1 | 1.1 / 1.2 | 1.1 / 1.2 | III
60LCA40BR002-UHY00Y-00L | 9 | P235GH (1.0345) | P235GH (1.0345) | BW | 355.6 | 350 | 12.5 | 355.6 | 350 | 12.5 | V | HER-001 | 0 | IMR-VP-12-2012 | 141 | BOEHLER "DMO-IG" | 2,0 : 3,0 | - | - | 1 | _ | 0.1 | _ | _ | _ | see remark 2) on WPS | <350 | No | 44020 | Adam Duric | 1 | 1.1 / 1.2 | 1.1 / 1.2 | III
60LCA40BR003-UNY01Y-00L | 1 | P235GH (1.0345) | P235GH (1.0345) | BW | 355.6 | 350 | 12.5 | 355.6 | 350 | 12.5 | V | HER-001 | 0 | IMR-VP-12-2012 | 141 | BOEHLER "DMO-IG" | 2,0 : 3,0 | - | - | 1 | _ | 0.1 | _ | _ | _ | see remark 2) on WPS | <350 | No | 44020 | Adam Duric | 1 | 1.1 / 1.2 | 1.1 / 1.2 | III
60LCA40BR003-UNY01Y-00L | 4 | P235GH (1.0345) | P235GH (1.0345) | BW | 355.6 | 350 | 12.5 | 355.6 | 350 | 12.5 | V | HER-001 | 0 | IMR-VP-12-2012 | 141 | BOEHLER "DMO-IG" | 2,0 : 3,0 | - | - | 1 | _ | 0.1 | _ | _ | _ | see remark 2) on WPS | <350 | No | 44020 | Adam Duric | 1 | 1.1 / 1.2 | 1.1 / 1.2 | III
60LCA40BR003-UNY01Y-00L | 8 | P235GH (1.0345) | P235GH (1.0345) | BW | 355.6 | 350 | 12.5 | 355.6 | 350 | 12.5 | V | HER-001 | 0 | IMR-VP-12-2012 | 141 | BOEHLER "DMO-IG" | 2,0 : 3,0 | - | - | 1 | _ | 0.1 | _ | _ | _ | see remark 2) on WPS | <350 | No | 44020 | Adam Duric | 1 | 1.1 / 1.2 | 1.1 / 1.2 | III
60LCA40BR902 | 1 | P235GH (1.0345) | P235GH (1.0345) | BW | 33.7 | 25 | 4 | 33.7 | 25 | 4 | V | HER-001 | 0 | IMR-VP-12-2012 | 141 | BOEHLER "DMO-IG" | 2,0 : 3,0 | - | - | 1 | _ | 0.05 | _ | _ | _ | see remark 2) on WPS | <350 | No | 44054 | Adam Duric | 1 | 1.1 / 1.2 | 1.1 / 1.2 | SEP
60LCA40BR902 | 3 | P235GH (1.0345) | P235GH (1.0345) | BW | 33.7 | 25 | 4 | 33.7 | 25 | 4 | V | HER-001 | 0 | IMR-VP-12-2012 | 141 | BOEHLER "DMO-IG" | 2,0 : 3,0 | - | - | 1 | _ | 0.05 | _ | _ | _ | see remark 2) on WPS | <350 | No | 44054 | Adam Duric | 1 | 1.1 / 1.2 | 1.1 / 1.2 | SEP
60LCA40BR902 | 5 | P235GH (1.0345) | P235GH (1.0345) | BW | 33.7 | 25 | 4 | 33.7 | 25 | 4 | V | HER-001 | 0 | IMR-VP-12-2012 | 141 | BOEHLER "DMO-IG" | 2,0 : 3,0 | - | - | 1 | _ | 0.05 | _ | _ | _ | see remark 2) on WPS | <350 | No | 44054 | Adam Duric | 1 | 1.1 / 1.2 | 1.1 / 1.2 | SEP
60LCA40BR902 | 6 | P235GH (1.0345) | P235GH (1.0345) | BW | 33.7 | 25 | 4 | 33.7 | 25 | 4 | V | HER-001 | 0 | IMR-VP-12-2012 | 141 | BOEHLER "DMO-IG" | 2,0 : 3,0 | - | - | 1 | _ | 0.05 | _ | _ | _ | see remark 2) on WPS | <350 | No | 44054 | Adam Duric | 1 | 1.1 / 1.2 | 1.1 / 1.2 | SEP
60LCA40BR902 | 7 | P235GH (1.0345) | 16Mo3 (1.5415) | BW | 33.7 | 25 | 4 | 33.7 | 25 | 4 | V | HER-001 | 0 | IMR-VP-12-2012 | 141 | BOEHLER "DMO-IG" | 2,0 : 3,0 | - | - | 1 | _ | 0.05 | _ | _ | _ | see remark 2) on WPS | <350 | No | 44054 | Adam Duric | 1 | 1.1 / 1.2 | 1.1 / 1.2 | SEP
60LCA40BR902 | 8 | 16Mo3 (1.5415) | P235GH (1.0345) | BW | 33.7 | 25 | 4 | 33.7 | 25 | 4 | V | HER-001 | 0 | IMR-VP-12-2012 | 141 | BOEHLER "DMO-IG" | 2,0 : 3,0 | - | - | 1 | _ | 0.05 | _ | _ | _ | see remark 2) on WPS | <350 | No | 44054 | Adam Duric | 1 | 1.1 / 1.2 | 1.1 / 1.2 | SEP
60LCA40BR902 | 9 | P235GH (1.0345) | 16Mo3 (1.5415) | BW | 33.7 | 25 | 4 | 33.7 | 25 | 4 | V | HER-001 | 0 | IMR-VP-12-2012 | 141 | BOEHLER "DMO-IG" | 2,0 : 3,0 | - | - | 1 | _ | 0.05 | _ | _ | _ | see remark 2) on WPS | <350 | No | 44054 | Adam Duric | 1 | 1.1 / 1.2 | 1.1 / 1.2 | SEP
60LCA40BR902 | 10 | 16Mo3 (1.5415) | P235GH (1.0345) | BW | 33.7 | 25 | 4 | 33.7 | 25 | 4 | V | HER-001 | 0 | IMR-VP-12-2012 | 141 | BOEHLER "DMO-IG" | 2,0 : 3,0 | - | - | 1 | _ | 0.05 | _ | _ | _ | see remark 2) on WPS | <350 | No | 44054 | Adam Duric | 1 | 1.1 / 1.2 | 1.1 / 1.2 | SEP
60LCA50BR001-ULY00Y-00L | 1 | P235GH (1.0345) | P235GH (1.0345) | BW | 273 | 250 | 8.8 | 273 | 250 | 8.8 | V | HER-001 | 0 | IMR-VP-12-2012 | 141 | BOEHLER "DMO-IG" | 2,0 : 3,0 | - | - | 1 | _ | 0.05 | _ | _ | _ | see remark 2) on WPS | <350 | No | 44020 | Adam Duric | 1 | 1.1 / 1.2 | 1.1 / 1.2 | II
60LCA50BR001-ULY00Y-00L | 3 | P235GH (1.0345) | P235GH (1.0345) | BW | 273 | 250 | 8.8 | 273 | 250 | 8.8 | V | HER-001 | 0 | IMR-VP-12-2012 | 141 | BOEHLER "DMO-IG" | 2,0 : 3,0 | - | - | 1 | _ | 0.05 | _ | _ | _ | see remark 2) on WPS | <350 | No | 44020 | Adam Duric | 1 | 1.1 / 1.2 | 1.1 / 1.2 | II
60LCA50BR001-ULY00Y-00L | 5 | P235GH (1.0345) | P235GH (1.0345) | BW | 273 | 250 | 8.8 | 273 | 250 | 8.8 | V | HER-001 | 0 | IMR-VP-12-2012 | 141 | BOEHLER "DMO-IG" | 2,0 : 3,0 | - | - | 1 | _ | 0.05 | _ | _ | _ | see remark 2) on WPS | <350 | No | 44020 | Adam Duric | 1 | 1.1 / 1.2 | 1.1 / 1.2 | II
60LCA50BR001-ULY00Y-00L | 8 | P235GH (1.0345) | P235GH (1.0345) | BW | 273 | 250 | 8.8 | 273 | 250 | 8.8 | V | HER-001 | 0 | IMR-VP-12-2012 | 141 | BOEHLER "DMO-IG" | 2,0 : 3,0 | - | - | 1 | _ | 0.05 | _ | _ | _ | see remark 2) on WPS | <350 | No | 44020 | Adam Duric | 1 | 1.1 / 1.2 | 1.1 / 1.2 | II
60LCA50BR001-ULY00Y-00L | 10 | P235GH (1.0345) | P235GH (1.0345) | BW | 273 | 250 | 8.8 | 273 | 250 | 8.8 | V | HER-001 | 0 | IMR-VP-12-2012 | 141 | BOEHLER "DMO-IG" | 2,0 : 3,0 | - | - | 1 | _ | 0.05 | _ | _ | _ | see remark 2) on WPS | <350 | No | 44020 | Adam Duric | 1 | 1.1 / 1.2 | 1.1 / 1.2 | II
60LCA50BR951-ULY00Y-00L | 1 | P235GH (1.0345) | P235GH (1.0345) | BW | 33.7 | 25 | 4 | 33.7 | 25 | 4 | V | HER-001 | 0 | IMR-VP-12-2012 | 141 | BOEHLER "DMO-IG" | 2,0 : 3,0 | - | - | 1 | _ | 0.05 | _ | _ | _ | see remark 2) on WPS | <350 | No | 44054 | Adam Duric | 1 | 1.1 / 1.2 | 1.1 / 1.2 | SEP
60LCA50BR951-ULY00Y-00L | 2 | P235GH (1.0345) | P235GH (1.0345) | BW | 33.7 | 25 | 4 | 33.7 | 25 | 4 | V | HER-001 | 0 | IMR-VP-12-2012 | 141 | BOEHLER "DMO-IG" | 2,0 : 3,0 | - | - | 1 | _ | 0.05 | _ | _ | _ | see remark 2) on WPS | <350 | No | 44054 | Adam Duric | 1 | 1.1 / 1.2 | 1.1 / 1.2 | SEP
60LCA50BR951-ULY00Y-00L | 3 | P235GH (1.0345) | P235GH (1.0345) | BW | 33.7 | 25 | 4 | 33.7 | 25 | 4 | V | HER-001 | 0 | IMR-VP-12-2012 | 141 | BOEHLER "DMO-IG" | 2,0 : 3,0 | - | - | 1 | _ | 0.05 | _ | _ | _ | see remark 2) on WPS | <350 | No | 44054 | Adam Duric | 1 | 1.1 / 1.2 | 1.1 / 1.2 | SEP
60LCA50BR951-ULY00Y-00L | 4 | P235GH (1.0345) | 16Mo3 (1.5415) | BW | 33.7 | 25 | 4 | 33.7 | 25 | 4 | V | HER-001 | 0 | IMR-VP-12-2012 | 141 | BOEHLER "DMO-IG" | 2,0 : 3,0 | - | - | 1 | _ | 0.05 | _ | _ | _ | see remark 2) on WPS | <350 | No | 44054 | Adam Duric | 1 | 1.1 / 1.2 | 1.1 / 1.2 | SEP
60LCA50BR951-ULY00Y-00L | 5 | 16Mo3 (1.5415) | P235GH (1.0345) | BW | 33.7 | 25 | 4 | 33.7 | 25 | 4 | V | HER-001 | 0 | IMR-VP-12-2012 | 141 | BOEHLER "DMO-IG" | 2,0 : 3,0 | - | - | 1 | _ | 0.05 | _ | _ | _ | see remark 2) on WPS | <350 | No | 44054 | Adam Duric | 1 | 1.1 / 1.2 | 1.1 / 1.2 | SEP
60LCA50BR951-ULY00Y-00L | 6 | P235GH (1.0345) | 16Mo3 (1.5415) | BW | 33.7 | 25 | 4 | 33.7 | 25 | 4 | V | HER-001 | 0 | IMR-VP-12-2012 | 141 | BOEHLER "DMO-IG" | 2,0 : 3,0 | - | - | 1 | _ | 0.05 | _ | _ | _ | see remark 2) on WPS | <350 | No | 44054 | Adam Duric | 1 | 1.1 / 1.2 | 1.1 / 1.2 | SEP
60LCA50BR951-ULY00Y-00L | 7 | 16Mo3 (1.5415) | P235GH (1.0345) | BW | 33.7 | 25 | 4 | 33.7 | 25 | 4 | V | HER-001 | 0 | IMR-VP-12-2012 | 141 | BOEHLER "DMO-IG" | 2,0 : 3,0 | - | - | 1 | _ | 0.05 | _ | _ | _ | see remark 2) on WPS | <350 | No | 44054 | Adam Duric | 1 | 1.1 / 1.2 | 1.1 / 1.2 | SEP
60LCA55BR002-ULY00Y-00L | 1 | P235GH (1.0345) | P235GH (1.0345) | BW | 168.3 | 150 | 5.6 | 168.3 | 150 | 5.6 | V | HER-001 | 0 | IMR-VP-12-2012 | 141 | BOEHLER "DMO-IG" | 2,0 : 3,0 | - | - | 1 | _ | 0.05 | _ | _ | _ | see remark 2) on WPS | <350 | No | 44020 | Adam Duric | 1 | 1.1 / 1.2 | 1.1 / 1.2 | II
60LCA55BR002-ULY00Y-00L | 5 | P235GH (1.0345) | P235GH (1.0345) | BW | 168.3 | 150 | 5.6 | 168.3 | 150 | 5.6 | V | HER-001 | 0 | IMR-VP-12-2012 | 141 | BOEHLER "DMO-IG" | 2,0 : 3,0 | - | - | 1 | _ | 0.05 | _ | _ | _ | see remark 2) on WPS | <350 | No | 44020 | Adam Duric | 1 | 1.1 / 1.2 | 1.1 / 1.2 | II
60LCA55BR002-ULY00Y-00L | 8 | P235GH (1.0345) | P235GH (1.0345) | BW | 168.3 | 150 | 5.6 | 168.3 | 150 | 5.6 | V | HER-001 | 0 | IMR-VP-12-2012 | 141 | BOEHLER "DMO-IG" | 2,0 : 3,0 | - | - | 1 | _ | 0.05 | _ | _ | _ | see remark 2) on WPS | <350 | No | 44020 | Adam Duric | 1 | 1.1 / 1.2 | 1.1 / 1.2 | II
60LCA55BR002-ULY00Y-00L | 10 | P235GH (1.0345) | P235GH (1.0345) | BW | 168.3 | 150 | 5.6 | 168.3 | 150 | 5.6 | V | HER-001 | 0 | IMR-VP-12-2012 | 141 | BOEHLER "DMO-IG" | 2,0 : 3,0 | - | - | 1 | _ | 0.05 | _ | _ | _ | see remark 2) on WPS | <350 | No | 44020 | Adam Duric | 1 | 1.1 / 1.2 | 1.1 / 1.2 | II
60LCA60BR004-UHY00Y-00L | 1 | P235GH (1.0345) | P235GH (1.0345) | BW | 273 | 250 | 8.8 | 273 | 250 | 8.8 | V | HER-001 | 0 | IMR-VP-12-2012 | 141 | BOEHLER "DMO-IG" | 2,0 : 3,0 | - | - | 1 | _ | 0.05 | _ | _ | _ | see remark 2) on WPS | <350 | No | 44020 | Adam Duric | 1 | 1.1 / 1.2 | 1.1 / 1.2 | II
60LCA60BR004-UHY00Y-00L | 5 | P235GH (1.0345) | P235GH (1.0345) | BW | 273 | 250 | 8.8 | 273 | 250 | 8.8 | V | HER-001 | 0 | IMR-VP-12-2012 | 141 | BOEHLER "DMO-IG" | 2,0 : 3,0 | - | - | 1 | _ | 0.05 | _ | _ | _ | see remark 2) on WPS | <350 | No | 44020 | Adam Duric | 1 | 1.1 / 1.2 | 1.1 / 1.2 | II
60LCA60BR004-ULY00Y-00L | 1 | P235GH (1.0345) | P235GH (1.0345) | BW | 273 | 250 | 8.8 | 273 | 250 | 8.8 | V | HER-001 | 0 | IMR-VP-12-2012 | 141 | BOEHLER "DMO-IG" | 2,0 : 3,0 | - | - | 1 | _ | 0.05 | _ | _ | _ | see remark 2) on WPS | <350 | No | 44020 | Adam Duric | 1 | 1.1 / 1.2 | 1.1 / 1.2 | II
60LCA60BR004-ULY00Y-00L | 4 | P235GH (1.0345) | P235GH (1.0345) | BW | 273 | 250 | 8.8 | 273 | 250 | 8.8 | V | HER-001 | 0 | IMR-VP-12-2012 | 141 | BOEHLER "DMO-IG" | 2,0 : 3,0 | - | - | 1 | _ | 0.05 | _ | _ | _ | see remark 2) on WPS | <350 | No | 44020 | Adam Duric | 1 | 1.1 / 1.2 | 1.1 / 1.2 | II
60LCA60BR004-ULY00Y-00L | 7 | P235GH (1.0345) | P235GH (1.0345) | BW | 273 | 250 | 8.8 | 273 | 250 | 8.8 | V | HER-001 | 0 | IMR-VP-12-2012 | 141 | BOEHLER "DMO-IG" | 2,0 : 3,0 | - | - | 1 | _ | 0.05 | _ | _ | _ | see remark 2) on WPS | <350 | No | 44020 | Adam Duric | 1 | 1.1 / 1.2 | 1.1 / 1.2 | II
60LCA60BR004-ULY00Y-00L | 10 | P235GH (1.0345) | P235GH (1.0345) | BW | 273 | 250 | 8.8 | 273 | 250 | 8.8 | V | HER-001 | 0 | IMR-VP-12-2012 | 141 | BOEHLER "DMO-IG" | 2,0 : 3,0 | - | - | 1 | _ | 0.05 | _ | _ | _ | see remark 2) on WPS | <350 | No | 44020 | Adam Duric | 1 | 1.1 / 1.2 | 1.1 / 1.2 | II
60LCA60BR004-UNY01Y-00L | 1 | P235GH (1.0345) | P235GH (1.0345) | BW | 273 | 250 | 8.8 | 273 | 250 | 8.8 | V | HER-001 | 0 | IMR-VP-12-2012 | 141 | BOEHLER "DMO-IG" | 2,0 : 3,0 | - | - | 1 | _ | 0.05 | _ | _ | _ | see remark 2) on WPS | <350 | No | 44067 | Adam Duric | 1 | 1.1 / 1.2 | 1.1 / 1.2 | II
60LCA60BR004-UNY01Y-00L | 4 | P235GH (1.0345) | P235GH (1.0345) | BW | 273 | 250 | 8.8 | 273 | 250 | 8.8 | V | HER-001 | 0 | IMR-VP-12-2012 | 141 | BOEHLER "DMO-IG" | 2,0 : 3,0 | - | - | 1 | _ | 0.05 | _ | _ | _ | see remark 2) on WPS | <350 | No | 44020 | Adam Duric | 1 | 1.1 / 1.2 | 1.1 / 1.2 | II
60LCA60BR004-UNY01Y-00L | 6 | P235GH (1.0345) | P235GH (1.0345) | BW | 273 | 250 | 8.8 | 273 | 250 | 8.8 | V | HER-001 | 0 | IMR-VP-12-2012 | 141 | BOEHLER "DMO-IG" | 2,0 : 3,0 | - | - | 1 | _ | 0.05 | _ | _ | _ | see remark 2) on WPS | <350 | No | 44020 | Adam Duric | 1 | 1.1 / 1.2 | 1.1 / 1.2 | II
60LCA61BR002-ULY00Y-00L | 1 | P235GH (1.0345) | P235GH (1.0345) | BW | 273 | 250 | 8.8 | 273 | 250 | 8.8 | V | HER-001 | 0 | IMR-VP-12-2012 | 141 | BOEHLER "DMO-IG" | 2,0 : 3,0 | - | - | 1 | _ | 0.05 | _ | _ | _ | see remark 2) on WPS | <350 | No | 44020 | Adam Duric | 1 | 1.1 / 1.2 | 1.1 / 1.2 | II
60LCA61BR002-ULY00Y-00L | 3 | P235GH (1.0345) | P235GH (1.0345) | BW | 273 | 250 | 8.8 | 273 | 250 | 8.8 | V | HER-001 | 0 | IMR-VP-12-2012 | 141 | BOEHLER "DMO-IG" | 2,0 : 3,0 | - | - | 1 | _ | 0.05 | _ | _ | _ | see remark 2) on WPS | <350 | No | 44020 | Adam Duric | 1 | 1.1 / 1.2 | 1.1 / 1.2 | II
60LCA61BR002-ULY00Y-00L | 7 | P235GH (1.0345) | P235GH (1.0345) | BW | 273 | 250 | 8.8 | 273 | 250 | 8.8 | V | HER-001 | 0 | IMR-VP-12-2012 | 141 | BOEHLER "DMO-IG" | 2,0 : 3,0 | - | - | 1 | _ | 0.05 | _ | _ | _ | see remark 2) on WPS | <350 | No | 44020 | Adam Duric | 1 | 1.1 / 1.2 | 1.1 / 1.2 | II
60LCA61BR002-ULY00Y-00L | 10 | P235GH (1.0345) | P235GH (1.0345) | BW | 273 | 250 | 8.8 | 273 | 250 | 8.8 | V | HER-001 | 0 | IMR-VP-12-2012 | 141 | BOEHLER "DMO-IG" | 2,0 : 3,0 | - | - | 1 | _ | 0.05 | _ | _ | _ | see remark 2) on WPS | <350 | No | 44020 | Adam Duric | 1 | 1.1 / 1.2 | 1.1 / 1.2 | II
60LCA61BR002-ULY00Y-00L | 12 | P235GH (1.0345) | P235GH (1.0345) | BW | 273 | 250 | 8.8 | 273 | 250 | 8.8 | V | HER-001 | 0 | IMR-VP-12-2012 | 141 | BOEHLER "DMO-IG" | 2,0 : 3,0 | - | - | 1 | _ | 0.05 | _ | _ | _ | see remark 2) on WPS | <350 | No | 44020 | Adam Duric | 1 | 1.1 / 1.2 | 1.1 / 1.2 | II
60LCA61BR002-UNY01Y-00L | 1 | P235GH (1.0345) | P235GH (1.0345) | BW | 273 | 250 | 8.8 | 273 | 250 | 8.8 | V | HER-001 | 0 | IMR-VP-12-2012 | 141 | BOEHLER "DMO-IG" | 2,0 : 3,0 | - | - | 1 | _ | 0.05 | _ | _ | _ | see remark 2) on WPS | <350 | No | 44020 | Adam Duric | 1 | 1.1 / 1.2 | 1.1 / 1.2 | II
60LCA61BR002-UNY01Y-00L | 4 | P235GH (1.0345) | P235GH (1.0345) | BW | 273 | 250 | 8.8 | 273 | 250 | 8.8 | V | HER-001 | 0 | IMR-VP-12-2012 | 141 | BOEHLER "DMO-IG" | 2,0 : 3,0 | - | - | 1 | _ | 0.05 | _ | _ | _ | see remark 2) on WPS | <350 | No | 44020 | Adam Duric | 1 | 1.1 / 1.2 | 1.1 / 1.2 | II
60LCA61BR002-UNY01Y-00L | 6 | P235GH (1.0345) | P235GH (1.0345) | BW | 273 | 250 | 8.8 | 273 | 250 | 8.8 | V | HER-001 | 0 | IMR-VP-12-2012 | 141 | BOEHLER "DMO-IG" | 2,0 : 3,0 | - | - | 1 | _ | 0.05 | _ | _ | _ | see remark 2) on WPS | <350 | No | 44020 | Adam Duric | 1 | 1.1 / 1.2 | 1.1 / 1.2 | II
60LCA61BR003-UHY00Y-00L | 1 | P235GH (1.0345) | P235GH (1.0345) | BW | 273 | 250 | 8.8 | 273 | 250 | 8.8 | V | HER-001 | 0 | IMR-VP-12-2012 | 141 | BOEHLER "DMO-IG" | 2,0 : 3,0 | - | - | 1 | _ | 0.05 | _ | _ | _ | see remark 2) on WPS | <350 | No | 44020 | Adam Duric | 1 | 1.1 / 1.2 | 1.1 / 1.2 | II
60LCA61BR003-UHY00Y-00L | 3 | P235GH (1.0345) | P235GH (1.0345) | BW | 273 | 250 | 8.8 | 273 | 250 | 8.8 | V | HER-001 | 0 | IMR-VP-12-2012 | 141 | BOEHLER "DMO-IG" | 2,0 : 3,0 | - | - | 1 | _ | 0.05 | _ | _ | _ | see remark 2) on WPS | <350 | No | 44020 | Adam Duric | 1 | 1.1 / 1.2 | 1.1 / 1.2 | II
60LCA61BR003-UHY00Y-00L | 6 | P235GH (1.0345) | P235GH (1.0345) | BW | 273 | 250 | 8.8 | 273 | 250 | 8.8 | V | HER-001 | 0 | IMR-VP-12-2012 | 141 | BOEHLER "DMO-IG" | 2,0 : 3,0 | - | - | 1 | _ | 0.05 | _ | _ | _ | see remark 2) on WPS | <350 | No | 44020 | Adam Duric | 1 | 1.1 / 1.2 | 1.1 / 1.2 | II
60LCA61BR003-UHY00Y-A11 | 6 | P235GH (1.0345) | P235GH (1.0345) | BW | 273 | 250 | 8.8 | 273 | 250 | 8.8 | V | HER-001 | 0 | IMR-VP-12-2012 | 141 | BOEHLER "DMO-IG" | 2,0 : 3,0 | - | - | 1 | _ | 0.05 | _ | _ | _ | see remark 2) on WPS | <350 | No | 44020 | Adam Duric | 1 | 1.1 / 1.2 | 1.1 / 1.2 | II
60LCA61BR004 | 1 | P235GH (1.0345) | P235GH (1.0345) | BW | 273 | 250 | 8.8 | 273 | 250 | 8.8 | V | HER-001 | 0 | IMR-VP-12-2012 | 141 | BOEHLER "DMO-IG" | 2,0 : 3,0 | - | - | 1 | _ | 0.05 | _ | _ | _ | see remark 2) on WPS | <350 | No | 44020 | Adam Duric | 1 | 1.1 / 1.2 | 1.1 / 1.2 | II
60LCA61BR004 | 3 | P235GH (1.0345) | P235GH (1.0345) | BW | 273 | 250 | 8.8 | 273 | 250 | 8.8 | V | HER-001 | 0 | IMR-VP-12-2012 | 141 | BOEHLER "DMO-IG" | 2,0 : 3,0 | - | - | 1 | _ | 0.05 | _ | _ | _ | see remark 2) on WPS | <350 | No | 44020 | Adam Duric | 1 | 1.1 / 1.2 | 1.1 / 1.2 | II
60LCA61BR004 | 7 | P235GH (1.0345) | P235GH (1.0345) | BW | 273 | 250 | 8.8 | 273 | 250 | 8.8 | V | HER-001 | 0 | IMR-VP-12-2012 | 141 | BOEHLER "DMO-IG" | 2,0 : 3,0 | - | - | 1 | _ | 0.05 | _ | _ | _ | see remark 2) on WPS | <350 | No | 44020 | Adam Duric | 1 | 1.1 / 1.2 | 1.1 / 1.2 | II
60LCA61BR004 | 9 | P235GH (1.0345) | P235GH (1.0345) | BW | 273 | 250 | 8.8 | 273 | 250 | 8.8 | V | HER-001 | 0 | IMR-VP-12-2012 | 141 | BOEHLER "DMO-IG" | 2,0 : 3,0 | - | - | 1 | _ | 0.05 | _ | _ | _ | see remark 2) on WPS | <350 | No | 44020 | Adam Duric | 1 | 1.1 / 1.2 | 1.1 / 1.2 | II
60LCA61BR005 | 1 | P235GH (1.0345) | P235GH (1.0345) | BW | 273 | 250 | 8.8 | 273 | 250 | 8.8 | V | HER-001 | 0 | IMR-VP-12-2012 | 141 | BOEHLER "DMO-IG" | 2,0 : 3,0 | - | - | 1 | _ | 0.05 | _ | _ | _ | see remark 2) on WPS | <350 | No | 44020 | Adam Duric | 1 | 1.1 / 1.2 | 1.1 / 1.2 | II
60LCA61BR005 | 10 | P235GH (1.0345) | P235GH (1.0345) | BW | 273 | 250 | 8.8 | 273 | 250 | 8.8 | V | HER-001 | 0 | IMR-VP-12-2012 | 141 | BOEHLER "DMO-IG" | 2,0 : 3,0 | - | - | 1 | _ | 0.05 | _ | _ | _ | see remark 2) on WPS | <350 | No | 44020 | Adam Duric | 1 | 1.1 / 1.2 | 1.1 / 1.2 | II
60LCA61BR005 | 12 | P235GH (1.0345) | A105 | BW | 273 | 250 | 8.8 | 273 | 250 | 8.8 | V | HER-017 | 0 | IMR-VP-18-2015 | 141 | BOEHLER "DMO-IG" | 2,0 : 2,4 | - | - | 1 | _ | 0.05 | _ | _ | _ | 20, see remark 3) on WPS | <300 | No | 44063 | Adam Duric | 1 | 1.1 / 1.2 | 11.1 | II
60LCA61BR005 | 13 | A105 | P235GH (1.0345) | BW | 273 | 250 | 8.8 | 273 | 250 | 8.8 | V | HER-017 | 0 | IMR-VP-18-2015 | 141 | BOEHLER "DMO-IG" | 2,0 : 2,4 | - | - | 1 | _ | 0.05 | _ | _ | _ | 20, see remark 3) on WPS | <300 | No | 44063 | Adam Duric | 1 | 11.1 | 1.1 / 1.2 | II
60LCA61BR005 | 16 | P235GH (1.0345) | P235GH (1.0345) | BW | 273 | 250 | 8.8 | 273 | 250 | 8.8 | V | HER-001 | 0 | IMR-VP-12-2012 | 141 | BOEHLER "DMO-IG" | 2,0 : 3,0 | - | - | 1 | _ | 0.05 | _ | _ | _ | see remark 2) on WPS | <350 | No | 44020 | Adam Duric | 1 | 1.1 / 1.2 | 1.1 / 1.2 | II
60LCA61BR005 | 19 | P235GH (1.0345) | P235GH (1.0345) | BW | 273 | 250 | 8.8 | 273 | 250 | 8.8 | V | HER-001 | 0 | IMR-VP-12-2012 | 141 | BOEHLER "DMO-IG" | 2,0 : 3,0 | - | - | 1 | _ | 0.05 | _ | _ | _ | see remark 2) on WPS | <350 | No | 44020 | Adam Duric | 1 | 1.1 / 1.2 | 1.1 / 1.2 | II
60LCA61BR005-UMCL1Y-J41 | 1 | P235GH (1.0345) | P235GH (1.0345) | BW | 273 | 250 | 8.8 | 273 | 250 | 8.8 | V | HER-001 | 0 | IMR-VP-12-2012 | 141 | BOEHLER "DMO-IG" | 2,0 : 3,0 | - | - | 1 | _ | 0.05 | _ | _ | _ | see remark 2) on WPS | <350 | No | 44020 | Adam Duric | 1 | 1.1 / 1.2 | 1.1 / 1.2 | II
60LCA61BR011 | 1 | P235GH (1.0345) | P235GH (1.0345) | BW | 33.7 | 25 | 4 | 33.7 | 25 | 4 | V | HER-001 | 0 | IMR-VP-12-2012 | 141 | BOEHLER "DMO-IG" | 2,0 : 3,0 | - | - | 1 | _ | 0.05 | _ | _ | _ | see remark 2) on WPS | <350 | No | 44054 | Adam Duric | 1 | 1.1 / 1.2 | 1.1 / 1.2 | SEP
60LCA61BR011 | 2 | P235GH (1.0345) | P235GH (1.0345) | BW | 33.7 | 25 | 4 | 33.7 | 25 | 4 | V | HER-001 | 0 | IMR-VP-12-2012 | 141 | BOEHLER "DMO-IG" | 2,0 : 3,0 | - | - | 1 | _ | 0.05 | _ | _ | _ | see remark 2) on WPS | <350 | No | 44054 | Adam Duric | 1 | 1.1 / 1.2 | 1.1 / 1.2 | SEP
60LCA61BR011 | 3 | P235GH (1.0345) | P235GH (1.0345) | BW | 33.7 | 25 | 4 | 33.7 | 25 | 4 | V | HER-001 | 0 | IMR-VP-12-2012 | 141 | BOEHLER "DMO-IG" | 2,0 : 3,0 | - | - | 1 | _ | 0.05 | _ | _ | _ | see remark 2) on WPS | <350 | No | 44054 | Adam Duric | 1 | 1.1 / 1.2 | 1.1 / 1.2 | SEP
60LCA61BR011 | 4 | P235GH (1.0345) | P235GH (1.0345) | BW | 33.7 | 25 | 4 | 33.7 | 25 | 4 | V | HER-001 | 0 | IMR-VP-12-2012 | 141 | BOEHLER "DMO-IG" | 2,0 : 3,0 | - | - | 1 | _ | 0.05 | _ | _ | _ | see remark 2) on WPS | <350 | No | 44054 | Adam Duric | 1 | 1.1 / 1.2 | 1.1 / 1.2 | SEP
60LCA61BR901 | 1 | P235GH (1.0345) | P235GH (1.0345) | BW | 33.7 | 25 | 4 | 33.7 | 25 | 4 | V | HER-001 | 0 | IMR-VP-12-2012 | 141 | BOEHLER "DMO-IG" | 2,0 : 3,0 | - | - | 1 | _ | 0.05 | _ | _ | _ | see remark 2) on WPS | <350 | No | 44054 | Adam Duric | 1 | 1.1 / 1.2 | 1.1 / 1.2 | SEP
60LCA61BR901 | 3 | P235GH (1.0345) | P235GH (1.0345) | BW | 33.7 | 25 | 4 | 33.7 | 25 | 4 | V | HER-001 | 0 | IMR-VP-12-2012 | 141 | BOEHLER "DMO-IG" | 2,0 : 3,0 | - | - | 1 | _ | 0.05 | _ | _ | _ | see remark 2) on WPS | <350 | No | 44054 | Adam Duric | 1 | 1.1 / 1.2 | 1.1 / 1.2 | SEP
60LCA61BR901 | 4 | P235GH (1.0345) | P235GH (1.0345) | BW | 33.7 | 25 | 4 | 33.7 | 25 | 4 | V | HER-001 | 0 | IMR-VP-12-2012 | 141 | BOEHLER "DMO-IG" | 2,0 : 3,0 | - | - | 1 | _ | 0.05 | _ | _ | _ | see remark 2) on WPS | <350 | No | 44054 | Adam Duric | 1 | 1.1 / 1.2 | 1.1 / 1.2 | SEP
60LCA61BR901 | 5 | P235GH (1.0345) | P235GH (1.0345) | BW | 33.7 | 25 | 4 | 33.7 | 25 | 4 | V | HER-001 | 0 | IMR-VP-12-2012 | 141 | BOEHLER "DMO-IG" | 2,0 : 3,0 | - | - | 1 | _ | 0.05 | _ | _ | _ | see remark 2) on WPS | <350 | No | 44054 | Adam Duric | 1 | 1.1 / 1.2 | 1.1 / 1.2 | SEP
60LCA61BR901 | 6 | P235GH (1.0345) | P235GH (1.0345) | BW | 33.7 | 25 | 4 | 33.7 | 25 | 4 | V | HER-001 | 0 | IMR-VP-12-2012 | 141 | BOEHLER "DMO-IG" | 2,0 : 3,0 | - | - | 1 | _ | 0.05 | _ | _ | _ | see remark 2) on WPS | <350 | No | 44054 | Adam Duric | 1 | 1.1 / 1.2 | 1.1 / 1.2 | SEP
60LCA61BR901 | 7 | P235GH (1.0345) | P235GH (1.0345) | BW | 33.7 | 25 | 4 | 33.7 | 25 | 4 | V | HER-001 | 0 | IMR-VP-12-2012 | 141 | BOEHLER "DMO-IG" | 2,0 : 3,0 | - | - | 1 | _ | 0.05 | _ | _ | _ | see remark 2) on WPS | <350 | No | 44054 | Adam Duric | 1 | 1.1 / 1.2 | 1.1 / 1.2 | SEP
60LCA61BR951 | 1 | P235GH (1.0345) | P235GH (1.0345) | BW | 33.7 | 25 | 4 | 33.7 | 25 | 4 | V | HER-001 | 0 | IMR-VP-12-2012 | 141 | BOEHLER "DMO-IG" | 2,0 : 3,0 | - | - | 1 | _ | 0.05 | _ | _ | _ | see remark 2) on WPS | <350 | No | 44054 | Adam Duric | 1 | 1.1 / 1.2 | 1.1 / 1.2 | SEP
60LCA61BR951 | 2 | P235GH (1.0345) | P235GH (1.0345) | BW | 33.7 | 25 | 4 | 33.7 | 25 | 4 | V | HER-001 | 0 | IMR-VP-12-2012 | 141 | BOEHLER "DMO-IG" | 2,0 : 3,0 | - | - | 1 | _ | 0.05 | _ | _ | _ | see remark 2) on WPS | <350 | No | 44054 | Adam Duric | 1 | 1.1 / 1.2 | 1.1 / 1.2 | SEP
60LCA61BR951 | 3 | P235GH (1.0345) | P235GH (1.0345) | BW | 33.7 | 25 | 4 | 33.7 | 25 | 4 | V | HER-001 | 0 | IMR-VP-12-2012 | 141 | BOEHLER "DMO-IG" | 2,0 : 3,0 | - | - | 1 | _ | 0.05 | _ | _ | _ | see remark 2) on WPS | <350 | No | 44054 | Adam Duric | 1 | 1.1 / 1.2 | 1.1 / 1.2 | SEP
60LCA61BR951 | 5 | P235GH (1.0345) | P235GH (1.0345) | BW | 33.7 | 25 | 4 | 33.7 | 25 | 4 | V | HER-001 | 0 | IMR-VP-12-2012 | 141 | BOEHLER "DMO-IG" | 2,0 : 3,0 | - | - | 1 | _ | 0.05 | _ | _ | _ | see remark 2) on WPS | <350 | No | 44054 | Adam Duric | 1 | 1.1 / 1.2 | 1.1 / 1.2 | SEP
60LCA61BR951 | 6 | P235GH (1.0345) | P235GH (1.0345) | BW | 33.7 | 25 | 4 | 33.7 | 25 | 4 | V | HER-001 | 0 | IMR-VP-12-2012 | 141 | BOEHLER "DMO-IG" | 2,0 : 3,0 | - | - | 1 | _ | 0.05 | _ | _ | _ | see remark 2) on WPS | <350 | No | 44054 | Adam Duric | 1 | 1.1 / 1.2 | 1.1 / 1.2 | SEP
60LCA61BR951 | 7 | P235GH (1.0345) | P235GH (1.0345) | BW | 33.7 | 25 | 4 | 33.7 | 25 | 4 | V | HER-001 | 0 | IMR-VP-12-2012 | 141 | BOEHLER "DMO-IG" | 2,0 : 3,0 | - | - | 1 | _ | 0.05 | _ | _ | _ | see remark 2) on WPS | <350 | No | 44054 | Adam Duric | 1 | 1.1 / 1.2 | 1.1 / 1.2 | SEP
60LCA61BR951 | 9 | P235GH (1.0345) | P235GH (1.0345) | BW | 33.7 | 25 | 4 | 33.7 | 25 | 4 | V | HER-001 | 0 | IMR-VP-12-2012 | 141 | BOEHLER "DMO-IG" | 2,0 : 3,0 | - | - | 1 | _ | 0.05 | _ | _ | _ | see remark 2) on WPS | <350 | No | 44054 | Adam Duric | 1 | 1.1 / 1.2 | 1.1 / 1.2 | SEP
60LCA61BR951 | 10 | P235GH (1.0345) | 16Mo3 (1.5415) | BW | 33.7 | 25 | 4 | 33.7 | 25 | 4 | V | HER-001 | 0 | IMR-VP-12-2012 | 141 | BOEHLER "DMO-IG" | 2,0 : 3,0 | - | - | 1 | _ | 0.05 | _ | _ | _ | see remark 2) on WPS | <350 | No | 44054 | Adam Duric | 1 | 1.1 / 1.2 | 1.1 / 1.2 | SEP
60LCA61BR951 | 11 | 16Mo3 (1.5415) | P235GH (1.0345) | BW | 33.7 | 25 | 4 | 33.7 | 25 | 4 | V | HER-001 | 0 | IMR-VP-12-2012 | 141 | BOEHLER "DMO-IG" | 2,0 : 3,0 | - | - | 1 | _ | 0.05 | _ | _ | _ | see remark 2) on WPS | <350 | No | 44054 | Adam Duric | 1 | 1.1 / 1.2 | 1.1 / 1.2 | SEP
60LCA61BR951 | 12 | P235GH (1.0345) | 16Mo3 (1.5415) | BW | 33.7 | 25 | 4 | 33.7 | 25 | 4 | V | HER-001 | 0 | IMR-VP-12-2012 | 141 | BOEHLER "DMO-IG" | 2,0 : 3,0 | - | - | 1 | _ | 0.05 | _ | _ | _ | see remark 2) on WPS | <350 | No | 44054 | Adam Duric | 1 | 1.1 / 1.2 | 1.1 / 1.2 | SEP
60LCA61BR951 | 13 | 16Mo3 (1.5415) | P235GH (1.0345) | BW | 33.7 | 25 | 4 | 33.7 | 25 | 4 | V | HER-001 | 0 | IMR-VP-12-2012 | 141 | BOEHLER "DMO-IG" | 2,0 : 3,0 | - | - | 1 | _ | 0.05 | _ | _ | _ | see remark 2) on WPS | <350 | No | 44054 | Adam Duric | 1 | 1.1 / 1.2 | 1.1 / 1.2 | SEP
60LCA61BR952 | 1 | P235GH (1.0345) | P235GH (1.0345) | BW | 33.7 | 25 | 4 | 33.7 | 25 | 4 | V | HER-001 | 0 | IMR-VP-12-2012 | 141 | BOEHLER "DMO-IG" | 2,0 : 3,0 | - | - | 1 | _ | 0.05 | _ | _ | _ | see remark 2) on WPS | <350 | No | 44054 | Adam Duric | 1 | 1.1 / 1.2 | 1.1 / 1.2 | SEP
60LCA61BR952 | 3 | P235GH (1.0345) | P235GH (1.0345) | BW | 33.7 | 25 | 4 | 33.7 | 25 | 4 | V | HER-001 | 0 | IMR-VP-12-2012 | 141 | BOEHLER "DMO-IG" | 2,0 : 3,0 | - | - | 1 | _ | 0.05 | _ | _ | _ | see remark 2) on WPS | <350 | No | 44054 | Adam Duric | 1 | 1.1 / 1.2 | 1.1 / 1.2 | SEP
60LCA61BR952 | 4 | P235GH (1.0345) | P235GH (1.0345) | BW | 33.7 | 25 | 4 | 33.7 | 25 | 4 | V | HER-001 | 0 | IMR-VP-12-2012 | 141 | BOEHLER "DMO-IG" | 2,0 : 3,0 | - | - | 1 | _ | 0.05 | _ | _ | _ | see remark 2) on WPS | <350 | No | 44054 | Adam Duric | 1 | 1.1 / 1.2 | 1.1 / 1.2 | SEP
60LCA61BR952 | 5 | P235GH (1.0345) | P235GH (1.0345) | BW | 33.7 | 25 | 4 | 33.7 | 25 | 4 | V | HER-001 | 0 | IMR-VP-12-2012 | 141 | BOEHLER "DMO-IG" | 2,0 : 3,0 | - | - | 1 | _ | 0.05 | _ | _ | _ | see remark 2) on WPS | <350 | No | 44054 | Adam Duric | 1 | 1.1 / 1.2 | 1.1 / 1.2 | SEP
60LCA61BR952 | 6 | P235GH (1.0345) | 16Mo3 (1.5415) | BW | 33.7 | 25 | 4 | 33.7 | 25 | 4 | V | HER-001 | 0 | IMR-VP-12-2012 | 141 | BOEHLER "DMO-IG" | 2,0 : 3,0 | - | - | 1 | _ | 0.05 | _ | _ | _ | see remark 2) on WPS | <350 | No | 44054 | Adam Duric | 1 | 1.1 / 1.2 | 1.1 / 1.2 | SEP
60LCA61BR952 | 7 | 16Mo3 (1.5415) | P235GH (1.0345) | BW | 33.7 | 25 | 4 | 33.7 | 25 | 4 | V | HER-001 | 0 | IMR-VP-12-2012 | 141 | BOEHLER "DMO-IG" | 2,0 : 3,0 | - | - | 1 | _ | 0.05 | _ | _ | _ | see remark 2) on WPS | <350 | No | 44054 | Adam Duric | 1 | 1.1 / 1.2 | 1.1 / 1.2 | SEP
60LCA61BR952 | 8 | P235GH (1.0345) | 16Mo3 (1.5415) | BW | 33.7 | 25 | 4 | 33.7 | 25 | 4 | V | HER-001 | 0 | IMR-VP-12-2012 | 141 | BOEHLER "DMO-IG" | 2,0 : 3,0 | - | - | 1 | _ | 0.05 | _ | _ | _ | see remark 2) on WPS | <350 | No | 44054 | Adam Duric | 1 | 1.1 / 1.2 | 1.1 / 1.2 | SEP
60LCA61BR952 | 9 | 16Mo3 (1.5415) | P235GH (1.0345) | BW | 33.7 | 25 | 4 | 33.7 | 25 | 4 | V | HER-001 | 0 | IMR-VP-12-2012 | 141 | BOEHLER "DMO-IG" | 2,0 : 3,0 | - | - | 1 | _ | 0.05 | _ | _ | _ | see remark 2) on WPS | <350 | No | 44054 | Adam Duric | 1 | 1.1 / 1.2 | 1.1 / 1.2 | SEP
60LCA62BR001 | 1 | P235GH (1.0345) | P235GH (1.0345) | BW | 168.3 | 150 | 7.1 | 168.3 | 150 | 7.1 | V | HER-001 | 0 | IMR-VP-12-2012 | 141 | BOEHLER "DMO-IG" | 2,0 : 3,0 | - | - | 1 | _ | 0.05 | _ | _ | _ | see remark 2) on WPS | <350 | No | 44020 | Adam Duric | 1 | 1.1 / 1.2 | 1.1 / 1.2 | II
60LCA62BR001 | 4 | P235GH (1.0345) | P250GH (1.0460) | BW | 168.3 | 150 | 7.1 | 168.3 | 150 | 7.1 | V | HER-001 | 0 | IMR-VP-12-2012 | 141 | BOEHLER "DMO-IG" | 2,0 : 3,0 | - | - | 1 | _ | 0.05 | _ | _ | _ | see remark 2) on WPS | <350 | No | 44020 | Adam Duric | 1 | 1.1 / 1.2 | 1.1 / 1.2 | II
60LCA62BR001 | 5 | P250GH (1.0460) | P235GH (1.0345) | BW | 168.3 | 150 | 7.1 | 168.3 | 150 | 7.1 | V | HER-001 | 0 | IMR-VP-12-2012 | 141 | BOEHLER "DMO-IG" | 2,0 : 3,0 | - | - | 1 | _ | 0.05 | _ | _ | _ | see remark 2) on WPS | <350 | No | 44020 | Adam Duric | 1 | 1.1 / 1.2 | 1.1 / 1.2 | II
60LCA62BR002 | 2 | P235GH (1.0345) | P250GH (1.0460) | BW | 168.3 | 150 | 7.1 | 168.3 | 150 | 7.1 | V | HER-001 | 0 | IMR-VP-12-2012 | 141 | BOEHLER "DMO-IG" | 2,0 : 3,0 | - | - | 1 | _ | 0.05 | _ | _ | _ | see remark 2) on WPS | <350 | No | 44020 | Adam Duric | 1 | 1.1 / 1.2 | 1.1 / 1.2 | II
60LCA62BR002 | 3 | P250GH (1.0460) | P235GH (1.0345) | BW | 168.3 | 150 | 7.1 | 168.3 | 150 | 7.1 | V | HER-001 | 0 | IMR-VP-12-2012 | 141 | BOEHLER "DMO-IG" | 2,0 : 3,0 | - | - | 1 | _ | 0.05 | _ | _ | _ | see remark 2) on WPS | <350 | No | 44020 | Adam Duric | 1 | 1.1 / 1.2 | 1.1 / 1.2 | II
60LCA62BR002 | 11 | P235GH (1.0345) | P235GH (1.0345) | BW | 168.3 | 150 | 7.1 | 168.3 | 150 | 7.1 | V | HER-001 | 0 | IMR-VP-12-2012 | 141 | BOEHLER "DMO-IG" | 2,0 : 3,0 | - | - | 1 | _ | 0.05 | _ | _ | _ | see remark 2) on WPS | <350 | No | 44020 | Adam Duric | 1 | 1.1 / 1.2 | 1.1 / 1.2 | II
60LCA62BR191 | 1 | P235GH (1.0345) | P245GH (1.0352) | BW | 33.7 | 25 | 4 | 33.7 | 25 | 4 | V | HER-001 | 0 | IMR-VP-12-2012 | 141 | BOEHLER "DMO-IG" | 2,0 : 3,0 | - | - | 1 | _ | 0.05 | _ | _ | _ | see remark 2) on WPS | <350 | No | 44060 | Adam Duric | 1 | 1.1 / 1.2 | 1.1 / 1.2 | SEP
60LCA62BR192 | 4 | P235GH (1.0345) | P235GH (1.0345) | BW | 60.3 | 50 | 3.6 | 60.3 | 50 | 3.6 | V | HER-001 | 0 | IMR-VP-12-2012 | 141 | BOEHLER "DMO-IG" | 2,0 : 3,0 | - | - | 1 | _ | 0.05 | _ | _ | _ | see remark 2) on WPS | <350 | No | 44054 | Adam Duric | 1 | 1.1 / 1.2 | 1.1 / 1.2 | SEP
60LCA62BR192 | 7 | P235GH (1.0345) | P235GH (1.0345) | BW | 60.3 | 50 | 3.6 | 60.3 | 50 | 3.6 | V | HER-001 | 0 | IMR-VP-12-2012 | 141 | BOEHLER "DMO-IG" | 2,0 : 3,0 | - | - | 1 | _ | 0.05 | _ | _ | _ | see remark 2) on WPS | <350 | No | 44054 | Adam Duric | 1 | 1.1 / 1.2 | 1.1 / 1.2 | SEP
60LCA62BR192 | 11 | P235GH (1.0345) | P235GH (1.0345) | BW | 60.3 | 50 | 3.6 | 60.3 | 50 | 3.6 | V | HER-001 | 0 | IMR-VP-12-2012 | 141 | BOEHLER "DMO-IG" | 2,0 : 3,0 | - | - | 1 | _ | 0.05 | _ | _ | _ | see remark 2) on WPS | <350 | No | 44054 | Adam Duric | 1 | 1.1 / 1.2 | 1.1 / 1.2 | SEP
60LCA62BR192 | 15 | P235GH (1.0345) | P235GH (1.0345) | BW | 60.3 | 50 | 3.6 | 60.3 | 50 | 3.6 | V | HER-001 | 0 | IMR-VP-12-2012 | 141 | BOEHLER "DMO-IG" | 2,0 : 3,0 | - | - | 1 | _ | 0.05 | _ | _ | _ | see remark 2) on WPS | <350 | No | 44054 | Adam Duric | 1 | 1.1 / 1.2 | 1.1 / 1.2 | SEP
60LCA62BR301 | 1 | 16Mo3 (1.5415) | P235GH (1.0345) | BW | 21.3 | 15 | 3.2 | 21.3 | 15 | 3.2 | V | HER-015 | 0 | IMR-VP-17-2015 | 141 | BOEHLER "DMO-IG" | 2,0 : 2,4 | - | - | 1 | _ | 0.05 | _ | _ | _ | see remark 2) on WPS | <340 | No | 44063 | Adam Duric | 1 | 1.1 / 1.2 | 1.1 / 1.2 | SEP
60LCA62BR301 | 2 | 16Mo3 (1.5415) | P235GH (1.0345) | BW | 21.3 | 15 | 3.2 | 21.3 | 15 | 3.2 | V | HER-015 | 0 | IMR-VP-17-2015 | 141 | BOEHLER "DMO-IG" | 2,0 : 2,4 | - | - | 1 | _ | 0.05 | _ | _ | _ | see remark 2) on WPS | <340 | No | 44063 | Adam Duric | 1 | 1.1 / 1.2 | 1.1 / 1.2 | SEP
60LCA62BR301 | 3 | P235GH (1.0345) | 16Mo3 (1.5415) | BW | 21.3 | 15 | 3.2 | 21.3 | 15 | 3.2 | V | HER-015 | 0 | IMR-VP-17-2015 | 141 | BOEHLER "DMO-IG" | 2,0 : 2,4 | - | - | 1 | _ | 0.05 | _ | _ | _ | see remark 2) on WPS | <340 | No | 44063 | Adam Duric | 1 | 1.1 / 1.2 | 1.1 / 1.2 | SEP
60LCA62BR301 | 4 | P235GH (1.0345) | P235GH (1.0345) | BW | 21.3 | 15 | 3.2 | 21.3 | 15 | 3.2 | V | HER-015 | 0 | IMR-VP-17-2015 | 141 | BOEHLER "DMO-IG" | 2,0 : 2,4 | - | - | 1 | _ | 0.05 | _ | _ | _ | see remark 2) on WPS | <340 | No | 44063 | Adam Duric | 1 | 1.1 / 1.2 | 1.1 / 1.2 | SEP
60LCA62BR904 | 1 | P235GH (1.0345) | P235GH (1.0345) | BW | 26.7 | 20 | 3.2 | 26.9 | 20 | 3.2 | V | HER-001 | 0 | IMR-VP-12-2012 | 141 | BOEHLER "DMO-IG" | 2,0 : 3,0 | - | - | 1 | _ | 0.05 | _ | _ | _ | see remark 2) on WPS | <350 | No | 44054 | Adam Duric | 1 | 1.1 / 1.2 | 1.1 / 1.2 | SEP
60LCA62BR904 | 5 | P235GH (1.0345) | P235GH (1.0345) | BW | 33.7 | 25 | 4 | 33.7 | 25 | 4 | V | HER-001 | 0 | IMR-VP-12-2012 | 141 | BOEHLER "DMO-IG" | 2,0 : 3,0 | - | - | 1 | _ | 0.05 | _ | _ | _ | see remark 2) on WPS | <350 | No | 44054 | Adam Duric | 1 | 1.1 / 1.2 | 1.1 / 1.2 | SEP
60LCA62BR904 | 6 | P235GH (1.0345) | P235GH (1.0345) | BW | 33.7 | 25 | 4 | 33.7 | 25 | 4 | V | HER-001 | 0 | IMR-VP-12-2012 | 141 | BOEHLER "DMO-IG" | 2,0 : 3,0 | - | - | 1 | _ | 0.05 | _ | _ | _ | see remark 2) on WPS | <350 | No | 44054 | Adam Duric | 1 | 1.1 / 1.2 | 1.1 / 1.2 | SEP
60LCA62BR904 | 7 | P235GH (1.0345) | P235GH (1.0345) | BW | 33.7 | 25 | 4 | 33.7 | 25 | 4 | V | HER-001 | 0 | IMR-VP-12-2012 | 141 | BOEHLER "DMO-IG" | 2,0 : 3,0 | - | - | 1 | _ | 0.05 | _ | _ | _ | see remark 2) on WPS | <350 | No | 44054 | Adam Duric | 1 | 1.1 / 1.2 | 1.1 / 1.2 | SEP
60LCA62BR904 | 8 | P235GH (1.0345) | 16Mo3 (1.5415) | BW | 33.7 | 25 | 4 | 33.7 | 25 | 4 | V | HER-001 | 0 | IMR-VP-12-2012 | 141 | BOEHLER "DMO-IG" | 2,0 : 3,0 | - | - | 1 | _ | 0.05 | _ | _ | _ | see remark 2) on WPS | <350 | No | 44054 | Adam Duric | 1 | 1.1 / 1.2 | 1.1 / 1.2 | SEP
60LCA62BR904 | 9 | 16Mo3 (1.5415) | P235GH (1.0345) | BW | 33.7 | 25 | 4 | 33.7 | 25 | 4 | V | HER-001 | 0 | IMR-VP-12-2012 | 141 | BOEHLER "DMO-IG" | 2,0 : 3,0 | - | - | 1 | _ | 0.05 | _ | _ | _ | see remark 2) on WPS | <350 | No | 44054 | Adam Duric | 1 | 1.1 / 1.2 | 1.1 / 1.2 | SEP
60LCA62BR904 | 10 | P235GH (1.0345) | 16Mo3 (1.5415) | BW | 33.7 | 25 | 4 | 33.7 | 25 | 4 | V | HER-001 | 0 | IMR-VP-12-2012 | 141 | BOEHLER "DMO-IG" | 2,0 : 3,0 | - | - | 1 | _ | 0.05 | _ | _ | _ | see remark 2) on WPS | <350 | No | 44054 | Adam Duric | 1 | 1.1 / 1.2 | 1.1 / 1.2 | SEP
60LCA62BR904 | 11 | 16Mo3 (1.5415) | P235GH (1.0345) | BW | 33.7 | 25 | 4 | 33.7 | 25 | 4 | V | HER-001 | 0 | IMR-VP-12-2012 | 141 | BOEHLER "DMO-IG" | 2,0 : 3,0 | - | - | 1 | _ | 0.05 | _ | _ | _ | see remark 2) on WPS | <350 | No | 44054 | Adam Duric | 1 | 1.1 / 1.2 | 1.1 / 1.2 | SEP
60LCA62BR954 | 1 | P235GH (1.0345) | P235GH (1.0345) | BW | 26.7 | 20 | 3.2 | 26.9 | 20 | 3.2 | V | HER-001 | 0 | IMR-VP-12-2012 | 141 | BOEHLER "DMO-IG" | 2,0 : 3,0 | - | - | 1 | _ | 0.05 | _ | _ | _ | see remark 2) on WPS | <350 | No | 44054 | Adam Duric | 1 | 1.1 / 1.2 | 1.1 / 1.2 | SEP
60LCA62BR954 | 3 | P235GH (1.0345) | P235GH (1.0345) | BW | 33.7 | 25 | 4 | 33.7 | 25 | 4 | V | HER-001 | 0 | IMR-VP-12-2012 | 141 | BOEHLER "DMO-IG" | 2,0 : 3,0 | - | - | 1 | _ | 0.05 | _ | _ | _ | see remark 2) on WPS | <350 | No | 44054 | Adam Duric | 1 | 1.1 / 1.2 | 1.1 / 1.2 | SEP
60LCA62BR954 | 4 | P235GH (1.0345) | P235GH (1.0345) | BW | 33.7 | 25 | 4 | 33.7 | 25 | 4 | V | HER-001 | 0 | IMR-VP-12-2012 | 141 | BOEHLER "DMO-IG" | 2,0 : 3,0 | - | - | 1 | _ | 0.05 | _ | _ | _ | see remark 2) on WPS | <350 | No | 44054 | Adam Duric | 1 | 1.1 / 1.2 | 1.1 / 1.2 | SEP
60LCA62BR954 | 5 | P235GH (1.0345) | P235GH (1.0345) | BW | 33.7 | 25 | 4 | 33.7 | 25 | 4 | V | HER-001 | 0 | IMR-VP-12-2012 | 141 | BOEHLER "DMO-IG" | 2,0 : 3,0 | - | - | 1 | _ | 0.05 | _ | _ | _ | see remark 2) on WPS | <350 | No | 44054 | Adam Duric | 1 | 1.1 / 1.2 | 1.1 / 1.2 | SEP
60LCA62BR954 | 6 | P235GH (1.0345) | P235GH (1.0345) | BW | 33.7 | 25 | 4 | 33.7 | 25 | 4 | V | HER-001 | 0 | IMR-VP-12-2012 | 141 | BOEHLER "DMO-IG" | 2,0 : 3,0 | - | - | 1 | _ | 0.05 | _ | _ | _ | see remark 2) on WPS | <350 | No | 44054 | Adam Duric | 1 | 1.1 / 1.2 | 1.1 / 1.2 | SEP
60LCA62BR954 | 7 | P235GH (1.0345) | 16Mo3 (1.5415) | BW | 33.7 | 25 | 4 | 33.7 | 25 | 4 | V | HER-001 | 0 | IMR-VP-12-2012 | 141 | BOEHLER "DMO-IG" | 2,0 : 3,0 | - | - | 1 | _ | 0.05 | _ | _ | _ | see remark 2) on WPS | <350 | No | 44054 | Adam Duric | 1 | 1.1 / 1.2 | 1.1 / 1.2 | SEP
60LCA62BR954 | 8 | 16Mo3 (1.5415) | P235GH (1.0345) | BW | 33.7 | 25 | 4 | 33.7 | 25 | 4 | V | HER-001 | 0 | IMR-VP-12-2012 | 141 | BOEHLER "DMO-IG" | 2,0 : 3,0 | - | - | 1 | _ | 0.05 | _ | _ | _ | see remark 2) on WPS | <350 | No | 44054 | Adam Duric | 1 | 1.1 / 1.2 | 1.1 / 1.2 | SEP
60LCA62BR954 | 9 | P235GH (1.0345) | 16Mo3 (1.5415) | BW | 33.7 | 25 | 4 | 33.7 | 25 | 4 | V | HER-001 | 0 | IMR-VP-12-2012 | 141 | BOEHLER "DMO-IG" | 2,0 : 3,0 | - | - | 1 | _ | 0.05 | _ | _ | _ | see remark 2) on WPS | <350 | No | 44054 | Adam Duric | 1 | 1.1 / 1.2 | 1.1 / 1.2 | SEP
60LCA62BR954 | 10 | 16Mo3 (1.5415) | P235GH (1.0345) | BW | 33.7 | 25 | 4 | 33.7 | 25 | 4 | V | HER-001 | 0 | IMR-VP-12-2012 | 141 | BOEHLER "DMO-IG" | 2,0 : 3,0 | - | - | 1 | _ | 0.05 | _ | _ | _ | see remark 2) on WPS | <350 | No | 44054 | Adam Duric | 1 | 1.1 / 1.2 | 1.1 / 1.2 | SEP
60LCA63BR001 | 1 | P235GH (1.0345) | P235GH (1.0345) | BW | 168.3 | 150 | 7.1 | 168.3 | 150 | 7.1 | V | HER-001 | 0 | IMR-VP-12-2012 | 141 | BOEHLER "DMO-IG" | 2,0 : 3,0 | - | - | 1 | _ | 0.05 | _ | _ | _ | see remark 2) on WPS | <350 | No | 44020 | Adam Duric | 1 | 1.1 / 1.2 | 1.1 / 1.2 | II
60LCA63BR001 | 4 | P235GH (1.0345) | P235GH (1.0345) | BW | 168.3 | 150 | 7.1 | 168.3 | 150 | 7.1 | V | HER-001 | 0 | IMR-VP-12-2012 | 141 | BOEHLER "DMO-IG" | 2,0 : 3,0 | - | - | 1 | _ | 0.05 | _ | _ | _ | see remark 2) on WPS | <350 | No | 44020 | Adam Duric | 1 | 1.1 / 1.2 | 1.1 / 1.2 | II
60LCA63BR001 | 7 | P235GH (1.0345) | P250GH (1.0460) | BW | 168.3 | 150 | 7.1 | 168.3 | 150 | 7.1 | V | HER-001 | 0 | IMR-VP-12-2012 | 141 | BOEHLER "DMO-IG" | 2,0 : 3,0 | - | - | 1 | _ | 0.05 | _ | _ | _ | see remark 2) on WPS | <350 | No | 44020 | Adam Duric | 1 | 1.1 / 1.2 | 1.1 / 1.2 | II
60LCA63BR001 | 8 | P250GH (1.0460) | P235GH (1.0345) | BW | 168.3 | 150 | 7.1 | 168.3 | 150 | 7.1 | V | HER-001 | 0 | IMR-VP-12-2012 | 141 | BOEHLER "DMO-IG" | 2,0 : 3,0 | - | - | 1 | _ | 0.05 | _ | _ | _ | see remark 2) on WPS | <350 | No | 44020 | Adam Duric | 1 | 1.1 / 1.2 | 1.1 / 1.2 | II
60LCA63BR002 | 2 | P235GH (1.0345) | P250GH (1.0460) | BW | 168.3 | 150 | 7.1 | 168.3 | 150 | 7.1 | V | HER-001 | 0 | IMR-VP-12-2012 | 141 | BOEHLER "DMO-IG" | 2,0 : 3,0 | - | - | 1 | _ | 0.05 | _ | _ | _ | see remark 2) on WPS | <350 | No | 44020 | Adam Duric | 1 | 1.1 / 1.2 | 1.1 / 1.2 | II
60LCA63BR002 | 3 | P250GH (1.0460) | P235GH (1.0345) | BW | 168.3 | 150 | 7.1 | 168.3 | 150 | 7.1 | V | HER-001 | 0 | IMR-VP-12-2012 | 141 | BOEHLER "DMO-IG" | 2,0 : 3,0 | - | - | 1 | _ | 0.05 | _ | _ | _ | see remark 2) on WPS | <350 | No | 44020 | Adam Duric | 1 | 1.1 / 1.2 | 1.1 / 1.2 | II
60LCA63BR002 | 7 | P235GH (1.0345) | P235GH (1.0345) | BW | 168.3 | 150 | 7.1 | 168.3 | 150 | 7.1 | V | HER-001 | 0 | IMR-VP-12-2012 | 141 | BOEHLER "DMO-IG" | 2,0 : 3,0 | - | - | 1 | _ | 0.05 | _ | _ | _ | see remark 2) on WPS | <350 | No | 44020 | Adam Duric | 1 | 1.1 / 1.2 | 1.1 / 1.2 | II
60LCA63BR191 | 5 | P235GH (1.0345) | P245GH (1.0352) | BW | 33.7 | 25 | 4 | 33.7 | 25 | 4 | V | HER-001 | 0 | IMR-VP-12-2012 | 141 | BOEHLER "DMO-IG" | 2,0 : 3,0 | - | - | 1 | _ | 0.05 | _ | _ | _ | see remark 2) on WPS | <350 | No | 44060 | Adam Duric | 1 | 1.1 / 1.2 | 1.1 / 1.2 | SEP
60LCA63BR192 | 4 | P235GH (1.0345) | P235GH (1.0345) | BW | 60.3 | 50 | 3.6 | 60.3 | 50 | 3.6 | V | HER-001 | 0 | IMR-VP-12-2012 | 141 | BOEHLER "DMO-IG" | 2,0 : 3,0 | - | - | 1 | _ | 0.05 | _ | _ | _ | see remark 2) on WPS | <350 | No | 44060 | Adam Duric | 1 | 1.1 / 1.2 | 1.1 / 1.2 | SEP
60LCA63BR192 | 9 | P235GH (1.0345) | P235GH (1.0345) | BW | 60.3 | 50 | 3.6 | 60.3 | 50 | 3.6 | V | HER-001 | 0 | IMR-VP-12-2012 | 141 | BOEHLER "DMO-IG" | 2,0 : 3,0 | - | - | 1 | _ | 0.05 | _ | _ | _ | see remark 2) on WPS | <350 | No | 44054 | Adam Duric | 1 | 1.1 / 1.2 | 1.1 / 1.2 | SEP
60LCA63BR192 | 13 | P235GH (1.0345) | P235GH (1.0345) | BW | 60.3 | 50 | 3.6 | 60.3 | 50 | 3.6 | V | HER-001 | 0 | IMR-VP-12-2012 | 141 | BOEHLER "DMO-IG" | 2,0 : 3,0 | - | - | 1 | _ | 0.05 | _ | _ | _ | see remark 2) on WPS | <350 | No | 44054 | Adam Duric | 1 | 1.1 / 1.2 | 1.1 / 1.2 | SEP
60LCA63BR301 | 1 | P235GH (1.0345) | 16Mo3 (1.5415) | BW | 21.3 | 15 | 3.2 | 21.3 | 15 | 3.2 | V | HER-015 | 0 | IMR-VP-17-2015 | 141 | BOEHLER "DMO-IG" | 2,0 : 2,4 | - | - | 1 | _ | 0.05 | _ | _ | _ | see remark 2) on WPS | <340 | No | 44063 | Adam Duric | 1 | 1.1 / 1.2 | 1.1 / 1.2 | SEP
60LCA63BR301 | 2 | 16Mo3 (1.5415) | P235GH (1.0345) | BW | 21.3 | 15 | 3.2 | 21.3 | 15 | 3.2 | V | HER-015 | 0 | IMR-VP-17-2015 | 141 | BOEHLER "DMO-IG" | 2,0 : 2,4 | - | - | 1 | _ | 0.05 | _ | _ | _ | see remark 2) on WPS | <340 | No | 44063 | Adam Duric | 1 | 1.1 / 1.2 | 1.1 / 1.2 | SEP
60LCA63BR301 | 3 | P235GH (1.0345) | 16Mo3 (1.5415) | BW | 21.3 | 15 | 3.2 | 21.3 | 15 | 3.2 | V | HER-015 | 0 | IMR-VP-17-2015 | 141 | BOEHLER "DMO-IG" | 2,0 : 2,4 | - | - | 1 | _ | 0.05 | _ | _ | _ | see remark 2) on WPS | <340 | No | 44063 | Adam Duric | 1 | 1.1 / 1.2 | 1.1 / 1.2 | SEP
60LCA63BR301 | 4 | P235GH (1.0345) | P235GH (1.0345) | BW | 21.3 | 15 | 3.2 | 21.3 | 15 | 3.2 | V | HER-015 | 0 | IMR-VP-17-2015 | 141 | BOEHLER "DMO-IG" | 2,0 : 2,4 | - | - | 1 | _ | 0.05 | _ | _ | _ | see remark 2) on WPS | <340 | No | 44063 | Adam Duric | 1 | 1.1 / 1.2 | 1.1 / 1.2 | SEP
60LCA63BR904 | 1 | P235GH (1.0345) | P235GH (1.0345) | BW | 26.7 | 20 | 3.2 | 26.9 | 20 | 3.2 | V | HER-001 | 0 | IMR-VP-12-2012 | 141 | BOEHLER "DMO-IG" | 2,0 : 3,0 | - | - | 1 | _ | 0.05 | _ | _ | _ | see remark 2) on WPS | <350 | No | 44054 | Adam Duric | 1 | 1.1 / 1.2 | 1.1 / 1.2 | SEP
60LCA63BR904 | 6 | P235GH (1.0345) | P235GH (1.0345) | BW | 33.7 | 25 | 4 | 33.7 | 25 | 4 | V | HER-001 | 0 | IMR-VP-12-2012 | 141 | BOEHLER "DMO-IG" | 2,0 : 3,0 | - | - | 1 | _ | 0.05 | _ | _ | _ | see remark 2) on WPS | <350 | No | 44054 | Adam Duric | 1 | 1.1 / 1.2 | 1.1 / 1.2 | SEP
60LCA63BR904 | 7 | P235GH (1.0345) | 16Mo3 (1.5415) | BW | 33.7 | 25 | 4 | 33.7 | 25 | 4 | V | HER-001 | 0 | IMR-VP-12-2012 | 141 | BOEHLER "DMO-IG" | 2,0 : 3,0 | - | - | 1 | _ | 0.05 | _ | _ | _ | see remark 2) on WPS | <350 | No | 44054 | Adam Duric | 1 | 1.1 / 1.2 | 1.1 / 1.2 | SEP
60LCA63BR904 | 8 | 16Mo3 (1.5415) | P235GH (1.0345) | BW | 33.7 | 25 | 4 | 33.7 | 25 | 4 | V | HER-001 | 0 | IMR-VP-12-2012 | 141 | BOEHLER "DMO-IG" | 2,0 : 3,0 | - | - | 1 | _ | 0.05 | _ | _ | _ | see remark 2) on WPS | <350 | No | 44054 | Adam Duric | 1 | 1.1 / 1.2 | 1.1 / 1.2 | SEP
60LCA63BR904 | 9 | P235GH (1.0345) | 16Mo3 (1.5415) | BW | 33.7 | 25 | 4 | 33.7 | 25 | 4 | V | HER-001 | 0 | IMR-VP-12-2012 | 141 | BOEHLER "DMO-IG" | 2,0 : 3,0 | - | - | 1 | _ | 0.05 | _ | _ | _ | see remark 2) on WPS | <350 | No | 44054 | Adam Duric | 1 | 1.1 / 1.2 | 1.1 / 1.2 | SEP
60LCA63BR904 | 10 | 16Mo3 (1.5415) | P235GH (1.0345) | BW | 33.7 | 25 | 4 | 33.7 | 25 | 4 | V | HER-001 | 0 | IMR-VP-12-2012 | 141 | BOEHLER "DMO-IG" | 2,0 : 3,0 | - | - | 1 | _ | 0.05 | _ | _ | _ | see remark 2) on WPS | <350 | No | 44054 | Adam Duric | 1 | 1.1 / 1.2 | 1.1 / 1.2 | SEP
60LCA63BR954 | 1 | P235GH (1.0345) | P235GH (1.0345) | BW | 26.7 | 20 | 3.2 | 26.9 | 20 | 3.2 | V | HER-001 | 0 | IMR-VP-12-2012 | 141 | BOEHLER "DMO-IG" | 2,0 : 3,0 | - | - | 1 | _ | 0.05 | _ | _ | _ | see remark 2) on WPS | <350 | No | 44054 | Adam Duric | 1 | 1.1 / 1.2 | 1.1 / 1.2 | SEP
60LCA63BR954 | 6 | P235GH (1.0345) | 16Mo3 (1.5415) | BW | 33.7 | 25 | 4 | 33.7 | 25 | 4 | V | HER-001 | 0 | IMR-VP-12-2012 | 141 | BOEHLER "DMO-IG" | 2,0 : 3,0 | - | - | 1 | _ | 0.05 | _ | _ | _ | see remark 2) on WPS | <350 | No | 44054 | Adam Duric | 1 | 1.1 / 1.2 | 1.1 / 1.2 | SEP
60LCA63BR954 | 7 | 16Mo3 (1.5415) | P235GH (1.0345) | BW | 33.7 | 25 | 4 | 33.7 | 25 | 4 | V | HER-001 | 0 | IMR-VP-12-2012 | 141 | BOEHLER "DMO-IG" | 2,0 : 3,0 | - | - | 1 | _ | 0.05 | _ | _ | _ | see remark 2) on WPS | <350 | No | 44054 | Adam Duric | 1 | 1.1 / 1.2 | 1.1 / 1.2 | SEP
60LCA63BR954 | 8 | P235GH (1.0345) | 16Mo3 (1.5415) | BW | 33.7 | 25 | 4 | 33.7 | 25 | 4 | V | HER-001 | 0 | IMR-VP-12-2012 | 141 | BOEHLER "DMO-IG" | 2,0 : 3,0 | - | - | 1 | _ | 0.05 | _ | _ | _ | see remark 2) on WPS | <350 | No | 44054 | Adam Duric | 1 | 1.1 / 1.2 | 1.1 / 1.2 | SEP
60LCA63BR954 | 9 | 16Mo3 (1.5415) | P235GH (1.0345) | BW | 33.7 | 25 | 4 | 33.7 | 25 | 4 | V | HER-001 | 0 | IMR-VP-12-2012 | 141 | BOEHLER "DMO-IG" | 2,0 : 3,0 | - | - | 1 | _ | 0.05 | _ | _ | _ | see remark 2) on WPS | <350 | No | 44054 | Adam Duric | 1 | 1.1 / 1.2 | 1.1 / 1.2 | SEP
60LCA64BR001 | 1 | P235GH (1.0345) | P235GH (1.0345) | BW | 168.3 | 150 | 7.1 | 168.3 | 150 | 7.1 | V | HER-001 | 0 | IMR-VP-12-2012 | 141 | BOEHLER "DMO-IG" | 2,0 : 3,0 | - | - | 1 | _ | 0.05 | _ | _ | _ | see remark 2) on WPS | <350 | No | 44020 | Adam Duric | 1 | 1.1 / 1.2 | 1.1 / 1.2 | II
60LCA64BR001 | 6 | P235GH (1.0345) | P235GH (1.0345) | BW | 273 | 250 | 8.8 | 273 | 250 | 8.8 | V | HER-001 | 0 | IMR-VP-12-2012 | 141 | BOEHLER "DMO-IG" | 2,0 : 3,0 | - | - | 1 | _ | 0.05 | _ | _ | _ | see remark 2) on WPS | <350 | No | 44020 | Adam Duric | 1 | 1.1 / 1.2 | 1.1 / 1.2 | II
60LCA64BR001 | 10 | P235GH (1.0345) | P235GH (1.0345) | BW | 273 | 250 | 8.8 | 273 | 250 | 8.8 | V | HER-001 | 0 | IMR-VP-12-2012 | 141 | BOEHLER "DMO-IG" | 2,0 : 3,0 | - | - | 1 | _ | 0.05 | _ | _ | _ | see remark 2) on WPS | <350 | No | 44020 | Adam Duric | 1 | 1.1 / 1.2 | 1.1 / 1.2 | II
60LCA64BR001 | 11 | P235GH (1.0345) | P235GH (1.0345) | BW | 273 | 250 | 8.8 | 273 | 250 | 8.8 | V | HER-001 | 0 | IMR-VP-12-2012 | 141 | BOEHLER "DMO-IG" | 2,0 : 3,0 | - | - | 1 | _ | 0.05 | _ | _ | _ | see remark 2) on WPS | <350 | No | 44020 | Adam Duric | 1 | 1.1 / 1.2 | 1.1 / 1.2 | II
60LCA64BR001 | 13 | P235GH (1.0345) | P235GH (1.0345) | BW | 273 | 250 | 8.8 | 273 | 250 | 8.8 | V | HER-001 | 0 | IMR-VP-12-2012 | 141 | BOEHLER "DMO-IG" | 2,0 : 3,0 | - | - | 1 | _ | 0.05 | _ | _ | _ | see remark 2) on WPS | <350 | No | 44020 | Adam Duric | 1 | 1.1 / 1.2 | 1.1 / 1.2 | II
60LCA64BR001 | 15 | P235GH (1.0345) | GP240GH (1.0619) | BW | 273 | 250 | 8.8 | 273 | 250 | 8.8 | V | HER-001 | 0 | IMR-VP-12-2012 | 141 | BOEHLER "DMO-IG" | 2,0 : 3,0 | - | - | 1 | _ | 0.05 | _ | _ | _ | see remark 2) on WPS | <350 | No | 44020 | Adam Duric | 1 | 1.1 / 1.2 | 1.1 / 1.2 | II
60LCA64BR001 | 16 | GP240GH (1.0619) | P235GH (1.0345) | BW | 273 | 250 | 8.8 | 273 | 250 | 8.8 | V | HER-001 | 0 | IMR-VP-12-2012 | 141 | BOEHLER "DMO-IG" | 2,0 : 3,0 | - | - | 1 | _ | 0.05 | _ | _ | _ | see remark 2) on WPS | <350 | No | 44020 | Adam Duric | 1 | 1.1 / 1.2 | 1.1 / 1.2 | II
60LCA64BR001 | 19 | P235GH (1.0345) | P250GH (1.0460) | BW | 273 | 250 | 8.8 | 273 | 250 | 8.8 | V | HER-001 | 0 | IMR-VP-12-2012 | 141 | BOEHLER "DMO-IG" | 2,0 : 3,0 | - | - | 1 | _ | 0.05 | _ | _ | _ | see remark 2) on WPS | <350 | No | 44020 | Adam Duric | 1 | 1.1 / 1.2 | 1.1 / 1.2 | II
60LCA64BR002 | 1 | P235GH (1.0345) | P235GH (1.0345) | BW | 88.9 | 80 | 4 | 88.9 | 80 | 4 | V | HER-001 | 0 | IMR-VP-12-2012 | 141 | BOEHLER "DMO-IG" | 2,0 : 3,0 | - | - | 1 | _ | 0.05 | _ | _ | _ | see remark 2) on WPS | <350 | No | 44054 | Adam Duric | 1 | 1.1 / 1.2 | 1.1 / 1.2 | I
60LCA64BR002 | 3 | P235GH (1.0345) | GP240GH (1.0619) | BW | 88.9 | 80 | 4 | 88.9 | 80 | 4 | V | HER-001 | 0 | IMR-VP-12-2012 | 141 | BOEHLER "DMO-IG" | 2,0 : 3,0 | - | - | 1 | _ | 0.05 | _ | _ | _ | see remark 2) on WPS | <350 | No | 44054 | Adam Duric | 1 | 1.1 / 1.2 | 1.1 / 1.2 | I
60LCA64BR002 | 4 | GP240GH (1.0619) | P235GH (1.0345) | BW | 88.9 | 80 | 4 | 88.9 | 80 | 4 | V | HER-001 | 0 | IMR-VP-12-2012 | 141 | BOEHLER "DMO-IG" | 2,0 : 3,0 | - | - | 1 | _ | 0.05 | _ | _ | _ | see remark 2) on WPS | <350 | No | 44054 | Adam Duric | 1 | 1.1 / 1.2 | 1.1 / 1.2 | I
60LCA64BR002 | 6 | P235GH (1.0345) | P235GH (1.0345) | BW | 88.9 | 80 | 4 | 88.9 | 80 | 4 | V | HER-001 | 0 | IMR-VP-12-2012 | 141 | BOEHLER "DMO-IG" | 2,0 : 3,0 | - | - | 1 | _ | 0.05 | _ | _ | _ | see remark 2) on WPS | <350 | No | 44054 | Adam Duric | 1 | 1.1 / 1.2 | 1.1 / 1.2 | I
60LCA64BR003 | 1 | P250GH (1.0460) | P235GH (1.0345) | BW | 273 | 250 | 8.8 | 273 | 250 | 8.8 | V | HER-001 | 0 | IMR-VP-12-2012 | 141 | BOEHLER "DMO-IG" | 2,0 : 3,0 | - | - | 1 | _ | 0.05 | _ | _ | _ | see remark 2) on WPS | <350 | No | 44020 | Adam Duric | 1 | 1.1 / 1.2 | 1.1 / 1.2 | II
60LCA64BR003-UMCL1Y-J41 | 6 | P235GH (1.0345) | P235GH (1.0345) | BW | 273 | 250 | 8.8 | 273 | 250 | 8.8 | V | HER-001 | 0 | IMR-VP-12-2012 | 141 | BOEHLER "DMO-IG" | 2,0 : 3,0 | - | - | 1 | _ | 0.05 | _ | _ | _ | see remark 2) on WPS | <350 | No | 44020 | Adam Duric | 1 | 1.1 / 1.2 | 1.1 / 1.2 | II
60LCA64BR003-UMCL1Y-J41 | 8 | P235GH (1.0345) | P235GH (1.0345) | BW | 273 | 250 | 8.8 | 273 | 250 | 8.8 | V | HER-001 | 0 | IMR-VP-12-2012 | 141 | BOEHLER "DMO-IG" | 2,0 : 3,0 | - | - | 1 | _ | 0.05 | _ | _ | _ | see remark 2) on WPS | <350 | No | 44020 | Adam Duric | 1 | 1.1 / 1.2 | 1.1 / 1.2 | II
60LCA64BR004 | 1 | P235GH (1.0345) | P235GH (1.0345) | BW | 273 | 250 | 8.8 | 273 | 250 | 8.8 | V | HER-001 | 0 | IMR-VP-12-2012 | 141 | BOEHLER "DMO-IG" | 2,0 : 3,0 | - | - | 1 | _ | 0.05 | _ | _ | _ | see remark 2) on WPS | <350 | No | 44020 | Adam Duric | 1 | 1.1 / 1.2 | 1.1 / 1.2 | II
60LCA64BR004 | 3 | P235GH (1.0345) | P235GH (1.0345) | BW | 273 | 250 | 8.8 | 273 | 250 | 8.8 | V | HER-001 | 0 | IMR-VP-12-2012 | 141 | BOEHLER "DMO-IG" | 2,0 : 3,0 | - | - | 1 | _ | 0.05 | _ | _ | _ | see remark 2) on WPS | <350 | No | 44020 | Adam Duric | 1 | 1.1 / 1.2 | 1.1 / 1.2 | II
60LCA64BR004 | 5 | P235GH (1.0345) | P235GH (1.0345) | BW | 273 | 250 | 8.8 | 273 | 250 | 8.8 | V | HER-001 | 0 | IMR-VP-12-2012 | 141 | BOEHLER "DMO-IG" | 2,0 : 3,0 | - | - | 1 | _ | 0.05 | _ | _ | _ | see remark 2) on WPS | <350 | No | 44020 | Adam Duric | 1 | 1.1 / 1.2 | 1.1 / 1.2 | II
60LCA64BR004 | 8 | P235GH (1.0345) | P235GH (1.0345) | BW | 273 | 250 | 8.8 | 273 | 250 | 8.8 | V | HER-001 | 0 | IMR-VP-12-2012 | 141 | BOEHLER "DMO-IG" | 2,0 : 3,0 | - | - | 1 | _ | 0.05 | _ | _ | _ | see remark 2) on WPS | <350 | No | 44020 | Adam Duric | 1 | 1.1 / 1.2 | 1.1 / 1.2 | II
60LCA64BR004 | 10 | P235GH (1.0345) | P235GH (1.0345) | BW | 273 | 250 | 8.8 | 273 | 250 | 8.8 | V | HER-001 | 0 | IMR-VP-12-2012 | 141 | BOEHLER "DMO-IG" | 2,0 : 3,0 | - | - | 1 | _ | 0.05 | _ | _ | _ | see remark 2) on WPS | <350 | No | 44020 | Adam Duric | 1 | 1.1 / 1.2 | 1.1 / 1.2 | II
60LCA64BR004-UHY00Y-A11 | 7 | P235GH (1.0345) | P235GH (1.0345) | BW | 273 | 250 | 8.8 | 273 | 250 | 8.8 | V | HER-001 | 0 | IMR-VP-12-2012 | 141 | BOEHLER "DMO-IG" | 2,0 : 3,0 | - | - | 1 | _ | 0.05 | _ | _ | _ | see remark 2) on WPS | <350 | No | 44020 | Adam Duric | 1 | 1.1 / 1.2 | 1.1 / 1.2 | II
60LCA64BR004-UHY00Y-D11 |  | P235GH (1.0345) | P235GH (1.0345) | [27 empty] | 0 |  |  | II
60LCA64BR901 | 1 | P235GH (1.0345) | P235GH (1.0345) | BW | 33.7 | 25 | 4 | 33.7 | 25 | 4 | V | HER-001 | 0 | IMR-VP-12-2012 | 141 | BOEHLER "DMO-IG" | 2,0 : 3,0 | - | - | 1 | _ | 0.05 | _ | _ | _ | see remark 2) on WPS | <350 | No | 44054 | Adam Duric | 1 | 1.1 / 1.2 | 1.1 / 1.2 | SEP
60LCA64BR901 | 3 | P235GH (1.0345) | P235GH (1.0345) | BW | 33.7 | 25 | 4 | 33.7 | 25 | 4 | V | HER-001 | 0 | IMR-VP-12-2012 | 141 | BOEHLER "DMO-IG" | 2,0 : 3,0 | - | - | 1 | _ | 0.05 | _ | _ | _ | see remark 2) on WPS | <350 | No | 44054 | Adam Duric | 1 | 1.1 / 1.2 | 1.1 / 1.2 | SEP
60LCA64BR901 | 4 | P235GH (1.0345) | P235GH (1.0345) | BW | 33.7 | 25 | 4 | 33.7 | 25 | 4 | V | HER-001 | 0 | IMR-VP-12-2012 | 141 | BOEHLER "DMO-IG" | 2,0 : 3,0 | - | - | 1 | _ | 0.05 | _ | _ | _ | see remark 2) on WPS | <350 | No | 44054 | Adam Duric | 1 | 1.1 / 1.2 | 1.1 / 1.2 | SEP
60LCA64BR901 | 5 | P235GH (1.0345) | P235GH (1.0345) | BW | 33.7 | 25 | 4 | 33.7 | 25 | 4 | V | HER-001 | 0 | IMR-VP-12-2012 | 141 | BOEHLER "DMO-IG" | 2,0 : 3,0 | - | - | 1 | _ | 0.05 | _ | _ | _ | see remark 2) on WPS | <350 | No | 44054 | Adam Duric | 1 | 1.1 / 1.2 | 1.1 / 1.2 | SEP
60LCA64BR901 | 6 | P235GH (1.0345) | P235GH (1.0345) | BW | 33.7 | 25 | 4 | 33.7 | 25 | 4 | V | HER-001 | 0 | IMR-VP-12-2012 | 141 | BOEHLER "DMO-IG" | 2,0 : 3,0 | - | - | 1 | _ | 0.05 | _ | _ | _ | see remark 2) on WPS | <350 | No | 44054 | Adam Duric | 1 | 1.1 / 1.2 | 1.1 / 1.2 | SEP
60LCA64BR901 | 7 | P235GH (1.0345) | P235GH (1.0345) | BW | 33.7 | 25 | 4 | 33.7 | 25 | 4 | V | HER-001 | 0 | IMR-VP-12-2012 | 141 | BOEHLER "DMO-IG" | 2,0 : 3,0 | - | - | 1 | _ | 0.05 | _ | _ | _ | see remark 2) on WPS | <350 | No | 44054 | Adam Duric | 1 | 1.1 / 1.2 | 1.1 / 1.2 | SEP
60LCA64BR951 | 1 | P235GH (1.0345) | P235GH (1.0345) | BW | 33.7 | 25 | 4 | 33.7 | 25 | 4 | V | HER-001 | 0 | IMR-VP-12-2012 | 141 | BOEHLER "DMO-IG" | 2,0 : 3,0 | - | - | 1 | _ | 0.05 | _ | _ | _ | see remark 2) on WPS | <350 | No | 44054 | Adam Duric | 1 | 1.1 / 1.2 | 1.1 / 1.2 | SEP
60LCA64BR951 | 3 | P235GH (1.0345) | P235GH (1.0345) | BW | 33.7 | 25 | 4 | 33.7 | 25 | 4 | V | HER-001 | 0 | IMR-VP-12-2012 | 141 | BOEHLER "DMO-IG" | 2,0 : 3,0 | - | - | 1 | _ | 0.05 | _ | _ | _ | see remark 2) on WPS | <350 | No | 44054 | Adam Duric | 1 | 1.1 / 1.2 | 1.1 / 1.2 | SEP
60LCA64BR951 | 4 | P235GH (1.0345) | P235GH (1.0345) | BW | 33.7 | 25 | 4 | 33.7 | 25 | 4 | V | HER-001 | 0 | IMR-VP-12-2012 | 141 | BOEHLER "DMO-IG" | 2,0 : 3,0 | - | - | 1 | _ | 0.05 | _ | _ | _ | see remark 2) on WPS | <350 | No | 44054 | Adam Duric | 1 | 1.1 / 1.2 | 1.1 / 1.2 | SEP
60LCA64BR951 | 5 | P235GH (1.0345) | P235GH (1.0345) | BW | 33.7 | 25 | 4 | 33.7 | 25 | 4 | V | HER-001 | 0 | IMR-VP-12-2012 | 141 | BOEHLER "DMO-IG" | 2,0 : 3,0 | - | - | 1 | _ | 0.05 | _ | _ | _ | see remark 2) on WPS | <350 | No | 44054 | Adam Duric | 1 | 1.1 / 1.2 | 1.1 / 1.2 | SEP
60LCA64BR951 | 6 | P235GH (1.0345) | 16Mo3 (1.5415) | BW | 33.7 | 25 | 4 | 33.7 | 25 | 4 | V | HER-001 | 0 | IMR-VP-12-2012 | 141 | BOEHLER "DMO-IG" | 2,0 : 3,0 | - | - | 1 | _ | 0.05 | _ | _ | _ | see remark 2) on WPS | <350 | No | 44054 | Adam Duric | 1 | 1.1 / 1.2 | 1.1 / 1.2 | SEP
60LCA64BR951 | 7 | 16Mo3 (1.5415) | P235GH (1.0345) | BW | 33.7 | 25 | 4 | 33.7 | 25 | 4 | V | HER-001 | 0 | IMR-VP-12-2012 | 141 | BOEHLER "DMO-IG" | 2,0 : 3,0 | - | - | 1 | _ | 0.05 | _ | _ | _ | see remark 2) on WPS | <350 | No | 44054 | Adam Duric | 1 | 1.1 / 1.2 | 1.1 / 1.2 | SEP
60LCA64BR951 | 8 | P235GH (1.0345) | 16Mo3 (1.5415) | BW | 33.7 | 25 | 4 | 33.7 | 25 | 4 | V | HER-001 | 0 | IMR-VP-12-2012 | 141 | BOEHLER "DMO-IG" | 2,0 : 3,0 | - | - | 1 | _ | 0.05 | _ | _ | _ | see remark 2) on WPS | <350 | No | 44054 | Adam Duric | 1 | 1.1 / 1.2 | 1.1 / 1.2 | SEP
60LCA64BR951 | 9 | 16Mo3 (1.5415) | P235GH (1.0345) | BW | 33.7 | 25 | 4 | 33.7 | 25 | 4 | V | HER-001 | 0 | IMR-VP-12-2012 | 141 | BOEHLER "DMO-IG" | 2,0 : 3,0 | - | - | 1 | _ | 0.05 | _ | _ | _ | see remark 2) on WPS | <350 | No | 44054 | Adam Duric | 1 | 1.1 / 1.2 | 1.1 / 1.2 | SEP
60LCA64BR952 | 1 | P235GH (1.0345) | P235GH (1.0345) | BW | 33.7 | 25 | 4 | 33.7 | 25 | 4 | V | HER-001 | 0 | IMR-VP-12-2012 | 141 | BOEHLER "DMO-IG" | 2,0 : 3,0 | - | - | 1 | _ | 0.05 | _ | _ | _ | see remark 2) on WPS | <350 | No | 44054 | Adam Duric | 1 | 1.1 / 1.2 | 1.1 / 1.2 | SEP
60LCA64BR952 | 3 | P235GH (1.0345) | P235GH (1.0345) | BW | 33.7 | 25 | 4 | 33.7 | 25 | 4 | V | HER-001 | 0 | IMR-VP-12-2012 | 141 | BOEHLER "DMO-IG" | 2,0 : 3,0 | - | - | 1 | _ | 0.05 | _ | _ | _ | see remark 2) on WPS | <350 | No | 44054 | Adam Duric | 1 | 1.1 / 1.2 | 1.1 / 1.2 | SEP
60LCA64BR952 | 4 | P235GH (1.0345) | P235GH (1.0345) | BW | 33.7 | 25 | 4 | 33.7 | 25 | 4 | V | HER-001 | 0 | IMR-VP-12-2012 | 141 | BOEHLER "DMO-IG" | 2,0 : 3,0 | - | - | 1 | _ | 0.05 | _ | _ | _ | see remark 2) on WPS | <350 | No | 44054 | Adam Duric | 1 | 1.1 / 1.2 | 1.1 / 1.2 | SEP
60LCA64BR952 | 5 | P235GH (1.0345) | P235GH (1.0345) | BW | 33.7 | 25 | 4 | 33.7 | 25 | 4 | V | HER-001 | 0 | IMR-VP-12-2012 | 141 | BOEHLER "DMO-IG" | 2,0 : 3,0 | - | - | 1 | _ | 0.05 | _ | _ | _ | see remark 2) on WPS | <350 | No | 44054 | Adam Duric | 1 | 1.1 / 1.2 | 1.1 / 1.2 | SEP
60LCA64BR952 | 6 | P235GH (1.0345) | P235GH (1.0345) | BW | 33.7 | 25 | 4 | 33.7 | 25 | 4 | V | HER-001 | 0 | IMR-VP-12-2012 | 141 | BOEHLER "DMO-IG" | 2,0 : 3,0 | - | - | 1 | _ | 0.05 | _ | _ | _ | see remark 2) on WPS | <350 | No | 44054 | Adam Duric | 1 | 1.1 / 1.2 | 1.1 / 1.2 | SEP
60LCA64BR952 | 7 | P235GH (1.0345) | P235GH (1.0345) | BW | 33.7 | 25 | 4 | 33.7 | 25 | 4 | V | HER-001 | 0 | IMR-VP-12-2012 | 141 | BOEHLER "DMO-IG" | 2,0 : 3,0 | - | - | 1 | _ | 0.05 | _ | _ | _ | see remark 2) on WPS | <350 | No | 44054 | Adam Duric | 1 | 1.1 / 1.2 | 1.1 / 1.2 | SEP
60LCA64BR952 | 8 | P235GH (1.0345) | P235GH (1.0345) | BW | 33.7 | 25 | 4 | 33.7 | 25 | 4 | V | HER-001 | 0 | IMR-VP-12-2012 | 141 | BOEHLER "DMO-IG" | 2,0 : 3,0 | - | - | 1 | _ | 0.05 | _ | _ | _ | see remark 2) on WPS | <350 | No | 44054 | Adam Duric | 1 | 1.1 / 1.2 | 1.1 / 1.2 | SEP
60LCA64BR952 | 9 | P235GH (1.0345) | P235GH (1.0345) | BW | 33.7 | 25 | 4 | 33.7 | 25 | 4 | V | HER-001 | 0 | IMR-VP-12-2012 | 141 | BOEHLER "DMO-IG" | 2,0 : 3,0 | - | - | 1 | _ | 0.05 | _ | _ | _ | see remark 2) on WPS | <350 | No | 44054 | Adam Duric | 1 | 1.1 / 1.2 | 1.1 / 1.2 | SEP
60LCA64BR952 | 10 | P235GH (1.0345) | P235GH (1.0345) | BW | 33.7 | 25 | 4 | 33.7 | 25 | 4 | V | HER-001 | 0 | IMR-VP-12-2012 | 141 | BOEHLER "DMO-IG" | 2,0 : 3,0 | - | - | 1 | _ | 0.05 | _ | _ | _ | see remark 2) on WPS | <350 | No | 44054 | Adam Duric | 1 | 1.1 / 1.2 | 1.1 / 1.2 | SEP
60LCA64BR952 | 11 | P235GH (1.0345) | P235GH (1.0345) | BW | 33.7 | 25 | 4 | 33.7 | 25 | 4 | V | HER-001 | 0 | IMR-VP-12-2012 | 141 | BOEHLER "DMO-IG" | 2,0 : 3,0 | - | - | 1 | _ | 0.05 | _ | _ | _ | see remark 2) on WPS | <350 | No | 44054 | Adam Duric | 1 | 1.1 / 1.2 | 1.1 / 1.2 | SEP
60LCA65BR001 | 1 | P235GH (1.0345) | P235GH (1.0345) | BW | 60.3 | 50 | 3.6 | 60.3 | 50 | 3.6 | V | HER-001 | 0 | IMR-VP-12-2012 | 141 | BOEHLER "DMO-IG" | 2,0 : 3,0 | - | - | 1 | _ | 0.05 | _ | _ | _ | see remark 2) on WPS | <350 | No | 44054 | Adam Duric | 1 | 1.1 / 1.2 | 1.1 / 1.2 | I
60LCA65BR001 | 5 | P235GH (1.0345) | P235GH (1.0345) | BW | 60.3 | 50 | 3.6 | 60.3 | 50 | 3.6 | V | HER-001 | 0 | IMR-VP-12-2012 | 141 | BOEHLER "DMO-IG" | 2,0 : 3,0 | - | - | 1 | _ | 0.05 | _ | _ | _ | see remark 2) on WPS | <350 | No | 44054 | Adam Duric | 1 | 1.1 / 1.2 | 1.1 / 1.2 | I
60LCA65BR001 | 9 | P235GH (1.0345) | P235GH (1.0345) | BW | 60.3 | 50 | 3.6 | 60.3 | 50 | 3.6 | V | HER-001 | 0 | IMR-VP-12-2012 | 141 | BOEHLER "DMO-IG" | 2,0 : 3,0 | - | - | 1 | _ | 0.05 | _ | _ | _ | see remark 2) on WPS | <350 | No | 44054 | Adam Duric | 1 | 1.1 / 1.2 | 1.1 / 1.2 | I
60LCA65BR001 | 10 | P235GH (1.0345) | P235GH (1.0345) | BW | 60.3 | 50 | 3.6 | 60.3 | 50 | 3.6 | V | HER-001 | 0 | IMR-VP-12-2012 | 141 | BOEHLER "DMO-IG" | 2,0 : 3,0 | - | - | 1 | _ | 0.05 | _ | _ | _ | see remark 2) on WPS | <350 | No | 44054 | Adam Duric | 1 | 1.1 / 1.2 | 1.1 / 1.2 | I
60LCA65BR001 | 14 | P235GH (1.0345) | 16Mo3 (1.5415) | BW | 60.3 | 50 | 3.6 | 60.3 | 50 | 3.6 | V | HER-001 | 0 | IMR-VP-12-2012 | 141 | BOEHLER "DMO-IG" | 2,0 : 3,0 | - | - | 1 | _ | 0.05 | _ | _ | _ | see remark 2) on WPS | <350 | No | 44054 | Adam Duric | 1 | 1.1 / 1.2 | 1.1 / 1.2 | I
60LCA65BR001 | 15 | 16Mo3 (1.5415) | P235GH (1.0345) | BW | 60.3 | 50 | 3.6 | 60.3 | 50 | 3.6 | V | HER-001 | 0 | IMR-VP-12-2012 | 141 | BOEHLER "DMO-IG" | 2,0 : 3,0 | - | - | 1 | _ | 0.05 | _ | _ | _ | see remark 2) on WPS | <350 | No | 44054 | Adam Duric | 1 | 1.1 / 1.2 | 1.1 / 1.2 | I
60LCA65BR001 | 18 | P235GH (1.0345) | GP240GH (1.0619) | BW | 60.3 | 50 | 3.6 | 60.3 | 50 | 3.6 | V | HER-001 | 0 | IMR-VP-12-2012 | 141 | BOEHLER "DMO-IG" | 2,0 : 3,0 | - | - | 1 | _ | 0.05 | _ | _ | _ | see remark 2) on WPS | <350 | No | 44054 | Adam Duric | 1 | 1.1 / 1.2 | 1.1 / 1.2 | I
60LCA65BR001 | 19 | GP240GH (1.0619) | P235GH (1.0345) | BW | 60.3 | 50 | 3.6 | 60.3 | 50 | 3.6 | V | HER-001 | 0 | IMR-VP-12-2012 | 141 | BOEHLER "DMO-IG" | 2,0 : 3,0 | - | - | 1 | _ | 0.05 | _ | _ | _ | see remark 2) on WPS | <350 | No | 44054 | Adam Duric | 1 | 1.1 / 1.2 | 1.1 / 1.2 | I
60LCA65BR002 | 4 | P235GH (1.0345) | P250GH (1.0460) | BW | 60.3 | 50 | 3.6 | 60.3 | 50 | 3.6 | V | HER-001 | 0 | IMR-VP-12-2012 | 141 | BOEHLER "DMO-IG" | 2,0 : 3,0 | - | - | 1 | _ | 0.05 | _ | _ | _ | see remark 2) on WPS | <350 | No | 44054 | Adam Duric | 1 | 1.1 / 1.2 | 1.1 / 1.2 | I
60LCA65BR002 | 5 | P250GH (1.0460) | P235GH (1.0345) | BW | 60.3 | 50 | 3.6 | 60.3 | 50 | 3.6 | V | HER-001 | 0 | IMR-VP-12-2012 | 141 | BOEHLER "DMO-IG" | 2,0 : 3,0 | - | - | 1 | _ | 0.05 | _ | _ | _ | see remark 2) on WPS | <350 | No | 44054 | Adam Duric | 1 | 1.1 / 1.2 | 1.1 / 1.2 | I
60LCA65BR002 | 7 | P235GH (1.0345) | 16Mo3 (1.5415) | BW | 60.3 | 50 | 3.6 | 60.3 | 50 | 3.6 | V | HER-001 | 0 | IMR-VP-12-2012 | 141 | BOEHLER "DMO-IG" | 2,0 : 3,0 | - | - | 1 | _ | 0.05 | _ | _ | _ | see remark 2) on WPS | <350 | No | 44054 | Adam Duric | 1 | 1.1 / 1.2 | 1.1 / 1.2 | I
60LCA65BR002 | 8 | 16Mo3 (1.5415) | P235GH (1.0345) | BW | 60.3 | 50 | 3.6 | 60.3 | 50 | 3.6 | V | HER-001 | 0 | IMR-VP-12-2012 | 141 | BOEHLER "DMO-IG" | 2,0 : 3,0 | - | - | 1 | _ | 0.05 | _ | _ | _ | see remark 2) on WPS | <350 | No | 44054 | Adam Duric | 1 | 1.1 / 1.2 | 1.1 / 1.2 | I
60LCA65BR002 | 11 | P235GH (1.0345) | P235GH (1.0345) | BW | 60.3 | 50 | 3.6 | 60.3 | 50 | 3.6 | V | HER-001 | 0 | IMR-VP-12-2012 | 141 | BOEHLER "DMO-IG" | 2,0 : 3,0 | - | - | 1 | _ | 0.05 | _ | _ | _ | see remark 2) on WPS | <350 | No | 44054 | Adam Duric | 1 | 1.1 / 1.2 | 1.1 / 1.2 | I
60LCA65BR002 | 14 | P235GH (1.0345) | P235GH (1.0345) | BW | 60.3 | 50 | 3.6 | 60.3 | 50 | 3.6 | V | HER-001 | 0 | IMR-VP-12-2012 | 141 | BOEHLER "DMO-IG" | 2,0 : 3,0 | - | - | 1 | _ | 0.05 | _ | _ | _ | see remark 2) on WPS | <350 | No | 44054 | Adam Duric | 1 | 1.1 / 1.2 | 1.1 / 1.2 | I
60LCA65BR002 | 18 | P235GH (1.0345) | P235GH (1.0345) | BW | 60.3 | 50 | 3.6 | 60.3 | 50 | 3.6 | V | HER-001 | 0 | IMR-VP-12-2012 | 141 | BOEHLER "DMO-IG" | 2,0 : 3,0 | - | - | 1 | _ | 0.05 | _ | _ | _ | see remark 2) on WPS | <350 | No | 44054 | Adam Duric | 1 | 1.1 / 1.2 | 1.1 / 1.2 | I
60LCA65BR002 | 21 | P235GH (1.0345) | P235GH (1.0345) | BW | 60.3 | 50 | 3.6 | 60.3 | 50 | 3.6 | V | HER-001 | 0 | IMR-VP-12-2012 | 141 | BOEHLER "DMO-IG" | 2,0 : 3,0 | - | - | 1 | _ | 0.05 | _ | _ | _ | see remark 2) on WPS | <350 | No | 44054 | Adam Duric | 1 | 1.1 / 1.2 | 1.1 / 1.2 | I
60LCA65BR002 | 23 | P235GH (1.0345) | P235GH (1.0345) | BW | 60.3 | 50 | 3.6 | 60.3 | 50 | 3.6 | V | HER-001 | 0 | IMR-VP-12-2012 | 141 | BOEHLER "DMO-IG" | 2,0 : 3,0 | - | - | 1 | _ | 0.05 | _ | _ | _ | see remark 2) on WPS | <350 | No | 44054 | Adam Duric | 1 | 1.1 / 1.2 | 1.1 / 1.2 | I
60LCA65BR301 | 1 | P235GH (1.0345) | 16Mo3 (1.5415) | BW | 21.3 | 15 | 3.2 | 21.3 | 15 | 3.2 | V | HER-015 | 0 | IMR-VP-17-2015 | 141 | BOEHLER "DMO-IG" | 2,0 : 2,4 | - | - | 1 | _ | 0.05 | _ | _ | _ | see remark 2) on WPS | <340 | No | 44063 | Adam Duric | 1 | 1.1 / 1.2 | 1.1 / 1.2 | SEP
60LCA65BR301 | 2 | 16Mo3 (1.5415) | P235GH (1.0345) | BW | 21.3 | 15 | 3.2 | 21.3 | 15 | 3.2 | V | HER-015 | 0 | IMR-VP-17-2015 | 141 | BOEHLER "DMO-IG" | 2,0 : 2,4 | - | - | 1 | _ | 0.05 | _ | _ | _ | see remark 2) on WPS | <340 | No | 44063 | Adam Duric | 1 | 1.1 / 1.2 | 1.1 / 1.2 | SEP
60LCA65BR301 | 3 | P235GH (1.0345) | 16Mo3 (1.5415) | BW | 21.3 | 15 | 3.2 | 21.3 | 15 | 3.2 | V | HER-015 | 0 | IMR-VP-17-2015 | 141 | BOEHLER "DMO-IG" | 2,0 : 2,4 | - | - | 1 | _ | 0.05 | _ | _ | _ | see remark 2) on WPS | <340 | No | 44063 | Adam Duric | 1 | 1.1 / 1.2 | 1.1 / 1.2 | SEP
60LCA65BR301 | 4 | P235GH (1.0345) | P235GH (1.0345) | BW | 26.9 | 20 | 3.2 | 26.9 | 20 | 3.2 | V | HER-001 | 0 | IMR-VP-12-2012 | 141 | BOEHLER "DMO-IG" | 2,0 : 3,0 | - | - | 1 | _ | 0.05 | _ | _ | _ | see remark 2) on WPS | <350 | No | 44054 | Adam Duric | 1 | 1.1 / 1.2 | 1.1 / 1.2 | SEP
60LCA65BR302 | 1 | P235GH (1.0345) | 16Mo3 (1.5415) | BW | 21.3 | 15 | 3.2 | 21.3 | 15 | 3.2 | V | HER-015 | 0 | IMR-VP-17-2015 | 141 | BOEHLER "DMO-IG" | 2,0 : 2,4 | - | - | 1 | _ | 0.05 | _ | _ | _ | see remark 2) on WPS | <340 | No | 44063 | Adam Duric | 1 | 1.1 / 1.2 | 1.1 / 1.2 | SEP
60LCA65BR302 | 2 | 16Mo3 (1.5415) | P235GH (1.0345) | BW | 21.3 | 15 | 3.2 | 21.3 | 15 | 3.2 | V | HER-015 | 0 | IMR-VP-17-2015 | 141 | BOEHLER "DMO-IG" | 2,0 : 2,4 | - | - | 1 | _ | 0.05 | _ | _ | _ | see remark 2) on WPS | <340 | No | 44063 | Adam Duric | 1 | 1.1 / 1.2 | 1.1 / 1.2 | SEP
60LCA65BR302 | 3 | P235GH (1.0345) | 16Mo3 (1.5415) | BW | 21.3 | 15 | 3.2 | 21.3 | 15 | 3.2 | V | HER-015 | 0 | IMR-VP-17-2015 | 141 | BOEHLER "DMO-IG" | 2,0 : 2,4 | - | - | 1 | _ | 0.05 | _ | _ | _ | see remark 2) on WPS | <340 | No | 44063 | Adam Duric | 1 | 1.1 / 1.2 | 1.1 / 1.2 | SEP
60LCA65BR302 | 4 | P235GH (1.0345) | P235GH (1.0345) | BW | 26.9 | 20 | 3.2 | 26.9 | 20 | 3.2 | V | HER-001 | 0 | IMR-VP-12-2012 | 141 | BOEHLER "DMO-IG" | 2,0 : 3,0 | - | - | 1 | _ | 0.05 | _ | _ | _ | see remark 2) on WPS | <350 | No | 44054 | Adam Duric | 1 | 1.1 / 1.2 | 1.1 / 1.2 | SEP
60LCA65BR901 | 1 | P235GH (1.0345) | P235GH (1.0345) | BW | 33.7 | 25 | 4 | 33.7 | 25 | 4 | V | HER-001 | 0 | IMR-VP-12-2012 | 141 | BOEHLER "DMO-IG" | 2,0 : 3,0 | - | - | 1 | _ | 0.05 | _ | _ | _ | see remark 2) on WPS | <350 | No | 44054 | Adam Duric | 1 | 1.1 / 1.2 | 1.1 / 1.2 | SEP
60LCA65BR901 | 2 | P235GH (1.0345) | 16Mo3 (1.5415) | BW | 33.7 | 25 | 4 | 33.7 | 25 | 4 | V | HER-001 | 0 | IMR-VP-12-2012 | 141 | BOEHLER "DMO-IG" | 2,0 : 3,0 | - | - | 1 | _ | 0.05 | _ | _ | _ | see remark 2) on WPS | <350 | No | 44054 | Adam Duric | 1 | 1.1 / 1.2 | 1.1 / 1.2 | SEP
60LCA65BR901 | 3 | 16Mo3 (1.5415) | P235GH (1.0345) | BW | 33.7 | 25 | 4 | 33.7 | 25 | 4 | V | HER-001 | 0 | IMR-VP-12-2012 | 141 | BOEHLER "DMO-IG" | 2,0 : 3,0 | - | - | 1 | _ | 0.05 | _ | _ | _ | see remark 2) on WPS | <350 | No | 44054 | Adam Duric | 1 | 1.1 / 1.2 | 1.1 / 1.2 | SEP
60LCA65BR901 | 4 | P235GH (1.0345) | 16Mo3 (1.5415) | BW | 33.7 | 25 | 4 | 33.7 | 25 | 4 | V | HER-001 | 0 | IMR-VP-12-2012 | 141 | BOEHLER "DMO-IG" | 2,0 : 3,0 | - | - | 1 | _ | 0.05 | _ | _ | _ | see remark 2) on WPS | <350 | No | 44054 | Adam Duric | 1 | 1.1 / 1.2 | 1.1 / 1.2 | SEP
60LCA65BR901 | 5 | 16Mo3 (1.5415) | P235GH (1.0345) | BW | 33.7 | 25 | 4 | 33.7 | 25 | 4 | V | HER-001 | 0 | IMR-VP-12-2012 | 141 | BOEHLER "DMO-IG" | 2,0 : 3,0 | - | - | 1 | _ | 0.05 | _ | _ | _ | see remark 2) on WPS | <350 | No | 44054 | Adam Duric | 1 | 1.1 / 1.2 | 1.1 / 1.2 | SEP
60LCA65BR902 | 1 | Carbon Steel | P235GH (1.0345) | BW | 60.3 | 50 | 3.6 | 60.3 | 50 | 3.6 | V | HER-001 | 0 | IMR-VP-12-2012 | 141 | BOEHLER "DMO-IG" | 2,0 : 3,0 | - | - | 1 | _ | 0.05 | _ | _ | _ | see remark 2) on WPS | <350 | No | 44054 | Adam Duric | 1 | 1.1 / 1.2 | 1.1 / 1.2 | SEP
60LCA65BR903 | 1 | P235GH (1.0345) | P235GH (1.0345) | BW | 33.7 | 25 | 4 | 33.7 | 25 | 4 | V | HER-001 | 0 | IMR-VP-12-2012 | 141 | BOEHLER "DMO-IG" | 2,0 : 3,0 | - | - | 1 | _ | 0.05 | _ | _ | _ | see remark 2) on WPS | <350 | No | 44054 | Adam Duric | 1 | 1.1 / 1.2 | 1.1 / 1.2 | SEP
60LCA65BR903 | 3 | P235GH (1.0345) | 16Mo3 (1.5415) | BW | 33.7 | 25 | 4 | 33.7 | 25 | 4 | V | HER-001 | 0 | IMR-VP-12-2012 | 141 | BOEHLER "DMO-IG" | 2,0 : 3,0 | - | - | 1 | _ | 0.05 | _ | _ | _ | see remark 2) on WPS | <350 | No | 44054 | Adam Duric | 1 | 1.1 / 1.2 | 1.1 / 1.2 | SEP
60LCA65BR903 | 4 | 16Mo3 (1.5415) | P235GH (1.0345) | BW | 33.7 | 25 | 4 | 33.7 | 25 | 4 | V | HER-001 | 0 | IMR-VP-12-2012 | 141 | BOEHLER "DMO-IG" | 2,0 : 3,0 | - | - | 1 | _ | 0.05 | _ | _ | _ | see remark 2) on WPS | <350 | No | 44054 | Adam Duric | 1 | 1.1 / 1.2 | 1.1 / 1.2 | SEP
60LCA65BR903 | 5 | P235GH (1.0345) | 16Mo3 (1.5415) | BW | 33.7 | 25 | 4 | 33.7 | 25 | 4 | V | HER-001 | 0 | IMR-VP-12-2012 | 141 | BOEHLER "DMO-IG" | 2,0 : 3,0 | - | - | 1 | _ | 0.05 | _ | _ | _ | see remark 2) on WPS | <350 | No | 44054 | Adam Duric | 1 | 1.1 / 1.2 | 1.1 / 1.2 | SEP
60LCA65BR903 | 6 | 16Mo3 (1.5415) | P235GH (1.0345) | BW | 33.7 | 25 | 4 | 33.7 | 25 | 4 | V | HER-001 | 0 | IMR-VP-12-2012 | 141 | BOEHLER "DMO-IG" | 2,0 : 3,0 | - | - | 1 | _ | 0.05 | _ | _ | _ | see remark 2) on WPS | <350 | No | 44054 | Adam Duric | 1 | 1.1 / 1.2 | 1.1 / 1.2 | SEP
60LCL11BR001 | 1 | P235GH (1.0345) | P235GH (1.0345) | BW | 273 | 250 | 6.3 | 273 | 250 | 6.3 | V | HER-001 | 0 | IMR-VP-12-2012 | 141 | BOEHLER "DMO-IG" | 2,0 : 3,0 | - | - | 1 | _ | 0.05 | _ | _ | _ | see remark 2) on WPS | <350 | No | 44026 | Adam Duric | 1 | 1.1 / 1.2 | 1.1 / 1.2 | I
60LCL11BR001 | 4 | P235GH (1.0345) | P235GH (1.0345) | BW | 273 | 250 | 6.3 | 273 | 250 | 6.3 | V | HER-001 | 0 | IMR-VP-12-2012 | 141 | BOEHLER "DMO-IG" | 2,0 : 3,0 | - | - | 1 | _ | 0.05 | _ | _ | _ | see remark 2) on WPS | <350 | No | 44026 | Adam Duric | 1 | 1.1 / 1.2 | 1.1 / 1.2 | I
60LCL11BR002 | 7 | P235GH (1.0345) | STEEL C22 | BW | 168.3 | 150 | 4.5 | 168.3 | 150 | 4.5 | V | HER-001 | 0 | IMR-VP-12-2012 | 141 | BOEHLER "DMO-IG" | 2,0 : 3,0 | - | - | 1 | _ | 0.05 | _ | _ | _ | see remark 2) on WPS | <350 | No | 44075 | Adam Duric | 1 | 1.1 / 1.2 | 1.1 / 1.2 | I
60LCL11BR002 | 1 | P235GH (1.0345) | P235GH (1.0345) | BW | 273 | 250 | 6.3 | 273 | 250 | 6.3 | V | HER-001 | 0 | IMR-VP-12-2012 | 141 | BOEHLER "DMO-IG" | 2,0 : 3,0 | - | - | 1 | _ | 0.05 | _ | _ | _ | see remark 2) on WPS | <350 | No | 44075 | Adam Duric | 1 | 1.1 / 1.2 | 1.1 / 1.2 | I
60LCL11BR002 | 3 | P235GH (1.0345) | P240GH (1.0619) | BW | 273 | 250 | 6.3 | 273 | 250 | 6.3 | V | HER-001 | 0 | IMR-VP-12-2012 | 141 | BOEHLER "DMO-IG" | 2,0 : 3,0 | - | - | 1 | _ | 0.05 | _ | _ | _ | see remark 2) on WPS | <350 | No | 44075 | Adam Duric | 1 | 1.1 / 1.2 | 11.1 | I
60LCL11BR002 | 4 | P240GH (1.0619) | P235GH (1.0345) | BW | 273 | 250 | 6.3 | 273 | 250 | 6.3 | V | HER-001 | 0 | IMR-VP-12-2012 | 141 | BOEHLER "DMO-IG" | 2,0 : 3,0 | - | - | 1 | _ | 0.05 | _ | _ | _ | see remark 2) on WPS | <350 | No | 44075 | Adam Duric | 1 | 11.1 | 1.1 / 1.2 | I
60LCL11BR003 | 1 | STEEL C22 | P235GH (1.0345) | BW | 114.3 | 100 | 3.6 | 114.3 | 100 | 3.6 | V | HER-001 | 0 | IMR-VP-12-2012 | 141 | BOEHLER "DMO-IG" | 2,0 : 3,0 | - | - | 1 | _ | 0.05 | _ | _ | _ | see remark 2) on WPS | <350 | No | 44054 | Adam Duric | 1 | 1.1 / 1.2 | 1.1 / 1.2 | I
60LCL11BR003 | 11 | P235GH (1.0345) | P235GH (1.0345) | BW | 168.3 | 150 | 4.5 | 168.3 | 150 | 4.5 | V | HER-001 | 0 | IMR-VP-12-2012 | 141 | BOEHLER "DMO-IG" | 2,0 : 3,0 | - | - | 1 | _ | 0.05 | _ | _ | _ | see remark 2) on WPS | <350 | No | 44054 | Adam Duric | 1 | 1.1 / 1.2 | 1.1 / 1.2 | I
60LCL11BR003 | 3 | P235GH (1.0345) | P240GH (1.0619) | BW | 168.3 | 150 | 4.5 | 168.3 | 150 | 4.5 | V | HER-001 | 0 | IMR-VP-12-2012 | 141 | BOEHLER "DMO-IG" | 2,0 : 3,0 | - | - | 1 | _ | 0.05 | _ | _ | _ | see remark 2) on WPS | <350 | No | 44054 | Adam Duric | 1 | 1.1 / 1.2 | 1.1 / 1.2 | I
60LCL11BR003 | 4 | P240GH (1.0619) | P235GH (1.0345) | BW | 168.3 | 150 | 4.5 | 168.3 | 150 | 4.5 | V | HER-001 | 0 | IMR-VP-12-2012 | 141 | BOEHLER "DMO-IG" | 2,0 : 3,0 | - | - | 1 | _ | 0.05 | _ | _ | _ | see remark 2) on WPS | <350 | No | 44054 | Adam Duric | 1 | 1.1 / 1.2 | 1.1 / 1.2 | I
60LCL11BR003 | 7 | P235GH (1.0345) | P250GH (1.0460) | BW | 168.3 | 150 | 4.5 | 168.3 | 150 | 4.5 | V | HER-001 | 0 | IMR-VP-12-2012 | 141 | BOEHLER "DMO-IG" | 2,0 : 3,0 | - | - | 1 | _ | 0.05 | _ | _ | _ | see remark 2) on WPS | <350 | No | 44054 | Adam Duric | 1 | 1.1 / 1.2 | 1.1 / 1.2 | I
60LCL11BR003 | 8 | P250GH (1.0460) | P235GH (1.0345) | BW | 168.3 | 150 | 4.5 | 168.3 | 150 | 4.5 | V | HER-001 | 0 | IMR-VP-12-2012 | 141 | BOEHLER "DMO-IG" | 2,0 : 3,0 | - | - | 1 | _ | 0.05 | _ | _ | _ | see remark 2) on WPS | <350 | No | 44054 | Adam Duric | 1 | 1.1 / 1.2 | 1.1 / 1.2 | I
60LCL11BR301 | 1 | P235GH (1.0345) | P250GH (1.0460) | BW | 21.3 | 15 | 3.2 | 21.3 | 15 | 3.2 | V | HER-015 | 0 | IMR-VP-17-2015 | 141 | BOEHLER "DMO-IG" | 2,0 : 2,4 | - | - | 1 | _ | 0.05 | _ | _ | _ | see remark 2) on WPS | <340 | No | 44063 | Adam Duric | 1 | 1.1 / 1.2 | 1.1 / 1.2 | SEP
60LCL11BR302 | 1 | P235GH (1.0345) | 16Mo3 (1.5415) | BW | 21.3 | 15 | 3.2 | 21.3 | 15 | 3.2 | V | HER-015 | 0 | IMR-VP-17-2015 | 141 | BOEHLER "DMO-IG" | 2,0 : 2,4 | - | - | 1 | _ | 0.05 | _ | _ | _ | see remark 2) on WPS | <340 | No | 44063 | Adam Duric | 1 | 1.1 / 1.2 | 1.1 / 1.2 | SEP
60LCL11BR302 | 2 | P235GH (1.0345) | P235GH (1.0345) | BW | 21.3 | 15 | 3.2 | 21.3 | 15 | 3.2 | V | HER-015 | 0 | IMR-VP-17-2015 | 141 | BOEHLER "DMO-IG" | 2,0 : 2,4 | - | - | 1 | _ | 0.05 | _ | _ | _ | see remark 2) on WPS | <340 | No | 44063 | Adam Duric | 1 | 1.1 / 1.2 | 1.1 / 1.2 | SEP
60LCL11BR901 | 1 | P235GH (1.0345) | P235GH (1.0345) | BW | 33.7 | 25 | 4 | 33.7 | 25 | 4 | V | HER-001 | 0 | IMR-VP-12-2012 | 141 | BOEHLER "DMO-IG" | 2,0 : 3,0 | - | - | 1 | _ | 0.05 | _ | _ | _ | see remark 2) on WPS | <350 | No | 44054 | Adam Duric | 1 | 1.1 / 1.2 | 1.1 / 1.2 | SEP
60LCL11BR901 | 3 | P235GH (1.0345) | P250GH (1.0460) | BW | 33.7 | 25 | 4 | 33.7 | 25 | 4 | V | HER-001 | 0 | IMR-VP-12-2012 | 141 | BOEHLER "DMO-IG" | 2,0 : 3,0 | - | - | 1 | _ | 0.05 | _ | _ | _ | see remark 2) on WPS | <350 | No | 44054 | Adam Duric | 1 | 1.1 / 1.2 | 1.1 / 1.2 | SEP
60LCL11BR901 | 4 | P250GH (1.0460) | P235GH (1.0345) | BW | 33.7 | 25 | 4 | 33.7 | 25 | 4 | V | HER-001 | 0 | IMR-VP-12-2012 | 141 | BOEHLER "DMO-IG" | 2,0 : 3,0 | - | - | 1 | _ | 0.05 | _ | _ | _ | see remark 2) on WPS | <350 | No | 44054 | Adam Duric | 1 | 1.1 / 1.2 | 1.1 / 1.2 | SEP
60LCL11BR902 | 1 | STEEL C22 | P235GH (1.0345) | BW | 21.3 | 15 | 2 | 21.3 | 15 | 3.2 | V | HER-015 | 0 | IMR-VP-17-2015 | 141 | BOEHLER "DMO-IG" | 2,0 : 2,4 | - | - | 1 | _ | 0.05 | _ | _ | _ | see remark 2) on WPS | <340 | No | 44063 | Adam Duric | 1 | 1.1 / 1.2 | 1.1 / 1.2 | SEP
60LCL11BR902 | 5 | P235GH (1.0345) | P235GH (1.0345) | BW | 33.7 | 25 | 4 | 33.7 | 25 | 4 | V | HER-001 | 0 | IMR-VP-12-2012 | 141 | BOEHLER "DMO-IG" | 2,0 : 3,0 | - | - | 1 | _ | 0.05 | _ | _ | _ | see remark 2) on WPS | <350 | No | 44054 | Adam Duric | 1 | 1.1 / 1.2 | 1.1 / 1.2 | SEP
60LCL11BR902 | 8 | P235GH (1.0345) | P235GH (1.0345) | BW | 33.7 | 25 | 4 | 33.7 | 25 | 4 | V | HER-001 | 0 | IMR-VP-12-2012 | 141 | BOEHLER "DMO-IG" | 2,0 : 3,0 | - | - | 1 | _ | 0.05 | _ | _ | _ | see remark 2) on WPS | <350 | No | 44054 | Adam Duric | 1 | 1.1 / 1.2 | 1.1 / 1.2 | SEP
60LCL11BR903 | 1 | P235GH (1.0345) | P235GH (1.0345) | BW | 33.7 | 25 | 4 | 33.7 | 25 | 4 | V | HER-001 | 0 | IMR-VP-12-2012 | 141 | BOEHLER "DMO-IG" | 2,0 : 3,0 | - | - | 1 | _ | 0.05 | _ | _ | _ | see remark 2) on WPS | <350 | No | 44054 | Adam Duric | 1 | 1.1 / 1.2 | 1.1 / 1.2 | SEP
60LCL11BR903 | 4 | P235GH (1.0345) | 16Mo3 (1.5415) | BW | 33.7 | 25 | 4 | 33.7 | 25 | 4 | V | HER-001 | 0 | IMR-VP-12-2012 | 141 | BOEHLER "DMO-IG" | 2,0 : 3,0 | - | - | 1 | _ | 0.05 | _ | _ | _ | see remark 2) on WPS | <350 | No | 44054 | Adam Duric | 1 | 1.1 / 1.2 | 1.1 / 1.2 | SEP
60LCL11BR903 | 5 | 16Mo3 (1.5415) | P235GH (1.0345) | BW | 33.7 | 25 | 4 | 33.7 | 25 | 4 | V | HER-001 | 0 | IMR-VP-12-2012 | 141 | BOEHLER "DMO-IG" | 2,0 : 3,0 | - | - | 1 | _ | 0.05 | _ | _ | _ | see remark 2) on WPS | <350 | No | 44054 | Adam Duric | 1 | 1.1 / 1.2 | 1.1 / 1.2 | SEP
60LCL11BR951 | 1 | STEEL C22 | P235GH (1.0345) | BW | 76.1 | 65 | 3.6 | 76.1 | 65 | 3.6 | V | HER-001 | 0 | IMR-VP-12-2012 | 141 | BOEHLER "DMO-IG" | 2,0 : 3,0 | - | - | 1 | _ | 0.05 | _ | _ | _ | see remark 2) on WPS | <350 | No | 44054 | Adam Duric | 1 | 1.1 / 1.2 | 1.1 / 1.2 | SEP
60LCL11BR951 | 6 | P235GH (1.0345) | P235GH (1.0345) | BW | 76.1 | 65 | 3.6 | 76.1 | 65 | 3.6 | V | HER-001 | 0 | IMR-VP-12-2012 | 141 | BOEHLER "DMO-IG" | 2,0 : 3,0 | - | - | 1 | _ | 0.05 | _ | _ | _ | see remark 2) on WPS | <350 | No | 44054 | Adam Duric | 1 | 1.1 / 1.2 | 1.1 / 1.2 | SEP
60LCL11BR951 | 10 | P235GH (1.0345) | P250GH (1.0460) | BW | 76.1 | 65 | 3.6 | 76.1 | 65 | 3.6 | V | HER-001 | 0 | IMR-VP-12-2012 | 141 | BOEHLER "DMO-IG" | 2,0 : 3,0 | - | - | 1 | _ | 0.05 | _ | _ | _ | see remark 2) on WPS | <350 | No | 44054 | Adam Duric | 1 | 1.1 / 1.2 | 1.1 / 1.2 | SEP
60LCL11BR951 | 11 | P250GH (1.0460) | P235GH (1.0345) | BW | 76.1 | 65 | 3.6 | 76.1 | 65 | 3.6 | V | HER-001 | 0 | IMR-VP-12-2012 | 141 | BOEHLER "DMO-IG" | 2,0 : 3,0 | - | - | 1 | _ | 0.05 | _ | _ | _ | see remark 2) on WPS | <350 | No | 44054 | Adam Duric | 1 | 1.1 / 1.2 | 1.1 / 1.2 | SEP
60LCL11BR952 | 3 | 16Mo3 (1.5415) | 16Mo3 (1.5415) | BW | 76.1 | 65 | 3.6 | 76.1 | 65 | 3.6 | V | HER-001 | 0 | IMR-VP-12-2012 | 141 | BOEHLER "DMO-IG" | 2,0 : 3,0 | - | - | 1 | _ | 0.05 | _ | _ | _ | see remark 2) on WPS | <350 | No | 44054 | Adam Duric | 1 | 1.1 / 1.2 | 1.1 / 1.2 | SEP
60LCL12BR001 | 1 | P235GH (1.0345) | P235GH (1.0345) | BW | 273 | 250 | 6.3 | 273 | 250 | 6.3 | V | HER-001 | 0 | IMR-VP-12-2012 | 141 | BOEHLER "DMO-IG" | 2,0 : 3,0 | - | - | 1 | _ | 0.05 | _ | _ | _ | see remark 2) on WPS | <350 | No | 44026 | Adam Duric | 1 | 1.1 / 1.2 | 1.1 / 1.2 | I
60LCL12BR001 | 4 | P235GH (1.0345) | P250GH (1.0460) | BW | 273 | 250 | 6.3 | 273 | 250 | 6.3 | V | HER-001 | 0 | IMR-VP-12-2012 | 141 | BOEHLER "DMO-IG" | 2,0 : 3,0 | - | - | 1 | _ | 0.05 | _ | _ | _ | see remark 2) on WPS | <350 | No | 44026 | Adam Duric | 1 | 1.1 / 1.2 | 1.1 / 1.2 | I
60LCL12BR002 | 1 | P235GH (1.0345) | P235GH (1.0345) | BW | 273 | 250 | 6.3 | 273 | 250 | 6.3 | V | HER-001 | 0 | IMR-VP-12-2012 | 141 | BOEHLER "DMO-IG" | 2,0 : 3,0 | - | - | 1 | _ | 0.05 | _ | _ | _ | see remark 2) on WPS | <350 | No | 44075 | Adam Duric | 1 | 1.1 / 1.2 | 1.1 / 1.2 | I
60LCL12BR002 | 10 | P235GH (1.0345) | STEEL C22 | BW | 168.3 | 150 | 4.5 | 150 | 150 | 4.5 | V | HER-001 | 0 | IMR-VP-12-2012 | 141 | BOEHLER "DMO-IG" | 2,0 : 3,0 | - | - | 1 | _ | 0.05 | _ | _ | _ | see remark 2) on WPS | <350 | No | 44075 | Adam Duric | 1 | 1.1 / 1.2 | 1.1 / 1.2 | I
60LCL12BR002 | 6 | P235GH (1.0345) | P240GH (1.0619) | BW | 273 | 250 | 6.3 | 273 | 250 | 6.3 | V | HER-001 | 0 | IMR-VP-12-2012 | 141 | BOEHLER "DMO-IG" | 2,0 : 3,0 | - | - | 1 | _ | 0.05 | _ | _ | _ | see remark 2) on WPS | <350 | No | 44075 | Adam Duric | 1 | 1.1 / 1.2 | 11.1 | I
60LCL12BR002 | 7 | P240GH (1.0619) | P235GH (1.0345) | BW | 273 | 250 | 6.3 | 273 | 250 | 6.3 | V | HER-001 | 0 | IMR-VP-12-2012 | 141 | BOEHLER "DMO-IG" | 2,0 : 3,0 | - | - | 1 | _ | 0.05 | _ | _ | _ | see remark 2) on WPS | <350 | No | 44075 | Adam Duric | 1 | 11.1 | 1.1 / 1.2 | I
60LCL12BR003 | 1 | STEEL C22 | P235GH (1.0345) | BW | 114.3 | 100 | 3.6 | 114.3 | 100 | 3.6 | V | HER-001 | 0 | IMR-VP-12-2012 | 141 | BOEHLER "DMO-IG" | 2,0 : 3,0 | - | - | 1 | _ | 0.05 | _ | _ | _ | see remark 2) on WPS | <350 | No | 44054 | Adam Duric | 1 | 1.1 / 1.2 | 1.1 / 1.2 | I
60LCL12BR003 | 3 | P235GH (1.0345) | P240GH (1.0619) | BW | 168.3 | 150 | 4.5 | 168.3 | 150 | 4.5 | V | HER-001 | 0 | IMR-VP-12-2012 | 141 | BOEHLER "DMO-IG" | 2,0 : 3,0 | - | - | 1 | _ | 0.05 | _ | _ | _ | see remark 2) on WPS | <350 | No | 44054 | Adam Duric | 1 | 1.1 / 1.2 | 1.1 / 1.2 | I
60LCL12BR003 | 4 | P240GH (1.0619) | P235GH (1.0345) | BW | 168.3 | 150 | 4.5 | 168.3 | 150 | 4.5 | V | HER-001 | 0 | IMR-VP-12-2012 | 141 | BOEHLER "DMO-IG" | 2,0 : 3,0 | - | - | 1 | _ | 0.05 | _ | _ | _ | see remark 2) on WPS | <350 | No | 44054 | Adam Duric | 1 | 1.1 / 1.2 | 1.1 / 1.2 | I
60LCL12BR003 | 7 | P235GH (1.0345) | P250GH (1.0460) | BW | 168.3 | 150 | 4.5 | 168.3 | 150 | 4.5 | V | HER-001 | 0 | IMR-VP-12-2012 | 141 | BOEHLER "DMO-IG" | 2,0 : 3,0 | - | - | 1 | _ | 0.05 | _ | _ | _ | see remark 2) on WPS | <350 | No | 44054 | Adam Duric | 1 | 1.1 / 1.2 | 1.1 / 1.2 | I
60LCL12BR003 | 8 | P250GH (1.0460) | P235GH (1.0345) | BW | 168.3 | 150 | 4.5 | 168.3 | 150 | 4.5 | V | HER-001 | 0 | IMR-VP-12-2012 | 141 | BOEHLER "DMO-IG" | 2,0 : 3,0 | - | - | 1 | _ | 0.05 | _ | _ | _ | see remark 2) on WPS | <350 | No | 44054 | Adam Duric | 1 | 1.1 / 1.2 | 1.1 / 1.2 | I
60LCL12BR003 | 11 | P235GH (1.0345) | P235GH (1.0345) | BW | 168.3 | 150 | 4.5 | 168.3 | 150 | 4.5 | V | HER-001 | 0 | IMR-VP-12-2012 | 141 | BOEHLER "DMO-IG" | 2,0 : 3,0 | - | - | 1 | _ | 0.05 | _ | _ | _ | see remark 2) on WPS | <350 | No | 44054 | Adam Duric | 1 | 1.1 / 1.2 | 1.1 / 1.2 | I
60LCL12BR301 | 1 | P235GH (1.0345) | P250GH (1.0460) | BW | 21.3 | 15 | 3.2 | 21.3 | 15 | 3.2 | V | HER-015 | 0 | IMR-VP-17-2015 | 141 | BOEHLER "DMO-IG" | 2,0 : 2,4 | - | - | 1 | _ | 0.05 | _ | _ | _ | see remark 2) on WPS | <340 | No | 44063 | Adam Duric | 1 | 1.1 / 1.2 | 1.1 / 1.2 | SEP
60LCL12BR302 | 1 | P235GH (1.0345) | 16Mo3 (1.5415) | BW | 21.3 | 15 | 3.2 | 21.3 | 15 | 3.2 | V | HER-015 | 0 | IMR-VP-17-2015 | 141 | BOEHLER "DMO-IG" | 2,0 : 2,4 | - | - | 1 | _ | 0.05 | _ | _ | _ | see remark 2) on WPS | <340 | No | 44063 | Adam Duric | 1 | 1.1 / 1.2 | 1.1 / 1.2 | SEP
60LCL12BR302 | 2 | P235GH (1.0345) | P235GH (1.0345) | BW | 21.3 | 15 | 3.2 | 21.3 | 15 | 3.2 | V | HER-015 | 0 | IMR-VP-17-2015 | 141 | BOEHLER "DMO-IG" | 2,0 : 2,4 | - | - | 1 | _ | 0.05 | _ | _ | _ | see remark 2) on WPS | <340 | No | 44063 | Adam Duric | 1 | 1.1 / 1.2 | 1.1 / 1.2 | SEP
60LCL12BR901 | 4 | P235GH (1.0345) | 16Mo3 (1.5415) | BW | 33.7 | 25 | 4 | 33.7 | 25 | 4 | V | HER-001 | 0 | IMR-VP-12-2012 | 141 | BOEHLER "DMO-IG" | 2,0 : 3,0 | - | - | 1 | _ | 0.05 | _ | _ | _ | see remark 2) on WPS | <350 | No | 44054 | Adam Duric | 1 | 1.1 / 1.2 | 1.1 / 1.2 | SEP
60LCL12BR901 | 5 | 16Mo3 (1.5415) | P235GH (1.0345) | BW | 33.7 | 25 | 4 | 33.7 | 25 | 4 | V | HER-001 | 0 | IMR-VP-12-2012 | 141 | BOEHLER "DMO-IG" | 2,0 : 3,0 | - | - | 1 | _ | 0.05 | _ | _ | _ | see remark 2) on WPS | <350 | No | 44054 | Adam Duric | 1 | 1.1 / 1.2 | 1.1 / 1.2 | SEP
60LCL12BR901 | 8 | P235GH (1.0345) | P235GH (1.0345) | BW | 33.7 | 25 | 4 | 33.7 | 25 | 4 | V | HER-001 | 0 | IMR-VP-12-2012 | 141 | BOEHLER "DMO-IG" | 2,0 : 3,0 | - | - | 1 | _ | 0.05 | _ | _ | _ | see remark 2) on WPS | <350 | No | 44054 | Adam Duric | 1 | 1.1 / 1.2 | 1.1 / 1.2 | SEP
60LCL12BR902 | 1 | STEEL C22 | P235GH (1.0345) | BW | 21.3 | 15 | 2 | 21.3 | 15 | 3.2 | V | HER-015 | 0 | IMR-VP-17-2015 | 141 | BOEHLER "DMO-IG" | 2,0 : 2,4 | - | - | 1 | _ | 0.05 | _ | _ | _ | see remark 2) on WPS | <340 | No | 44068 | Adam Duric | 1 | 1.1 / 1.2 | 1.1 / 1.2 | SEP
60LCL12BR902 | 6 | P235GH (1.0345) | P235GH (1.0345) | BW | 33.7 | 25 | 4 | 33.7 | 25 | 4 | V | HER-001 | 0 | IMR-VP-12-2012 | 141 | BOEHLER "DMO-IG" | 2,0 : 3,0 | - | - | 1 | _ | 0.05 | _ | _ | _ | see remark 2) on WPS | <350 | No | 44054 | Adam Duric | 1 | 1.1 / 1.2 | 1.1 / 1.2 | SEP
60LCL12BR903 | 1 | P235GH (1.0345) | P235GH (1.0345) | BW | 33.7 | 25 | 4 | 33.7 | 25 | 4 | V | HER-001 | 0 | IMR-VP-12-2012 | 141 | BOEHLER "DMO-IG" | 2,0 : 3,0 | - | - | 1 | _ | 0.05 | _ | _ | _ | see remark 2) on WPS | <350 | No | 44054 | Adam Duric | 1 | 1.1 / 1.2 | 1.1 / 1.2 | SEP
60LCL12BR903 | 4 | P235GH (1.0345) | 16Mo3 (1.5415) | BW | 33.7 | 25 | 4 | 33.7 | 25 | 4 | V | HER-001 | 0 | IMR-VP-12-2012 | 141 | BOEHLER "DMO-IG" | 2,0 : 3,0 | - | - | 1 | _ | 0.05 | _ | _ | _ | see remark 2) on WPS | <350 | No | 44054 | Adam Duric | 1 | 1.1 / 1.2 | 1.1 / 1.2 | SEP
60LCL12BR903 | 5 | 16Mo3 (1.5415) | P235GH (1.0345) | BW | 33.7 | 25 | 4 | 33.7 | 25 | 4 | V | HER-001 | 0 | IMR-VP-12-2012 | 141 | BOEHLER "DMO-IG" | 2,0 : 3,0 | - | - | 1 | _ | 0.05 | _ | _ | _ | see remark 2) on WPS | <350 | No | 44054 | Adam Duric | 1 | 1.1 / 1.2 | 1.1 / 1.2 | SEP
60LCL12BR951 | 1 | STEEL C22 | P235GH (1.0345) | BW | 76.1 | 65 | 3.6 | 76.1 | 65 | 3.6 | V | HER-001 | 0 | IMR-VP-12-2012 | 141 | BOEHLER "DMO-IG" | 2,0 : 3,0 | - | - | 1 | _ | 0.05 | _ | _ | _ | see remark 2) on WPS | <350 | No | 44054 | Adam Duric | 1 | 1.1 / 1.2 | 1.1 / 1.2 | SEP
60LCL12BR951 | 6 | P235GH (1.0345) | P235GH (1.0345) | BW | 76.1 | 65 | 3.6 | 76.1 | 65 | 3.6 | V | HER-001 | 0 | IMR-VP-12-2012 | 141 | BOEHLER "DMO-IG" | 2,0 : 3,0 | - | - | 1 | _ | 0.05 | _ | _ | _ | see remark 2) on WPS | <350 | No | 44054 | Adam Duric | 1 | 1.1 / 1.2 | 1.1 / 1.2 | SEP
60LCL12BR951 | 10 | P235GH (1.0345) | P235GH (1.0345) | BW | 76.1 | 65 | 3.6 | 76.1 | 65 | 3.6 | V | HER-001 | 0 | IMR-VP-12-2012 | 141 | BOEHLER "DMO-IG" | 2,0 : 3,0 | - | - | 1 | _ | 0.05 | _ | _ | _ | see remark 2) on WPS | <350 | No | 44054 | Adam Duric | 1 | 1.1 / 1.2 | 1.1 / 1.2 | SEP
60LCL12BR951 | 11 | P235GH (1.0345) | P235GH (1.0345) | BW | 76.1 | 65 | 3.6 | 76.1 | 65 | 3.6 | V | HER-001 | 0 | IMR-VP-12-2012 | 141 | BOEHLER "DMO-IG" | 2,0 : 3,0 | - | - | 1 | _ | 0.05 | _ | _ | _ | see remark 2) on WPS | <350 | No | 44054 | Adam Duric | 1 | 1.1 / 1.2 | 1.1 / 1.2 | SEP
60LCL12BR952 | 3 | 16Mo3 (1.5415) | 16Mo3 (1.5415) | BW | 76.1 | 65 | 3.6 | 76.1 | 65 | 3.6 | V | HER-001 | 0 | IMR-VP-12-2012 | 141 | BOEHLER "DMO-IG" | 2,0 : 3,0 | - | - | 1 | _ | 0.05 | _ | _ | _ | see remark 2) on WPS | <350 | No | 44054 | Adam Duric | 1 | 1.1 / 1.2 | 1.1 / 1.2 | SEP
60LCL15BR001 | 11 | P235GH (1.0345) | P235GH (1.0345) | BW | 168.3 | 150 | 4.5 | 168.3 | 150 | 4.5 | V | HER-001 | 0 | IMR-VP-12-2012 | 141 | BOEHLER "DMO-IG" | 2,0 : 3,0 | - | - | 1 | _ | 0.05 | _ | _ | _ | see remark 2) on WPS | <350 | No | 44054 | Adam Duric | 1 | 1.1 / 1.2 | 1.1 / 1.2 | I
60LCL15BR001 | 17 | P235GH (1.0345) | P235GH (1.0345) | BW | 168.3 | 150 | 4.5 | 168.3 | 150 | 4.5 | V | HER-001 | 0 | IMR-VP-12-2012 | 141 | BOEHLER "DMO-IG" | 2,0 : 3,0 | - | - | 1 | _ | 0.05 | _ | _ | _ | see remark 2) on WPS | <350 | No | 44054 | Adam Duric | 1 | 1.1 / 1.2 | 1.1 / 1.2 | I
60LCL15BR001 | 21 | P235GH (1.0345) | P235GH (1.0345) | BW | 168.3 | 150 | 4.5 | 168.3 | 150 | 4.5 | V | HER-001 | 0 | IMR-VP-12-2012 | 141 | BOEHLER "DMO-IG" | 2,0 : 3,0 | - | - | 1 | _ | 0.05 | _ | _ | _ | see remark 2) on WPS | <350 | No | 44054 | Adam Duric | 1 | 1.1 / 1.2 | 1.1 / 1.2 | I
60LCL15BR002 | 1 | P235GH (1.0345) | P235GH (1.0345) | BW | 168.3 | 150 | 4.5 | 168.3 | 150 | 4.5 | V | HER-001 | 0 | IMR-VP-12-2012 | 141 | BOEHLER "DMO-IG" | 2,0 : 3,0 | - | - | 1 | _ | 0.05 | _ | _ | _ | see remark 2) on WPS | <350 | No | 44054 | Adam Duric | 1 | 1.1 / 1.2 | 1.1 / 1.2 | I
60LCL15BR002 | 10 | P235GH (1.0345) | P235GH (1.0345) | BW | 168.3 | 150 | 4.5 | 168.3 | 150 | 4.5 | V | HER-001 | 0 | IMR-VP-12-2012 | 141 | BOEHLER "DMO-IG" | 2,0 : 3,0 | - | - | 1 | _ | 0.05 | _ | _ | _ | see remark 2) on WPS | <350 | No | 44054 | Adam Duric | 1 | 1.1 / 1.2 | 1.1 / 1.2 | I
60LCL15BR002 | 11 | P235GH (1.0345) | P235GH (1.0345) | BW | 168.3 | 150 | 4.5 | 168.3 | 150 | 4.5 | V | HER-001 | 0 | IMR-VP-12-2012 | 141 | BOEHLER "DMO-IG" | 2,0 : 3,0 | - | - | 1 | _ | 0.05 | _ | _ | _ | see remark 2) on WPS | <350 | No | 44054 | Adam Duric | 1 | 1.1 / 1.2 | 1.1 / 1.2 | I
60LCL15BR002 | 3 | P235GH (1.0345) | P235GH (1.0345) | BW | 168.3 | 150 | 4.5 | 168.3 | 150 | 4.5 | V | HER-001 | 0 | IMR-VP-12-2012 | 141 | BOEHLER "DMO-IG" | 2,0 : 3,0 | - | - | 1 | _ | 0.05 | _ | _ | _ | see remark 2) on WPS | <350 | No | 44054 | Adam Duric | 1 | 1.1 / 1.2 | 1.1 / 1.2 | I
60LCL15BR002 | 6 | P235GH (1.0345) | P235GH (1.0345) | BW | 168.3 | 150 | 4.5 | 168.3 | 150 | 4.5 | V | HER-001 | 0 | IMR-VP-12-2012 | 141 | BOEHLER "DMO-IG" | 2,0 : 3,0 | - | - | 1 | _ | 0.05 | _ | _ | _ | see remark 2) on WPS | <350 | No | 44054 | Adam Duric | 1 | 1.1 / 1.2 | 1.1 / 1.2 | I
60LCL15BR002-UHY00Y-00L | 1 | P235GH (1.0345) | P235GH (1.0345) | BW | 168.3 | 150 | 4.5 | 168.3 | 150 | 4.5 | V | HER-001 | 0 | IMR-VP-12-2012 | 141 | BOEHLER "DMO-IG" | 2,0 : 3,0 | - | - | 1 | _ | 0.05 | _ | _ | _ | see remark 2) on WPS | <350 | No | 44054 | Adam Duric | 1 | 1.1 / 1.2 | 1.1 / 1.2 | I
60LCL15BR002-UHY00Y-00L | 5 | P235GH (1.0345) | P235GH (1.0345) | BW | 168.3 | 150 | 4.5 | 168.3 | 150 | 4.5 | V | HER-001 | 0 | IMR-VP-12-2012 | 141 | BOEHLER "DMO-IG" | 2,0 : 3,0 | - | - | 1 | _ | 0.05 | _ | _ | _ | see remark 2) on WPS | <350 | No | 44054 | Adam Duric | 1 | 1.1 / 1.2 | 1.1 / 1.2 | I
60LCL15BR005-UMCL1Y-01L | 1 | P235GH (1.0345) | P235GH (1.0345) | BW | 168.3 | 150 | 4.5 | 168.3 | 150 | 4.5 | V | HER-001 | 0 | IMR-VP-12-2012 | 141 | BOEHLER "DMO-IG" | 2,0 : 3,0 | - | - | 1 | _ | 0.05 | _ | _ | _ | see remark 2) on WPS | <350 | No | 44054 | Adam Duric | 1 | 1.1 / 1.2 | 1.1 / 1.2 | I
60LCL15BR005-UMCL1Y-01L | 2 | P235GH (1.0345) | P235GH (1.0345) | BW | 168.3 | 150 | 4.5 | 168.3 | 150 | 4.5 | V | HER-001 | 0 | IMR-VP-12-2012 | 141 | BOEHLER "DMO-IG" | 2,0 : 3,0 | - | - | 1 | _ | 0.05 | _ | _ | _ | see remark 2) on WPS | <350 | No | 44054 | Adam Duric | 1 | 1.1 / 1.2 | 1.1 / 1.2 | I
60LCL15BR005-UMCL1Y-02L | 1 | P235GH (1.0345) | P235GH (1.0345) | BW | 168.3 | 150 | 4.5 | 168.3 | 150 | 4.5 | V | HER-001 | 0 | IMR-VP-12-2012 | 141 | BOEHLER "DMO-IG" | 2,0 : 3,0 | - | - | 1 | _ | 0.05 | _ | _ | _ | see remark 2) on WPS | <350 | No | 44054 | Adam Duric | 1 | 1.1 / 1.2 | 1.1 / 1.2 | I
60LCL15BR005-UMCL1Y-02L | 2 | P235GH (1.0345) | P235GH (1.0345) | BW | 168.3 | 150 | 4.5 | 168.3 | 150 | 4.5 | V | HER-001 | 0 | IMR-VP-12-2012 | 141 | BOEHLER "DMO-IG" | 2,0 : 3,0 | - | - | 1 | _ | 0.05 | _ | _ | _ | see remark 2) on WPS | <350 | No | 44054 | Adam Duric | 1 | 1.1 / 1.2 | 1.1 / 1.2 | I
60LCL15BR005-UMCL1Y-03L | 1 | P235GH (1.0345) | P235GH (1.0345) | BW | 168.3 | 150 | 4.5 | 168.3 | 150 | 4.5 | V | HER-001 | 0 | IMR-VP-12-2012 | 141 | BOEHLER "DMO-IG" | 2,0 : 3,0 | - | - | 1 | _ | 0.05 | _ | _ | _ | see remark 2) on WPS | <350 | No | 44054 | Adam Duric | 1 | 1.1 / 1.2 | 1.1 / 1.2 | I
60LCL15BR005-UMCL1Y-03L | 3 | P235GH (1.0345) | P235GH (1.0345) | BW | 168.3 | 150 | 4.5 | 168.3 | 150 | 4.5 | V | HER-001 | 0 | IMR-VP-12-2012 | 141 | BOEHLER "DMO-IG" | 2,0 : 3,0 | - | - | 1 | _ | 0.05 | _ | _ | _ | see remark 2) on WPS | <350 | No | 44054 | Adam Duric | 1 | 1.1 / 1.2 | 1.1 / 1.2 | I
60LCL15BR951 | 2 | P235GH (1.0345) | P250GH (1.0460) | BW | 33.7 | 25 | 4 | 33.7 | 25 | 4 | V | HER-001 | 0 | IMR-VP-12-2012 | 141 | BOEHLER "DMO-IG" | 2,0 : 3,0 | - | - | 1 | _ | 0.05 | _ | _ | _ | see remark 2) on WPS | <350 | No | 44054 | Adam Duric | 1 | 1.1 / 1.2 | 1.1 / 1.2 | SEP
60LCL15BR951 | 1 | P250GH (1.0460) | P235GH (1.0345) | BW | 33.7 | 25 | 4 | 33.7 | 25 | 4 | V | HER-001 | 0 | IMR-VP-12-2012 | 141 | BOEHLER "DMO-IG" | 2,0 : 3,0 | - | - | 1 | _ | 0.05 | _ | _ | _ | see remark 2) on WPS | <350 | No | 44054 | Adam Duric | 1 | 1.1 / 1.2 | 1.1 / 1.2 | SEP
60LCL15BR951 | 3 | P235GH (1.0345) | P235GH (1.0345) | BW | 33.7 | 25 | 4 | 33.7 | 25 | 4 | V | HER-001 | 0 | IMR-VP-12-2012 | 141 | BOEHLER "DMO-IG" | 2,0 : 3,0 | - | - | 1 | _ | 0.05 | _ | _ | _ | see remark 2) on WPS | <350 | No | 44054 | Adam Duric | 1 | 1.1 / 1.2 | 1.1 / 1.2 | SEP
60LCL20BR001 | 1 | P235GH (1.0345) | P235GH (1.0345) | BW | 168.3 | 150 | 4.5 | 168.3 | 150 | 4.5 | V | HER-001 | 0 | IMR-VP-12-2012 | 141 | BOEHLER "DMO-IG" | 2,0 : 3,0 | - | - | 1 | _ | 0.05 | _ | _ | _ | see remark 2) on WPS | <350 | No | 44054 | Adam Duric | 1 | 1.1 / 1.2 | 1.1 / 1.2 | I
60LCL20BR001 | 8 | P235GH (1.0345) | P235GH (1.0345) | BW | 168.3 | 150 | 4.5 | 168.3 | 150 | 4.5 | V | HER-001 | 0 | IMR-VP-12-2012 | 141 | BOEHLER "DMO-IG" | 2,0 : 3,0 | - | - | 1 | _ | 0.05 | _ | _ | _ | see remark 2) on WPS | <350 | No | 44054 | Adam Duric | 1 | 1.1 / 1.2 | 1.1 / 1.2 | I
60LCL20BR001-UMCL1Y-01L | 3 | P235GH (1.0345) | P235GH (1.0345) | BW | 168.3 | 150 | 4.5 | 168.3 | 150 | 4.5 | V | HER-001 | 0 | IMR-VP-12-2012 | 141 | BOEHLER "DMO-IG" | 2,0 : 3,0 | - | - | 1 | _ | 0.05 | _ | _ | _ | see remark 2) on WPS | <350 | No | 44054 | Adam Duric | 1 | 1.1 / 1.2 | 1.1 / 1.2 | I
60LCL20BR001-UMCL1Y-01L | 6 | P235GH (1.0345) | P235GH (1.0345) | BW | 168.3 | 150 | 4.5 | 168.3 | 150 | 4.5 | V | HER-001 | 0 | IMR-VP-12-2012 | 141 | BOEHLER "DMO-IG" | 2,0 : 3,0 | - | - | 1 | _ | 0.05 | _ | _ | _ | see remark 2) on WPS | <350 | No | 44054 | Adam Duric | 1 | 1.1 / 1.2 | 1.1 / 1.2 | I
60LCL20BR001-UMCL1Y-02L | 1 | P235GH (1.0345) | P235GH (1.0345) | BW | 168.3 | 150 | 4.5 | 168.3 | 150 | 4.5 | V | HER-001 | 0 | IMR-VP-12-2012 | 141 | BOEHLER "DMO-IG" | 2,0 : 3,0 | - | - | 1 | _ | 0.05 | _ | _ | _ | see remark 2) on WPS | <350 | No | 44054 | Adam Duric | 1 | 1.1 / 1.2 | 1.1 / 1.2 | I
60LCL20BR001-UMCL1Y-02L | 2 | P235GH (1.0345) | P235GH (1.0345) | BW | 168.3 | 150 | 4.5 | 168.3 | 150 | 4.5 | V | HER-001 | 0 | IMR-VP-12-2012 | 141 | BOEHLER "DMO-IG" | 2,0 : 3,0 | - | - | 1 | _ | 0.05 | _ | _ | _ | see remark 2) on WPS | <350 | No | 44054 | Adam Duric | 1 | 1.1 / 1.2 | 1.1 / 1.2 | I
60LCL20BR301 | 1 | P235GH (1.0345) | P235GH (1.0345) | BW | 21.3 | 15 | 3.2 | 21.3 | 15 | 3.2 | V | HER-015 | 0 | IMR-VP-17-2015 | 141 | BOEHLER "DMO-IG" | 2,0 : 2,4 | - | - | 1 | _ | 0.05 | _ | _ | _ | see remark 2) on WPS | <340 | No | 44063 | Adam Duric | 1 | 1.1 / 1.2 | 1.1 / 1.2 | SEP
60LCL20BR301 | 2 | P235GH (1.0345) | P235GH (1.0345) | BW | 21.3 | 15 | 3.2 | 21.3 | 15 | 3.2 | V | HER-015 | 0 | IMR-VP-17-2015 | 141 | BOEHLER "DMO-IG" | 2,0 : 2,4 | - | - | 1 | _ | 0.05 | _ | _ | _ | see remark 2) on WPS | <340 | No | 44063 | Adam Duric | 1 | 1.1 / 1.2 | 1.1 / 1.2 | SEP
60LCL20BR301 | 3 | P235GH (1.0345) | 16Mo3 (1.5415) | BW | 21.3 | 15 | 3.2 | 21.3 | 15 | 3.2 | V | HER-015 | 0 | IMR-VP-17-2015 | 141 | BOEHLER "DMO-IG" | 2,0 : 2,4 | - | - | 1 | _ | 0.05 | _ | _ | _ | see remark 2) on WPS | <340 | No | 44063 | Adam Duric | 1 | 1.1 / 1.2 | 1.1 / 1.2 | SEP
60LCL20BR901 | 1 | P235GH (1.0345) | P235GH (1.0345) | BW | 33.7 | 25 | 4 | 33.7 | 25 | 4 | V | HER-001 | 0 | IMR-VP-12-2012 | 141 | BOEHLER "DMO-IG" | 2,0 : 3,0 | - | - | 1 | _ | 0.05 | _ | _ | _ | see remark 2) on WPS | <350 | No | 44054 | Adam Duric | 1 | 1.1 / 1.2 | 1.1 / 1.2 | SEP
60LCL20BR901 | 2 | P235GH (1.0345) | P250GH (1.0460) | BW | 33.7 | 25 | 4 | 33.7 | 25 | 4 | V | HER-001 | 0 | IMR-VP-12-2012 | 141 | BOEHLER "DMO-IG" | 2,0 : 3,0 | - | - | 1 | _ | 0.05 | _ | _ | _ | see remark 2) on WPS | <350 | No | 44054 | Adam Duric | 1 | 1.1 / 1.2 | 1.1 / 1.2 | SEP
60LCL20BR901 | 3 | P250GH (1.0460) | P235GH (1.0345) | BW | 33.7 | 25 | 4 | 33.7 | 25 | 4 | V | HER-001 | 0 | IMR-VP-12-2012 | 141 | BOEHLER "DMO-IG" | 2,0 : 3,0 | - | - | 1 | _ | 0.05 | _ | _ | _ | see remark 2) on WPS | <350 | No | 44054 | Adam Duric | 1 | 1.1 / 1.2 | 1.1 / 1.2 | SEP
60LCL20BR902 | 1 | P235GH (1.0345) | P235GH (1.0345) | BW | 33.7 | 25 | 4 | 33.7 | 25 | 4 | V | HER-001 | 0 | IMR-VP-12-2012 | 141 | BOEHLER "DMO-IG" | 2,0 : 3,0 | - | - | 1 | _ | 0.05 | _ | _ | _ | see remark 2) on WPS | <350 | No | 44054 | Adam Duric | 1 | 1.1 / 1.2 | 1.1 / 1.2 | SEP
60LCL20BR902 | 2 | P235GH (1.0345) | P250GH (1.0460) | BW | 33.7 | 25 | 4 | 33.7 | 25 | 4 | V | HER-001 | 0 | IMR-VP-12-2012 | 141 | BOEHLER "DMO-IG" | 2,0 : 3,0 | - | - | 1 | _ | 0.05 | _ | _ | _ | see remark 2) on WPS | <350 | No | 44054 | Adam Duric | 1 | 1.1 / 1.2 | 1.1 / 1.2 | SEP
60LCL20BR902 | 3 | P250GH (1.0460) | P235GH (1.0345) | BW | 33.7 | 25 | 4 | 33.7 | 25 | 4 | V | HER-001 | 0 | IMR-VP-12-2012 | 141 | BOEHLER "DMO-IG" | 2,0 : 3,0 | - | - | 1 | _ | 0.05 | _ | _ | _ | see remark 2) on WPS | <350 | No | 44054 | Adam Duric | 1 | 1.1 / 1.2 | 1.1 / 1.2 | SEP
60LCL20BR902 | 4 | P235GH (1.0345) | P235GH (1.0345) | BW | 33.7 | 25 | 4 | 33.7 | 25 | 4 | V | HER-001 | 0 | IMR-VP-12-2012 | 141 | BOEHLER "DMO-IG" | 2,0 : 3,0 | - | - | 1 | _ | 0.05 | _ | _ | _ | see remark 2) on WPS | <350 | No | 44054 | Adam Duric | 1 | 1.1 / 1.2 | 1.1 / 1.2 | SEP
60LCL20BR951 | 1 | P235GH (1.0345) | P235GH (1.0345) | BW | 33.7 | 25 | 4 | 33.7 | 25 | 4 | V | HER-001 | 0 | IMR-VP-12-2012 | 141 | BOEHLER "DMO-IG" | 2,0 : 3,0 | - | - | 1 | _ | 0.05 | _ | _ | _ | see remark 2) on WPS | <350 | No | 44054 | Adam Duric | 1 | 1.1 / 1.2 | 1.1 / 1.2 | SEP
60LCL20BR951 | 2 | P235GH (1.0345) | P235GH (1.0345) | BW | 33.7 | 25 | 4 | 33.7 | 25 | 4 | V | HER-001 | 0 | IMR-VP-12-2012 | 141 | BOEHLER "DMO-IG" | 2,0 : 3,0 | - | - | 1 | _ | 0.05 | _ | _ | _ | see remark 2) on WPS | <350 | No | 44054 | Adam Duric | 1 | 1.1 / 1.2 | 1.1 / 1.2 | SEP
60LCL20BR951 | 3 | P235GH (1.0345) | P235GH (1.0345) | BW | 33.7 | 25 | 4 | 33.7 | 25 | 4 | V | HER-001 | 0 | IMR-VP-12-2012 | 141 | BOEHLER "DMO-IG" | 2,0 : 3,0 | - | - | 1 | _ | 0.05 | _ | _ | _ | see remark 2) on WPS | <350 | No | 44054 | Adam Duric | 1 | 1.1 / 1.2 | 1.1 / 1.2 | SEP
60LCL20BR952 | 1 | P250GH (1.0460) | P235GH (1.0345) | BW | 33.7 | 25 | 4 | 33.7 | 25 | 4 | V | HER-001 | 0 | IMR-VP-12-2012 | 141 | BOEHLER "DMO-IG" | 2,0 : 3,0 | - | - | 1 | _ | 0.05 | _ | _ | _ | see remark 2) on WPS | <350 | No | 44054 | Adam Duric | 1 | 1.1 / 1.2 | 1.1 / 1.2 | SEP
60LCL20BR952 | 2 | P235GH (1.0345) | P250GH (1.0460) | BW | 33.7 | 25 | 4 | 33.7 | 25 | 4 | V | HER-001 | 0 | IMR-VP-12-2012 | 141 | BOEHLER "DMO-IG" | 2,0 : 3,0 | - | - | 1 | _ | 0.05 | _ | _ | _ | see remark 2) on WPS | <350 | No | 44054 | Adam Duric | 1 | 1.1 / 1.2 | 1.1 / 1.2 | SEP
60LCL20BR952 | 3 | P235GH (1.0345) | P235GH (1.0345) | BW | 33.7 | 25 | 4 | 33.7 | 25 | 4 | V | HER-001 | 0 | IMR-VP-12-2012 | 141 | BOEHLER "DMO-IG" | 2,0 : 3,0 | - | - | 1 | _ | 0.05 | _ | _ | _ | see remark 2) on WPS | <350 | No | 44054 | Adam Duric | 1 | 1.1 / 1.2 | 1.1 / 1.2 | SEP
60LCL20BR952 | 4 | P235GH (1.0345) | P235GH (1.0345) | BW | 33.7 | 25 | 4 | 33.7 | 25 | 4 | V | HER-001 | 0 | IMR-VP-12-2012 | 141 | BOEHLER "DMO-IG" | 2,0 : 3,0 | - | - | 1 | _ | 0.05 | _ | _ | _ | see remark 2) on WPS | <350 | No | 44054 | Adam Duric | 1 | 1.1 / 1.2 | 1.1 / 1.2 | SEP
60LCL21BR001 | 1 | P235GH (1.0345) | P235GH (1.0345) | BW | 114.3 | 100 | 3.6 | 114.3 | 100 | 3.6 | V | HER-001 | 0 | IMR-VP-12-2012 | 141 | BOEHLER "DMO-IG" | 2,0 : 3,0 | - | - | 1 | _ | 0.05 | _ | _ | _ | see remark 2) on WPS | <350 | No | 44054 | Adam Duric | 1 | 1.1 / 1.2 | 1.1 / 1.2 | SEP
60LCL21BR001 | 2 | P235GH (1.0345) | P250GH (1.0460) | BW | 114.3 | 100 | 3.6 | 114.3 | 100 | 3.6 | V | HER-001 | 0 | IMR-VP-12-2012 | 141 | BOEHLER "DMO-IG" | 2,0 : 3,0 | - | - | 1 | _ | 0.05 | _ | _ | _ | see remark 2) on WPS | <350 | No | 44054 | Adam Duric | 1 | 1.1 / 1.2 | 1.1 / 1.2 | SEP
60LCL21BR001 | 3 | P250GH (1.0460) | P235GH (1.0345) | BW | 114.3 | 100 | 3.6 | 114.3 | 100 | 3.6 | V | HER-001 | 0 | IMR-VP-12-2012 | 141 | BOEHLER "DMO-IG" | 2,0 : 3,0 | - | - | 1 | _ | 0.05 | _ | _ | _ | see remark 2) on WPS | <350 | No | 44054 | Adam Duric | 1 | 1.1 / 1.2 | 1.1 / 1.2 | SEP
60LCL21BR002 | 4 | P235GH (1.0345) | P250GH (1.0460) | BW | 114.3 | 100 | 3.6 | 114.3 | 100 | 3.6 | V | HER-001 | 0 | IMR-VP-12-2012 | 141 | BOEHLER "DMO-IG" | 2,0 : 3,0 | - | - | 1 | _ | 0.05 | _ | _ | _ | see remark 2) on WPS | <350 | No | 44054 | Adam Duric | 1 | 1.1 / 1.2 | 1.1 / 1.2 | SEP
60LCL21BR002 | 5 | P250GH (1.0460) | P235GH (1.0345) | BW | 114.3 | 100 | 3.6 | 114.3 | 100 | 3.6 | V | HER-001 | 0 | IMR-VP-12-2012 | 141 | BOEHLER "DMO-IG" | 2,0 : 3,0 | - | - | 1 | _ | 0.05 | _ | _ | _ | see remark 2) on WPS | <350 | No | 44054 | Adam Duric | 1 | 1.1 / 1.2 | 1.1 / 1.2 | SEP
60LCL21BR002 | 6 | P235GH (1.0345) | P235GH (1.0345) | BW | 114.3 | 100 | 3.6 | 114.3 | 100 | 3.6 | V | HER-001 | 0 | IMR-VP-12-2012 | 141 | BOEHLER "DMO-IG" | 2,0 : 3,0 | - | - | 1 | _ | 0.05 | _ | _ | _ | see remark 2) on WPS | <350 | No | 44054 | Adam Duric | 1 | 1.1 / 1.2 | 1.1 / 1.2 | SEP
60LCL21BR901 | 1 | P235GH (1.0345) | P235GH (1.0345) | BW | 33.7 | 25 | 4 | 33.7 | 25 | 4 | V | HER-001 | 0 | IMR-VP-12-2012 | 141 | BOEHLER "DMO-IG" | 2,0 : 3,0 | - | - | 1 | _ | 0.05 | _ | _ | _ | see remark 2) on WPS | <350 | No | 44054 | Adam Duric | 1 | 1.1 / 1.2 | 1.1 / 1.2 | SEP
60LCL21BR901 | 5 | P235GH (1.0345) | P250GH (1.0460) | BW | 33.7 | 25 | 4 | 33.7 | 25 | 4 | V | HER-001 | 0 | IMR-VP-12-2012 | 141 | BOEHLER "DMO-IG" | 2,0 : 3,0 | - | - | 1 | _ | 0.05 | _ | _ | _ | see remark 2) on WPS | <350 | No | 44054 | Adam Duric | 1 | 1.1 / 1.2 | 1.1 / 1.2 | SEP
60LCL21BR901 | 6 | P250GH (1.0460) | P235GH (1.0345) | BW | 33.7 | 25 | 4 | 33.7 | 25 | 4 | V | HER-001 | 0 | IMR-VP-12-2012 | 141 | BOEHLER "DMO-IG" | 2,0 : 3,0 | - | - | 1 | _ | 0.05 | _ | _ | _ | see remark 2) on WPS | <350 | No | 44054 | Adam Duric | 1 | 1.1 / 1.2 | 1.1 / 1.2 | SEP
60LCL21BR951 | 1 | P235GH (1.0345) | P235GH (1.0345) | BW | 33.7 | 25 | 4 | 33.7 | 25 | 4 | V | HER-001 | 0 | IMR-VP-12-2012 | 141 | BOEHLER "DMO-IG" | 2,0 : 3,0 | - | - | 1 | _ | 0.05 | _ | _ | _ | see remark 2) on WPS | <350 | No | 44054 | Adam Duric | 1 | 1.1 / 1.2 | 1.1 / 1.2 | SEP
60LCL21BR951 | 2 | P235GH (1.0345) | P250GH (1.0460) | BW | 33.7 | 25 | 4 | 33.7 | 25 | 4 | V | HER-001 | 0 | IMR-VP-12-2012 | 141 | BOEHLER "DMO-IG" | 2,0 : 3,0 | - | - | 1 | _ | 0.05 | _ | _ | _ | see remark 2) on WPS | <350 | No | 44054 | Adam Duric | 1 | 1.1 / 1.2 | 1.1 / 1.2 | SEP
60LCL21BR951 | 3 | P250GH (1.0460) | P235GH (1.0345) | BW | 33.7 | 25 | 4 | 33.7 | 25 | 4 | V | HER-001 | 0 | IMR-VP-12-2012 | 141 | BOEHLER "DMO-IG" | 2,0 : 3,0 | - | - | 1 | _ | 0.05 | _ | _ | _ | see remark 2) on WPS | <350 | No | 44054 | Adam Duric | 1 | 1.1 / 1.2 | 1.1 / 1.2 | SEP
60LCL22BR001 | 10 | P235GH (1.0345) | P235GH (1.0345) | BW | 168.3 | 150 | 4.5 | 168.3 | 150 | 4.5 | V | HER-001 | 0 | IMR-VP-12-2012 | 141 | BOEHLER "DMO-IG" | 2,0 : 3,0 | - | - | 1 | _ | 0.05 | _ | _ | _ | see remark 2) on WPS | <350 | No | 44054 | Adam Duric | 1 | 1.1 / 1.2 | 1.1 / 1.2 | SEP
60LCL22BR001 | 4 | P235GH (1.0345) | P250GH (1.0460) | BW | 114.3 | 100 | 3.6 | 114.3 | 100 | 3.6 | V | HER-001 | 0 | IMR-VP-12-2012 | 141 | BOEHLER "DMO-IG" | 2,0 : 3,0 | - | - | 1 | _ | 0.05 | _ | _ | _ | see remark 2) on WPS | <350 | No | 44054 | Adam Duric | 1 | 1.1 / 1.2 | 1.1 / 1.2 | SEP
60LCL22BR001 | 5 | P250GH (1.0460) | P235GH (1.0345) | BW | 114.3 | 100 | 3.6 | 114.3 | 100 | 3.6 | V | HER-001 | 0 | IMR-VP-12-2012 | 141 | BOEHLER "DMO-IG" | 2,0 : 3,0 | - | - | 1 | _ | 0.05 | _ | _ | _ | see remark 2) on WPS | <350 | No | 44054 | Adam Duric | 1 | 1.1 / 1.2 | 1.1 / 1.2 | SEP
60LCL22BR002 | 4 | P235GH (1.0345) | P250GH (1.0460) | BW | 114.3 | 100 | 3.6 | 114.3 | 100 | 3.6 | V | HER-001 | 0 | IMR-VP-12-2012 | 141 | BOEHLER "DMO-IG" | 2,0 : 3,0 | - | - | 1 | _ | 0.05 | _ | _ | _ | see remark 2) on WPS | <350 | No | 44054 | Adam Duric | 1 | 1.1 / 1.2 | 1.1 / 1.2 | SEP
60LCL22BR002 | 5 | P250GH (1.0460) | P235GH (1.0345) | BW | 114.3 | 100 | 3.6 | 114.3 | 100 | 3.6 | V | HER-001 | 0 | IMR-VP-12-2012 | 141 | BOEHLER "DMO-IG" | 2,0 : 3,0 | - | - | 1 | _ | 0.05 | _ | _ | _ | see remark 2) on WPS | <350 | No | 44054 | Adam Duric | 1 | 1.1 / 1.2 | 1.1 / 1.2 | SEP
60LCL22BR002 | 9 | P235GH (1.0345) | P235GH (1.0345) | BW | 168.3 | 150 | 4.5 | 168.3 | 150 | 4.5 | V | HER-001 | 0 | IMR-VP-12-2012 | 141 | BOEHLER "DMO-IG" | 2,0 : 3,0 | - | - | 1 | _ | 0.05 | _ | _ | _ | see remark 2) on WPS | <350 | No | 44054 | Adam Duric | 1 | 1.1 / 1.2 | 1.1 / 1.2 | SEP
60LCL22BR901 | 1 | P235GH (1.0345) | P235GH (1.0345) | BW | 33.7 | 25 | 4 | 33.7 | 25 | 4 | V | HER-001 | 0 | IMR-VP-12-2012 | 141 | BOEHLER "DMO-IG" | 2,0 : 3,0 | - | - | 1 | _ | 0.05 | _ | _ | _ | see remark 2) on WPS | <350 | No | 44054 | Adam Duric | 1 | 1.1 / 1.2 | 1.1 / 1.2 | SEP
60LCL22BR901 | 5 | P235GH (1.0345) | P250GH (1.0460) | BW | 33.7 | 25 | 4 | 33.7 | 25 | 4 | V | HER-001 | 0 | IMR-VP-12-2012 | 141 | BOEHLER "DMO-IG" | 2,0 : 3,0 | - | - | 1 | _ | 0.05 | _ | _ | _ | see remark 2) on WPS | <350 | No | 44054 | Adam Duric | 1 | 1.1 / 1.2 | 1.1 / 1.2 | SEP
60LCL22BR901 | 6 | P250GH (1.0460) | P235GH (1.0345) | BW | 33.7 | 25 | 4 | 33.7 | 25 | 4 | V | HER-001 | 0 | IMR-VP-12-2012 | 141 | BOEHLER "DMO-IG" | 2,0 : 3,0 | - | - | 1 | _ | 0.05 | _ | _ | _ | see remark 2) on WPS | <350 | No | 44054 | Adam Duric | 1 | 1.1 / 1.2 | 1.1 / 1.2 | SEP
60LCL22BR951 | 6 | P235GH (1.0345) | 16Mo3 (1.5415) | BW | 33.7 | 25 | 4 | 33.7 | 25 | 4 | V | HER-001 | 0 | IMR-VP-12-2012 | 141 | BOEHLER "DMO-IG" | 2,0 : 3,0 | - | - | 1 | _ | 0.05 | _ | _ | _ | see remark 2) on WPS | <350 | No | 44054 | Adam Duric | 1 | 1.1 / 1.2 | 1.1 / 1.2 | SEP
60LCL22BR951 | 5 | 16Mo3 (1.5415) | P235GH (1.0345) | BW | 33.7 | 25 | 4 | 33.7 | 25 | 4 | V | HER-001 | 0 | IMR-VP-12-2012 | 141 | BOEHLER "DMO-IG" | 2,0 : 3,0 | - | - | 1 | _ | 0.05 | _ | _ | _ | see remark 2) on WPS | <350 | No | 44054 | Adam Duric | 1 | 1.1 / 1.2 | 1.1 / 1.2 | SEP
60LCL22BR951 | 4 | P235GH (1.0345) | P235GH (1.0345) | BW | 33.7 | 25 | 4 | 33.7 | 25 | 4 | V | HER-001 | 0 | IMR-VP-12-2012 | 141 | BOEHLER "DMO-IG" | 2,0 : 3,0 | - | - | 1 | _ | 0.05 | _ | _ | _ | see remark 2) on WPS | <350 | No | 44054 | Adam Duric | 1 | 1.1 / 1.2 | 1.1 / 1.2 | SEP
60LCL22BR951 | 7 | P235GH (1.0345) | P235GH (1.0345) | BW | 33.7 | 25 | 4 | 33.7 | 25 | 4 | V | HER-001 | 0 | IMR-VP-12-2012 | 141 | BOEHLER "DMO-IG" | 2,0 : 3,0 | - | - | 1 | _ | 0.05 | _ | _ | _ | see remark 2) on WPS | <350 | No | 44054 | Adam Duric | 1 | 1.1 / 1.2 | 1.1 / 1.2 | SEP
60LCL30BR002 | 8 | P235GH (1.0345) | P235GH (1.0345) | BW | 168.3 | 150 | 4.5 | 168.3 | 150 | 4.5 | V | HER-001 | 0 | IMR-VP-12-2012 | 141 | BOEHLER "DMO-IG" | 2,0 : 3,0 | - | - | 1 | _ | 0.05 | _ | _ | _ | see remark 2) on WPS | <350 | No | 44054 | Adam Duric | 1 | 1.1 / 1.2 | 1.1 / 1.2 | I
60LCL30BR002 | 10 | P235GH (1.0345) | P235GH (1.0345) | BW | 168.3 | 150 | 4.5 | 168.3 | 150 | 4.5 | V | HER-001 | 0 | IMR-VP-12-2012 | 141 | BOEHLER "DMO-IG" | 2,0 : 3,0 | - | - | 1 | _ | 0.05 | _ | _ | _ | see remark 2) on WPS | <350 | No | 44054 | Adam Duric | 1 | 1.1 / 1.2 | 1.1 / 1.2 | I
60LCL30BR002 | 12 | P235GH (1.0345) | P235GH (1.0345) | BW | 168.3 | 150 | 4.5 | 168.3 | 150 | 4.5 | V | HER-001 | 0 | IMR-VP-12-2012 | 141 | BOEHLER "DMO-IG" | 2,0 : 3,0 | - | - | 1 | _ | 0.05 | _ | _ | _ | see remark 2) on WPS | <350 | No | 44054 | Adam Duric | 1 | 1.1 / 1.2 | 1.1 / 1.2 | I
60LCL30BR002 | 14 | P235GH (1.0345) | P235GH (1.0345) | BW | 168.3 | 150 | 4.5 | 168.3 | 150 | 4.5 | V | HER-001 | 0 | IMR-VP-12-2012 | 141 | BOEHLER "DMO-IG" | 2,0 : 3,0 | - | - | 1 | _ | 0.05 | _ | _ | _ | see remark 2) on WPS | <350 | No | 44054 | Adam Duric | 1 | 1.1 / 1.2 | 1.1 / 1.2 | I
60LCL30BR002 | 16 | P235GH (1.0345) | P235GH (1.0345) | BW | 168.3 | 150 | 4.5 | 168.3 | 150 | 4.5 | V | HER-001 | 0 | IMR-VP-12-2012 | 141 | BOEHLER "DMO-IG" | 2,0 : 3,0 | - | - | 1 | _ | 0.05 | _ | _ | _ | see remark 2) on WPS | <350 | No | 44054 | Adam Duric | 1 | 1.1 / 1.2 | 1.1 / 1.2 | I
60LCL30BR002 | 18 | P235GH (1.0345) | P235GH (1.0345) | BW | 168.3 | 150 | 4.5 | 168.3 | 150 | 4.5 | V | HER-001 | 0 | IMR-VP-12-2012 | 141 | BOEHLER "DMO-IG" | 2,0 : 3,0 | - | - | 1 | _ | 0.05 | _ | _ | _ | see remark 2) on WPS | <350 | No | 44054 | Adam Duric | 1 | 1.1 / 1.2 | 1.1 / 1.2 | I
60LCL30BR002 | 20 | P235GH (1.0345) | P235GH (1.0345) | BW | 168.3 | 150 | 4.5 | 168.3 | 150 | 4.5 | V | HER-001 | 0 | IMR-VP-12-2012 | 141 | BOEHLER "DMO-IG" | 2,0 : 3,0 | - | - | 1 | _ | 0.05 | _ | _ | _ | see remark 2) on WPS | <350 | No | 44054 | Adam Duric | 1 | 1.1 / 1.2 | 1.1 / 1.2 | I
60LCL30BR002 | 27 | P235GH (1.0345) | P235GH (1.0345) | BW | 168.3 | 150 | 4.5 | 168.3 | 150 | 4.5 | V | HER-001 | 0 | IMR-VP-12-2012 | 141 | BOEHLER "DMO-IG" | 2,0 : 3,0 | - | - | 1 | _ | 0.05 | _ | _ | _ | see remark 2) on WPS | <350 | No | 44054 | Adam Duric | 1 | 1.1 / 1.2 | 1.1 / 1.2 | I
60LCL30BR002 | 29 | P235GH (1.0345) | P235GH (1.0345) | BW | 168.3 | 150 | 4.5 | 168.3 | 150 | 4.5 | V | HER-001 | 0 | IMR-VP-12-2012 | 141 | BOEHLER "DMO-IG" | 2,0 : 3,0 | - | - | 1 | _ | 0.05 | _ | _ | _ | see remark 2) on WPS | <350 | No | 44054 | Adam Duric | 1 | 1.1 / 1.2 | 1.1 / 1.2 | I
60LCL30BR002 | 33 | P235GH (1.0345) | P235GH (1.0345) | BW | 168.3 | 150 | 4.5 | 168.3 | 150 | 4.5 | V | HER-001 | 0 | IMR-VP-12-2012 | 141 | BOEHLER "DMO-IG" | 2,0 : 3,0 | - | - | 1 | _ | 0.05 | _ | _ | _ | see remark 2) on WPS | <350 | No | 44054 | Adam Duric | 1 | 1.1 / 1.2 | 1.1 / 1.2 | I
60LCL30BR003 | 1 | P235GH (1.0345) | P235GH (1.0345) | BW | 168.3 | 150 | 4.5 | 168.3 | 150 | 4.5 | V | HER-001 | 0 | IMR-VP-12-2012 | 141 | BOEHLER "DMO-IG" | 2,0 : 3,0 | - | - | 1 | _ | 0.05 | _ | _ | _ | see remark 2) on WPS | <350 | No | 44054 | Adam Duric | 1 | 1.1 / 1.2 | 1.1 / 1.2 | I
60LCL30BR003 | 6 | P235GH (1.0345) | P235GH (1.0345) | BW | 168.3 | 150 | 4.5 | 168.3 | 150 | 4.5 | V | HER-001 | 0 | IMR-VP-12-2012 | 141 | BOEHLER "DMO-IG" | 2,0 : 3,0 | - | - | 1 | _ | 0.05 | _ | _ | _ | see remark 2) on WPS | <350 | No | 44054 | Adam Duric | 1 | 1.1 / 1.2 | 1.1 / 1.2 | I
60LCL30BR004 | 1 | P235GH (1.0345) | P235GH (1.0345) | BW | 168.3 | 150 | 4.5 | 168.3 | 150 | 4.5 | V | HER-001 | 0 | IMR-VP-12-2012 | 141 | BOEHLER "DMO-IG" | 2,0 : 3,0 | - | - | 1 | _ | 0.05 | _ | _ | _ | see remark 2) on WPS | <350 | No | 44054 | Adam Duric | 1 | 1.1 / 1.2 | 1.1 / 1.2 | SEP
60LCL30BR004 | 14 | P235GH (1.0345) | P235GH (1.0345) | BW | 168.3 | 150 | 4.5 | 168.3 | 150 | 4.5 | V | HER-001 | 0 | IMR-VP-12-2012 | 141 | BOEHLER "DMO-IG" | 2,0 : 3,0 | - | - | 1 | _ | 0.05 | _ | _ | _ | see remark 2) on WPS | <350 | No | 44054 | Adam Duric | 1 | 1.1 / 1.2 | 1.1 / 1.2 | SEP
60LCL30BR004 | 2 | P235GH (1.0345) | P235GH (1.0345) | BW | 168.3 | 150 | 4.5 | 168.3 | 150 | 4.5 | V | HER-001 | 0 | IMR-VP-12-2012 | 141 | BOEHLER "DMO-IG" | 2,0 : 3,0 | - | - | 1 | _ | 0.05 | _ | _ | _ | see remark 2) on WPS | <350 | No | 44054 | Adam Duric | 1 | 1.1 / 1.2 | 1.1 / 1.2 | SEP
60LCL30BR601 | 1 | P235GH (1.0345) | A105 | BW | 26.9 | 20 | 3.2 | 26.9 | 20 | 3.2 |  | HOLD! | [7 empty] | 1 | _ | 0.05 | _ | _ | _ | [5 empty] | 0 | 1.1 / 1.2 | 11.1 | SEP
60LCL30BR901 | 1 | P235GH (1.0345) | P235GH (1.0345) | BW | 33.7 | 25 | 4 | 33.7 | 25 | 4 | V | HER-001 | 0 | IMR-VP-12-2012 | 141 | BOEHLER "DMO-IG" | 2,0 : 3,0 | - | - | 1 | _ | 0.05 | _ | _ | _ | see remark 2) on WPS | <350 | No | 44054 | Adam Duric | 1 | 1.1 / 1.2 | 1.1 / 1.2 | SEP
60LCL30BR901 | 2 | P235GH (1.0345) | P250GH (1.0460) | BW | 33.7 | 25 | 4 | 33.7 | 25 | 4 | V | HER-001 | 0 | IMR-VP-12-2012 | 141 | BOEHLER "DMO-IG" | 2,0 : 3,0 | - | - | 1 | _ | 0.05 | _ | _ | _ | see remark 2) on WPS | <350 | No | 44054 | Adam Duric | 1 | 1.1 / 1.2 | 1.1 / 1.2 | SEP
60LCL30BR901 | 3 | P250GH (1.0460) | P235GH (1.0345) | BW | 33.7 | 25 | 4 | 33.7 | 25 | 4 | V | HER-001 | 0 | IMR-VP-12-2012 | 141 | BOEHLER "DMO-IG" | 2,0 : 3,0 | - | - | 1 | _ | 0.05 | _ | _ | _ | see remark 2) on WPS | <350 | No | 44054 | Adam Duric | 1 | 1.1 / 1.2 | 1.1 / 1.2 | SEP
60LCL30BR902 | 1 | P235GH (1.0345) | P235GH (1.0345) | BW | 33.7 | 25 | 4 | 33.7 | 25 | 4 | V | HER-001 | 0 | IMR-VP-12-2012 | 141 | BOEHLER "DMO-IG" | 2,0 : 3,0 | - | - | 1 | _ | 0.05 | _ | _ | _ | see remark 2) on WPS | <350 | No | 44054 | Adam Duric | 1 | 1.1 / 1.2 | 1.1 / 1.2 | SEP
60LCL30BR902 | 2 | P235GH (1.0345) | P250GH (1.0460) | BW | 33.7 | 25 | 4 | 33.7 | 25 | 4 | V | HER-001 | 0 | IMR-VP-12-2012 | 141 | BOEHLER "DMO-IG" | 2,0 : 3,0 | - | - | 1 | _ | 0.05 | _ | _ | _ | see remark 2) on WPS | <350 | No | 44054 | Adam Duric | 1 | 1.1 / 1.2 | 1.1 / 1.2 | SEP
60LCL30BR902 | 3 | P250GH (1.0460) | P235GH (1.0345) | BW | 33.7 | 25 | 4 | 33.7 | 25 | 4 | V | HER-001 | 0 | IMR-VP-12-2012 | 141 | BOEHLER "DMO-IG" | 2,0 : 3,0 | - | - | 1 | _ | 0.05 | _ | _ | _ | see remark 2) on WPS | <350 | No | 44054 | Adam Duric | 1 | 1.1 / 1.2 | 1.1 / 1.2 | SEP
60LCL30BR951 | 1 | P235GH (1.0345) | P235GH (1.0345) | BW | 33.7 | 25 | 4 | 33.7 | 25 | 4 | V | HER-001 | 0 | IMR-VP-12-2012 | 141 | BOEHLER "DMO-IG" | 2,0 : 3,0 | - | - | 1 | _ | 0.05 | _ | _ | _ | see remark 2) on WPS | <350 | No | 44054 | Adam Duric | 1 | 1.1 / 1.2 | 1.1 / 1.2 | SEP
60LCL30BR951 | 2 | P235GH (1.0345) | P235GH (1.0345) | BW | 33.7 | 25 | 4 | 33.7 | 25 | 4 | V | HER-001 | 0 | IMR-VP-12-2012 | 141 | BOEHLER "DMO-IG" | 2,0 : 3,0 | - | - | 1 | _ | 0.05 | _ | _ | _ | see remark 2) on WPS | <350 | No | 44054 | Adam Duric | 1 | 1.1 / 1.2 | 1.1 / 1.2 | SEP
60LCL30BR951 | 3 | P235GH (1.0345) | 16Mo3 (1.5415) | BW | 33.7 | 25 | 4 | 33.7 | 25 | 4 | V | HER-001 | 0 | IMR-VP-12-2012 | 141 | BOEHLER "DMO-IG" | 2,0 : 3,0 | - | - | 1 | _ | 0.05 | _ | _ | _ | see remark 2) on WPS | <350 | No | 44054 | Adam Duric | 1 | 1.1 / 1.2 | 1.1 / 1.2 | SEP
60LCL30BR951 | 4 | 16Mo3 (1.5415) | P235GH (1.0345) | BW | 33.7 | 25 | 4 | 33.7 | 25 | 4 | V | HER-001 | 0 | IMR-VP-12-2012 | 141 | BOEHLER "DMO-IG" | 2,0 : 3,0 | - | - | 1 | _ | 0.05 | _ | _ | _ | see remark 2) on WPS | <350 | No | 44054 | Adam Duric | 1 | 1.1 / 1.2 | 1.1 / 1.2 | SEP
60LCL30BR952 | 1 | P235GH (1.0345) | P235GH (1.0345) | BW | 33.7 | 25 | 4 | 33.7 | 25 | 4 | V | HER-001 | 0 | IMR-VP-12-2012 | 141 | BOEHLER "DMO-IG" | 2,0 : 3,0 | - | - | 1 | _ | 0.05 | _ | _ | _ | see remark 2) on WPS | <350 | No | 44054 | Adam Duric | 1 | 1.1 / 1.2 | 1.1 / 1.2 | SEP
60LCL30BR952 | 2 | P235GH (1.0345) | P250GH (1.0460) | BW | 33.7 | 25 | 4 | 33.7 | 25 | 4 | V | HER-001 | 0 | IMR-VP-12-2012 | 141 | BOEHLER "DMO-IG" | 2,0 : 3,0 | - | - | 1 | _ | 0.05 | _ | _ | _ | see remark 2) on WPS | <350 | No | 44054 | Adam Duric | 1 | 1.1 / 1.2 | 1.1 / 1.2 | SEP
60LCL30BR952 | 3 | P250GH (1.0460) | P235GH (1.0345) | BW | 33.7 | 25 | 4 | 33.7 | 25 | 4 | V | HER-001 | 0 | IMR-VP-12-2012 | 141 | BOEHLER "DMO-IG" | 2,0 : 3,0 | - | - | 1 | _ | 0.05 | _ | _ | _ | see remark 2) on WPS | <350 | No | 44054 | Adam Duric | 1 | 1.1 / 1.2 | 1.1 / 1.2 | SEP
60LCL30BR953 | 1 | P235GH (1.0345) | P235GH (1.0345) | BW | 33.7 | 25 | 4 | 33.7 | 25 | 4 | V | HER-001 | 0 | IMR-VP-12-2012 | 141 | BOEHLER "DMO-IG" | 2,0 : 3,0 | - | - | 1 | _ | 0.05 | _ | _ | _ | see remark 2) on WPS | <350 | No | 44054 | Adam Duric | 1 | 1.1 / 1.2 | 1.1 / 1.2 | SEP
60LCL30BR953 | 2 | P235GH (1.0345) | P235GH (1.0345) | BW | 33.7 | 25 | 4 | 33.7 | 25 | 4 | V | HER-001 | 0 | IMR-VP-12-2012 | 141 | BOEHLER "DMO-IG" | 2,0 : 3,0 | - | - | 1 | _ | 0.05 | _ | _ | _ | see remark 2) on WPS | <350 | No | 44054 | Adam Duric | 1 | 1.1 / 1.2 | 1.1 / 1.2 | SEP
60LCL30BR953 | 3 | P235GH (1.0345) | 16Mo3 (1.5415) | BW | 33.7 | 25 | 4 | 33.7 | 25 | 4 | V | HER-001 | 0 | IMR-VP-12-2012 | 141 | BOEHLER "DMO-IG" | 2,0 : 3,0 | - | - | 1 | _ | 0.05 | _ | _ | _ | see remark 2) on WPS | <350 | No | 44075 | Adam Duric | 1 | 1.1 / 1.2 | 1.1 / 1.2 | SEP
60LCL30BR953 | 4 | 16Mo3 (1.5415) | P235GH (1.0345) | BW | 33.7 | 25 | 4 | 33.7 | 25 | 4 | V | HER-001 | 0 | IMR-VP-12-2012 | 141 | BOEHLER "DMO-IG" | 2,0 : 3,0 | - | - | 1 | _ | 0.05 | _ | _ | _ | see remark 2) on WPS | <350 | No | 44075 | Adam Duric | 1 | 1.1 / 1.2 | 1.1 / 1.2 | SEP
60LCN10BR001 | 5 | P235GH (1.0345) | P235GH (1.0345) | BW | 60.3 | 50 | 3.6 | 60.3 | 50 | 3.6 | V | HER-001 | 0 | IMR-VP-12-2012 | 141 | BOEHLER "DMO-IG" | 2,0 : 3,0 | - | - | 1 | _ | 0.05 | _ | _ | _ | see remark 2) on WPS | <350 | No | 44054 | Adam Duric | 1 | 1.1 / 1.2 | 1.1 / 1.2 | SEP
60LCN10BR001 | 9 | P235GH (1.0345) | P235GH (1.0345) | BW | 60.3 | 50 | 3.6 | 60.3 | 50 | 3.6 | V | HER-001 | 0 | IMR-VP-12-2012 | 141 | BOEHLER "DMO-IG" | 2,0 : 3,0 | - | - | 1 | _ | 0.05 | _ | _ | _ | see remark 2) on WPS | <350 | No | 44054 | Adam Duric | 1 | 1.1 / 1.2 | 1.1 / 1.2 | SEP
60LCN10BR001 | 12 | P235GH (1.0345) | P235GH (1.0345) | BW | 60.3 | 50 | 3.6 | 60.3 | 50 | 3.6 | V | HER-001 | 0 | IMR-VP-12-2012 | 141 | BOEHLER "DMO-IG" | 2,0 : 3,0 | - | - | 1 | _ | 0.05 | _ | _ | _ | see remark 2) on WPS | <350 | No | 44054 | Adam Duric | 1 | 1.1 / 1.2 | 1.1 / 1.2 | SEP
60LCN10BR001 | 15 | P235GH (1.0345) | P235GH (1.0345) | BW | 60.3 | 50 | 3.6 | 60.3 | 50 | 3.6 | V | HER-001 | 0 | IMR-VP-12-2012 | 141 | BOEHLER "DMO-IG" | 2,0 : 3,0 | - | - | 1 | _ | 0.05 | _ | _ | _ | see remark 2) on WPS | <350 | No | 44054 | Adam Duric | 1 | 1.1 / 1.2 | 1.1 / 1.2 | SEP
60LCN10BR001 | 17 | P235GH (1.0345) | P235GH (1.0345) | BW | 60.3 | 50 | 3.6 | 60.3 | 50 | 3.6 | V | HER-001 | 0 | IMR-VP-12-2012 | 141 | BOEHLER "DMO-IG" | 2,0 : 3,0 | - | - | 1 | _ | 0.05 | _ | _ | _ | see remark 2) on WPS | <350 | No | 44054 | Adam Duric | 1 | 1.1 / 1.2 | 1.1 / 1.2 | SEP
60LCN10BR002 | 1 | P235GH (1.0345) | P235GH (1.0345) | BW | 60.3 | 50 | 3.6 | 60.3 | 50 | 3.6 | V | HER-001 | 0 | IMR-VP-12-2012 | 141 | BOEHLER "DMO-IG" | 2,0 : 3,0 | - | - | 1 | _ | 0.05 | _ | _ | _ | see remark 2) on WPS | <350 | No | 44054 | Adam Duric | 1 | 1.1 / 1.2 | 1.1 / 1.2 | SEP
60LCN10BR002 | 3 | P235GH (1.0345) | P235GH (1.0345) | BW | 60.3 | 50 | 3.6 | 60.3 | 50 | 3.6 | V | HER-001 | 0 | IMR-VP-12-2012 | 141 | BOEHLER "DMO-IG" | 2,0 : 3,0 | - | - | 1 | _ | 0.05 | _ | _ | _ | see remark 2) on WPS | <350 | No | 44054 | Adam Duric | 1 | 1.1 / 1.2 | 1.1 / 1.2 | SEP
60LCN10BR002 | 6 | P235GH (1.0345) | P235GH (1.0345) | BW | 60.3 | 50 | 3.6 | 60.3 | 50 | 3.6 | V | HER-001 | 0 | IMR-VP-12-2012 | 141 | BOEHLER "DMO-IG" | 2,0 : 3,0 | - | - | 1 | _ | 0.05 | _ | _ | _ | see remark 2) on WPS | <350 | No | 44054 | Adam Duric | 1 | 1.1 / 1.2 | 1.1 / 1.2 | SEP
60LCN10BR002 | 8 | P235GH (1.0345) | P235GH (1.0345) | BW | 60.3 | 50 | 3.6 | 60.3 | 50 | 3.6 | V | HER-001 | 0 | IMR-VP-12-2012 | 141 | BOEHLER "DMO-IG" | 2,0 : 3,0 | - | - | 1 | _ | 0.05 | _ | _ | _ | see remark 2) on WPS | <350 | No | 44054 | Adam Duric | 1 | 1.1 / 1.2 | 1.1 / 1.2 | SEP
60LCN10BR002 | 9 | P235GH (1.0345) | P235GH (1.0345) | BW | 60.3 | 50 | 3.6 | 60.3 | 50 | 3.6 | V | HER-001 | 0 | IMR-VP-12-2012 | 141 | BOEHLER "DMO-IG" | 2,0 : 3,0 | - | - | 1 | _ | 0.05 | _ | _ | _ | see remark 2) on WPS | <350 | No | 44054 | Adam Duric | 1 | 1.1 / 1.2 | 1.1 / 1.2 | SEP
60LCN10BR002-UMCL1Y-00L | 1 | P235GH (1.0345) | P235GH (1.0345) | BW | 60.3 | 50 | 3.6 | 60.3 | 50 | 3.6 | V | HER-001 | 0 | IMR-VP-12-2012 | 141 | BOEHLER "DMO-IG" | 2,0 : 3,0 | - | - | 1 | _ | 0.05 | _ | _ | _ | see remark 2) on WPS | <350 | No | 44054 | Adam Duric | 1 | 1.1 / 1.2 | 1.1 / 1.2 | SEP
60LCN10BR002-UMCL1Y-00L | 2 | P235GH (1.0345) | P235GH (1.0345) | BW | 60.3 | 50 | 3.6 | 60.3 | 50 | 3.6 | V | HER-001 | 0 | IMR-VP-12-2012 | 141 | BOEHLER "DMO-IG" | 2,0 : 3,0 | - | - | 1 | _ | 0.05 | _ | _ | _ | see remark 2) on WPS | <350 | No | 44054 | Adam Duric | 1 | 1.1 / 1.2 | 1.1 / 1.2 | SEP
60LCN10BR002-UMCL1Y-01L | 1 | P235GH (1.0345) | P235GH (1.0345) | BW | 60.3 | 50 | 3.6 | 60.3 | 50 | 3.6 | V | HER-001 | 0 | IMR-VP-12-2012 | 141 | BOEHLER "DMO-IG" | 2,0 : 3,0 | - | - | 1 | _ | 0.05 | _ | _ | _ | see remark 2) on WPS | <350 | No | 44054 | Adam Duric | 1 | 1.1 / 1.2 | 1.1 / 1.2 | SEP
60LCN10BR002-UMCL1Y-01L | 2 | P235GH (1.0345) | P235GH (1.0345) | BW | 60.3 | 50 | 3.6 | 60.3 | 50 | 3.6 | V | HER-001 | 0 | IMR-VP-12-2012 | 141 | BOEHLER "DMO-IG" | 2,0 : 3,0 | - | - | 1 | _ | 0.05 | _ | _ | _ | see remark 2) on WPS | <350 | No | 44054 | Adam Duric | 1 | 1.1 / 1.2 | 1.1 / 1.2 | SEP
60LCN10BR002-UMCL1Y-02L | 1 | P235GH (1.0345) | P235GH (1.0345) | BW | 60.3 | 50 | 3.6 | 60.3 | 50 | 3.6 | V | HER-001 | 0 | IMR-VP-12-2012 | 141 | BOEHLER "DMO-IG" | 2,0 : 3,0 | - | - | 1 | _ | 0.05 | _ | _ | _ | see remark 2) on WPS | <350 | No | 44054 | Adam Duric | 1 | 1.1 / 1.2 | 1.1 / 1.2 | SEP
60LCN10BR002-UMCL1Y-02L | 5 | P235GH (1.0345) | P235GH (1.0345) | BW | 60.3 | 50 | 3.6 | 60.3 | 50 | 3.6 | V | HER-001 | 0 | IMR-VP-12-2012 | 141 | BOEHLER "DMO-IG" | 2,0 : 3,0 | - | - | 1 | _ | 0.05 | _ | _ | _ | see remark 2) on WPS | <350 | No | 44054 | Adam Duric | 1 | 1.1 / 1.2 | 1.1 / 1.2 | SEP
60LCN10BR002-UMCL1Y-03L | 1 | P235GH (1.0345) | P235GH (1.0345) | BW | 60.3 | 50 | 3.6 | 60.3 | 50 | 3.6 | V | HER-001 | 0 | IMR-VP-12-2012 | 141 | BOEHLER "DMO-IG" | 2,0 : 3,0 | - | - | 1 | _ | 0.05 | _ | _ | _ | see remark 2) on WPS | <350 | No | 44054 | Adam Duric | 1 | 1.1 / 1.2 | 1.1 / 1.2 | SEP
60LCN10BR003 | 1 | P235GH (1.0345) | P235GH (1.0345) | BW | 60.3 | 50 | 3.6 | 60.3 | 50 | 3.6 | V | HER-001 | 0 | IMR-VP-12-2012 | 141 | BOEHLER "DMO-IG" | 2,0 : 3,0 | - | - | 1 | _ | 0.05 | _ | _ | _ | see remark 2) on WPS | <350 | No | 44054 | Adam Duric | 1 | 1.1 / 1.2 | 1.1 / 1.2 | SEP
60LCN10BR003 | 5 | P235GH (1.0345) | P235GH (1.0345) | BW | 60.3 | 50 | 3.6 | 60.3 | 50 | 3.6 | V | HER-001 | 0 | IMR-VP-12-2012 | 141 | BOEHLER "DMO-IG" | 2,0 : 3,0 | - | - | 1 | _ | 0.05 | _ | _ | _ | see remark 2) on WPS | <350 | No | 44054 | Adam Duric | 1 | 1.1 / 1.2 | 1.1 / 1.2 | SEP
60LCN10BR003 | 6 | P235GH (1.0345) | P235GH (1.0345) | BW | 60.3 | 50 | 3.6 | 60.3 | 50 | 3.6 | V | HER-001 | 0 | IMR-VP-12-2012 | 141 | BOEHLER "DMO-IG" | 2,0 : 3,0 | - | - | 1 | _ | 0.05 | _ | _ | _ | see remark 2) on WPS | <350 | No | 44054 | Adam Duric | 1 | 1.1 / 1.2 | 1.1 / 1.2 | SEP
60LCN10BR004 | 5 | P235GH (1.0345) | P235GH (1.0345) | BW | 60.3 | 50 | 3.6 | 60.3 | 50 | 3.6 | V | HER-001 | 0 | IMR-VP-12-2012 | 141 | BOEHLER "DMO-IG" | 2,0 : 3,0 | - | - | 1 | _ | 0.05 | _ | _ | _ | see remark 2) on WPS | <350 | No | 44054 | Adam Duric | 1 | 1.1 / 1.2 | 1.1 / 1.2 | SEP
60LCN10BR004 | 1 | P235GH (1.0345) | X2CrNiMo17-12-2 (1.4404) | BW | 33.7 | 25 | 4 | 33.7 | 25 | 4 | V | HER-010 | 1 | IMR-VP-02-2011 | 141 | BOEHLER "NIBAS 70/20-IG" | 2,0 : 2,4 | - | - | 1 | _ | 0.05 | _ | _ | _ | min. 5 | <300 | No | 44025 | Adam Duric | 1 | 1.1 / 1.2 | 8.1 | SEP
60LCN10BR004 | 2 | X2CrNiMo17-12-2 (1.4404) | P235GH (1.0345) | BW | 33.7 | 25 | 4 | 33.7 | 25 | 4 | V | HER-010 | 1 | IMR-VP-02-2011 | 141 | BOEHLER "NIBAS 70/20-IG" | 2,0 : 2,4 | - | - | 1 | _ | 0.05 | _ | _ | _ | min. 5 | <300 | No | 44025 | Adam Duric | 1 | 8.1 | 1.1 / 1.2 | SEP
60LCN10BR004 | 3 | P235GH (1.0345) | 16Mo3 (1.5415) | BW | 60.3 | 50 | 3.6 | 60.3 | 50 | 3.6 | V | HER-001 | 0 | IMR-VP-12-2012 | 141 | BOEHLER "DMO-IG" | 2,0 : 3,0 | - | - | 1 | _ | 0.05 | _ | _ | _ | see remark 2) on WPS | <350 | No | 44054 | Adam Duric | 1 | 1.1 / 1.2 | 1.1 / 1.2 | SEP
60LCN10BR005 | 1 | P235GH (1.0345) | P235GH (1.0345) | BW | 60.3 | 50 | 3.6 | 60.3 | 50 | 3.6 | V | HER-001 | 0 | IMR-VP-12-2012 | 141 | BOEHLER "DMO-IG" | 2,0 : 3,0 | - | - | 1 | _ | 0.05 | _ | _ | _ | see remark 2) on WPS | <350 | No | 44054 | Adam Duric | 1 | 1.1 / 1.2 | 1.1 / 1.2 | SEP
60LCN10BR005 | 2 | P235GH (1.0345) | P235GH (1.0345) | BW | 60.3 | 50 | 3.6 | 60.3 | 50 | 3.6 | V | HER-001 | 0 | IMR-VP-12-2012 | 141 | BOEHLER "DMO-IG" | 2,0 : 3,0 | - | - | 1 | _ | 0.05 | _ | _ | _ | see remark 2) on WPS | <350 | No | 44054 | Adam Duric | 1 | 1.1 / 1.2 | 1.1 / 1.2 | SEP
60LCN10BR951 | 1 | P235GH (1.0345) | P235GH (1.0345) | BW | 33.7 | 25 | 4 | 33.7 | 25 | 4 | V | HER-001 | 0 | IMR-VP-12-2012 | 141 | BOEHLER "DMO-IG" | 2,0 : 3,0 | - | - | 1 | _ | 0.05 | _ | _ | _ | see remark 2) on WPS | <350 | No | 44054 | Adam Duric | 1 | 1.1 / 1.2 | 1.1 / 1.2 | SEP
60LCN10BR951 | 3 | P235GH (1.0345) | P235GH (1.0345) | BW | 33.7 | 25 | 4 | 33.7 | 25 | 4 | V | HER-001 | 0 | IMR-VP-12-2012 | 141 | BOEHLER "DMO-IG" | 2,0 : 3,0 | - | - | 1 | _ | 0.05 | _ | _ | _ | see remark 2) on WPS | <350 | No | 44054 | Adam Duric | 1 | 1.1 / 1.2 | 1.1 / 1.2 | SEP
60LCN10BR951 | 4 | P235GH (1.0345) | P235GH (1.0345) | BW | 33.7 | 25 | 4 | 33.7 | 25 | 4 | V | HER-001 | 0 | IMR-VP-12-2012 | 141 | BOEHLER "DMO-IG" | 2,0 : 3,0 | - | - | 1 | _ | 0.05 | _ | _ | _ | see remark 2) on WPS | <350 | No | 44054 | Adam Duric | 1 | 1.1 / 1.2 | 1.1 / 1.2 | SEP
60LCN15BR001 | 1 | P235GH (1.0345) | P235GH (1.0345) | BW | 60.3 | 50 | 3.6 | 60.3 | 50 | 3.6 | V | HER-001 | 0 | IMR-VP-12-2012 | 141 | BOEHLER "DMO-IG" | 2,0 : 3,0 | - | - | 1 | _ | 0.05 | _ | _ | _ | see remark 2) on WPS | <350 | No | 44054 | Adam Duric | 1 | 1.1 / 1.2 | 1.1 / 1.2 | SEP
60LCN15BR001 | 8 | P235GH (1.0345) | P235GH (1.0345) | BW | 60.3 | 50 | 3.6 | 60.3 | 50 | 3.6 | V | HER-001 | 0 | IMR-VP-12-2012 | 141 | BOEHLER "DMO-IG" | 2,0 : 3,0 | - | - | 1 | _ | 0.05 | _ | _ | _ | see remark 2) on WPS | <350 | No | 44075 | Adam Duric | 1 | 1.1 / 1.2 | 1.1 / 1.2 | SEP
60LCN15BR001 | 9 | P235GH (1.0345) | P235GH (1.0345) | BW | 60.3 | 50 | 3.6 | 60.3 | 50 | 3.6 | V | HER-001 | 0 | IMR-VP-12-2012 | 141 | BOEHLER "DMO-IG" | 2,0 : 3,0 | - | - | 1 | _ | 0.05 | _ | _ | _ | see remark 2) on WPS | <350 | No | 44054 | Adam Duric | 1 | 1.1 / 1.2 | 1.1 / 1.2 | SEP
60LCN15BR001 | 13 | P235GH (1.0345) | P250GH (1.0460) | BW | 60.3 | 50 | 3.6 | 60.3 | 50 | 3.6 | V | HER-001 | 0 | IMR-VP-12-2012 | 141 | BOEHLER "DMO-IG" | 2,0 : 3,0 | - | - | 1 | _ | 0.05 | _ | _ | _ | see remark 2) on WPS | <350 | No | 44054 | Adam Duric | 1 | 1.1 / 1.2 | 1.1 / 1.2 | SEP
60LCN15BR001 | 14 | P250GH (1.0460) | P235GH (1.0345) | BW | 60.3 | 50 | 3.6 | 60.3 | 50 | 3.6 | V | HER-001 | 0 | IMR-VP-12-2012 | 141 | BOEHLER "DMO-IG" | 2,0 : 3,0 | - | - | 1 | _ | 0.05 | _ | _ | _ | see remark 2) on WPS | <350 | No | 44054 | Adam Duric | 1 | 1.1 / 1.2 | 1.1 / 1.2 | SEP
60LCN15BR001 | 20 | P235GH (1.0345) | P235GH (1.0345) | BW | 60.3 | 50 | 3.6 | 60.3 | 50 | 3.6 | V | HER-001 | 0 | IMR-VP-12-2012 | 141 | BOEHLER "DMO-IG" | 2,0 : 3,0 | - | - | 1 | _ | 0.05 | _ | _ | _ | see remark 2) on WPS | <350 | No | 44054 | Adam Duric | 1 | 1.1 / 1.2 | 1.1 / 1.2 | SEP
60LCN15BR001 | 24 | P235GH (1.0345) | P235GH (1.0345) | BW | 60.3 | 50 | 3.6 | 60.3 | 50 | 3.6 | V | HER-001 | 0 | IMR-VP-12-2012 | 141 | BOEHLER "DMO-IG" | 2,0 : 3,0 | - | - | 1 | _ | 0.05 | _ | _ | _ | see remark 2) on WPS | <350 | No | 44054 | Adam Duric | 1 | 1.1 / 1.2 | 1.1 / 1.2 | SEP
60LCN15BR191 | 1 | P235GH (1.0345) | P235GH (1.0345) | BW | 60.3 | 50 | 3.6 | 60.3 | 50 | 3.6 | V | HER-001 | 0 | IMR-VP-12-2012 | 141 | BOEHLER "DMO-IG" | 2,0 : 3,0 | - | - | 1 | _ | 0.05 | _ | _ | _ | see remark 2) on WPS | <350 | No | 44054 | Adam Duric | 1 | 1.1 / 1.2 | 1.1 / 1.2 | SEP
60LCN15BR192 | 1 | P235GH (1.0345) | P235GH (1.0345) | BW | 21.3 | 15 | 3.2 | 21.3 | 15 | 3.2 | V | HER-015 | 0 | IMR-VP-17-2015 | 141 | BOEHLER "DMO-IG" | 2,0 : 2,4 | - | - | 1 | _ | 0.05 | _ | _ | _ | see remark 2) on WPS | <340 | No | 44063 | Adam Duric | 1 | 1.1 / 1.2 | 1.1 / 1.2 | SEP
60LCN15BR192 | 2 | P235GH (1.0345) | P235GH (1.0345) | BW | 21.3 | 15 | 3.2 | 21.3 | 15 | 3.2 | V | HER-015 | 0 | IMR-VP-17-2015 | 141 | BOEHLER "DMO-IG" | 2,0 : 2,4 | - | - | 1 | _ | 0.05 | _ | _ | _ | see remark 2) on WPS | <340 | No | 44063 | Adam Duric | 1 | 1.1 / 1.2 | 1.1 / 1.2 | SEP
60LCN15BR301 | 1 | P235GH (1.0345) | P235GH (1.0345) | BW | 26.9 | 20 | 3.2 | 26.9 | 20 | 3.2 | V | HER-001 | 0 | IMR-VP-12-2012 | 141 | BOEHLER "DMO-IG" | 2,0 : 3,0 | - | - | 1 | _ | 0.05 | _ | _ | _ | see remark 2) on WPS | <350 | No | 44054 | Adam Duric | 1 | 1.1 / 1.2 | 1.1 / 1.2 | SEP
60LCN15BR301 | 2 | P235GH (1.0345) | 16Mo3 (1.5415) | BW | 21.3 | 15 | 3.2 | 21.3 | 15 | 3.2 | V | HER-015 | 0 | IMR-VP-17-2015 | 141 | BOEHLER "DMO-IG" | 2,0 : 2,4 | - | - | 1 | _ | 0.05 | _ | _ | _ | see remark 2) on WPS | <340 | No | 44063 | Adam Duric | 1 | 1.1 / 1.2 | 1.1 / 1.2 | SEP
60LCN50BR001 | 1 | P235GH (1.0345) | P235GH (1.0345) | BW | 60.3 | 50 | 3.6 | 60.3 | 50 | 3.6 | V | HER-001 | 0 | IMR-VP-12-2012 | 141 | BOEHLER "DMO-IG" | 2,0 : 3,0 | - | - | 1 | _ | 0.05 | _ | _ | _ | see remark 2) on WPS | <350 | No | 44054 | Adam Duric | 1 | 1.1 / 1.2 | 1.1 / 1.2 | SEP
60LCN50BR001 | 5 | P235GH (1.0345) | P235GH (1.0345) | BW | 48.3 | 40 | 4 | 48.3 | 40 | 4 | V | HER-001 | 0 | IMR-VP-12-2012 | 141 | BOEHLER "DMO-IG" | 2,0 : 3,0 | - | - | 1 | _ | 0.05 | _ | _ | _ | see remark 2) on WPS | <350 | No | 44054 | Adam Duric | 1 | 1.1 / 1.2 | 1.1 / 1.2 | SEP
60LCN50BR002 | 1 | P235GH (1.0345) | P235GH (1.0345) | BW | 48.3 | 40 | 4 | 48.3 | 40 | 4 | V | HER-001 | 0 | IMR-VP-12-2012 | 141 | BOEHLER "DMO-IG" | 2,0 : 3,0 | - | - | 1 | _ | 0.05 | _ | _ | _ | see remark 2) on WPS | <350 | No | 44054 | Adam Duric | 1 | 1.1 / 1.2 | 1.1 / 1.2 | SEP
60LCN50BR003 | 1 | P235GH (1.0345) | P235GH (1.0345) | BW | 48.3 | 40 | 4 | 48.3 | 40 | 4 | V | HER-001 | 0 | IMR-VP-12-2012 | 141 | BOEHLER "DMO-IG" | 2,0 : 3,0 | - | - | 1 | _ | 0.05 | _ | _ | _ | see remark 2) on WPS | <350 | No | 44054 | Adam Duric | 1 | 1.1 / 1.2 | 1.1 / 1.2 | SEP
60LCN50BR003 | 2 | P235GH (1.0345) | P235GH (1.0345) | BW | 48.3 | 40 | 4 | 48.3 | 40 | 4 | V | HER-001 | 0 | IMR-VP-12-2012 | 141 | BOEHLER "DMO-IG" | 2,0 : 3,0 | - | - | 1 | _ | 0.05 | _ | _ | _ | see remark 2) on WPS | <350 | No | 44054 | Adam Duric | 1 | 1.1 / 1.2 | 1.1 / 1.2 | SEP
60LCN55BR001 | 1 | P235GH (1.0345) | P235GH (1.0345) | BW | 33.7 | 25 | 4 | 33.7 | 25 | 4 | V | HER-001 | 0 | IMR-VP-12-2012 | 141 | BOEHLER "DMO-IG" | 2,0 : 3,0 | - | - | 1 | _ | 0.05 | _ | _ | _ | see remark 2) on WPS | <350 | No | 44054 | Adam Duric | 1 | 1.1 / 1.2 | 1.1 / 1.2 | SEP
60LCN55BR001 | 2 | P235GH (1.0345) | P235GH (1.0345) | BW | 33.7 | 25 | 4 | 33.7 | 25 | 4 | V | HER-001 | 0 | IMR-VP-12-2012 | 141 | BOEHLER "DMO-IG" | 2,0 : 3,0 | - | - | 1 | _ | 0.05 | _ | _ | _ | see remark 2) on WPS | <350 | No | 44054 | Adam Duric | 1 | 1.1 / 1.2 | 1.1 / 1.2 | SEP
60LCN55BR001 | 3 | P235GH (1.0345) | P235GH (1.0345) | BW | 33.7 | 25 | 4 | 33.7 | 25 | 4 | V | HER-001 | 0 | IMR-VP-12-2012 | 141 | BOEHLER "DMO-IG" | 2,0 : 3,0 | - | - | 1 | _ | 0.05 | _ | _ | _ | see remark 2) on WPS | <350 | No | 44054 | Adam Duric | 1 | 1.1 / 1.2 | 1.1 / 1.2 | SEP
60LCN55BR001 | 6 | P235GH (1.0345) | P235GH (1.0345) | BW | 33.7 | 25 | 4 | 33.7 | 25 | 4 | V | HER-001 | 0 | IMR-VP-12-2012 | 141 | BOEHLER "DMO-IG" | 2,0 : 3,0 | - | - | 1 | _ | 0.05 | _ | _ | _ | see remark 2) on WPS | <350 | No | 44054 | Adam Duric | 1 | 1.1 / 1.2 | 1.1 / 1.2 | SEP
60LCN55BR001-UHY00Y-00L | 1 | P235GH (1.0345) | P235GH (1.0345) | BW | 33.7 | 25 | 4 | 33.7 | 25 | 4 | V | HER-001 | 0 | IMR-VP-12-2012 | 141 | BOEHLER "DMO-IG" | 2,0 : 3,0 | - | - | 1 | _ | 0.05 | _ | _ | _ | see remark 2) on WPS | <350 | No | 44054 | Adam Duric | 1 | 1.1 / 1.2 | 1.1 / 1.2 | SEP
60LCN55BR001-UHY00Y-00L | 2 | P235GH (1.0345) | P235GH (1.0345) | BW | 33.7 | 25 | 4 | 33.7 | 25 | 4 | V | HER-001 | 0 | IMR-VP-12-2012 | 141 | BOEHLER "DMO-IG" | 2,0 : 3,0 | - | - | 1 | _ | 0.05 | _ | _ | _ | see remark 2) on WPS | <350 | No | 44054 | Adam Duric | 1 | 1.1 / 1.2 | 1.1 / 1.2 | SEP
60LCN55BR002 | 1 | P235GH (1.0345) | P235GH (1.0345) | BW | 33.7 | 25 | 4 | 33.7 | 25 | 4 | V | HER-001 | 0 | IMR-VP-12-2012 | 141 | BOEHLER "DMO-IG" | 2,0 : 3,0 | - | - | 1 | _ | 0.05 | _ | _ | _ | see remark 2) on WPS | <350 | No | 44054 | Adam Duric | 1 | 1.1 / 1.2 | 1.1 / 1.2 | SEP
60LCN55BR002 | 2 | P235GH (1.0345) | P235GH (1.0345) | BW | 33.7 | 25 | 4 | 33.7 | 25 | 4 | V | HER-001 | 0 | IMR-VP-12-2012 | 141 | BOEHLER "DMO-IG" | 2,0 : 3,0 | - | - | 1 | _ | 0.05 | _ | _ | _ | see remark 2) on WPS | <350 | No | 44054 | Adam Duric | 1 | 1.1 / 1.2 | 1.1 / 1.2 | SEP
60LCN55BR002 | 3 | P235GH (1.0345) | P235GH (1.0345) | BW | 33.7 | 25 | 4 | 33.7 | 25 | 4 | V | HER-001 | 0 | IMR-VP-12-2012 | 141 | BOEHLER "DMO-IG" | 2,0 : 3,0 | - | - | 1 | _ | 0.05 | _ | _ | _ | see remark 2) on WPS | <350 | No | 44054 | Adam Duric | 1 | 1.1 / 1.2 | 1.1 / 1.2 | SEP
60LCN55BR002 | 4 | P235GH (1.0345) | P235GH (1.0345) | BW | 33.7 | 25 | 4 | 33.7 | 25 | 4 | V | HER-001 | 0 | IMR-VP-12-2012 | 141 | BOEHLER "DMO-IG" | 2,0 : 3,0 | - | - | 1 | _ | 0.05 | _ | _ | _ | see remark 2) on WPS | <350 | No | 44054 | Adam Duric | 1 | 1.1 / 1.2 | 1.1 / 1.2 | SEP
60LCN55BR002 | 6 | P235GH (1.0345) | 16Mo3 (1.5415) | BW | 33.7 | 25 | 4 | 33.7 | 25 | 4 | V | HER-001 | 0 | IMR-VP-12-2012 | 141 | BOEHLER "DMO-IG" | 2,0 : 3,0 | - | - | 1 | _ | 0.05 | _ | _ | _ | see remark 2) on WPS | <350 | No | 44054 | Adam Duric | 1 | 1.1 / 1.2 | 1.1 / 1.2 | SEP
60LCN55BR002 | 7 | 16Mo3 (1.5415) | P235GH (1.0345) | BW | 33.7 | 25 | 4 | 33.7 | 25 | 4 | V | HER-001 | 0 | IMR-VP-12-2012 | 141 | BOEHLER "DMO-IG" | 2,0 : 3,0 | - | - | 1 | _ | 0.05 | _ | _ | _ | see remark 2) on WPS | <350 | No | 44054 | Adam Duric | 1 | 1.1 / 1.2 | 1.1 / 1.2 | SEP
60LCN55BR002 | 8 | P235GH (1.0345) | 16Mo3 (1.5415) | BW | 33.7 | 25 | 4 | 33.7 | 25 | 4 | V | HER-001 | 0 | IMR-VP-12-2012 | 141 | BOEHLER "DMO-IG" | 2,0 : 3,0 | - | - | 1 | _ | 0.05 | _ | _ | _ | see remark 2) on WPS | <350 | No | 44054 | Adam Duric | 1 | 1.1 / 1.2 | 1.1 / 1.2 | SEP
60LCN55BR003 | 1 | P235GH (1.0345) | P235GH (1.0345) | BW | 33.7 | 25 | 4 | 33.7 | 25 | 4 | V | HER-001 | 0 | IMR-VP-12-2012 | 141 | BOEHLER "DMO-IG" | 2,0 : 3,0 | - | - | 1 | _ | 0.05 | _ | _ | _ | see remark 2) on WPS | <350 | No | 44054 | Adam Duric | 1 | 1.1 / 1.2 | 1.1 / 1.2 | SEP
60LCN55BR003 | 2 | P235GH (1.0345) | P235GH (1.0345) | BW | 33.7 | 25 | 4 | 33.7 | 25 | 4 | V | HER-001 | 0 | IMR-VP-12-2012 | 141 | BOEHLER "DMO-IG" | 2,0 : 3,0 | - | - | 1 | _ | 0.05 | _ | _ | _ | see remark 2) on WPS | <350 | No | 44054 | Adam Duric | 1 | 1.1 / 1.2 | 1.1 / 1.2 | SEP
60LCN60BR001 | 1 | P235GH (1.0345) | P235GH (1.0345) | BW | 48.3 | 40 | 4 | 48.3 | 40 | 4 | V | HER-001 | 0 | IMR-VP-12-2012 | 141 | BOEHLER "DMO-IG" | 2,0 : 3,0 | - | - | 1 | _ | 0.05 | _ | _ | _ | see remark 2) on WPS | <350 | No | 44054 | Adam Duric | 1 | 1.1 / 1.2 | 1.1 / 1.2 | SEP
60LCN60BR001 | 2 | P235GH (1.0345) | P235GH (1.0345) | BW | 48.3 | 40 | 4 | 48.3 | 40 | 4 | V | HER-001 | 0 | IMR-VP-12-2012 | 141 | BOEHLER "DMO-IG" | 2,0 : 3,0 | - | - | 1 | _ | 0.05 | _ | _ | _ | see remark 2) on WPS | <350 | No | 44054 | Adam Duric | 1 | 1.1 / 1.2 | 1.1 / 1.2 | SEP
60LCN60BR001 | 3 | P235GH (1.0345) | P235GH (1.0345) | BW | 48.3 | 40 | 4 | 48.3 | 40 | 4 | V | HER-001 | 0 | IMR-VP-12-2012 | 141 | BOEHLER "DMO-IG" | 2,0 : 3,0 | - | - | 1 | _ | 0.05 | _ | _ | _ | see remark 2) on WPS | <350 | No | 44054 | Adam Duric | 1 | 1.1 / 1.2 | 1.1 / 1.2 | SEP
60LCN60BR002 | 1 | P235GH (1.0345) | P235GH (1.0345) | BW | 48.3 | 40 | 4 | 48.3 | 40 | 4 | V | HER-001 | 0 | IMR-VP-12-2012 | 141 | BOEHLER "DMO-IG" | 2,0 : 3,0 | - | - | 1 | _ | 0.05 | _ | _ | _ | see remark 2) on WPS | <350 | No | 44054 | Adam Duric | 1 | 1.1 / 1.2 | 1.1 / 1.2 | SEP
60LCN60BR002 | 2 | P235GH (1.0345) | P235GH (1.0345) | BW | 48.3 | 40 | 4 | 48.3 | 40 | 4 | V | HER-001 | 0 | IMR-VP-12-2012 | 141 | BOEHLER "DMO-IG" | 2,0 : 3,0 | - | - | 1 | _ | 0.05 | _ | _ | _ | see remark 2) on WPS | <350 | No | 44054 | Adam Duric | 1 | 1.1 / 1.2 | 1.1 / 1.2 | SEP
60LCN60BR002 | 3 | P235GH (1.0345) | P235GH (1.0345) | BW | 48.3 | 40 | 4 | 48.3 | 40 | 4 | V | HER-001 | 0 | IMR-VP-12-2012 | 141 | BOEHLER "DMO-IG" | 2,0 : 3,0 | - | - | 1 | _ | 0.05 | _ | _ | _ | see remark 2) on WPS | <350 | No | 44054 | Adam Duric | 1 | 1.1 / 1.2 | 1.1 / 1.2 | SEP
60LCN60BR002 | 4 | P235GH (1.0345) | P235GH (1.0345) | BW | 48.3 | 40 | 4 | 48.3 | 40 | 4 | V | HER-001 | 0 | IMR-VP-12-2012 | 141 | BOEHLER "DMO-IG" | 2,0 : 3,0 | - | - | 1 | _ | 0.05 | _ | _ | _ | see remark 2) on WPS | <350 | No | 44054 | Adam Duric | 1 | 1.1 / 1.2 | 1.1 / 1.2 | SEP
60LCN60BR002 | 5 | P235GH (1.0345) | P235GH (1.0345) | BW | 48.3 | 40 | 4 | 48.3 | 40 | 4 | V | HER-001 | 0 | IMR-VP-12-2012 | 141 | BOEHLER "DMO-IG" | 2,0 : 3,0 | - | - | 1 | _ | 0.05 | _ | _ | _ | see remark 2) on WPS | <350 | No | 44054 | Adam Duric | 1 | 1.1 / 1.2 | 1.1 / 1.2 | SEP
60LCN60BR002-UMCL1Y-00L | 1 | P235GH (1.0345) | P235GH (1.0345) | BW | 48.3 | 40 | 4 | 48.3 | 40 | 4 | V | HER-001 | 0 | IMR-VP-12-2012 | 141 | BOEHLER "DMO-IG" | 2,0 : 3,0 | - | - | 1 | _ | 0.05 | _ | _ | _ | see remark 2) on WPS | <350 | No | 44054 | Adam Duric | 1 | 1.1 / 1.2 | 1.1 / 1.2 | SEP
60LCN60BR002-UMCL1Y-00L | 2 | P235GH (1.0345) | P235GH (1.0345) | BW | 48.3 | 40 | 4 | 48.3 | 40 | 4 | V | HER-001 | 0 | IMR-VP-12-2012 | 141 | BOEHLER "DMO-IG" | 2,0 : 3,0 | - | - | 1 | _ | 0.05 | _ | _ | _ | see remark 2) on WPS | <350 | No | 44054 | Adam Duric | 1 | 1.1 / 1.2 | 1.1 / 1.2 | SEP
60LCN60BR002-UMCL1Y-01L | 1 | P235GH (1.0345) | P235GH (1.0345) | BW | 48.3 | 40 | 4 | 48.3 | 40 | 4 | V | HER-001 | 0 | IMR-VP-12-2012 | 141 | BOEHLER "DMO-IG" | 2,0 : 3,0 | - | - | 1 | _ | 0.05 | _ | _ | _ | see remark 2) on WPS | <350 | No | 44054 | Adam Duric | 1 | 1.1 / 1.2 | 1.1 / 1.2 | SEP
60LCN60BR002-UMCL1Y-01L | 2 | P235GH (1.0345) | P235GH (1.0345) | BW | 48.3 | 40 | 4 | 48.3 | 40 | 4 | V | HER-001 | 0 | IMR-VP-12-2012 | 141 | BOEHLER "DMO-IG" | 2,0 : 3,0 | - | - | 1 | _ | 0.05 | _ | _ | _ | see remark 2) on WPS | <350 | No | 44054 | Adam Duric | 1 | 1.1 / 1.2 | 1.1 / 1.2 | SEP
60LCN60BR002-UMCL1Y-02L | 1 | P235GH (1.0345) | P235GH (1.0345) | BW | 48.3 | 40 | 4 | 48.3 | 40 | 4 | V | HER-001 | 0 | IMR-VP-12-2012 | 141 | BOEHLER "DMO-IG" | 2,0 : 3,0 | - | - | 1 | _ | 0.05 | _ | _ | _ | see remark 2) on WPS | <350 | No | 44054 | Adam Duric | 1 | 1.1 / 1.2 | 1.1 / 1.2 | SEP
60LCN60BR002-UMCL1Y-02L | 2 | P235GH (1.0345) | P235GH (1.0345) | BW | 48.3 | 40 | 4 | 48.3 | 40 | 4 | V | HER-001 | 0 | IMR-VP-12-2012 | 141 | BOEHLER "DMO-IG" | 2,0 : 3,0 | - | - | 1 | _ | 0.05 | _ | _ | _ | see remark 2) on WPS | <350 | No | 44054 | Adam Duric | 1 | 1.1 / 1.2 | 1.1 / 1.2 | SEP
60LCN60BR002-UMCL1Y-03L | 1 | P235GH (1.0345) | P235GH (1.0345) | BW | 48.3 | 40 | 4 | 48.3 | 40 | 4 | V | HER-001 | 0 | IMR-VP-12-2012 | 141 | BOEHLER "DMO-IG" | 2,0 : 3,0 | - | - | 1 | _ | 0.05 | _ | _ | _ | see remark 2) on WPS | <350 | No | 44054 | Adam Duric | 1 | 1.1 / 1.2 | 1.1 / 1.2 | SEP
60LCN60BR003 | 1 | P235GH (1.0345) | P235GH (1.0345) | BW | 48.3 | 40 | 4 | 48.3 | 40 | 4 | V | HER-001 | 0 | IMR-VP-12-2012 | 141 | BOEHLER "DMO-IG" | 2,0 : 3,0 | - | - | 1 | _ | 0.05 | _ | _ | _ | see remark 2) on WPS | <350 | No | 44054 | Adam Duric | 1 | 1.1 / 1.2 | 1.1 / 1.2 | SEP
60LCN60BR003 | 4 | P235GH (1.0345) | P235GH (1.0345) | BW | 48.3 | 40 | 4 | 48.3 | 40 | 4 | V | HER-001 | 0 | IMR-VP-12-2012 | 141 | BOEHLER "DMO-IG" | 2,0 : 3,0 | - | - | 1 | _ | 0.05 | _ | _ | _ | see remark 2) on WPS | <350 | No | 44054 | Adam Duric | 1 | 1.1 / 1.2 | 1.1 / 1.2 | SEP
60LCN60BR003 | 5 | P235GH (1.0345) | P235GH (1.0345) | BW | 48.3 | 40 | 4 | 48.3 | 40 | 4 | V | HER-001 | 0 | IMR-VP-12-2012 | 141 | BOEHLER "DMO-IG" | 2,0 : 3,0 | - | - | 1 | _ | 0.05 | _ | _ | _ | see remark 2) on WPS | <350 | No | 44054 | Adam Duric | 1 | 1.1 / 1.2 | 1.1 / 1.2 | SEP
60LCN60BR003 | 6 | P235GH (1.0345) | P235GH (1.0345) | BW | 48.3 | 40 | 4 | 48.3 | 40 | 4 | V | HER-001 | 0 | IMR-VP-12-2012 | 141 | BOEHLER "DMO-IG" | 2,0 : 3,0 | - | - | 1 | _ | 0.05 | _ | _ | _ | see remark 2) on WPS | <350 | No | 44054 | Adam Duric | 1 | 1.1 / 1.2 | 1.1 / 1.2 | SEP
60LCN60BR951 | 1 | P235GH (1.0345) | P235GH (1.0345) | BW | 48.3 | 40 | 4 | 48.3 | 40 | 4 | V | HER-001 | 0 | IMR-VP-12-2012 | 141 | BOEHLER "DMO-IG" | 2,0 : 3,0 | - | - | 1 | _ | 0.05 | _ | _ | _ | see remark 2) on WPS | <350 | No | 44054 | Adam Duric | 1 | 1.1 / 1.2 | 1.1 / 1.2 | SEP
60LCN60BR951 | 3 | P235GH (1.0345) | P250GH (1.0460) | BW | 48.3 | 40 | 4 | 48.3 | 40 | 4 | V | HER-001 | 0 | IMR-VP-12-2012 | 141 | BOEHLER "DMO-IG" | 2,0 : 3,0 | - | - | 1 | _ | 0.05 | _ | _ | _ | see remark 2) on WPS | <350 | No | 44075 | Adam Duric | 1 | 1.1 / 1.2 | 1.1 / 1.2 | SEP
60LCN60BR951 | 4 | P250GH (1.0460) | P235GH (1.0345) | BW | 48.3 | 40 | 4 | 48.3 | 40 | 4 | V | HER-001 | 0 | IMR-VP-12-2012 | 141 | BOEHLER "DMO-IG" | 2,0 : 3,0 | - | - | 1 | _ | 0.05 | _ | _ | _ | see remark 2) on WPS | <350 | No | 44075 | Adam Duric | 1 | 1.1 / 1.2 | 1.1 / 1.2 | SEP
60LCW10BR001 | 1 | P235GH (1.0345) | P235GH (1.0345) | BW | 33.7 | 25 | 4 | 33.7 | 25 | 4 | V | HER-001 | 0 | IMR-VP-12-2012 | 141 | BOEHLER "DMO-IG" | 2,0 : 3,0 | - | - | 1 | _ | 0.05 | _ | _ | _ | see remark 2) on WPS | <350 | No | 44054 | Adam Duric | 1 | 1.1 / 1.2 | 1.1 / 1.2 | SEP
60LCW10BR001 | 2 | P235GH (1.0345) | P235GH (1.0345) | BW | 33.7 | 25 | 4 | 33.7 | 25 | 4 | V | HER-001 | 0 | IMR-VP-12-2012 | 141 | BOEHLER "DMO-IG" | 2,0 : 3,0 | - | - | 1 | _ | 0.05 | _ | _ | _ | see remark 2) on WPS | <350 | No | 44054 | Adam Duric | 1 | 1.1 / 1.2 | 1.1 / 1.2 | SEP
60LCW10BR001 | 3 | P235GH (1.0345) | 16Mo3 (1.5415) | BW | 33.7 | 25 | 4 | 33.7 | 25 | 4 | V | HER-001 | 0 | IMR-VP-12-2012 | 141 | BOEHLER "DMO-IG" | 2,0 : 3,0 | - | - | 1 | _ | 0.05 | _ | _ | _ | see remark 2) on WPS | <350 | No | 44075 | Adam Duric | 1 | 1.1 / 1.2 | 1.1 / 1.2 | SEP
60LCW10BR001 | 4 | 16Mo3 (1.5415) | P235GH (1.0345) | BW | 33.7 | 25 | 4 | 33.7 | 25 | 4 | V | HER-001 | 0 | IMR-VP-12-2012 | 141 | BOEHLER "DMO-IG" | 2,0 : 3,0 | - | - | 1 | _ | 0.05 | _ | _ | _ | see remark 2) on WPS | <350 | No | 44075 | Adam Duric | 1 | 1.1 / 1.2 | 1.1 / 1.2 | SEP
60LCW10BR301 | 1 | P235GH (1.0345) | 16Mo3 (1.5415) | BW | 21.3 | 15 | 3.2 | 21.3 | 15 | 3.2 | V | HER-015 | 0 | IMR-VP-17-2015 | 141 | BOEHLER "DMO-IG" | 2,0 : 2,4 | - | - | 1 | _ | 0.05 | _ | _ | _ | see remark 2) on WPS | <340 | No | 44063 | Adam Duric | 1 | 1.1 / 1.2 | 1.1 / 1.2 | SEP
60LCW10BR301 | 2 | 16Mo3 (1.5415) | P235GH (1.0345) | BW | 21.3 | 15 | 3.2 | 21.3 | 15 | 3.2 | V | HER-015 | 0 | IMR-VP-17-2015 | 141 | BOEHLER "DMO-IG" | 2,0 : 2,4 | - | - | 1 | _ | 0.05 | _ | _ | _ | see remark 2) on WPS | <340 | No | 44063 | Adam Duric | 1 | 1.1 / 1.2 | 1.1 / 1.2 | SEP
60LCW10BR301 | 3 | P235GH (1.0345) | 16Mo3 (1.5415) | BW | 21.3 | 15 | 3.2 | 21.3 | 15 | 3.2 | V | HER-015 | 0 | IMR-VP-17-2015 | 141 | BOEHLER "DMO-IG" | 2,0 : 2,4 | - | - | 1 | _ | 0.05 | _ | _ | _ | see remark 2) on WPS | <340 | No | 44063 | Adam Duric | 1 | 1.1 / 1.2 | 1.1 / 1.2 | SEP
60LCW10BR301 | 4 | P235GH (1.0345) | P235GH (1.0345) | BW | 21.3 | 15 | 3.2 | 21.3 | 15 | 3.2 | V | HER-015 | 0 | IMR-VP-17-2015 | 141 | BOEHLER "DMO-IG" | 2,0 : 2,4 | - | - | 1 | _ | 0.05 | _ | _ | _ | see remark 2) on WPS | <340 | No | 44063 | Adam Duric | 1 | 1.1 / 1.2 | 1.1 / 1.2 | SEP
60LCW10BR302 | 1 | P235GH (1.0345) | 16Mo3 (1.5415) | BW | 21.3 | 15 | 3.2 | 21.3 | 15 | 3.2 | V | HER-015 | 0 | IMR-VP-17-2015 | 141 | BOEHLER "DMO-IG" | 2,0 : 2,4 | - | - | 1 | _ | 0.05 | _ | _ | _ | see remark 2) on WPS | <340 | No | 44063 | Adam Duric | 1 | 1.1 / 1.2 | 1.1 / 1.2 | SEP
60LCW10BR302 | 2 | 16Mo3 (1.5415) | P235GH (1.0345) | BW | 21.3 | 15 | 3.2 | 21.3 | 15 | 3.2 | V | HER-015 | 0 | IMR-VP-17-2015 | 141 | BOEHLER "DMO-IG" | 2,0 : 2,4 | - | - | 1 | _ | 0.05 | _ | _ | _ | see remark 2) on WPS | <340 | No | 44063 | Adam Duric | 1 | 1.1 / 1.2 | 1.1 / 1.2 | SEP
60LCW10BR302 | 3 | P235GH (1.0345) | 16Mo3 (1.5415) | BW | 21.3 | 15 | 3.2 | 21.3 | 15 | 3.2 | V | HER-015 | 0 | IMR-VP-17-2015 | 141 | BOEHLER "DMO-IG" | 2,0 : 2,4 | - | - | 1 | _ | 0.05 | _ | _ | _ | see remark 2) on WPS | <340 | No | 44063 | Adam Duric | 1 | 1.1 / 1.2 | 1.1 / 1.2 | SEP
60LCW10BR302 | 4 | P235GH (1.0345) | P235GH (1.0345) | BW | 21.3 | 15 | 3.2 | 21.3 | 15 | 3.2 | V | HER-015 | 0 | IMR-VP-17-2015 | 141 | BOEHLER "DMO-IG" | 2,0 : 2,4 | - | - | 1 | _ | 0.05 | _ | _ | _ | see remark 2) on WPS | <340 | No | 44063 | Adam Duric | 1 | 1.1 / 1.2 | 1.1 / 1.2 | SEP
60LCW11BR001 | 1 | P235GH (1.0345) | P235GH (1.0345) | BW | 21.3 | 15 | 3.2 | 21.3 | 15 | 3.2 | V | HER-015 | 0 | IMR-VP-17-2015 | 141 | BOEHLER "DMO-IG" | 2,0 : 2,4 | - | - | 1 | _ | 0.05 | _ | _ | _ | see remark 2) on WPS | <340 | No | 44063 | Adam Duric | 1 | 1.1 / 1.2 | 1.1 / 1.2 | SEP
60LCW11BR001 | 2 | P235GH (1.0345) | P235GH (1.0345) | BW | 21.3 | 15 | 3.2 | 21.3 | 15 | 3.2 | V | HER-015 | 0 | IMR-VP-17-2015 | 141 | BOEHLER "DMO-IG" | 2,0 : 2,4 | - | - | 1 | _ | 0.05 | _ | _ | _ | see remark 2) on WPS | <340 | No | 44063 | Adam Duric | 1 | 1.1 / 1.2 | 1.1 / 1.2 | SEP
60LCW11BR001 | 3 | P235GH (1.0345) | P235GH (1.0345) | BW | 21.3 | 15 | 3.2 | 21.3 | 15 | 3.2 | V | HER-015 | 0 | IMR-VP-17-2015 | 141 | BOEHLER "DMO-IG" | 2,0 : 2,4 | - | - | 1 | _ | 0.05 | _ | _ | _ | see remark 2) on WPS | <340 | No | 44063 | Adam Duric | 1 | 1.1 / 1.2 | 1.1 / 1.2 | SEP
60LCW11BR001 | 4 | P235GH (1.0345) | P235GH (1.0345) | BW | 21.3 | 15 | 3.2 | 21.3 | 15 | 3.2 | V | HER-015 | 0 | IMR-VP-17-2015 | 141 | BOEHLER "DMO-IG" | 2,0 : 2,4 | - | - | 1 | _ | 0.05 | _ | _ | _ | see remark 2) on WPS | <340 | No | 44063 | Adam Duric | 1 | 1.1 / 1.2 | 1.1 / 1.2 | SEP
60LCW11BR011 | 1 | P235GH (1.0345) | P235GH (1.0345) | BW | 21.3 | 15 | 3.2 | 21.3 | 15 | 3.2 | V | HER-015 | 0 | IMR-VP-17-2015 | 141 | BOEHLER "DMO-IG" | 2,0 : 2,4 | - | - | 1 | _ | 0.05 | _ | _ | _ | see remark 2) on WPS | <340 | No | 44063 | Adam Duric | 1 | 1.1 / 1.2 | 1.1 / 1.2 | SEP
60LCW11BR011 | 2 | P235GH (1.0345) | X2CrNiMo17-12-2 (1.4404) | BW | 21.3 | 15 | 3.2 | 21.3 | 15 | 3.2 | V | HER-019 | 0 | IMR-VP-03-2011 | 141 | BOEHLER "NIBAS 70/20-IG" | 2,0 : 2,4 | - | - | 1 | _ | 0.05 | _ | _ | _ | min. 5 | <300 | No | 44064 | Adam Duric | 1 | 1.1 / 1.2 | 8.1 | SEP
60LCW11BR012 | 1 | X2CrNiMo17-12-2 (1.4404) | P235GH (1.0345) | BW | 21.3 | 15 | 3.2 | 21.3 | 15 | 3.2 | V | HER-019 | 0 | IMR-VP-03-2011 | 141 | BOEHLER "NIBAS 70/20-IG" | 2,0 : 2,4 | - | - | 1 | _ | 0.05 | _ | _ | _ | min. 5 | <300 | No | 44064 | Adam Duric | 1 | 8.1 | 1.1 / 1.2 | SEP
60LCW11BR012 | 2 | P235GH (1.0345) | P235GH (1.0345) | BW | 21.3 | 15 | 3.2 | 21.3 | 15 | 3.2 | V | HER-015 | 0 | IMR-VP-17-2015 | 141 | BOEHLER "DMO-IG" | 2,0 : 2,4 | - | - | 1 | _ | 0.05 | _ | _ | _ | see remark 2) on WPS | <340 | No | 44063 | Adam Duric | 1 | 1.1 / 1.2 | 1.1 / 1.2 | SEP
60LCW11BR021 | 1 | P235GH (1.0345) | P235GH (1.0345) | BW | 21.3 | 15 | 3.2 | 21.3 | 15 | 3.2 | V | HER-015 | 0 | IMR-VP-17-2015 | 141 | BOEHLER "DMO-IG" | 2,0 : 2,4 | - | - | 1 | _ | 0.05 | _ | _ | _ | see remark 2) on WPS | <340 | No | 44063 | Adam Duric | 1 | 1.1 / 1.2 | 1.1 / 1.2 | SEP
60LCW11BR021 | 2 | P235GH (1.0345) | X2CrNiMo17-12-2 (1.4404) | BW | 21.3 | 15 | 3.2 | 21.3 | 15 | 3.2 | V | HER-019 | 0 | IMR-VP-03-2011 | 141 | BOEHLER "NIBAS 70/20-IG" | 2,0 : 2,4 | - | - | 1 | _ | 0.05 | _ | _ | _ | min. 5 | <300 | No | 44064 | Adam Duric | 1 | 1.1 / 1.2 | 8.1 | SEP
60LCW11BR022 | 1 | X2CrNiMo17-12-2 (1.4404) | P235GH (1.0345) | BW | 21.3 | 15 | 3.2 | 21.3 | 15 | 3.2 | V | HER-019 | 0 | IMR-VP-03-2011 | 141 | BOEHLER "NIBAS 70/20-IG" | 2,0 : 2,4 | - | - | 1 | _ | 0.05 | _ | _ | _ | min. 5 | <300 | No | 44064 | Adam Duric | 1 | 8.1 | 1.1 / 1.2 | SEP
60LCW11BR022 | 2 | P235GH (1.0345) | P235GH (1.0345) | BW | 21.3 | 15 | 3.2 | 21.3 | 15 | 3.2 | V | HER-015 | 0 | IMR-VP-17-2015 | 141 | BOEHLER "DMO-IG" | 2,0 : 2,4 | - | - | 1 | _ | 0.05 | _ | _ | _ | see remark 2) on WPS | <340 | No | 44063 | Adam Duric | 1 | 1.1 / 1.2 | 1.1 / 1.2 | SEP
60LCW11BR031 | 1 | P235GH (1.0345) | P235GH (1.0345) | BW | 21.3 | 15 | 3.2 | 21.3 | 15 | 3.2 | V | HER-015 | 0 | IMR-VP-17-2015 | 141 | BOEHLER "DMO-IG" | 2,0 : 2,4 | - | - | 1 | _ | 0.05 | _ | _ | _ | see remark 2) on WPS | <340 | No | 44063 | Adam Duric | 1 | 1.1 / 1.2 | 1.1 / 1.2 | SEP
60LCW11BR031 | 2 | P235GH (1.0345) | X2CrNiMo17-12-2 (1.4404) | BW | 21.3 | 15 | 3.2 | 21.3 | 15 | 3.2 | V | HER-019 | 0 | IMR-VP-03-2011 | 141 | BOEHLER "NIBAS 70/20-IG" | 2,0 : 2,4 | - | - | 1 | _ | 0.05 | _ | _ | _ | min. 5 | <300 | No | 44064 | Adam Duric | 1 | 1.1 / 1.2 | 8.1 | SEP
60LCW11BR032 | 1 | X2CrNiMo17-12-2 (1.4404) | P235GH (1.0345) | BW | 21.3 | 15 | 3.2 | 21.3 | 15 | 3.2 | V | HER-019 | 0 | IMR-VP-03-2011 | 141 | BOEHLER "NIBAS 70/20-IG" | 2,0 : 2,4 | - | - | 1 | _ | 0.05 | _ | _ | _ | min. 5 | <300 | No | 44064 | Adam Duric | 1 | 8.1 | 1.1 / 1.2 | SEP
60LCW11BR032 | 2 | P235GH (1.0345) | P235GH (1.0345) | BW | 21.3 | 15 | 3.2 | 21.3 | 15 | 3.2 | V | HER-015 | 0 | IMR-VP-17-2015 | 141 | BOEHLER "DMO-IG" | 2,0 : 2,4 | - | - | 1 | _ | 0.05 | _ | _ | _ | see remark 2) on WPS | <340 | No | 44063 | Adam Duric | 1 | 1.1 / 1.2 | 1.1 / 1.2 | SEP
60LCW20BR001 | 2 | P235GH (1.0345) | P235GH (1.0345) | BW | 33.7 | 25 | 4 | 33.7 | 25 | 4 | V | HER-001 | 0 | IMR-VP-12-2012 | 141 | BOEHLER "DMO-IG" | 2,0 : 3,0 | - | - | 1 | _ | 0.05 | _ | _ | _ | see remark 2) on WPS | <350 | No | 44054 | Adam Duric | 1 | 1.1 / 1.2 | 1.1 / 1.2 | SEP
60LCW20BR006 | 1 | P235GH (1.0345) | P235GH (1.0345) | BW | 33.7 | 25 | 4 | 33.7 | 25 | 4 | V | HER-001 | 0 | IMR-VP-12-2012 | 141 | BOEHLER "DMO-IG" | 2,0 : 3,0 | - | - | 1 | _ | 0.05 | _ | _ | _ | see remark 2) on WPS | <350 | No | 44054 | Adam Duric | 1 | 1.1 / 1.2 | 1.1 / 1.2 | SEP
60LCW20BR006 | 10 | P235GH (1.0345) | P235GH (1.0345) | BW | 33.7 | 25 | 4 | 33.7 | 25 | 4 | V | HER-001 | 0 | IMR-VP-12-2012 | 141 | BOEHLER "DMO-IG" | 2,0 : 3,0 | - | - | 1 | _ | 0.05 | _ | _ | _ | see remark 2) on WPS | <350 | No | 44054 | Adam Duric | 1 | 1.1 / 1.2 | 1.1 / 1.2 | SEP
60LCW20BR006 | 14 | P235GH (1.0345) | P235GH (1.0345) | BW | 33.7 | 25 | 4 | 33.7 | 25 | 4 | V | HER-001 | 0 | IMR-VP-12-2012 | 141 | BOEHLER "DMO-IG" | 2,0 : 3,0 | - | - | 1 | _ | 0.05 | _ | _ | _ | see remark 2) on WPS | <350 | No | 44054 | Adam Duric | 1 | 1.1 / 1.2 | 1.1 / 1.2 | SEP
60LCW20BR006 | 16 | P235GH (1.0345) | P235GH (1.0345) | BW | 33.7 | 25 | 4 | 33.7 | 25 | 4 | V | HER-001 | 0 | IMR-VP-12-2012 | 141 | BOEHLER "DMO-IG" | 2,0 : 3,0 | - | - | 1 | _ | 0.05 | _ | _ | _ | see remark 2) on WPS | <350 | No | 44054 | Adam Duric | 1 | 1.1 / 1.2 | 1.1 / 1.2 | SEP
60LCW20BR006 | 17 | P235GH (1.0345) | P235GH (1.0345) | BW | 33.7 | 25 | 4 | 33.7 | 25 | 4 | V | HER-001 | 0 | IMR-VP-12-2012 | 141 | BOEHLER "DMO-IG" | 2,0 : 3,0 | - | - | 1 | _ | 0.05 | _ | _ | _ | see remark 2) on WPS | <350 | No | 44054 | Adam Duric | 1 | 1.1 / 1.2 | 1.1 / 1.2 | SEP
60LCW20BR006 | 20 | P235GH (1.0345) | P235GH (1.0345) | BW | 33.7 | 25 | 4 | 33.7 | 25 | 4 | V | HER-001 | 0 | IMR-VP-12-2012 | 141 | BOEHLER "DMO-IG" | 2,0 : 3,0 | - | - | 1 | _ | 0.05 | _ | _ | _ | see remark 2) on WPS | <350 | No | 44054 | Adam Duric | 1 | 1.1 / 1.2 | 1.1 / 1.2 | SEP
60LCW20BR007 | 1 | P235GH (1.0345) | P235GH (1.0345) | BW | 33.7 | 25 | 4 | 33.7 | 25 | 4 | V | HER-001 | 0 | IMR-VP-12-2012 | 141 | BOEHLER "DMO-IG" | 2,0 : 3,0 | - | - | 1 | _ | 0.05 | _ | _ | _ | see remark 2) on WPS | <350 | No | 44054 | Adam Duric | 1 | 1.1 / 1.2 | 1.1 / 1.2 | SEP
60LCW20BR007 | 11 | P235GH (1.0345) | P235GH (1.0345) | BW | 33.7 | 25 | 4 | 33.7 | 25 | 4 | V | HER-001 | 0 | IMR-VP-12-2012 | 141 | BOEHLER "DMO-IG" | 2,0 : 3,0 | - | - | 1 | _ | 0.05 | _ | _ | _ | see remark 2) on WPS | <350 | No | 44054 | Adam Duric | 1 | 1.1 / 1.2 | 1.1 / 1.2 | SEP
60LCW20BR007 | 8 | P235GH (1.0345) | P235GH (1.0345) | BW | 33.7 | 25 | 4 | 33.7 | 25 | 4 | V | HER-001 | 0 | IMR-VP-12-2012 | 141 | BOEHLER "DMO-IG" | 2,0 : 3,0 | - | - | 1 | _ | 0.05 | _ | _ | _ | see remark 2) on WPS | <350 | No | 44054 | Adam Duric | 1 | 1.1 / 1.2 | 1.1 / 1.2 | SEP
60LCW20BR008-UMCL1Y-00L | 1 | P235GH (1.0345) | P235GH (1.0345) | BW | 33.7 | 25 | 4 | 33.7 | 25 | 4 | V | HER-001 | 0 | IMR-VP-12-2012 | 141 | BOEHLER "DMO-IG" | 2,0 : 3,0 | - | - | 1 | _ | 0.05 | _ | _ | _ | see remark 2) on WPS | <350 | No | 44054 | Adam Duric | 1 | 1.1 / 1.2 | 1.1 / 1.2 | SEP
60LCW20BR008-UMCL1Y-00L | 2 | P235GH (1.0345) | P235GH (1.0345) | BW | 33.7 | 25 | 4 | 33.7 | 25 | 4 | V | HER-001 | 0 | IMR-VP-12-2012 | 141 | BOEHLER "DMO-IG" | 2,0 : 3,0 | - | - | 1 | _ | 0.05 | _ | _ | _ | see remark 2) on WPS | <350 | No | 44054 | Adam Duric | 1 | 1.1 / 1.2 | 1.1 / 1.2 | SEP
60LCW20BR008-UMCL1Y-00L | 3 | P235GH (1.0345) | P235GH (1.0345) | BW | 33.7 | 25 | 4 | 33.7 | 25 | 4 | V | HER-001 | 0 | IMR-VP-12-2012 | 141 | BOEHLER "DMO-IG" | 2,0 : 3,0 | - | - | 1 | _ | 0.05 | _ | _ | _ | see remark 2) on WPS | <350 | No | 44054 | Adam Duric | 1 | 1.1 / 1.2 | 1.1 / 1.2 | SEP
60LCW20BR008-UMCL1Y-00L | 4 | P235GH (1.0345) | P235GH (1.0345) | BW | 33.7 | 25 | 4 | 33.7 | 25 | 4 | V | HER-001 | 0 | IMR-VP-12-2012 | 141 | BOEHLER "DMO-IG" | 2,0 : 3,0 | - | - | 1 | _ | 0.05 | _ | _ | _ | see remark 2) on WPS | <350 | No | 44054 | Adam Duric | 1 | 1.1 / 1.2 | 1.1 / 1.2 | SEP
60LCW20BR008-UMCL1Y-00L | 5 | P235GH (1.0345) | P235GH (1.0345) | BW | 33.7 | 25 | 4 | 33.7 | 25 | 4 | V | HER-001 | 0 | IMR-VP-12-2012 | 141 | BOEHLER "DMO-IG" | 2,0 : 3,0 | - | - | 1 | _ | 0.05 | _ | _ | _ | see remark 2) on WPS | <350 | No | 44054 | Adam Duric | 1 | 1.1 / 1.2 | 1.1 / 1.2 | SEP
60LCW20BR008-UMCL1Y-01L | 1 | P235GH (1.0345) | P235GH (1.0345) | BW | 33.7 | 25 | 4 | 33.7 | 25 | 4 | V | HER-001 | 0 | IMR-VP-12-2012 | 141 | BOEHLER "DMO-IG" | 2,0 : 3,0 | - | - | 1 | _ | 0.05 | _ | _ | _ | see remark 2) on WPS | <350 | No | 44054 | Adam Duric | 1 | 1.1 / 1.2 | 1.1 / 1.2 | SEP
60LCW20BR008-UMCL1Y-01L | 2 | P235GH (1.0345) | P235GH (1.0345) | BW | 33.7 | 25 | 4 | 33.7 | 25 | 4 | V | HER-001 | 0 | IMR-VP-12-2012 | 141 | BOEHLER "DMO-IG" | 2,0 : 3,0 | - | - | 1 | _ | 0.05 | _ | _ | _ | see remark 2) on WPS | <350 | No | 44054 | Adam Duric | 1 | 1.1 / 1.2 | 1.1 / 1.2 | SEP
60LCW20BR008-UMCL1Y-02L | 1 | P235GH (1.0345) | P235GH (1.0345) | BW | 33.7 | 25 | 4 | 33.7 | 25 | 4 | V | HER-001 | 0 | IMR-VP-12-2012 | 141 | BOEHLER "DMO-IG" | 2,0 : 3,0 | - | - | 1 | _ | 0.05 | _ | _ | _ | see remark 2) on WPS | <350 | No | 44054 | Adam Duric | 1 | 1.1 / 1.2 | 1.1 / 1.2 | SEP
60LCW20BR008-UMCL1Y-02L | 2 | P235GH (1.0345) | P235GH (1.0345) | BW | 33.7 | 25 | 4 | 33.7 | 25 | 4 | V | HER-001 | 0 | IMR-VP-12-2012 | 141 | BOEHLER "DMO-IG" | 2,0 : 3,0 | - | - | 1 | _ | 0.05 | _ | _ | _ | see remark 2) on WPS | <350 | No | 44054 | Adam Duric | 1 | 1.1 / 1.2 | 1.1 / 1.2 | SEP
60LCW20BR192 | 2 | P235GH (1.0345) | P235GH (1.0345) | BW | 33.7 | 25 | 4 | 33.7 | 25 | 4 | V | HER-001 | 0 | IMR-VP-12-2012 | 141 | BOEHLER "DMO-IG" | 2,0 : 3,0 | - | - | 1 | _ | 0.05 | _ | _ | _ | see remark 2) on WPS | <350 | No | 44054 | Adam Duric | 1 | 1.1 / 1.2 | 1.1 / 1.2 | SEP
60LCW20BR192 | 3 | P235GH (1.0345) | P235GH (1.0345) | BW | 33.7 | 25 | 4 | 33.7 | 25 | 4 | V | HER-001 | 0 | IMR-VP-12-2012 | 141 | BOEHLER "DMO-IG" | 2,0 : 3,0 | - | - | 1 | _ | 0.05 | _ | _ | _ | see remark 2) on WPS | <350 | No | 44054 | Adam Duric | 1 | 1.1 / 1.2 | 1.1 / 1.2 | SEP
60LCW20BR192 | 4 | P235GH (1.0345) | P235GH (1.0345) | BW | 33.7 | 25 | 4 | 33.7 | 25 | 4 | V | HER-001 | 0 | IMR-VP-12-2012 | 141 | BOEHLER "DMO-IG" | 2,0 : 3,0 | - | - | 1 | _ | 0.05 | _ | _ | _ | see remark 2) on WPS | <350 | No | 44054 | Adam Duric | 1 | 1.1 / 1.2 | 1.1 / 1.2 | SEP
60LCW20BR301 | 1 | P235GH (1.0345) | 16Mo3 (1.5415) | BW | 33.7 | 25 | 4 | 33.7 | 25 | 4 | V | HER-001 | 0 | IMR-VP-12-2012 | 141 | BOEHLER "DMO-IG" | 2,0 : 3,0 | - | - | 1 | _ | 0.05 | _ | _ | _ | see remark 2) on WPS | <350 | No | 44054 | Adam Duric | 1 | 1.1 / 1.2 | 1.1 / 1.2 | SEP
60LCW20BR301 | 2 | P235GH (1.0345) | P235GH (1.0345) | BW | 33.7 | 25 | 4 | 33.7 | 25 | 4 | V | HER-001 | 0 | IMR-VP-12-2012 | 141 | BOEHLER "DMO-IG" | 2,0 : 3,0 | - | - | 1 | _ | 0.05 | _ | _ | _ | see remark 2) on WPS | <350 | No | 44054 | Adam Duric | 1 | 1.1 / 1.2 | 1.1 / 1.2 | SEP
60LCW20BR702 | 1 | P235GH (1.0345) | P235GH (1.0345) | BW | 21.3 | 15 | 3.2 | 21.3 | 15 | 3.2 | V | HER-015 | 0 | IMR-VP-17-2015 | 141 | BOEHLER "DMO-IG" | 2,0 : 2,4 | - | - | 1 | _ | 0.05 | _ | _ | _ | see remark 2) on WPS | <340 | No | 44063 | Adam Duric | 1 | 1.1 / 1.2 | 1.1 / 1.2 | SEP
60LCW24BR001 | 1 | P235GH (1.0345) | P235GH (1.0345) | BW | 21.3 | 15 | 3.2 | 21.3 | 15 | 3.2 | V | HER-015 | 0 | IMR-VP-17-2015 | 141 | BOEHLER "DMO-IG" | 2,0 : 2,4 | - | - | 1 | _ | 0.05 | _ | _ | _ | see remark 2) on WPS | <340 | No | 44063 | Adam Duric | 1 | 1.1 / 1.2 | 1.1 / 1.2 | SEP
60LCW24BR001 | 2 | P235GH (1.0345) | P250GH (1.0460) | BW | 21.3 | 15 | 3.2 | 21.3 | 15 | 3.2 | V | HER-015 | 0 | IMR-VP-17-2015 | 141 | BOEHLER "DMO-IG" | 2,0 : 2,4 | - | - | 1 | _ | 0.05 | _ | _ | _ | see remark 2) on WPS | <340 | No | 44063 | Adam Duric | 1 | 1.1 / 1.2 | 1.1 / 1.2 | SEP
60LCW24BR001 | 3 | P250GH (1.0460) | P235GH (1.0345) | BW | 21.3 | 15 | 3.2 | 21.3 | 15 | 3.2 | V | HER-015 | 0 | IMR-VP-17-2015 | 141 | BOEHLER "DMO-IG" | 2,0 : 2,4 | - | - | 1 | _ | 0.05 | _ | _ | _ | see remark 2) on WPS | <340 | No | 44063 | Adam Duric | 1 | 1.1 / 1.2 | 1.1 / 1.2 | SEP
60LCW24BR001 | 4 | P235GH (1.0345) | P245GH (1.0352) | BW | 21.3 | 15 | 3.2 | 21.3 | 15 | 3.2 | V | HER-015 | 0 | IMR-VP-17-2015 | 141 | BOEHLER "DMO-IG" | 2,0 : 2,4 | - | - | 1 | _ | 0.05 | _ | _ | _ | see remark 2) on WPS | <340 | No | 44063 | Adam Duric | 1 | 1.1 / 1.2 | 1.1 / 1.2 | SEP
60LCW25BR001 | 1 | P235GH (1.0345) | P235GH (1.0345) | BW | 21.3 | 15 | 3.2 | 21.3 | 15 | 3.2 | V | HER-015 | 0 | IMR-VP-17-2015 | 141 | BOEHLER "DMO-IG" | 2,0 : 2,4 | - | - | 1 | _ | 0.05 | _ | _ | _ | see remark 2) on WPS | <340 | No | 44063 | Adam Duric | 1 | 1.1 / 1.2 | 1.1 / 1.2 | SEP
60LCW25BR001 | 2 | P235GH (1.0345) | P250GH (1.0460) | BW | 21.3 | 15 | 3.2 | 21.3 | 15 | 3.2 | V | HER-015 | 0 | IMR-VP-17-2015 | 141 | BOEHLER "DMO-IG" | 2,0 : 2,4 | - | - | 1 | _ | 0.05 | _ | _ | _ | see remark 2) on WPS | <340 | No | 44063 | Adam Duric | 1 | 1.1 / 1.2 | 1.1 / 1.2 | SEP
60LCW25BR001 | 3 | P250GH (1.0460) | P235GH (1.0345) | BW | 21.3 | 15 | 3.2 | 21.3 | 15 | 3.2 | V | HER-015 | 0 | IMR-VP-17-2015 | 141 | BOEHLER "DMO-IG" | 2,0 : 2,4 | - | - | 1 | _ | 0.05 | _ | _ | _ | see remark 2) on WPS | <340 | No | 44063 | Adam Duric | 1 | 1.1 / 1.2 | 1.1 / 1.2 | SEP
60LCW25BR001 | 4 | P235GH (1.0345) | P245GH (1.0352) | BW | 21.3 | 15 | 3.2 | 21.3 | 15 | 3.2 | V | HER-015 | 0 | IMR-VP-17-2015 | 141 | BOEHLER "DMO-IG" | 2,0 : 2,4 | - | - | 1 | _ | 0.05 | _ | _ | _ | see remark 2) on WPS | <340 | No | 44063 | Adam Duric | 1 | 1.1 / 1.2 | 1.1 / 1.2 | SEP
60LCW30BR251 | 1 | P235GH (1.0345) | P235GH (1.0345) | BW | 33.7 | 25 | 4 | 33.7 | 25 | 4 | V | HER-001 | 0 | IMR-VP-12-2012 | 141 | BOEHLER "DMO-IG" | 2,0 : 3,0 | - | - | 1 | _ | 0.05 | _ | _ | _ | see remark 2) on WPS | <350 | No | 44054 | Adam Duric | 1 | 1.1 / 1.2 | 1.1 / 1.2 | SEP
60LCW30BR251 | 2 | P235GH (1.0345) | P235GH (1.0345) | BW | 33.7 | 25 | 4 | 33.7 | 25 | 4 | V | HER-001 | 0 | IMR-VP-12-2012 | 141 | BOEHLER "DMO-IG" | 2,0 : 3,0 | - | - | 1 | _ | 0.05 | _ | _ | _ | see remark 2) on WPS | <350 | No | 44054 | Adam Duric | 1 | 1.1 / 1.2 | 1.1 / 1.2 | SEP
60LCW30BR251 | 3 | P235GH (1.0345) | 16Mo3 (1.5415) | BW | 33.7 | 25 | 4 | 33.7 | 25 | 4 | V | HER-001 | 0 | IMR-VP-12-2012 | 141 | BOEHLER "DMO-IG" | 2,0 : 3,0 | - | - | 1 | _ | 0.05 | _ | _ | _ | see remark 2) on WPS | <350 | No | 44054 | Adam Duric | 1 | 1.1 / 1.2 | 1.1 / 1.2 | SEP
60LCW31BR001 | 1 | P235GH (1.0345) | P235GH (1.0345) | BW | 33.7 | 25 | 4 | 33.7 | 25 | 4 | V | HER-001 | 0 | IMR-VP-12-2012 | 141 | BOEHLER "DMO-IG" | 2,0 : 3,0 | - | - | 1 | _ | 0.05 | _ | _ | _ | see remark 2) on WPS | <350 | No | 44054 | Adam Duric | 1 | 1.1 / 1.2 | 1.1 / 1.2 | SEP
60LCW31BR001 | 2 | P235GH (1.0345) | P250GH (1.0460) | BW | 33.7 | 25 | 4 | 33.7 | 25 | 4 | V | HER-001 | 0 | IMR-VP-12-2012 | 141 | BOEHLER "DMO-IG" | 2,0 : 3,0 | - | - | 1 | _ | 0.05 | _ | _ | _ | see remark 2) on WPS | <350 | No | 44054 | Adam Duric | 1 | 1.1 / 1.2 | 1.1 / 1.2 | SEP
60LCW31BR002 | 1 | P250GH (1.0460) | P235GH (1.0345) | BW | 33.7 | 25 | 4 | 33.7 | 25 | 4 | V | HER-001 | 0 | IMR-VP-12-2012 | 141 | BOEHLER "DMO-IG" | 2,0 : 3,0 | - | - | 1 | _ | 0.05 | _ | _ | _ | see remark 2) on WPS | <350 | No | 44054 | Adam Duric | 1 | 1.1 / 1.2 | 1.1 / 1.2 | SEP
60LCW31BR002 | 10 | P235GH (1.0345) | P235GH (1.0345) | BW | 33.7 | 25 | 4 | 33.7 | 25 | 4 | V | HER-001 | 0 | IMR-VP-12-2012 | 141 | BOEHLER "DMO-IG" | 2,0 : 3,0 | - | - | 1 | _ | 0.05 | _ | _ | _ | see remark 2) on WPS | <350 | No | 44054 | Adam Duric | 1 | 1.1 / 1.2 | 1.1 / 1.2 | SEP
60LCW31BR002 | 2 | P235GH (1.0345) | P250GH (1.0460) | BW | 33.7 | 25 | 4 | 33.7 | 25 | 4 | V | HER-001 | 0 | IMR-VP-12-2012 | 141 | BOEHLER "DMO-IG" | 2,0 : 3,0 | - | - | 1 | _ | 0.05 | _ | _ | _ | see remark 2) on WPS | <350 | No | 44075 | Adam Duric | 1 | 1.1 / 1.2 | 1.1 / 1.2 | SEP
60LCW31BR002 | 3 | P250GH (1.0460) | P235GH (1.0345) | BW | 33.7 | 25 | 4 | 33.7 | 25 | 4 | V | HER-001 | 0 | IMR-VP-12-2012 | 141 | BOEHLER "DMO-IG" | 2,0 : 3,0 | - | - | 1 | _ | 0.05 | _ | _ | _ | see remark 2) on WPS | <350 | No | 44075 | Adam Duric | 1 | 1.1 / 1.2 | 1.1 / 1.2 | SEP
60LCW31BR002 | 9 | P235GH (1.0345) | P235GH (1.0345) | BW | 33.7 | 25 | 4 | 33.7 | 25 | 4 | V | HER-001 | 0 | IMR-VP-12-2012 | 141 | BOEHLER "DMO-IG" | 2,0 : 3,0 | - | - | 1 | _ | 0.05 | _ | _ | _ | see remark 2) on WPS | <350 | No | 44054 | Adam Duric | 1 | 1.1 / 1.2 | 1.1 / 1.2 | SEP
60LCW31BR701 | 1 | P235GH (1.0345) | P235GH (1.0345) | BW | 21.3 | 15 | 3.2 | 21.3 | 15 | 3.2 | V | HER-015 | 0 | IMR-VP-17-2015 | 141 | BOEHLER "DMO-IG" | 2,0 : 2,4 | - | - | 1 | _ | 0.05 | _ | _ | _ | see remark 2) on WPS | <340 | No | 44063 | Adam Duric | 1 | 1.1 / 1.2 | 1.1 / 1.2 | SEP
60LCW32BR001 | 1 | P235GH (1.0345) | P235GH (1.0345) | BW | 21.3 | 15 | 3.2 | 21.3 | 15 | 3.2 | V | HER-015 | 0 | IMR-VP-17-2015 | 141 | BOEHLER "DMO-IG" | 2,0 : 2,4 | - | - | 1 | _ | 0.05 | _ | _ | _ | see remark 2) on WPS | <340 | No | 44063 | Adam Duric | 1 | 1.1 / 1.2 | 1.1 / 1.2 | SEP
60LCW32BR001 | 2 | P235GH (1.0345) | P235GH (1.0345) | BW | 21.3 | 15 | 3.2 | 21.3 | 15 | 3.2 | V | HER-015 | 0 | IMR-VP-17-2015 | 141 | BOEHLER "DMO-IG" | 2,0 : 2,4 | - | - | 1 | _ | 0.05 | _ | _ | _ | see remark 2) on WPS | <340 | No | 44063 | Adam Duric | 1 | 1.1 / 1.2 | 1.1 / 1.2 | SEP
60LCW33BR001 | 1 | P235GH (1.0345) | P235GH (1.0345) | BW | 21.3 | 15 | 3.2 | 21.3 | 15 | 3.2 | V | HER-015 | 0 | IMR-VP-17-2015 | 141 | BOEHLER "DMO-IG" | 2,0 : 2,4 | - | - | 1 | _ | 0.05 | _ | _ | _ | see remark 2) on WPS | <340 | No | 44063 | Adam Duric | 1 | 1.1 / 1.2 | 1.1 / 1.2 | SEP
60LCW33BR002 | 1 | P235GH (1.0345) | P250GH (1.0460) | BW | 21.3 | 15 | 3.2 | 21.3 | 15 | 3.2 | V | HER-015 | 0 | IMR-VP-17-2015 | 141 | BOEHLER "DMO-IG" | 2,0 : 2,4 | - | - | 1 | _ | 0.05 | _ | _ | _ | see remark 2) on WPS | <340 | No | 44063 | Adam Duric | 1 | 1.1 / 1.2 | 1.1 / 1.2 | SEP
60LCW33BR002 | 2 | P250GH (1.0460) | P235GH (1.0345) | BW | 21.3 | 15 | 3.2 | 21.3 | 15 | 3.2 | V | HER-015 | 0 | IMR-VP-17-2015 | 141 | BOEHLER "DMO-IG" | 2,0 : 2,4 | - | - | 1 | _ | 0.05 | _ | _ | _ | see remark 2) on WPS | <340 | No | 44063 | Adam Duric | 1 | 1.1 / 1.2 | 1.1 / 1.2 | SEP
60LCW33BR004 | 1 | P235GH (1.0345) | P235GH (1.0345) | SW | 21.3 | 15 | 3.2 | 21.3 | 15 | 3.2 | [9 empty] | 1 | _ | 0.05 | _ | _ | _ |  |  |  | 44046 | Damjan Sliško | 1 | 1.1 / 1.2 | 1.1 / 1.2 | SEP
60LCW33BR004 | 2 | P235GH (1.0345) | P250GH (1.0460) | BW | 21.3 | 15 | 3.2 | 21.3 | 15 | 3.2 | V | HER-015 | 0 | IMR-VP-17-2015 | 141 | BOEHLER "DMO-IG" | 2,0 : 2,4 | - | - | 1 | _ | 0.05 | _ | _ | _ | see remark 2) on WPS | <340 | No | 44063 | Adam Duric | 1 | 1.1 / 1.2 | 1.1 / 1.2 | SEP
60LCW33BR004 | 3 | P250GH (1.0460) | P235GH (1.0345) | BW | 21.3 | 15 | 3.2 | 21.3 | 15 | 3.2 | V | HER-015 | 0 | IMR-VP-17-2015 | 141 | BOEHLER "DMO-IG" | 2,0 : 2,4 | - | - | 1 | _ | 0.05 | _ | _ | _ | see remark 2) on WPS | <340 | No | 44063 | Adam Duric | 1 | 1.1 / 1.2 | 1.1 / 1.2 | SEP
60LCW33BR004 | 4 | P235GH (1.0345) | P235GH (1.0345) | BW | 21.3 | 15 | 3.2 | 21.3 | 15 | 3.2 | V | HER-015 | 0 | IMR-VP-17-2015 | 141 | BOEHLER "DMO-IG" | 2,0 : 2,4 | - | - | 1 | _ | 0.05 | _ | _ | _ | see remark 2) on WPS | <340 | No | 44063 | Adam Duric | 1 | 1.1 / 1.2 | 1.1 / 1.2 | SEP
60LCW34BR001 | 1 | 16Mo3 (1.5415) | P235GH (1.0345) | BW | 33.7 | 25 | 4 | 33.7 | 25 | 4 | V | HER-001 | 0 | IMR-VP-12-2012 | 141 | BOEHLER "DMO-IG" | 2,0 : 3,0 | - | - | 1 | _ | 0.05 | _ | _ | _ | see remark 2) on WPS | <350 | No | 44054 | Adam Duric | 1 | 1.1 / 1.2 | 1.1 / 1.2 | SEP
60LCW34BR002 | 1 | P235GH (1.0345) | P235GH (1.0345) | BW | 21.3 | 15 | 3.2 | 21.3 | 15 | 3.2 | V | HER-015 | 0 | IMR-VP-17-2015 | 141 | BOEHLER "DMO-IG" | 2,0 : 2,4 | - | - | 1 | _ | 0.05 | _ | _ | _ | see remark 2) on WPS | <340 | No | 44063 | Adam Duric | 1 | 1.1 / 1.2 | 1.1 / 1.2 | SEP
60LCW34BR002 | 2 | P235GH (1.0345) | 16Mo3 (1.5415) | BW | 21.3 | 15 | 3.2 | 21.3 | 15 | 3.2 | V | HER-015 | 0 | IMR-VP-17-2015 | 141 | BOEHLER "DMO-IG" | 2,0 : 2,4 | - | - | 1 | _ | 0.05 | _ | _ | _ | see remark 2) on WPS | <340 | No | 44063 | Adam Duric | 1 | 1.1 / 1.2 | 1.1 / 1.2 | SEP
60LCW34BR002 | 3 | 16Mo3 (1.5415) | P235GH (1.0345) | BW | 21.3 | 15 | 3.2 | 21.3 | 15 | 3.2 | V | HER-015 | 0 | IMR-VP-17-2015 | 141 | BOEHLER "DMO-IG" | 2,0 : 2,4 | - | - | 1 | _ | 0.05 | _ | _ | _ | see remark 2) on WPS | <340 | No | 44063 | Adam Duric | 1 | 1.1 / 1.2 | 1.1 / 1.2 | SEP
60LCW34BR002 | 4 | P235GH (1.0345) | P235GH (1.0345) | BW | 21.3 | 15 | 3.2 | 21.3 | 15 | 3.2 | V | HER-015 | 0 | IMR-VP-17-2015 | 141 | BOEHLER "DMO-IG" | 2,0 : 2,4 | - | - | 1 | _ | 0.05 | _ | _ | _ | see remark 2) on WPS | <340 | No | 44063 | Adam Duric | 1 | 1.1 / 1.2 | 1.1 / 1.2 | SEP
60LCW34BR004 | 1 | P235GH (1.0345) | P235GH (1.0345) | BW | 21.3 | 15 | 3.2 | 21.3 | 15 | 3.2 | V | HER-015 | 0 | IMR-VP-17-2015 | 141 | BOEHLER "DMO-IG" | 2,0 : 2,4 | - | - | 1 | _ | 0.05 | _ | _ | _ | see remark 2) on WPS | <340 | No | 44063 | Adam Duric | 1 | 1.1 / 1.2 | 1.1 / 1.2 | SEP
60LCW34BR004 | 2 | P235GH (1.0345) | P250GH (1.0460) | BW | 21.3 | 15 | 3.2 | 21.3 | 15 | 3.2 | V | HER-015 | 0 | IMR-VP-17-2015 | 141 | BOEHLER "DMO-IG" | 2,0 : 2,4 | - | - | 1 | _ | 0.05 | _ | _ | _ | see remark 2) on WPS | <340 | No | 44063 | Adam Duric | 1 | 1.1 / 1.2 | 1.1 / 1.2 | SEP
60LCW34BR004 | 3 | P250GH (1.0460) | P235GH (1.0345) | BW | 21.3 | 15 | 3.2 | 21.3 | 15 | 3.2 | V | HER-015 | 0 | IMR-VP-17-2015 | 141 | BOEHLER "DMO-IG" | 2,0 : 2,4 | - | - | 1 | _ | 0.05 | _ | _ | _ | see remark 2) on WPS | <340 | No | 44063 | Adam Duric | 1 | 1.1 / 1.2 | 1.1 / 1.2 | SEP
60LCW34BR004 | 4 | P235GH (1.0345) | P235GH (1.0345) | BW | 21.3 | 15 | 3.2 | 21.3 | 15 | 2 | V | HER-015 | 0 | IMR-VP-17-2015 | 141 | BOEHLER "DMO-IG" | 2,0 : 2,4 | - | - | 1 | _ | 0.05 | _ | _ | _ | see remark 2) on WPS | <340 | No | 44068 | Adam Duric | 1 | 1.1 / 1.2 | 1.1 / 1.2 | SEP
60LCW35BR001 | 1 | P235GH (1.0345) | P235GH (1.0345) | BW | 21.3 | 15 | 3.2 | 21.3 | 15 | 3.2 | V | HER-015 | 0 | IMR-VP-17-2015 | 141 | BOEHLER "DMO-IG" | 2,0 : 2,4 | - | - | 1 | _ | 0.05 | _ | _ | _ | see remark 2) on WPS | <340 | No | 44063 | Adam Duric | 1 | 1.1 / 1.2 | 1.1 / 1.2 | SEP
60LCW35BR001 | 2 | P235GH (1.0345) | P235GH (1.0345) | BW | 21.3 | 15 | 3.2 | 21.3 | 15 | 3.2 | V | HER-015 | 0 | IMR-VP-17-2015 | 141 | BOEHLER "DMO-IG" | 2,0 : 2,4 | - | - | 1 | _ | 0.05 | _ | _ | _ | see remark 2) on WPS | <340 | No | 44063 | Adam Duric | 1 | 1.1 / 1.2 | 1.1 / 1.2 | SEP
60LCW36BR001 | 1 | P235GH (1.0345) | P235GH (1.0345) | BW | 21.3 | 15 | 3.2 | 21.3 | 15 | 3.2 | V | HER-015 | 0 | IMR-VP-17-2015 | 141 | BOEHLER "DMO-IG" | 2,0 : 2,4 | - | - | 1 | _ | 0.05 | _ | _ | _ | see remark 2) on WPS | <340 | No | 44063 | Adam Duric | 1 | 1.1 / 1.2 | 1.1 / 1.2 | SEP
60LCW36BR002 | 1 | P235GH (1.0345) | P250GH (1.0460) | BW | 21.3 | 15 | 3.2 | 21.3 | 15 | 3.2 | V | HER-015 | 0 | IMR-VP-17-2015 | 141 | BOEHLER "DMO-IG" | 2,0 : 2,4 | - | - | 1 | _ | 0.05 | _ | _ | _ | see remark 2) on WPS | <340 | No | 44063 | Adam Duric | 1 | 1.1 / 1.2 | 1.1 / 1.2 | SEP
60LCW36BR002 | 2 | P250GH (1.0460) | P235GH (1.0345) | BW | 21.3 | 15 | 3.2 | 21.3 | 15 | 3.2 | V | HER-015 | 0 | IMR-VP-17-2015 | 141 | BOEHLER "DMO-IG" | 2,0 : 2,4 | - | - | 1 | _ | 0.05 | _ | _ | _ | see remark 2) on WPS | <340 | No | 44063 | Adam Duric | 1 | 1.1 / 1.2 | 1.1 / 1.2 | SEP
60LCW36BR004 | 1 | P235GH (1.0345) | P235GH (1.0345) | SW | 21.3 | 15 | 3.2 | 21.3 | 15 | 3.2 | [9 empty] | 1 | _ | 0.05 | _ | _ | _ | [5 empty] | 0 | 1.1 / 1.2 | 1.1 / 1.2 | SEP
60LCW36BR004 | 2 | P235GH (1.0345) | P250GH (1.0460) | BW | 21.3 | 15 | 3.2 | 21.3 | 15 | 3.2 | V | HER-015 | 0 | IMR-VP-17-2015 | 141 | BOEHLER "DMO-IG" | 2,0 : 2,4 | - | - | 1 | _ | 0.05 | _ | _ | _ | see remark 2) on WPS | <340 | No | 44063 | Adam Duric | 1 | 1.1 / 1.2 | 1.1 / 1.2 | SEP
60LCW36BR004 | 3 | P250GH (1.0460) | P235GH (1.0345) | BW | 21.3 | 15 | 3.2 | 21.3 | 15 | 3.2 | V | HER-015 | 0 | IMR-VP-17-2015 | 141 | BOEHLER "DMO-IG" | 2,0 : 2,4 | - | - | 1 | _ | 0.05 | _ | _ | _ | see remark 2) on WPS | <340 | No | 44063 | Adam Duric | 1 | 1.1 / 1.2 | 1.1 / 1.2 | SEP
60LCW36BR004 | 4 | P250GH (1.0460) | P235GH (1.0345) | BW | 21.3 | 15 | 3.2 | 21.3 | 15 | 3.2 | V | HER-015 | 0 | IMR-VP-17-2015 | 141 | BOEHLER "DMO-IG" | 2,0 : 2,4 | - | - | 1 | _ | 0.05 | _ | _ | _ | see remark 2) on WPS | <340 | No | 44063 | Adam Duric | 1 | 1.1 / 1.2 | 1.1 / 1.2 | SEP
60LCW37BR001 | 1 | P235GH (1.0345) | P235GH (1.0345) | BW | 33.7 | 25 | 4 | 33.7 | 25 | 4 | V | HER-001 | 0 | IMR-VP-12-2012 | 141 | BOEHLER "DMO-IG" | 2,0 : 3,0 | - | - | 1 | _ | 0.05 | _ | _ | _ | see remark 2) on WPS | <350 | No | 44054 | Adam Duric | 1 | 1.1 / 1.2 | 1.1 / 1.2 | SEP
60LCW37BR001 | 2 | P235GH (1.0345) | P235GH (1.0345) | BW | 33.7 | 25 | 4 | 33.7 | 25 | 4 | V | HER-001 | 0 | IMR-VP-12-2012 | 141 | BOEHLER "DMO-IG" | 2,0 : 3,0 | - | - | 1 | _ | 0.05 | _ | _ | _ | see remark 2) on WPS | <350 | No | 44054 | Adam Duric | 1 | 1.1 / 1.2 | 1.1 / 1.2 | SEP
60LCW37BR002 | 1 | P235GH (1.0345) | P250GH (1.0460) | BW | 33.7 | 25 | 4 | 33.7 | 25 | 4 | V | HER-001 | 0 | IMR-VP-12-2012 | 141 | BOEHLER "DMO-IG" | 2,0 : 3,0 | - | - | 1 | _ | 0.05 | _ | _ | _ | see remark 2) on WPS | <350 | No | 44054 | Adam Duric | 1 | 1.1 / 1.2 | 1.1 / 1.2 | SEP
60LCW37BR002 | 2 | P250GH (1.0460) | P235GH (1.0345) | BW | 33.7 | 25 | 4 | 33.7 | 25 | 4 | V | HER-001 | 0 | IMR-VP-12-2012 | 141 | BOEHLER "DMO-IG" | 2,0 : 3,0 | - | - | 1 | _ | 0.05 | _ | _ | _ | see remark 2) on WPS | <350 | No | 44054 | Adam Duric | 1 | 1.1 / 1.2 | 1.1 / 1.2 | SEP
60LCW37BR002 | 3 | P235GH (1.0345) | P235GH (1.0345) | BW | 33.7 | 25 | 4 | 33.7 | 25 | 4 | V | HER-001 | 0 | IMR-VP-12-2012 | 141 | BOEHLER "DMO-IG" | 2,0 : 3,0 | - | - | 1 | _ | 0.05 | _ | _ | _ | see remark 2) on WPS | <350 | No | 44054 | Adam Duric | 1 | 1.1 / 1.2 | 1.1 / 1.2 | SEP
60LCW37BR002 | 4 | P235GH (1.0345) | P235GH (1.0345) | BW | 33.7 | 25 | 4 | 33.7 | 25 | 4 | V | HER-001 | 0 | IMR-VP-12-2012 | 141 | BOEHLER "DMO-IG" | 2,0 : 3,0 | - | - | 1 | _ | 0.05 | _ | _ | _ | see remark 2) on WPS | <350 | No | 44054 | Adam Duric | 1 | 1.1 / 1.2 | 1.1 / 1.2 | SEP
60LCW37BR002 | 5 | P235GH (1.0345) | P235GH (1.0345) | BW | 33.7 | 25 | 4 | 33.7 | 25 | 4 | V | HER-001 | 0 | IMR-VP-12-2012 | 141 | BOEHLER "DMO-IG" | 2,0 : 3,0 | - | - | 1 | _ | 0.05 | _ | _ | _ | see remark 2) on WPS | <350 | No | 44054 | Adam Duric | 1 | 1.1 / 1.2 | 1.1 / 1.2 | SEP
60LCW37BR003 | 1 | P235GH (1.0345) | P235GH (1.0345) | BW | 33.7 | 25 | 4 | 33.7 | 25 | 4 | V | HER-001 | 0 | IMR-VP-12-2012 | 141 | BOEHLER "DMO-IG" | 2,0 : 3,0 | - | - | 1 | _ | 0.05 | _ | _ | _ | see remark 2) on WPS | <350 | No | 44054 | Adam Duric | 1 | 1.1 / 1.2 | 1.1 / 1.2 | SEP
60LCW37BR003 | 2 | P235GH (1.0345) | P235GH (1.0345) | BW | 33.7 | 25 | 4 | 33.7 | 25 | 4 | V | HER-001 | 0 | IMR-VP-12-2012 | 141 | BOEHLER "DMO-IG" | 2,0 : 3,0 | - | - | 1 | _ | 0.05 | _ | _ | _ | see remark 2) on WPS | <350 | No | 44054 | Adam Duric | 1 | 1.1 / 1.2 | 1.1 / 1.2 | SEP
60LCW37BR004 | 1 | P235GH (1.0345) | P250GH (1.0460) | BW | 33.7 | 25 | 4 | 33.7 | 25 | 4 | V | HER-001 | 0 | IMR-VP-12-2012 | 141 | BOEHLER "DMO-IG" | 2,0 : 3,0 | - | - | 1 | _ | 0.05 | _ | _ | _ | see remark 2) on WPS | <350 | No | 44054 | Adam Duric | 1 | 1.1 / 1.2 | 1.1 / 1.2 | SEP
60LCW37BR004 | 2 | P250GH (1.0460) | P235GH (1.0345) | BW | 33.7 | 25 | 4 | 33.7 | 25 | 4 | V | HER-001 | 0 | IMR-VP-12-2012 | 141 | BOEHLER "DMO-IG" | 2,0 : 3,0 | - | - | 1 | _ | 0.05 | _ | _ | _ | see remark 2) on WPS | <350 | No | 44054 | Adam Duric | 1 | 1.1 / 1.2 | 1.1 / 1.2 | SEP
60LCW37BR004 | 3 | P235GH (1.0345) | P235GH (1.0345) | BW | 33.7 | 25 | 4 | 33.7 | 25 | 4 | V | HER-001 | 0 | IMR-VP-12-2012 | 141 | BOEHLER "DMO-IG" | 2,0 : 3,0 | - | - | 1 | _ | 0.05 | _ | _ | _ | see remark 2) on WPS | <350 | No | 44054 | Adam Duric | 1 | 1.1 / 1.2 | 1.1 / 1.2 | SEP
60LCW37BR004 | 4 | P235GH (1.0345) | P235GH (1.0345) | BW | 33.7 | 25 | 4 | 33.7 | 25 | 4 | V | HER-001 | 0 | IMR-VP-12-2012 | 141 | BOEHLER "DMO-IG" | 2,0 : 3,0 | - | - | 1 | _ | 0.05 | _ | _ | _ | see remark 2) on WPS | <350 | No | 44054 | Adam Duric | 1 | 1.1 / 1.2 | 1.1 / 1.2 | SEP
60LCW37BR004 | 5 | P235GH (1.0345) | P235GH (1.0345) | BW | 33.7 | 25 | 4 | 33.7 | 25 | 4 | V | HER-001 | 0 | IMR-VP-12-2012 | 141 | BOEHLER "DMO-IG" | 2,0 : 3,0 | - | - | 1 | _ | 0.05 | _ | _ | _ | see remark 2) on WPS | <350 | No | 44054 | Adam Duric | 1 | 1.1 / 1.2 | 1.1 / 1.2 | SEP
60LCW38BR001 | 1 | P235GH (1.0345) | P235GH (1.0345) | BW | 21.3 | 15 | 3.2 | 21.3 | 15 | 3.2 | V | HER-015 | 0 | IMR-VP-17-2015 | 141 | BOEHLER "DMO-IG" | 2,0 : 2,4 | - | - | 1 | _ | 0.05 | _ | _ | _ | see remark 2) on WPS | <340 | No | 44063 | Adam Duric | 1 | 1.1 / 1.2 | 1.1 / 1.2 | SEP
60LCW38BR002 | 1 | P235GH (1.0345) | P250GH (1.0460) | BW | 21.3 | 15 | 3.2 | 21.3 | 15 | 3.2 | V | HER-015 | 0 | IMR-VP-17-2015 | 141 | BOEHLER "DMO-IG" | 2,0 : 2,4 | - | - | 1 | _ | 0.05 | _ | _ | _ | see remark 2) on WPS | <340 | No | 44063 | Adam Duric | 1 | 1.1 / 1.2 | 1.1 / 1.2 | SEP
60LCW38BR002 | 2 | P250GH (1.0460) | P235GH (1.0345) | BW | 21.3 | 15 | 3.2 | 21.3 | 15 | 3.2 | V | HER-015 | 0 | IMR-VP-17-2015 | 141 | BOEHLER "DMO-IG" | 2,0 : 2,4 | - | - | 1 | _ | 0.05 | _ | _ | _ | see remark 2) on WPS | <340 | No | 44063 | Adam Duric | 1 | 1.1 / 1.2 | 1.1 / 1.2 | SEP
60LCW38BR004 | 1 | P235GH (1.0345) | P235GH (1.0345) | SW | 21.3 | 15 | 3.2 | 21.3 | 15 | 3.2 | [9 empty] | 1 | _ | 0.05 | _ | _ | _ | [5 empty] | 0 | 1.1 / 1.2 | 1.1 / 1.2 | SEP
60LCW38BR004 | 2 | P235GH (1.0345) | P250GH (1.0460) | BW | 21.3 | 15 | 3.2 | 21.3 | 15 | 3.2 | V | HER-015 | 0 | IMR-VP-17-2015 | 141 | BOEHLER "DMO-IG" | 2,0 : 2,4 | - | - | 1 | _ | 0.05 | _ | _ | _ | see remark 2) on WPS | <340 | No | 44063 | Adam Duric | 1 | 1.1 / 1.2 | 1.1 / 1.2 | SEP
60LCW38BR004 | 3 | P250GH (1.0460) | P235GH (1.0345) | BW | 21.3 | 15 | 3.2 | 21.3 | 15 | 3.2 | V | HER-015 | 0 | IMR-VP-17-2015 | 141 | BOEHLER "DMO-IG" | 2,0 : 2,4 | - | - | 1 | _ | 0.05 | _ | _ | _ | see remark 2) on WPS | <340 | No | 44063 | Adam Duric | 1 | 1.1 / 1.2 | 1.1 / 1.2 | SEP
60LCW38BR004 | 4 | P235GH (1.0345) | P235GH (1.0345) | BW | 21.3 | 15 | 3.2 | 21.3 | 15 | 3.2 | V | HER-015 | 0 | IMR-VP-17-2015 | 141 | BOEHLER "DMO-IG" | 2,0 : 2,4 | - | - | 1 | _ | 0.05 | _ | _ | _ | see remark 2) on WPS | <340 | No | 44063 | Adam Duric | 1 | 1.1 / 1.2 | 1.1 / 1.2 | SEP
60LCW39BR001 | 1 | P235GH (1.0345) | P235GH (1.0345) | BW | 21.3 | 15 | 3.2 | 21.3 | 15 | 3.2 | V | HER-015 | 0 | IMR-VP-17-2015 | 141 | BOEHLER "DMO-IG" | 2,0 : 2,4 | - | - | 1 | _ | 0.05 | _ | _ | _ | see remark 2) on WPS | <340 | No | 44063 | Adam Duric | 1 | 1.1 / 1.2 | 1.1 / 1.2 | SEP
60LCW39BR001 | 2 | P235GH (1.0345) | P250GH (1.0460) | BW | 21.3 | 15 | 3.2 | 21.3 | 15 | 3.2 | V | HER-015 | 0 | IMR-VP-17-2015 | 141 | BOEHLER "DMO-IG" | 2,0 : 2,4 | - | - | 1 | _ | 0.05 | _ | _ | _ | see remark 2) on WPS | <340 | No | 44063 | Adam Duric | 1 | 1.1 / 1.2 | 1.1 / 1.2 | SEP
60LCW39BR002 | 1 | P235GH (1.0345) | P250GH (1.0460) | BW | 21.3 | 15 | 3.2 | 21.3 | 15 | 3.2 | V | HER-015 | 0 | IMR-VP-17-2015 | 141 | BOEHLER "DMO-IG" | 2,0 : 2,4 | - | - | 1 | _ | 0.05 | _ | _ | _ | see remark 2) on WPS | <340 | No | 44063 | Adam Duric | 1 | 1.1 / 1.2 | 1.1 / 1.2 | SEP
60LCW39BR002 | 2 | P250GH (1.0460) | P235GH (1.0345) | BW | 21.3 | 15 | 3.2 | 21.3 | 15 | 3.2 | V | HER-015 | 0 | IMR-VP-17-2015 | 141 | BOEHLER "DMO-IG" | 2,0 : 2,4 | - | - | 1 | _ | 0.05 | _ | _ | _ | see remark 2) on WPS | <340 | No | 44063 | Adam Duric | 1 | 1.1 / 1.2 | 1.1 / 1.2 | SEP
60LCW39BR004 | 1 | P235GH (1.0345) | P235GH (1.0345) | SW | 21.3 | 15 | 3.2 | 21.3 | 15 | 3.2 | [9 empty] | 1 | _ | 0.05 | _ | _ | _ | [5 empty] | 0 | 1.1 / 1.2 | 1.1 / 1.2 | SEP
60LCW39BR004 | 2 | P235GH (1.0345) | P250GH (1.0460) | BW | 21.3 | 15 | 3.2 | 21.3 | 15 | 3.2 | V | HER-015 | 0 | IMR-VP-17-2015 | 141 | BOEHLER "DMO-IG" | 2,0 : 2,4 | - | - | 1 | _ | 0.05 | _ | _ | _ | see remark 2) on WPS | <340 | No | 44063 | Adam Duric | 1 | 1.1 / 1.2 | 1.1 / 1.2 | SEP
60LCW39BR004 | 3 | P250GH (1.0460) | P235GH (1.0345) | BW | 21.3 | 15 | 3.2 | 21.3 | 15 | 3.2 | V | HER-015 | 0 | IMR-VP-17-2015 | 141 | BOEHLER "DMO-IG" | 2,0 : 2,4 | - | - | 1 | _ | 0.05 | _ | _ | _ | see remark 2) on WPS | <340 | No | 44063 | Adam Duric | 1 | 1.1 / 1.2 | 1.1 / 1.2 | SEP
60LCW39BR004 | 4 | P235GH (1.0345) | P235GH (1.0345) | BW | 21.3 | 15 | 3.2 | 21.3 | 15 | 3.2 | V | HER-015 | 0 | IMR-VP-17-2015 | 141 | BOEHLER "DMO-IG" | 2,0 : 2,4 | - | - | 1 | _ | 0.05 | _ | _ | _ | see remark 2) on WPS | <340 | No | 44063 | Adam Duric | 1 | 1.1 / 1.2 | 1.1 / 1.2 | SEP
60LCW50BR005 | 1 | P235GH (1.0345) | P235GH (1.0345) | BW | 33.7 | 25 | 4 | 33.7 | 25 | 4 | V | HER-001 | 0 | IMR-VP-12-2012 | 141 | BOEHLER "DMO-IG" | 2,0 : 3,0 | - | - | 1 | _ | 0.05 | _ | _ | _ | see remark 2) on WPS | <350 | No | 44054 | Adam Duric | 1 | 1.1 / 1.2 | 1.1 / 1.2 | SEP
60LCW50BR005 | 2 | P235GH (1.0345) | P235GH (1.0345) | BW | 33.7 | 25 | 4 | 33.7 | 25 | 4 | V | HER-001 | 0 | IMR-VP-12-2012 | 141 | BOEHLER "DMO-IG" | 2,0 : 3,0 | - | - | 1 | _ | 0.05 | _ | _ | _ | see remark 2) on WPS | <350 | No | 44054 | Adam Duric | 1 | 1.1 / 1.2 | 1.1 / 1.2 | SEP
60LCW50BR005 | 3 | P235GH (1.0345) | P235GH (1.0345) | BW | 33.7 | 25 | 4 | 33.7 | 25 | 4 | V | HER-001 | 0 | IMR-VP-12-2012 | 141 | BOEHLER "DMO-IG" | 2,0 : 3,0 | - | - | 1 | _ | 0.05 | _ | _ | _ | see remark 2) on WPS | <350 | No | 44054 | Adam Duric | 1 | 1.1 / 1.2 | 1.1 / 1.2 | SEP
60LCW50BR005-LDK00Y-00L | 1 | P235GH (1.0345) | P235GH (1.0345) | BW | 33.7 | 25 | 4 | 33.7 | 25 | 4 | V | HER-001 | 0 | IMR-VP-12-2012 | 141 | BOEHLER "DMO-IG" | 2,0 : 3,0 | - | - | 1 | _ | 0.05 | _ | _ | _ | see remark 2) on WPS | <350 | No | 44054 | Adam Duric | 1 | 1.1 / 1.2 | 1.1 / 1.2 | SEP
60LCW50BR005-LDK00Y-00L | 2 | P235GH (1.0345) | P235GH (1.0345) | BW | 33.7 | 25 | 4 | 33.7 | 25 | 4 | V | HER-001 | 0 | IMR-VP-12-2012 | 141 | BOEHLER "DMO-IG" | 2,0 : 3,0 | - | - | 1 | _ | 0.05 | _ | _ | _ | see remark 2) on WPS | <350 | No | 44054 | Adam Duric | 1 | 1.1 / 1.2 | 1.1 / 1.2 | SEP
60LCW50BR005-LDK00Y-00L | 3 | P235GH (1.0345) | P235GH (1.0345) | BW | 33.7 | 25 | 4 | 33.7 | 25 | 4 | V | HER-001 | 0 | IMR-VP-12-2012 | 141 | BOEHLER "DMO-IG" | 2,0 : 3,0 | - | - | 1 | _ | 0.05 | _ | _ | _ | see remark 2) on WPS | <350 | No | 44054 | Adam Duric | 1 | 1.1 / 1.2 | 1.1 / 1.2 | SEP
60LCW50BR005-LDK00Y-00L | 4 | P235GH (1.0345) | P235GH (1.0345) | BW | 33.7 | 25 | 4 | 33.7 | 25 | 4 | V | HER-001 | 0 | IMR-VP-12-2012 | 141 | BOEHLER "DMO-IG" | 2,0 : 3,0 | - | - | 1 | _ | 0.05 | _ | _ | _ | see remark 2) on WPS | <350 | No | 44054 | Adam Duric | 1 | 1.1 / 1.2 | 1.1 / 1.2 | SEP
60LCW50BR005-LDK00Y-00L | 5 | P235GH (1.0345) | P235GH (1.0345) | BW | 33.7 | 25 | 4 | 33.7 | 25 | 4 | V | HER-001 | 0 | IMR-VP-12-2012 | 141 | BOEHLER "DMO-IG" | 2,0 : 3,0 | - | - | 1 | _ | 0.05 | _ | _ | _ | see remark 2) on WPS | <350 | No | 44054 | Adam Duric | 1 | 1.1 / 1.2 | 1.1 / 1.2 | SEP
60LCW50BR005-LDK00Y-00L | 6 | P235GH (1.0345) | P235GH (1.0345) | BW | 33.7 | 25 | 4 | 33.7 | 25 | 4 | V | HER-001 | 0 | IMR-VP-12-2012 | 141 | BOEHLER "DMO-IG" | 2,0 : 3,0 | - | - | 1 | _ | 0.05 | _ | _ | _ | see remark 2) on WPS | <350 | No | 44054 | Adam Duric | 1 | 1.1 / 1.2 | 1.1 / 1.2 | SEP
60LCW50BR005-UMCL1Y-00L | 1 | P235GH (1.0345) | P235GH (1.0345) | BW | 33.7 | 25 | 4 | 33.7 | 25 | 4 | V | HER-001 | 0 | IMR-VP-12-2012 | 141 | BOEHLER "DMO-IG" | 2,0 : 3,0 | - | - | 1 | _ | 0.05 | _ | _ | _ | see remark 2) on WPS | <350 | No | 44054 | Adam Duric | 1 | 1.1 / 1.2 | 1.1 / 1.2 | SEP
60LCW50BR005-UMCL1Y-00L | 2 | P235GH (1.0345) | P235GH (1.0345) | BW | 33.7 | 25 | 4 | 33.7 | 25 | 4 | V | HER-001 | 0 | IMR-VP-12-2012 | 141 | BOEHLER "DMO-IG" | 2,0 : 3,0 | - | - | 1 | _ | 0.05 | _ | _ | _ | see remark 2) on WPS | <350 | No | 44054 | Adam Duric | 1 | 1.1 / 1.2 | 1.1 / 1.2 | SEP
60LCW51BR001 | 1 | P235GH (1.0345) | P235GH (1.0345) | BW | 33.7 | 25 | 4 | 33.7 | 25 | 4 | V | HER-001 | 0 | IMR-VP-12-2012 | 141 | BOEHLER "DMO-IG" | 2,0 : 3,0 | - | - | 1 | _ | 0.05 | _ | _ | _ | see remark 2) on WPS | <350 | No | 44054 | Adam Duric | 1 | 1.1 / 1.2 | 1.1 / 1.2 | SEP
60LCW51BR001 | 10 | P235GH (1.0345) | 16Mo3 (1.5415) | BW | 33.7 | 25 | 4 | 33.7 | 25 | 3.6 | V | HER-001 | 0 | IMR-VP-12-2012 | 141 | BOEHLER "DMO-IG" | 2,0 : 3,0 | - | - | 1 | _ | 0.05 | _ | _ | _ | see remark 2) on WPS | <350 | No | 44054 | Adam Duric | 1 | 1.1 / 1.2 | 1.1 / 1.2 | SEP
60LCW51BR001 | 2 | P235GH (1.0345) | P235GH (1.0345) | BW | 33.7 | 25 | 4 | 33.7 | 25 | 4 | V | HER-001 | 0 | IMR-VP-12-2012 | 141 | BOEHLER "DMO-IG" | 2,0 : 3,0 | - | - | 1 | _ | 0.05 | _ | _ | _ | see remark 2) on WPS | <350 | No | 44054 | Adam Duric | 1 | 1.1 / 1.2 | 1.1 / 1.2 | SEP
60LCW51BR001 | 7 | P235GH (1.0345) | P235GH (1.0345) | BW | 33.7 | 25 | 4 | 33.7 | 25 | 4 | V | HER-001 | 0 | IMR-VP-12-2012 | 141 | BOEHLER "DMO-IG" | 2,0 : 3,0 | - | - | 1 | _ | 0.05 | _ | _ | _ | see remark 2) on WPS | <350 | No | 44054 | Adam Duric | 1 | 1.1 / 1.2 | 1.1 / 1.2 | SEP
60LCW51BR001 | 8 | P235GH (1.0345) | P250GH (1.0460) | BW | 33.7 | 25 | 4 | 33.7 | 25 | 4 | V | HER-001 | 0 | IMR-VP-12-2012 | 141 | BOEHLER "DMO-IG" | 2,0 : 3,0 | - | - | 1 | _ | 0.05 | _ | _ | _ | see remark 2) on WPS | <350 | No | 44054 | Adam Duric | 1 | 1.1 / 1.2 | 1.1 / 1.2 | SEP
60LCW51BR001 | 9 | P250GH (1.0460) | P235GH (1.0345) | BW | 33.7 | 25 | 4 | 33.7 | 25 | 4 | V | HER-001 | 0 | IMR-VP-12-2012 | 141 | BOEHLER "DMO-IG" | 2,0 : 3,0 | - | - | 1 | _ | 0.05 | _ | _ | _ | see remark 2) on WPS | <350 | No | 44054 | Adam Duric | 1 | 1.1 / 1.2 | 1.1 / 1.2 | SEP
60LCW52BR001 | 1 | P235GH (1.0345) | P235GH (1.0345) | BW | 33.7 | 25 | 4 | 33.7 | 25 | 4 | V | HER-001 | 0 | IMR-VP-12-2012 | 141 | BOEHLER "DMO-IG" | 2,0 : 3,0 | - | - | 1 | _ | 0.05 | _ | _ | _ | see remark 2) on WPS | <350 | No | 44054 | Adam Duric | 1 | 1.1 / 1.2 | 1.1 / 1.2 | SEP
60LCW52BR001 | 10 | P250GH (1.0460) | P235GH (1.0345) | BW | 33.7 | 25 | 4 | 33.7 | 25 | 4 | V | HER-001 | 0 | IMR-VP-12-2012 | 141 | BOEHLER "DMO-IG" | 2,0 : 3,0 | - | - | 1 | _ | 0.05 | _ | _ | _ | see remark 2) on WPS | <350 | No | 44054 | Adam Duric | 1 | 1.1 / 1.2 | 1.1 / 1.2 | SEP
60LCW52BR001 | 11 | P235GH (1.0345) | 16Mo3 (1.5415) | BW | 33.7 | 25 | 4 | 33.7 | 25 | 3.6 | V | HER-001 | 0 | IMR-VP-12-2012 | 141 | BOEHLER "DMO-IG" | 2,0 : 3,0 | - | - | 1 | _ | 0.05 | _ | _ | _ | see remark 2) on WPS | <350 | No | 44054 | Adam Duric | 1 | 1.1 / 1.2 | 1.1 / 1.2 | SEP
60LCW52BR001 | 2 | P235GH (1.0345) | P235GH (1.0345) | BW | 33.7 | 25 | 4 | 33.7 | 25 | 4 | V | HER-001 | 0 | IMR-VP-12-2012 | 141 | BOEHLER "DMO-IG" | 2,0 : 3,0 | - | - | 1 | _ | 0.05 | _ | _ | _ | see remark 2) on WPS | <350 | No | 44054 | Adam Duric | 1 | 1.1 / 1.2 | 1.1 / 1.2 | SEP
60LCW52BR001 | 7 | P235GH (1.0345) | P235GH (1.0345) | BW | 33.7 | 25 | 4 | 33.7 | 25 | 4 | V | HER-001 | 0 | IMR-VP-12-2012 | 141 | BOEHLER "DMO-IG" | 2,0 : 3,0 | - | - | 1 | _ | 0.05 | _ | _ | _ | see remark 2) on WPS | <350 | No | 44054 | Adam Duric | 1 | 1.1 / 1.2 | 1.1 / 1.2 | SEP
60LCW52BR001 | 9 | P235GH (1.0345) | P250GH (1.0460) | BW | 33.7 | 25 | 4 | 33.7 | 25 | 4 | V | HER-001 | 0 | IMR-VP-12-2012 | 141 | BOEHLER "DMO-IG" | 2,0 : 3,0 | - | - | 1 | _ | 0.05 | _ | _ | _ | see remark 2) on WPS | <350 | No | 44054 | Adam Duric | 1 | 1.1 / 1.2 | 1.1 / 1.2 | SEP
60LCW53BR001 | 1 | P235GH (1.0345) | P235GH (1.0345) | BW | 33.7 | 25 | 4 | 33.7 | 25 | 4 | V | HER-001 | 0 | IMR-VP-12-2012 | 141 | BOEHLER "DMO-IG" | 2,0 : 3,0 | - | - | 1 | _ | 0.05 | _ | _ | _ | see remark 2) on WPS | <350 | No | 44054 | Adam Duric | 1 | 1.1 / 1.2 | 1.1 / 1.2 | SEP
60LCW53BR001 | 10 | P250GH (1.0460) | P235GH (1.0345) | BW | 33.7 | 25 | 4 | 33.7 | 25 | 4 | V | HER-001 | 0 | IMR-VP-12-2012 | 141 | BOEHLER "DMO-IG" | 2,0 : 3,0 | - | - | 1 | _ | 0.05 | _ | _ | _ | see remark 2) on WPS | <350 | No | 44054 | Adam Duric | 1 | 1.1 / 1.2 | 1.1 / 1.2 | SEP
60LCW53BR001 | 11 | P235GH (1.0345) | 16Mo3 (1.5415) | BW | 33.7 | 25 | 4 | 33.7 | 25 | 3.6 | V | HER-001 | 0 | IMR-VP-12-2012 | 141 | BOEHLER "DMO-IG" | 2,0 : 3,0 | - | - | 1 | _ | 0.05 | _ | _ | _ | see remark 2) on WPS | <350 | No | 44054 | Adam Duric | 1 | 1.1 / 1.2 | 1.1 / 1.2 | SEP
60LCW53BR001 | 2 | P235GH (1.0345) | P235GH (1.0345) | BW | 33.7 | 25 | 4 | 33.7 | 25 | 4 | V | HER-001 | 0 | IMR-VP-12-2012 | 141 | BOEHLER "DMO-IG" | 2,0 : 3,0 | - | - | 1 | _ | 0.05 | _ | _ | _ | see remark 2) on WPS | <350 | No | 44054 | Adam Duric | 1 | 1.1 / 1.2 | 1.1 / 1.2 | SEP
60LCW53BR001 | 6 | P235GH (1.0345) | P235GH (1.0345) | BW | 33.7 | 25 | 4 | 33.7 | 25 | 4 | V | HER-001 | 0 | IMR-VP-12-2012 | 141 | BOEHLER "DMO-IG" | 2,0 : 3,0 | - | - | 1 | _ | 0.05 | _ | _ | _ | see remark 2) on WPS | <350 | No | 44054 | Adam Duric | 1 | 1.1 / 1.2 | 1.1 / 1.2 | SEP
60LCW53BR001 | 9 | P235GH (1.0345) | P250GH (1.0460) | BW | 33.7 | 25 | 4 | 33.7 | 25 | 4 | V | HER-001 | 0 | IMR-VP-12-2012 | 141 | BOEHLER "DMO-IG" | 2,0 : 3,0 | - | - | 1 | _ | 0.05 | _ | _ | _ | see remark 2) on WPS | <350 | No | 44054 | Adam Duric | 1 | 1.1 / 1.2 | 1.1 / 1.2 | SEP
60LCW55BR004 | 1 | P245GH (1.0352) | P235GH (1.0345) | BW | 21.3 | 15 | 3.2 | 21.3 | 15 | 3.2 | V | HER-015 | 0 | IMR-VP-17-2015 | 141 | BOEHLER "DMO-IG" | 2,0 : 2,4 | - | - | 1 | _ | 0.05 | _ | _ | _ | see remark 2) on WPS | <340 | No | 44063 | Adam Duric | 1 | 1.1 / 1.2 | 1.1 / 1.2 | SEP
60LCW55BR004 | 2 | P235GH (1.0345) | P235GH (1.0345) | BW | 21.3 | 15 | 3.2 | 21.3 | 15 | 3.2 | V | HER-015 | 0 | IMR-VP-17-2015 | 141 | BOEHLER "DMO-IG" | 2,0 : 2,4 | - | - | 1 | _ | 0.05 | _ | _ | _ | see remark 2) on WPS | <340 | No | 44063 | Adam Duric | 1 | 1.1 / 1.2 | 1.1 / 1.2 | SEP
60LCW55BR004 | 3 | P235GH (1.0345) | P235GH (1.0345) | BW | 21.3 | 15 | 3.2 | 21.3 | 15 | 3.2 | V | HER-015 | 0 | IMR-VP-17-2015 | 141 | BOEHLER "DMO-IG" | 2,0 : 2,4 | - | - | 1 | _ | 0.05 | _ | _ | _ | see remark 2) on WPS | <340 | No | 44063 | Adam Duric | 1 | 1.1 / 1.2 | 1.1 / 1.2 | SEP
60LCW55BR004 | 4 | P235GH (1.0345) | P245GH (1.0352) | BW | 21.3 | 15 | 3.2 | 21.3 | 15 | 3.2 | V | HER-015 | 0 | IMR-VP-17-2015 | 141 | BOEHLER "DMO-IG" | 2,0 : 2,4 | - | - | 1 | _ | 0.05 | _ | _ | _ | see remark 2) on WPS | <340 | No | 44063 | Adam Duric | 1 | 1.1 / 1.2 | 1.1 / 1.2 | SEP
60LCW55BR004 | 5 | P245GH (1.0352) | P235GH (1.0345) | BW | 21.3 | 15 | 3.2 | 21.3 | 15 | 3.2 | V | HER-015 | 0 | IMR-VP-17-2015 | 141 | BOEHLER "DMO-IG" | 2,0 : 2,4 | - | - | 1 | _ | 0.05 | _ | _ | _ | see remark 2) on WPS | <340 | No | 44063 | Adam Duric | 1 | 1.1 / 1.2 | 1.1 / 1.2 | SEP
60LCW55BR004 | 6 | P235GH (1.0345) | P250GH (1.0460) | BW | 21.3 | 15 | 3.2 | 21.3 | 15 | 3.2 | V | HER-015 | 0 | IMR-VP-17-2015 | 141 | BOEHLER "DMO-IG" | 2,0 : 2,4 | - | - | 1 | _ | 0.05 | _ | _ | _ | see remark 2) on WPS | <340 | No | 44063 | Adam Duric | 1 | 1.1 / 1.2 | 1.1 / 1.2 | SEP
60LCW55BR004 | 7 | P250GH (1.0460) | P235GH (1.0345) | BW | 21.3 | 15 | 3.2 | 21.3 | 15 | 3.2 | V | HER-015 | 0 | IMR-VP-17-2015 | 141 | BOEHLER "DMO-IG" | 2,0 : 2,4 | - | - | 1 | _ | 0.05 | _ | _ | _ | see remark 2) on WPS | <340 | No | 44063 | Adam Duric | 1 | 1.1 / 1.2 | 1.1 / 1.2 | SEP
60LCW55BR004 | 8 | P235GH (1.0345) | P250GH (1.0460) | BW | 21.3 | 15 | 3.2 | 21.3 | 15 | 3.2 | V | HER-015 | 0 | IMR-VP-17-2015 | 141 | BOEHLER "DMO-IG" | 2,0 : 2,4 | - | - | 1 | _ | 0.05 | _ | _ | _ | see remark 2) on WPS | <340 | No | 44063 | Adam Duric | 1 | 1.1 / 1.2 | 1.1 / 1.2 | SEP
60LCW55BR004 | 9 | P250GH (1.0460) | P235GH (1.0345) | BW | 21.3 | 15 | 3.2 | 21.3 | 15 | 3.2 | V | HER-015 | 0 | IMR-VP-17-2015 | 141 | BOEHLER "DMO-IG" | 2,0 : 2,4 | - | - | 1 | _ | 0.05 | _ | _ | _ | see remark 2) on WPS | <340 | No | 44063 | Adam Duric | 1 | 1.1 / 1.2 | 1.1 / 1.2 | SEP
60LCW55BR004 | 10 | P235GH (1.0345) | P235GH (1.0345) | BW | 21.3 | 15 | 3.2 | 21.3 | 15 | 3.2 | V | HER-015 | 0 | IMR-VP-17-2015 | 141 | BOEHLER "DMO-IG" | 2,0 : 2,4 | - | - | 1 | _ | 0.05 | _ | _ | _ | see remark 2) on WPS | <340 | No | 44063 | Adam Duric | 1 | 1.1 / 1.2 | 1.1 / 1.2 | SEP
60LCW55BR005 | 1 | P235GH (1.0345) | P235GH (1.0345) | BW | 21.3 | 15 | 3.2 | 21.3 | 15 | 3.2 | V | HER-015 | 0 | IMR-VP-17-2015 | 141 | BOEHLER "DMO-IG" | 2,0 : 2,4 | - | - | 1 | _ | 0.05 | _ | _ | _ | see remark 2) on WPS | <340 | No | 44063 | Adam Duric | 1 | 1.1 / 1.2 | 1.1 / 1.2 | SEP
60LCW55BR304 | 1 | P235GH (1.0345) | P235GH (1.0345) | BW | 21.3 | 15 | 3.2 | 21.3 | 15 | 3.2 | V | HER-015 | 0 | IMR-VP-17-2015 | 141 | BOEHLER "DMO-IG" | 2,0 : 2,4 | - | - | 1 | _ | 0.05 | _ | _ | _ | see remark 2) on WPS | <340 | No | 44063 | Adam Duric | 1 | 1.1 / 1.2 | 1.1 / 1.2 | SEP
60LCW55BR304 | 2 | P235GH (1.0345) | P235GH (1.0345) | BW | 21.3 | 15 | 3.2 | 21.3 | 15 | 3.2 | V | HER-015 | 0 | IMR-VP-17-2015 | 141 | BOEHLER "DMO-IG" | 2,0 : 2,4 | - | - | 1 | _ | 0.05 | _ | _ | _ | see remark 2) on WPS | <340 | No | 44063 | Adam Duric | 1 | 1.1 / 1.2 | 1.1 / 1.2 | SEP
60LCW56BR004 | 1 | P245GH (1.0352) | P235GH (1.0345) | BW | 21.3 | 15 | 3.2 | 21.3 | 15 | 3.2 | V | HER-015 | 0 | IMR-VP-17-2015 | 141 | BOEHLER "DMO-IG" | 2,0 : 2,4 | - | - | 1 | _ | 0.05 | _ | _ | _ | see remark 2) on WPS | <340 | No | 44063 | Adam Duric | 1 | 1.1 / 1.2 | 1.1 / 1.2 | SEP
60LCW56BR004 | 2 | P235GH (1.0345) | P235GH (1.0345) | BW | 21.3 | 15 | 3.2 | 21.3 | 15 | 3.2 | V | HER-015 | 0 | IMR-VP-17-2015 | 141 | BOEHLER "DMO-IG" | 2,0 : 2,4 | - | - | 1 | _ | 0.05 | _ | _ | _ | see remark 2) on WPS | <340 | No | 44063 | Adam Duric | 1 | 1.1 / 1.2 | 1.1 / 1.2 | SEP
60LCW56BR004 | 3 | P235GH (1.0345) | P235GH (1.0345) | BW | 21.3 | 15 | 3.2 | 21.3 | 15 | 3.2 | V | HER-015 | 0 | IMR-VP-17-2015 | 141 | BOEHLER "DMO-IG" | 2,0 : 2,4 | - | - | 1 | _ | 0.05 | _ | _ | _ | see remark 2) on WPS | <340 | No | 44063 | Adam Duric | 1 | 1.1 / 1.2 | 1.1 / 1.2 | SEP
60LCW56BR004 | 4 | P235GH (1.0345) | P245GH (1.0352) | BW | 21.3 | 15 | 3.2 | 21.3 | 15 | 3.2 | V | HER-015 | 0 | IMR-VP-17-2015 | 141 | BOEHLER "DMO-IG" | 2,0 : 2,4 | - | - | 1 | _ | 0.05 | _ | _ | _ | see remark 2) on WPS | <340 | No | 44063 | Adam Duric | 1 | 1.1 / 1.2 | 1.1 / 1.2 | SEP
60LCW56BR004 | 5 | P245GH (1.0352) | P235GH (1.0345) | BW | 21.3 | 15 | 3.2 | 21.3 | 15 | 3.2 | V | HER-015 | 0 | IMR-VP-17-2015 | 141 | BOEHLER "DMO-IG" | 2,0 : 2,4 | - | - | 1 | _ | 0.05 | _ | _ | _ | see remark 2) on WPS | <340 | No | 44063 | Adam Duric | 1 | 1.1 / 1.2 | 1.1 / 1.2 | SEP
60LCW56BR004 | 6 | P235GH (1.0345) | P250GH (1.0460) | BW | 21.3 | 15 | 3.2 | 21.3 | 15 | 3.2 | V | HER-015 | 0 | IMR-VP-17-2015 | 141 | BOEHLER "DMO-IG" | 2,0 : 2,4 | - | - | 1 | _ | 0.05 | _ | _ | _ | see remark 2) on WPS | <340 | No | 44063 | Adam Duric | 1 | 1.1 / 1.2 | 1.1 / 1.2 | SEP
60LCW56BR004 | 7 | P250GH (1.0460) | P235GH (1.0345) | BW | 21.3 | 15 | 3.2 | 21.3 | 15 | 3.2 | V | HER-015 | 0 | IMR-VP-17-2015 | 141 | BOEHLER "DMO-IG" | 2,0 : 2,4 | - | - | 1 | _ | 0.05 | _ | _ | _ | see remark 2) on WPS | <340 | No | 44063 | Adam Duric | 1 | 1.1 / 1.2 | 1.1 / 1.2 | SEP
60LCW56BR004 | 8 | P235GH (1.0345) | P250GH (1.0460) | BW | 21.3 | 15 | 3.2 | 21.3 | 15 | 3.2 | V | HER-015 | 0 | IMR-VP-17-2015 | 141 | BOEHLER "DMO-IG" | 2,0 : 2,4 | - | - | 1 | _ | 0.05 | _ | _ | _ | see remark 2) on WPS | <340 | No | 44063 | Adam Duric | 1 | 1.1 / 1.2 | 1.1 / 1.2 | SEP
60LCW56BR005 | 1 | P250GH (1.0460) | P235GH (1.0345) | BW | 21.3 | 15 | 3.2 | 21.3 | 15 | 3.2 | V | HER-015 | 0 | IMR-VP-17-2015 | 141 | BOEHLER "DMO-IG" | 2,0 : 2,4 | - | - | 1 | _ | 0.05 | _ | _ | _ | see remark 2) on WPS | <340 | No | 44063 | Adam Duric | 1 | 1.1 / 1.2 | 1.1 / 1.2 | SEP
60LCW56BR005 | 2 | P235GH (1.0345) | P235GH (1.0345) | BW | 21.3 | 15 | 3.2 | 21.3 | 15 | 3.2 | V | HER-015 | 0 | IMR-VP-17-2015 | 141 | BOEHLER "DMO-IG" | 2,0 : 2,4 | - | - | 1 | _ | 0.05 | _ | _ | _ | see remark 2) on WPS | <340 | No | 44063 | Adam Duric | 1 | 1.1 / 1.2 | 1.1 / 1.2 | SEP
60LCW56BR304 | 1 | 16Mo3 (1.5415) | P235GH (1.0345) | BW | 21.3 | 15 | 3.2 | 21.3 | 15 | 3.2 | V | HER-015 | 0 | IMR-VP-17-2015 | 141 | BOEHLER "DMO-IG" | 2,0 : 2,4 | - | - | 1 | _ | 0.05 | _ | _ | _ | see remark 2) on WPS | <340 | No | 44063 | Adam Duric | 1 | 1.1 / 1.2 | 1.1 / 1.2 | SEP
60LCW56BR304 | 2 | P235GH (1.0345) | P235GH (1.0345) | BW | 21.3 | 15 | 3.2 | 21.3 | 15 | 3.2 | V | HER-015 | 0 | IMR-VP-17-2015 | 141 | BOEHLER "DMO-IG" | 2,0 : 2,4 | - | - | [6 empty] | see remark 2) on WPS | <340 | No | 44063 | Adam Duric | 1 | 1.1 / 1.2 | 1.1 / 1.2 | SEP
60LCW61BR001 | 1 | P250GH (1.0460) | X6CrNiTi18-10 (1.4541) | BW | 21.3 | 15 | 3.2 | 21.3 | 15 | 3.2 | V | HER-019 | 0 | IMR-VP-03-2011 | 141 | BOEHLER "NIBAS 70/20-IG" | 2,0 : 2,4 | - | - | 1 | _ | 0.05 | _ | _ | _ | min. 5 | <300 | No | 44064 | Adam Duric | 1 | 1.1 / 1.2 | 8.1 | SEP
60LCW61BR001 | 2 | P235GH (1.0345) | P250GH (1.0460) | BW | 21.3 | 15 | 3.2 | 21.3 | 15 | 3.2 | V | HER-015 | 0 | IMR-VP-17-2015 | 141 | BOEHLER "DMO-IG" | 2,0 : 2,4 | - | - | 1 | _ | 0.05 | _ | _ | _ | see remark 2) on WPS | <340 | No | 44063 | Adam Duric | 1 | 1.1 / 1.2 | 1.1 / 1.2 | SEP
60LCW61BR001 | 3 | P235GH (1.0345) | P235GH (1.0345) | BW | 21.3 | 15 | 3.2 | 21.3 | 15 | 3.2 | V | HER-015 | 0 | IMR-VP-17-2015 | 141 | BOEHLER "DMO-IG" | 2,0 : 2,4 | - | - | 1 | _ | 0.05 | _ | _ | _ | see remark 2) on WPS | <340 | No | 44063 | Adam Duric | 1 | 1.1 / 1.2 | 1.1 / 1.2 | SEP
60LCW62BR001 | 1 | P235GH (1.0345) | P235GH (1.0345) | BW | 21.3 | 15 | 3.2 | 21.3 | 15 | 3.2 | V | HER-015 | 0 | IMR-VP-17-2015 | 141 | BOEHLER "DMO-IG" | 2,0 : 2,4 | - | - | 1 | _ | 0.05 | _ | _ | _ | see remark 2) on WPS | <340 | No | 44063 | Adam Duric | 1 | 1.1 / 1.2 | 1.1 / 1.2 | SEP
60LCW62BR001 | 2 | P235GH (1.0345) | P250GH (1.0460) | BW | 21.3 | 15 | 3.2 | 21.3 | 15 | 3.2 | V | HER-015 | 0 | IMR-VP-17-2015 | 141 | BOEHLER "DMO-IG" | 2,0 : 2,4 | - | - | 1 | _ | 0.05 | _ | _ | _ | see remark 2) on WPS | <340 | No | 44063 | Adam Duric | 1 | 1.1 / 1.2 | 1.1 / 1.2 | SEP
60LCW62BR001 | 3 | P250GH (1.0460) | X6CrNiTi18-10 (1.4541) | BW | 21.3 | 15 | 3.2 | 21.3 | 15 | 3.2 | V | HER-019 | 0 | IMR-VP-03-2011 | 141 | BOEHLER "NIBAS 70/20-IG" | 2,0 : 2,4 | - | - | 1 | _ | 0.05 | _ | _ | _ | min. 5 | <300 | No | 44064 | Adam Duric | 1 | 1.1 / 1.2 | 8.1 | SEP
60LCW70BR001 | 1 | P235GH (1.0345) | P235GH (1.0345) | BW | 33.7 | 25 | 4 | 33.7 | 25 | 4 | V | HER-001 | 0 | IMR-VP-12-2012 | 141 | BOEHLER "DMO-IG" | 2,0 : 3,0 | - | - | 1 | _ | 0.05 | _ | _ | _ | see remark 2) on WPS | <350 | No | 44054 | Adam Duric | 1 | 1.1 / 1.2 | 1.1 / 1.2 | SEP
60LCW70BR001 | 2 | P235GH (1.0345) | P235GH (1.0345) | BW | 33.7 | 25 | 4 | 33.7 | 25 | 4 | V | HER-001 | 0 | IMR-VP-12-2012 | 141 | BOEHLER "DMO-IG" | 2,0 : 3,0 | - | - | 1 | _ | 0.05 | _ | _ | _ | see remark 2) on WPS | <350 | No | 44054 | Adam Duric | 1 | 1.1 / 1.2 | 1.1 / 1.2 | SEP
60LCW70BR002 | 1 | P235GH (1.0345) | P235GH (1.0345) | BW | 33.7 | 25 | 4 | 33.7 | 25 | 4 | V | HER-001 | 0 | IMR-VP-12-2012 | 141 | BOEHLER "DMO-IG" | 2,0 : 3,0 | - | - | 1 | _ | 0.05 | _ | _ | _ | see remark 2) on WPS | <350 | No | 44054 | Adam Duric | 1 | 1.1 / 1.2 | 1.1 / 1.2 | SEP
60LCW70BR003 | 8 | P235GH (1.0345) | P235GH (1.0345) | BW | 33.7 | 25 | 4 | 33.7 | 25 | 4 | V | HER-001 | 0 | IMR-VP-12-2012 | 141 | BOEHLER "DMO-IG" | 2,0 : 3,0 | - | - | 1 | _ | 0.05 | _ | _ | _ | see remark 2) on WPS | <350 | No | 44054 | Adam Duric | 1 | 1.1 / 1.2 | 1.1 / 1.2 | SEP
60LCW70BR004 | 1 | P235GH (1.0345) | P235GH (1.0345) | BW | 21.3 | 15 | 3.2 | 21.3 | 15 | 3.2 | V | HER-015 | 0 | IMR-VP-17-2015 | 141 | BOEHLER "DMO-IG" | 2,0 : 2,4 | - | - | 1 | _ | 0.05 | _ | _ | _ | see remark 2) on WPS | <340 | No | 44063 | Adam Duric | 1 | 1.1 / 1.2 | 1.1 / 1.2 | SEP
60LCW70BR004 | 2 | P235GH (1.0345) | P250GH (1.0460) | BW | 21.3 | 15 | 3.2 | 21.3 | 15 | 3.2 | V | HER-015 | 0 | IMR-VP-17-2015 | 141 | BOEHLER "DMO-IG" | 2,0 : 2,4 | - | - | 1 | _ | 0.05 | _ | _ | _ | see remark 2) on WPS | <340 | No | 44063 | Adam Duric | 1 | 1.1 / 1.2 | 1.1 / 1.2 | SEP
60LCW70BR004 | 3 | P250GH (1.0460) | X6CrNiTi18-10 (1.4541) | BW | 21.3 | 15 | 3.2 | 21.3 | 15 | 3.2 | V | HER-019 | 0 | IMR-VP-03-2011 | 141 | BOEHLER "NIBAS 70/20-IG" | 2,0 : 2,4 | - | - | 1 | _ | 0.05 | _ | _ | _ | min. 5 | <300 | No | 44064 | Adam Duric | 1 | 1.1 / 1.2 | 8.1 | SEP
60LCW70BR005 | 1 | P235GH (1.0345) | P235GH (1.0345) | BW | 21.3 | 15 | 3.2 | 21.3 | 15 | 3.2 | V | HER-015 | 0 | IMR-VP-17-2015 | 141 | BOEHLER "DMO-IG" | 2,0 : 2,4 | - | - | 1 | _ | 0.05 | _ | _ | _ | see remark 2) on WPS | <340 | No | 44063 | Adam Duric | 1 | 1.1 / 1.2 | 1.1 / 1.2 | SEP
60LCW70BR005 | 2 | P235GH (1.0345) | P250GH (1.0460) | BW | 21.3 | 15 | 3.2 | 21.3 | 15 | 3.2 | V | HER-015 | 0 | IMR-VP-17-2015 | 141 | BOEHLER "DMO-IG" | 2,0 : 2,4 | - | - | 1 | _ | 0.05 | _ | _ | _ | see remark 2) on WPS | <340 | No | 44063 | Adam Duric | 1 | 1.1 / 1.2 | 1.1 / 1.2 | SEP
60LCW70BR005 | 3 | P250GH (1.0460) | X6CrNiTi18-10 (1.4541) | BW | 21.3 | 15 | 3.2 | 21.3 | 15 | 3.2 | V | HER-019 | 0 | IMR-VP-03-2011 | 141 | BOEHLER "NIBAS 70/20-IG" | 2,0 : 2,4 | - | - | 1 | _ | 0.05 | _ | _ | _ | min. 5 | <300 | No | 44064 | Adam Duric | 1 | 1.1 / 1.2 | 8.1 | SEP
60LCW70BR006 | 1 | P235GH (1.0345) | P235GH (1.0345) | BW | 21.3 | 15 | 3.2 | 21.3 | 15 | 3.2 | V | HER-015 | 0 | IMR-VP-17-2015 | 141 | BOEHLER "DMO-IG" | 2,0 : 2,4 | - | - | 1 | _ | 0.05 | _ | _ | _ | see remark 2) on WPS | <340 | No | 44063 | Adam Duric | 1 | 1.1 / 1.2 | 1.1 / 1.2 | SEP
60LCW70BR006 | 2 | P235GH (1.0345) | P250GH (1.0460) | BW | 21.3 | 15 | 3.2 | 21.3 | 15 | 3.2 | V | HER-015 | 0 | IMR-VP-17-2015 | 141 | BOEHLER "DMO-IG" | 2,0 : 2,4 | - | - | 1 | _ | 0.05 | _ | _ | _ | see remark 2) on WPS | <340 | No | 44063 | Adam Duric | 1 | 1.1 / 1.2 | 1.1 / 1.2 | SEP
60LCW70BR006 | 3 | P250GH (1.0460) | X6CrNiTi18-10 (1.4541) | BW | 21.3 | 15 | 3.2 | 21.3 | 15 | 3.2 | V | HER-019 | 0 | IMR-VP-03-2011 | 141 | BOEHLER "NIBAS 70/20-IG" | 2,0 : 2,4 | - | - | 1 | _ | 0.05 | _ | _ | _ | min. 5 | <300 | No | 44064 | Adam Duric | 1 | 1.1 / 1.2 | 8.1 | SEP
60LCW70BR014 | 1 | P235GH (1.0345) | P235GH (1.0345) | BW | 33.7 | 25 | 4 | 33.7 | 25 | 4 | V | HER-001 | 0 | IMR-VP-12-2012 | 141 | BOEHLER "DMO-IG" | 2,0 : 3,0 | - | - | 1 | _ | 0.05 | _ | _ | _ | see remark 2) on WPS | <350 | No | 44054 | Adam Duric | 1 | 1.1 / 1.2 | 1.1 / 1.2 | SEP
60LCW70BR014 | 2 | P235GH (1.0345) | P250GH (1.0460) | BW | 33.7 | 25 | 4 | 33.7 | 25 | 4 | V | HER-001 | 0 | IMR-VP-12-2012 | 141 | BOEHLER "DMO-IG" | 2,0 : 3,0 | - | - | 1 | _ | 0.05 | _ | _ | _ | see remark 2) on WPS | <350 | No | 44054 | Adam Duric | 1 | 1.1 / 1.2 | 1.1 / 1.2 | SEP
60LCW70BR014 | 3 | P250GH (1.0460) | P235GH (1.0345) | BW | 33.7 | 25 | 4 | 33.7 | 25 | 4 | V | HER-001 | 0 | IMR-VP-12-2012 | 141 | BOEHLER "DMO-IG" | 2,0 : 3,0 | - | - | 1 | _ | 0.05 | _ | _ | _ | see remark 2) on WPS | <350 | No | 44054 | Adam Duric | 1 | 1.1 / 1.2 | 1.1 / 1.2 | SEP
60LCW70BR014 | 4 | P235GH (1.0345) | P235GH (1.0345) | BW | 33.7 | 25 | 4 | 33.7 | 25 | 4 | V | HER-001 | 0 | IMR-VP-12-2012 | 141 | BOEHLER "DMO-IG" | 2,0 : 3,0 | - | - | 1 | _ | 0.05 | _ | _ | _ | see remark 2) on WPS | <350 | No | 44054 | Adam Duric | 1 | 1.1 / 1.2 | 1.1 / 1.2 | SEP
60LCW70BR015 | 1 | P235GH (1.0345) | P235GH (1.0345) | BW | 33.7 | 25 | 4 | 33.7 | 25 | 4 | V | HER-001 | 0 | IMR-VP-12-2012 | 141 | BOEHLER "DMO-IG" | 2,0 : 3,0 | - | - | 1 | _ | 0.05 | _ | _ | _ | see remark 2) on WPS | <350 | No | 44054 | Adam Duric | 1 | 1.1 / 1.2 | 1.1 / 1.2 | SEP
60LCW70BR015 | 2 | P235GH (1.0345) | P250GH (1.0460) | BW | 33.7 | 25 | 4 | 33.7 | 25 | 4 | V | HER-001 | 0 | IMR-VP-12-2012 | 141 | BOEHLER "DMO-IG" | 2,0 : 3,0 | - | - | 1 | _ | 0.05 | _ | _ | _ | see remark 2) on WPS | <350 | No | 44054 | Adam Duric | 1 | 1.1 / 1.2 | 1.1 / 1.2 | SEP
60LCW70BR015 | 3 | P250GH (1.0460) | P235GH (1.0345) | BW | 33.7 | 25 | 4 | 33.7 | 25 | 4 | V | HER-001 | 0 | IMR-VP-12-2012 | 141 | BOEHLER "DMO-IG" | 2,0 : 3,0 | - | - | 1 | _ | 0.05 | _ | _ | _ | see remark 2) on WPS | <350 | No | 44054 | Adam Duric | 1 | 1.1 / 1.2 | 1.1 / 1.2 | SEP
60LCW70BR015 | 4 | P235GH (1.0345) | P235GH (1.0345) | BW | 33.7 | 25 | 4 | 33.7 | 25 | 4 | V | HER-001 | 0 | IMR-VP-12-2012 | 141 | BOEHLER "DMO-IG" | 2,0 : 3,0 | - | - | 1 | _ | 0.05 | _ | _ | _ | see remark 2) on WPS | <350 | No | 44054 | Adam Duric | 1 | 1.1 / 1.2 | 1.1 / 1.2 | SEP
60LCW70BR016 | 1 | P235GH (1.0345) | P235GH (1.0345) | BW | 33.7 | 25 | 4 | 33.7 | 25 | 4 | V | HER-001 | 0 | IMR-VP-12-2012 | 141 | BOEHLER "DMO-IG" | 2,0 : 3,0 | - | - | 1 | _ | 0.05 | _ | _ | _ | see remark 2) on WPS | <350 | No | 44054 | Adam Duric | 1 | 1.1 / 1.2 | 1.1 / 1.2 | SEP
60LCW70BR016 | 2 | P235GH (1.0345) | P250GH (1.0460) | BW | 33.7 | 25 | 4 | 33.7 | 25 | 4 | V | HER-001 | 0 | IMR-VP-12-2012 | 141 | BOEHLER "DMO-IG" | 2,0 : 3,0 | - | - | 1 | _ | 0.05 | _ | _ | _ | see remark 2) on WPS | <350 | No | 44054 | Adam Duric | 1 | 1.1 / 1.2 | 1.1 / 1.2 | SEP
60LCW70BR016 | 3 | P250GH (1.0460) | P235GH (1.0345) | BW | 33.7 | 25 | 4 | 33.7 | 25 | 4 | V | HER-001 | 0 | IMR-VP-12-2012 | 141 | BOEHLER "DMO-IG" | 2,0 : 3,0 | - | - | 1 | _ | 0.05 | _ | _ | _ | see remark 2) on WPS | <350 | No | 44054 | Adam Duric | 1 | 1.1 / 1.2 | 1.1 / 1.2 | SEP
60LCW70BR016 | 4 | P235GH (1.0345) | P235GH (1.0345) | BW | 33.7 | 25 | 4 | 33.7 | 25 | 4 | V | HER-001 | 0 | IMR-VP-12-2012 | 141 | BOEHLER "DMO-IG" | 2,0 : 3,0 | - | - | 1 | _ | 0.05 | _ | _ | _ | see remark 2) on WPS | <350 | No | 44054 | Adam Duric | 1 | 1.1 / 1.2 | 1.1 / 1.2 | SEP
60LCW71BR001 | 1 | P235GH (1.0345) | P235GH (1.0345) | BW | 21.3 | 15 | 3.2 | 21.3 | 15 | 3.2 | V | HER-015 | 0 | IMR-VP-17-2015 | 141 | BOEHLER "DMO-IG" | 2,0 : 2,4 | - | - | 1 | _ | 0.05 | _ | _ | _ | see remark 2) on WPS | <340 | No | 44063 | Adam Duric | 1 | 1.1 / 1.2 | 1.1 / 1.2 | SEP
60LCW71BR001 | 2 | P235GH (1.0345) | P250GH (1.0460) | BW | 21.3 | 15 | 3.2 | 21.3 | 15 | 3.2 | V | HER-015 | 0 | IMR-VP-17-2015 | 141 | BOEHLER "DMO-IG" | 2,0 : 2,4 | - | - | 1 | _ | 0.05 | _ | _ | _ | see remark 2) on WPS | <340 | No | 44063 | Adam Duric | 1 | 1.1 / 1.2 | 1.1 / 1.2 | SEP
60LCW71BR001 | 3 | P250GH (1.0460) | P235GH (1.0345) | BW | 21.3 | 15 | 3.2 | 21.3 | 15 | 3.2 | V | HER-015 | 0 | IMR-VP-17-2015 | 141 | BOEHLER "DMO-IG" | 2,0 : 2,4 | - | - | 1 | _ | 0.05 | _ | _ | _ | see remark 2) on WPS | <340 | No | 44063 | Adam Duric | 1 | 1.1 / 1.2 | 1.1 / 1.2 | SEP
60LCW71BR001 | 4 | P235GH (1.0345) | X6CrNiTi18-10 (1.4541) | BW | 21.3 | 15 | 3.2 | 21.3 | 15 | 3.2 | V | HER-019 | 0 | IMR-VP-03-2011 | 141 | BOEHLER "NIBAS 70/20-IG" | 2,0 : 2,4 | - | - | 1 | _ | 0.05 | _ | _ | _ | min. 5 | <300 | No | 44064 | Adam Duric | 1 | 1.1 / 1.2 | 8.1 | SEP
60LCW72BR001 | 1 | P235GH (1.0345) | P235GH (1.0345) | BW | 21.3 | 15 | 3.2 | 21.3 | 15 | 3.2 | V | HER-015 | 0 | IMR-VP-17-2015 | 141 | BOEHLER "DMO-IG" | 2,0 : 2,4 | - | - | 1 | _ | 0.05 | _ | _ | _ | see remark 2) on WPS | <340 | No | 44063 | Adam Duric | 1 | 1.1 / 1.2 | 1.1 / 1.2 | SEP
60LCW72BR001 | 2 | P235GH (1.0345) | P250GH (1.0460) | BW | 21.3 | 15 | 3.2 | 21.3 | 15 | 3.2 | V | HER-015 | 0 | IMR-VP-17-2015 | 141 | BOEHLER "DMO-IG" | 2,0 : 2,4 | - | - | 1 | _ | 0.05 | _ | _ | _ | see remark 2) on WPS | <340 | No | 44063 | Adam Duric | 1 | 1.1 / 1.2 | 1.1 / 1.2 | SEP
60LCW72BR001 | 3 | P250GH (1.0460) | P235GH (1.0345) | BW | 21.3 | 15 | 3.2 | 21.3 | 15 | 3.2 | V | HER-015 | 0 | IMR-VP-17-2015 | 141 | BOEHLER "DMO-IG" | 2,0 : 2,4 | - | - | 1 | _ | 0.05 | _ | _ | _ | see remark 2) on WPS | <340 | No | 44063 | Adam Duric | 1 | 1.1 / 1.2 | 1.1 / 1.2 | SEP
60LCW72BR001 | 4 | P235GH (1.0345) | X6CrNiTi18-10 (1.4541) | BW | 21.3 | 15 | 3.2 | 21.3 | 15 | 3.2 | V | HER-019 | 0 | IMR-VP-03-2011 | 141 | BOEHLER "NIBAS 70/20-IG" | 2,0 : 2,4 | - | - | 1 | _ | 0.05 | _ | _ | _ | min. 5 | <300 | No | 44064 | Adam Duric | 1 | 1.1 / 1.2 | 8.1 | SEP
60LCW73BR001 | 1 | P235GH (1.0345) | P235GH (1.0345) | BW | 21.3 | 15 | 3.2 | 21.3 | 15 | 3.2 | V | HER-015 | 0 | IMR-VP-17-2015 | 141 | BOEHLER "DMO-IG" | 2,0 : 2,4 | - | - | 1 | _ | 0.05 | _ | _ | _ | see remark 2) on WPS | <340 | No | 44063 | Adam Duric | 1 | 1.1 / 1.2 | 1.1 / 1.2 | SEP
60LCW73BR001 | 2 | P235GH (1.0345) | P250GH (1.0460) | BW | 21.3 | 15 | 3.2 | 21.3 | 15 | 3.2 | V | HER-015 | 0 | IMR-VP-17-2015 | 141 | BOEHLER "DMO-IG" | 2,0 : 2,4 | - | - | 1 | _ | 0.05 | _ | _ | _ | see remark 2) on WPS | <340 | No | 44063 | Adam Duric | 1 | 1.1 / 1.2 | 1.1 / 1.2 | SEP
60LCW73BR001 | 3 | P250GH (1.0460) | P235GH (1.0345) | BW | 21.3 | 15 | 3.2 | 21.3 | 15 | 3.2 | V | HER-015 | 0 | IMR-VP-17-2015 | 141 | BOEHLER "DMO-IG" | 2,0 : 2,4 | - | - | 1 | _ | 0.05 | _ | _ | _ | see remark 2) on WPS | <340 | No | 44063 | Adam Duric | 1 | 1.1 / 1.2 | 1.1 / 1.2 | SEP
60LCW73BR001 | 4 | P235GH (1.0345) | X6CrNiTi18-10 (1.4541) | BW | 21.3 | 15 | 3.2 | 21.3 | 15 | 3.2 | V | HER-019 | 0 | IMR-VP-03-2011 | 141 | BOEHLER "NIBAS 70/20-IG" | 2,0 : 2,4 | - | - | 1 | _ | 0.05 | _ | _ | _ | min. 5 | <300 | No | 44064 | Adam Duric | 1 | 1.1 / 1.2 | 8.1 | SEP
60LCW75BR001 | 1 | P235GH (1.0345) | P235GH (1.0345) | BW | 21.3 | 15 | 3.2 | 21.3 | 15 | 3.2 | V | HER-015 | 0 | IMR-VP-17-2015 | 141 | BOEHLER "DMO-IG" | 2,0 : 2,4 | - | - | 1 | _ | 0.05 | _ | _ | _ | see remark 2) on WPS | <340 | No | 44063 | Adam Duric | 1 | 1.1 / 1.2 | 1.1 / 1.2 | SEP
60LCW75BR001 | 2 | P235GH (1.0345) | P250GH (1.0460) | BW | 21.3 | 15 | 3.2 | 21.3 | 15 | 3.2 | V | HER-015 | 0 | IMR-VP-17-2015 | 141 | BOEHLER "DMO-IG" | 2,0 : 2,4 | - | - | 1 | _ | 0.05 | _ | _ | _ | see remark 2) on WPS | <340 | No | 44063 | Adam Duric | 1 | 1.1 / 1.2 | 1.1 / 1.2 | SEP
60LCW75BR001 | 3 | P250GH (1.0460) | X6CrNiTi18-10 (1.4541) | BW | 21.3 | 15 | 3.2 | 21.3 | 15 | 3.2 | V | HER-019 | 0 | IMR-VP-03-2011 | 141 | BOEHLER "NIBAS 70/20-IG" | 2,0 : 2,4 | - | - | 1 | _ | 0.05 | _ | _ | _ | min. 5 | <300 | No | 44064 | Adam Duric | 1 | 1.1 / 1.2 | 8.1 | SEP
60LCW81BR001 | 1 | P235GH (1.0345) | P235GH (1.0345) | BW | 21.3 | 15 | 3.2 | 21.3 | 15 | 3.2 | V | HER-015 | 0 | IMR-VP-17-2015 | 141 | BOEHLER "DMO-IG" | 2,0 : 2,4 | - | - | 1 | _ | 0.05 | _ | _ | _ | see remark 2) on WPS | <340 | No | 44063 | Adam Duric | 1 | 1.1 / 1.2 | 1.1 / 1.2 | SEP
60LCW81BR001 | 2 | P235GH (1.0345) | P235GH (1.0345) | BW | 21.3 | 15 | 3.2 | 21.3 | 15 | 3.2 | V | HER-015 | 0 | IMR-VP-17-2015 | 141 | BOEHLER "DMO-IG" | 2,0 : 2,4 | - | - | 1 | _ | 0.05 | _ | _ | _ | see remark 2) on WPS | <340 | No | 44063 | Adam Duric | 1 | 1.1 / 1.2 | 1.1 / 1.2 | SEP
60LCW81BR001 | 3 | P235GH (1.0345) | P235GH (1.0345) | BW | 21.3 | 15 | 3.2 | 21.3 | 15 | 3.2 | V | HER-015 | 0 | IMR-VP-17-2015 | 141 | BOEHLER "DMO-IG" | 2,0 : 2,4 | - | - | 1 | _ | 0.05 | _ | _ | _ | see remark 2) on WPS | <340 | No | 44063 | Adam Duric | 1 | 1.1 / 1.2 | 1.1 / 1.2 | SEP
60LCW81BR001 | 4 | P235GH (1.0345) | P235GH (1.0345) | BW | 21.3 | 15 | 3.2 | 21.3 | 15 | 3.2 | V | HER-015 | 0 | IMR-VP-17-2015 | 141 | BOEHLER "DMO-IG" | 2,0 : 2,4 | - | - | 1 | _ | 0.05 | _ | _ | _ | see remark 2) on WPS | <340 | No | 44063 | Adam Duric | 1 | 1.1 / 1.2 | 1.1 / 1.2 | SEP
60LCW81BR011 | 1 | P235GH (1.0345) | P235GH (1.0345) | BW | 21.3 | 15 | 3.2 | 21.3 | 15 | 3.2 | V | HER-015 | 0 | IMR-VP-17-2015 | 141 | BOEHLER "DMO-IG" | 2,0 : 2,4 | - | - | 1 | _ | 0.05 | _ | _ | _ | see remark 2) on WPS | <340 | No | 44063 | Adam Duric | 1 | 1.1 / 1.2 | 1.1 / 1.2 | SEP
60LCW81BR011 | 2 | P235GH (1.0345) | X2CrNiMo17-12-2 (1.4404) | BW | 21.3 | 15 | 3.2 | 21.3 | 15 | 3.2 | V | HER-019 | 0 | IMR-VP-03-2011 | 141 | BOEHLER "NIBAS 70/20-IG" | 2,0 : 2,4 | - | - | 1 | _ | 0.05 | _ | _ | _ | min. 5 | <300 | No | 44064 | Adam Duric | 1 | 1.1 / 1.2 | 8.1 | SEP
60LCW81BR012 | 1 | X2CrNiMo17-12-2 (1.4404) | P265GH (1.0425) | BW | 21.3 | 15 | 3.2 | 21.3 | 15 | 3.2 | V | HER-019 | 0 | IMR-VP-03-2011 | 141 | BOEHLER "NIBAS 70/20-IG" | 2,0 : 2,4 | - | - | 1 | _ | 0.05 | _ | _ | _ | min. 5 | <300 | No | 44064 | Adam Duric | 1 | 8.1 | 1.1 / 1.2 | SEP
60LCW81BR012 | 2 | P265GH (1.0425) | P265GH (1.0425) | BW | 21.3 | 15 | 3.2 | 21.3 | 15 | 3.2 | V | HER-015 | 0 | IMR-VP-17-2015 | 141 | BOEHLER "DMO-IG" | 2,0 : 2,4 | - | - | 1 | _ | 0.05 | _ | _ | _ | see remark 2) on WPS | <340 | No | 44063 | Adam Duric | 1 | 1.1 / 1.2 | 1.1 / 1.2 | SEP
60LCW81BR021 | 1 | P235GH (1.0345) | P235GH (1.0345) | BW | 21.3 | 15 | 3.2 | 21.3 | 15 | 3.2 | V | HER-015 | 0 | IMR-VP-17-2015 | 141 | BOEHLER "DMO-IG" | 2,0 : 2,4 | - | - | 1 | _ | 0.05 | _ | _ | _ | see remark 2) on WPS | <340 | No | 44063 | Adam Duric | 1 | 1.1 / 1.2 | 1.1 / 1.2 | SEP
60LCW81BR021 | 2 | P235GH (1.0345) | X2CrNiMo17-12-2 (1.4404) | BW | 21.3 | 15 | 3.2 | 21.3 | 15 | 3.2 | V | HER-019 | 0 | IMR-VP-03-2011 | 141 | BOEHLER "NIBAS 70/20-IG" | 2,0 : 2,4 | - | - | 1 | _ | 0.05 | _ | _ | _ | min. 5 | <300 | No | 44064 | Adam Duric | 1 | 1.1 / 1.2 | 8.1 | SEP
60LCW81BR022 | 1 | X2CrNiMo17-12-2 (1.4404) | P265GH (1.0425) | BW | 21.3 | 15 | 3.2 | 21.3 | 15 | 3.2 | V | HER-019 | 0 | IMR-VP-03-2011 | 141 | BOEHLER "NIBAS 70/20-IG" | 2,0 : 2,4 | - | - | 1 | _ | 0.05 | _ | _ | _ | min. 5 | <300 | No | 44064 | Adam Duric | 1 | 8.1 | 1.1 / 1.2 | SEP
60LCW81BR022 | 2 | P265GH (1.0425) | P265GH (1.0425) | BW | 21.3 | 15 | 3.2 | 21.3 | 15 | 3.2 | V | HER-015 | 0 | IMR-VP-17-2015 | 141 | BOEHLER "DMO-IG" | 2,0 : 2,4 | - | - | 1 | _ | 0.05 | _ | _ | _ | see remark 2) on WPS | <340 | No | 44063 | Adam Duric | 1 | 1.1 / 1.2 | 1.1 / 1.2 | SEP
60LCW81BR031 | 1 | P235GH (1.0345) | P235GH (1.0345) | BW | 21.3 | 15 | 3.2 | 21.3 | 15 | 3.2 | V | HER-015 | 0 | IMR-VP-17-2015 | 141 | BOEHLER "DMO-IG" | 2,0 : 2,4 | - | - | 1 | _ | 0.05 | _ | _ | _ | see remark 2) on WPS | <340 | No | 44063 | Adam Duric | 1 | 1.1 / 1.2 | 1.1 / 1.2 | SEP
60LCW81BR031 | 2 | P235GH (1.0345) | X2CrNiMo17-12-2 (1.4404) | BW | 21.3 | 15 | 3.2 | 21.3 | 15 | 3.2 | V | HER-019 | 0 | IMR-VP-03-2011 | 141 | BOEHLER "NIBAS 70/20-IG" | 2,0 : 2,4 | - | - | 1 | _ | 0.05 | _ | _ | _ | min. 5 | <300 | No | 44064 | Adam Duric | 1 | 1.1 / 1.2 | 8.1 | SEP
60LCW81BR032 | 1 | X2CrNiMo17-12-2 (1.4404) | P265GH (1.0425) | BW | 21.3 | 15 | 3.2 | 21.3 | 15 | 3.2 | V | HER-019 | 0 | IMR-VP-03-2011 | 141 | BOEHLER "NIBAS 70/20-IG" | 2,0 : 2,4 | - | - | 1 | _ | 0.05 | _ | _ | _ | min. 5 | <300 | No | 44064 | Adam Duric | 1 | 8.1 | 1.1 / 1.2 | SEP
60LCW81BR032 | 2 | P265GH (1.0425) | P265GH (1.0425) | BW | 21.3 | 15 | 3.2 | 21.3 | 15 | 3.2 | V | HER-015 | 0 | IMR-VP-17-2015 | 141 | BOEHLER "DMO-IG" | 2,0 : 2,4 | - | - | 1 | _ | 0.05 | _ | _ | _ | see remark 2) on WPS | <340 | No | 44063 | Adam Duric | 1 | 1.1 / 1.2 | 1.1 / 1.2 | SEP
60LCW82BR001 | 1 | P235GH (1.0345) | P235GH (1.0345) | BW | 21.3 | 15 | 3.2 | 21.3 | 15 | 3.2 | V | HER-015 | 0 | IMR-VP-17-2015 | 141 | BOEHLER "DMO-IG" | 2,0 : 2,4 | - | - | 1 | _ | 0.05 | _ | _ | _ | see remark 2) on WPS | <340 | No | 44063 | Adam Duric | 1 | 1.1 / 1.2 | 1.1 / 1.2 | SEP
60LCW82BR001 | 2 | P235GH (1.0345) | P235GH (1.0345) | BW | 21.3 | 15 | 3.2 | 21.3 | 15 | 3.2 | V | HER-015 | 0 | IMR-VP-17-2015 | 141 | BOEHLER "DMO-IG" | 2,0 : 2,4 | - | - | 1 | _ | 0.05 | _ | _ | _ | see remark 2) on WPS | <340 | No | 44063 | Adam Duric | 1 | 1.1 / 1.2 | 1.1 / 1.2 | SEP
60LCW82BR001 | 3 | P235GH (1.0345) | P235GH (1.0345) | BW | 21.3 | 15 | 3.2 | 21.3 | 15 | 3.2 | V | HER-015 | 0 | IMR-VP-17-2015 | 141 | BOEHLER "DMO-IG" | 2,0 : 2,4 | - | - | 1 | _ | 0.05 | _ | _ | _ | see remark 2) on WPS | <340 | No | 44063 | Adam Duric | 1 | 1.1 / 1.2 | 1.1 / 1.2 | SEP
60LCW82BR001 | 4 | P235GH (1.0345) | P235GH (1.0345) | BW | 21.3 | 15 | 3.2 | 21.3 | 15 | 3.2 | V | HER-015 | 0 | IMR-VP-17-2015 | 141 | BOEHLER "DMO-IG" | 2,0 : 2,4 | - | - | 1 | _ | 0.05 | _ | _ | _ | see remark 2) on WPS | <340 | No | 44063 | Adam Duric | 1 | 1.1 / 1.2 | 1.1 / 1.2 | SEP
60LCW82BR011 | 1 | P235GH (1.0345) | P235GH (1.0345) | BW | 21.3 | 15 | 3.2 | 21.3 | 15 | 3.2 | V | HER-015 | 0 | IMR-VP-17-2015 | 141 | BOEHLER "DMO-IG" | 2,0 : 2,4 | - | - | 1 | _ | 0.05 | _ | _ | _ | see remark 2) on WPS | <340 | No | 44063 | Adam Duric | 1 | 1.1 / 1.2 | 1.1 / 1.2 | SEP
60LCW82BR011 | 2 | P235GH (1.0345) | X2CrNiMo17-12-2 (1.4404) | BW | 21.3 | 15 | 3.2 | 21.3 | 15 | 3.2 | V | HER-019 | 0 | IMR-VP-03-2011 | 141 | BOEHLER "NIBAS 70/20-IG" | 2,0 : 2,4 | - | - | 1 | _ | 0.05 | _ | _ | _ | min. 5 | <300 | No | 44064 | Adam Duric | 1 | 1.1 / 1.2 | 8.1 | SEP
60LCW82BR012 | 1 | X2CrNiMo17-12-2 (1.4404) | P265GH (1.0425) | BW | 21.3 | 15 | 3.2 | 21.3 | 15 | 3.2 | V | HER-019 | 0 | IMR-VP-03-2011 | 141 | BOEHLER "NIBAS 70/20-IG" | 2,0 : 2,4 | - | - | 1 | _ | 0.05 | _ | _ | _ | min. 5 | <300 | No | 44064 | Adam Duric | 1 | 8.1 | 1.1 / 1.2 | SEP
60LCW82BR012 | 2 | P265GH (1.0425) | P265GH (1.0425) | BW | 21.3 | 15 | 3.2 | 21.3 | 15 | 3.2 | V | HER-015 | 0 | IMR-VP-17-2015 | 141 | BOEHLER "DMO-IG" | 2,0 : 2,4 | - | - | 1 | _ | 0.05 | _ | _ | _ | see remark 2) on WPS | <340 | No | 44063 | Adam Duric | 1 | 1.1 / 1.2 | 1.1 / 1.2 | SEP
60LCW82BR021 | 1 | P235GH (1.0345) | P235GH (1.0345) | BW | 21.3 | 15 | 3.2 | 21.3 | 15 | 3.2 | V | HER-015 | 0 | IMR-VP-17-2015 | 141 | BOEHLER "DMO-IG" | 2,0 : 2,4 | - | - | 1 | _ | 0.05 | _ | _ | _ | see remark 2) on WPS | <340 | No | 44063 | Adam Duric | 1 | 1.1 / 1.2 | 1.1 / 1.2 | SEP
60LCW82BR021 | 2 | P235GH (1.0345) | X2CrNiMo17-12-2 (1.4404) | BW | 21.3 | 15 | 3.2 | 21.3 | 15 | 3.2 | V | HER-019 | 0 | IMR-VP-03-2011 | 141 | BOEHLER "NIBAS 70/20-IG" | 2,0 : 2,4 | - | - | 1 | _ | 0.05 | _ | _ | _ | min. 5 | <300 | No | 44064 | Adam Duric | 1 | 1.1 / 1.2 | 8.1 | SEP
60LCW82BR022 | 1 | X2CrNiMo17-12-2 (1.4404) | P265GH (1.0425) | BW | 21.3 | 15 | 3.2 | 21.3 | 15 | 3.2 | V | HER-019 | 0 | IMR-VP-03-2011 | 141 | BOEHLER "NIBAS 70/20-IG" | 2,0 : 2,4 | - | - | 1 | _ | 0.05 | _ | _ | _ | min. 5 | <300 | No | 44064 | Adam Duric | 1 | 8.1 | 1.1 / 1.2 | SEP
60LCW82BR022 | 2 | P265GH (1.0425) | P265GH (1.0425) | BW | 21.3 | 15 | 3.2 | 21.3 | 15 | 3.2 | V | HER-015 | 0 | IMR-VP-17-2015 | 141 | BOEHLER "DMO-IG" | 2,0 : 2,4 | - | - | 1 | _ | 0.05 | _ | _ | _ | see remark 2) on WPS | <340 | No | 44063 | Adam Duric | 1 | 1.1 / 1.2 | 1.1 / 1.2 | SEP
60LCW82BR031 | 1 | P235GH (1.0345) | P235GH (1.0345) | BW | 21.3 | 15 | 3.2 | 21.3 | 15 | 3.2 | V | HER-015 | 0 | IMR-VP-17-2015 | 141 | BOEHLER "DMO-IG" | 2,0 : 2,4 | - | - | 1 | _ | 0.05 | _ | _ | _ | see remark 2) on WPS | <340 | No | 44063 | Adam Duric | 1 | 1.1 / 1.2 | 1.1 / 1.2 | SEP
60LCW82BR031 | 2 | P235GH (1.0345) | X2CrNiMo17-12-2 (1.4404) | BW | 21.3 | 15 | 3.2 | 21.3 | 15 | 3.2 | V | HER-019 | 0 | IMR-VP-03-2011 | 141 | BOEHLER "NIBAS 70/20-IG" | 2,0 : 2,4 | - | - | 1 | _ | 0.05 | _ | _ | _ | min. 5 | <300 | No | 44064 | Adam Duric | 1 | 1.1 / 1.2 | 8.1 | SEP
60LCW82BR032 | 1 | X2CrNiMo17-12-2 (1.4404) | P265GH (1.0425) | BW | 21.3 | 15 | 3.2 | 21.3 | 15 | 3.2 | V | HER-019 | 0 | IMR-VP-03-2011 | 141 | BOEHLER "NIBAS 70/20-IG" | 2,0 : 2,4 | - | - | 1 | _ | 0.05 | _ | _ | _ | min. 5 | <300 | No | 44064 | Adam Duric | 1 | 8.1 | 1.1 / 1.2 | SEP
60LCW82BR032 | 2 | P265GH (1.0425) | P265GH (1.0425) | BW | 21.3 | 15 | 3.2 | 21.3 | 15 | 3.2 | V | HER-015 | 0 | IMR-VP-17-2015 | 141 | BOEHLER "DMO-IG" | 2,0 : 2,4 | - | - | 1 | _ | 0.05 | _ | _ | _ | see remark 2) on WPS | <340 | No | 44063 | Adam Duric | 1 | 1.1 / 1.2 | 1.1 / 1.2 | SEP
60LCW85BR001 | 1 | P250GH (1.0460) | X6CrNiTi18-10 (1.4541) | BW | 21.3 | 15 | 3.2 | 21.3 | 15 | 3.2 | V | HER-019 | 0 | IMR-VP-03-2011 | 141 | BOEHLER "NIBAS 70/20-IG" | 2,0 : 2,4 | - | - | 1 | _ | 0.05 | _ | _ | _ | min. 5 | <300 | No | 44064 | Adam Duric | 1 | 1.1 / 1.2 | 8.1 | SEP
60LCW85BR001 | 2 | P235GH (1.0345) | P250GH (1.0460) | BW | 21.3 | 15 | 3.2 | 21.3 | 15 | 3.2 | V | HER-015 | 0 | IMR-VP-17-2015 | 141 | BOEHLER "DMO-IG" | 2,0 : 2,4 | - | - | 1 | _ | 0.05 | _ | _ | _ | see remark 2) on WPS | <340 | No | 44063 | Adam Duric | 1 | 1.1 / 1.2 | 1.1 / 1.2 | SEP
60LCW85BR001 | 3 | P235GH (1.0345) | P235GH (1.0345) | BW | 21.3 | 15 | 3.2 | 21.3 | 15 | 3.2 | V | HER-015 | 0 | IMR-VP-17-2015 | 141 | BOEHLER "DMO-IG" | 2,0 : 2,4 | - | - | 1 | _ | 0.05 | _ | _ | _ | see remark 2) on WPS | <340 | No | 44063 | Adam Duric | 1 | 1.1 / 1.2 | 1.1 / 1.2 | SEP
60LCW85BR002 | 1 | P235GH (1.0345) | P235GH (1.0345) | BW | 33.7 | 25 | 4 | 33.7 | 25 | 4 | V | HER-001 | 0 | IMR-VP-12-2012 | 141 | BOEHLER "DMO-IG" | 2,0 : 3,0 | - | - | 1 | _ | 0.05 | _ | _ | _ | see remark 2) on WPS | <350 | No | 44054 | Adam Duric | 1 | 1.1 / 1.2 | 1.1 / 1.2 | SEP
60LCW85BR002 | 4 | P235GH (1.0345) | P235GH (1.0345) | BW | 33.7 | 25 | 4 | 33.7 | 25 | 4 | V | HER-001 | 0 | IMR-VP-12-2012 | 141 | BOEHLER "DMO-IG" | 2,0 : 3,0 | - | - | 1 | _ | 0.05 | _ | _ | _ | see remark 2) on WPS | <350 | No | 44054 | Adam Duric | 1 | 1.1 / 1.2 | 1.1 / 1.2 | SEP
60LCW86BR001 | 1 | P235GH (1.0345) | P235GH (1.0345) | BW | 21.3 | 15 | 3.2 | 21.3 | 15 | 3.2 | V | HER-015 | 0 | IMR-VP-17-2015 | 141 | BOEHLER "DMO-IG" | 2,0 : 2,4 | - | - | 1 | _ | 0.05 | _ | _ | _ | see remark 2) on WPS | <340 | No | 44063 | Adam Duric | 1 | 1.1 / 1.2 | 1.1 / 1.2 | SEP
60LCW86BR001 | 2 | P235GH (1.0345) | P250GH (1.0460) | BW | 21.3 | 15 | 3.2 | 21.3 | 15 | 3.2 | V | HER-015 | 0 | IMR-VP-17-2015 | 141 | BOEHLER "DMO-IG" | 2,0 : 2,4 | - | - | 1 | _ | 0.05 | _ | _ | _ | see remark 2) on WPS | <340 | No | 44063 | Adam Duric | 1 | 1.1 / 1.2 | 1.1 / 1.2 | SEP
60LCW86BR001 | 3 | P250GH (1.0460) | X6CrNiTi18-10 (1.4541) | BW | 21.3 | 15 | 3.2 | 21.3 | 15 | 3.2 | V | HER-019 | 0 | IMR-VP-03-2011 | 141 | BOEHLER "NIBAS 70/20-IG" | 2,0 : 2,4 | - | - | 1 | _ | 0.05 | _ | _ | _ | min. 5 | <300 | No | 44064 | Adam Duric | 1 | 1.1 / 1.2 | 8.1 | SEP
60LCW91BR001 | 1 | P235GH (1.0345) | P235GH (1.0345) | BW | 21.3 | 15 | 3.2 | 21.3 | 15 | 3.2 | V | HER-015 | 0 | IMR-VP-17-2015 | 141 | BOEHLER "DMO-IG" | 2,0 : 2,4 | - | - | 1 | _ | 0.05 | _ | _ | _ | see remark 2) on WPS | <340 | No | 44063 | Adam Duric | 1 | 1.1 / 1.2 | 1.1 / 1.2 | SEP
60LCW91BR001 | 2 | P235GH (1.0345) | P235GH (1.0345) | BW | 21.3 | 15 | 3.2 | 21.3 | 15 | 3.2 | V | HER-015 | 0 | IMR-VP-17-2015 | 141 | BOEHLER "DMO-IG" | 2,0 : 2,4 | - | - | 1 | _ | 0.05 | _ | _ | _ | see remark 2) on WPS | <340 | No | 44063 | Adam Duric | 1 | 1.1 / 1.2 | 1.1 / 1.2 | SEP
60LCW91BR001 | 3 | P235GH (1.0345) | P235GH (1.0345) | BW | 21.3 | 15 | 3.2 | 21.3 | 15 | 3.2 | V | HER-015 | 0 | IMR-VP-17-2015 | 141 | BOEHLER "DMO-IG" | 2,0 : 2,4 | - | - | 1 | _ | 0.05 | _ | _ | _ | see remark 2) on WPS | <340 | No | 44063 | Adam Duric | 1 | 1.1 / 1.2 | 1.1 / 1.2 | SEP
60LCW91BR001 | 4 | P235GH (1.0345) | P235GH (1.0345) | BW | 21.3 | 15 | 3.2 | 21.3 | 15 | 3.2 | V | HER-015 | 0 | IMR-VP-17-2015 | 141 | BOEHLER "DMO-IG" | 2,0 : 2,4 | - | - | 1 | _ | 0.05 | _ | _ | _ | see remark 2) on WPS | <340 | No | 44063 | Adam Duric | 1 | 1.1 / 1.2 | 1.1 / 1.2 | SEP
60LCW91BR011 | 1 | P235GH (1.0345) | P235GH (1.0345) | BW | 21.3 | 15 | 3.2 | 21.3 | 15 | 3.2 | V | HER-015 | 0 | IMR-VP-17-2015 | 141 | BOEHLER "DMO-IG" | 2,0 : 2,4 | - | - | 1 | _ | 0.05 | _ | _ | _ | see remark 2) on WPS | <340 | No | 44063 | Adam Duric | 1 | 1.1 / 1.2 | 1.1 / 1.2 | SEP
60LCW91BR011 | 2 | P235GH (1.0345) | X2CrNiMo17-12-2 (1.4404) | BW | 21.3 | 15 | 3.2 | 21.3 | 15 | 3.2 | V | HER-019 | 0 | IMR-VP-03-2011 | 141 | BOEHLER "NIBAS 70/20-IG" | 2,0 : 2,4 | - | - | 1 | _ | 0.05 | _ | _ | _ | min. 5 | <300 | No | 44064 | Adam Duric | 1 | 1.1 / 1.2 | 8.1 | SEP
60LCW91BR012 | 1 | X2CrNiMo17-12-2 (1.4404) | P235GH (1.0345) | BW | 21.3 | 15 | 3.2 | 21.3 | 15 | 3.2 | V | HER-019 | 0 | IMR-VP-03-2011 | 141 | BOEHLER "NIBAS 70/20-IG" | 2,0 : 2,4 | - | - | 1 | _ | 0.05 | _ | _ | _ | min. 5 | <300 | No | 44064 | Adam Duric | 1 | 8.1 | 1.1 / 1.2 | SEP
60LCW91BR012 | 2 | P235GH (1.0345) | P235GH (1.0345) | BW | 21.3 | 15 | 3.2 | 21.3 | 15 | 3.2 | V | HER-015 | 0 | IMR-VP-17-2015 | 141 | BOEHLER "DMO-IG" | 2,0 : 2,4 | - | - | 1 | _ | 0.05 | _ | _ | _ | see remark 2) on WPS | <340 | No | 44063 | Adam Duric | 1 | 1.1 / 1.2 | 1.1 / 1.2 | SEP
60LCW91BR021 | 1 | P235GH (1.0345) | P235GH (1.0345) | BW | 21.3 | 15 | 3.2 | 21.3 | 15 | 3.2 | V | HER-015 | 0 | IMR-VP-17-2015 | 141 | BOEHLER "DMO-IG" | 2,0 : 2,4 | - | - | 1 | _ | 0.05 | _ | _ | _ | see remark 2) on WPS | <340 | No | 44063 | Adam Duric | 1 | 1.1 / 1.2 | 1.1 / 1.2 | SEP
60LCW91BR021 | 2 | P235GH (1.0345) | X2CrNiMo17-12-2 (1.4404) | BW | 21.3 | 15 | 3.2 | 21.3 | 15 | 3.2 | V | HER-019 | 0 | IMR-VP-03-2011 | 141 | BOEHLER "NIBAS 70/20-IG" | 2,0 : 2,4 | - | - | 1 | _ | 0.05 | _ | _ | _ | min. 5 | <300 | No | 44064 | Adam Duric | 1 | 1.1 / 1.2 | 8.1 | SEP
60LCW91BR022 | 1 | X2CrNiMo17-12-2 (1.4404) | P235GH (1.0345) | BW | 21.3 | 15 | 3.2 | 21.3 | 15 | 3.2 | V | HER-019 | 0 | IMR-VP-03-2011 | 141 | BOEHLER "NIBAS 70/20-IG" | 2,0 : 2,4 | - | - | 1 | _ | 0.05 | _ | _ | _ | min. 5 | <300 | No | 44064 | Adam Duric | 1 | 8.1 | 1.1 / 1.2 | SEP
60LCW91BR022 | 2 | P235GH (1.0345) | P235GH (1.0345) | BW | 21.3 | 15 | 3.2 | 21.3 | 15 | 3.2 | V | HER-015 | 0 | IMR-VP-17-2015 | 141 | BOEHLER "DMO-IG" | 2,0 : 2,4 | - | - | 1 | _ | 0.05 | _ | _ | _ | see remark 2) on WPS | <340 | No | 44063 | Adam Duric | 1 | 1.1 / 1.2 | 1.1 / 1.2 | SEP
60LCW91BR031 | 1 | P235GH (1.0345) | P235GH (1.0345) | BW | 21.3 | 15 | 3.2 | 21.3 | 15 | 3.2 | V | HER-015 | 0 | IMR-VP-17-2015 | 141 | BOEHLER "DMO-IG" | 2,0 : 2,4 | - | - | 1 | _ | 0.05 | _ | _ | _ | see remark 2) on WPS | <340 | No | 44063 | Adam Duric | 1 | 1.1 / 1.2 | 1.1 / 1.2 | SEP
60LCW91BR031 | 2 | P235GH (1.0345) | X2CrNiMo17-12-2 (1.4404) | BW | 21.3 | 15 | 3.2 | 21.3 | 15 | 3.2 | V | HER-019 | 0 | IMR-VP-03-2011 | 141 | BOEHLER "NIBAS 70/20-IG" | 2,0 : 2,4 | - | - | 1 | _ | 0.05 | _ | _ | _ | min. 5 | <300 | No | 44064 | Adam Duric | 1 | 1.1 / 1.2 | 8.1 | SEP
60LCW91BR032 | 1 | X2CrNiMo17-12-2 (1.4404) | P235GH (1.0345) | BW | 21.3 | 15 | 3.2 | 21.3 | 15 | 3.2 | V | HER-019 | 0 | IMR-VP-03-2011 | 141 | BOEHLER "NIBAS 70/20-IG" | 2,0 : 2,4 | - | - | 1 | _ | 0.05 | _ | _ | _ | min. 5 | <300 | No | 44064 | Adam Duric | 1 | 8.1 | 1.1 / 1.2 | SEP
60LCW91BR032 | 2 | P235GH (1.0345) | P235GH (1.0345) | BW | 21.3 | 15 | 3.2 | 21.3 | 15 | 3.2 | V | HER-015 | 0 | IMR-VP-17-2015 | 141 | BOEHLER "DMO-IG" | 2,0 : 2,4 | - | - | 1 | _ | 0.05 | _ | _ | _ | see remark 2) on WPS | <340 | No | 44063 | Adam Duric | 1 | 1.1 / 1.2 | 1.1 / 1.2 | SEP
60LDK01BR001 | 1 | P235GH (1.0345) | P235GH (1.0345) | BW | 406.4 | 400 | 6.3 | 406.4 | 400 | 6.3 | V | HER-001 | 0 | IMR-VP-12-2012 | 141 | BOEHLER "DMO-IG" | 2,0 : 3,0 | - | - | 1 | _ | 0.05 | _ | _ | _ | see remark 2) on WPS | <350 | No | 44026 | Adam Duric | 1 | 1.1 / 1.2 | 1.1 / 1.2 | SEP
60LDK01BR001 | 3 | P235GH (1.0345) | P235GH (1.0345) | BW | 406.4 | 400 | 6.3 | 406.4 | 400 | 6.3 | V | HER-001 | 0 | IMR-VP-12-2012 | 141 | BOEHLER "DMO-IG" | 2,0 : 3,0 | - | - | 1 | _ | 0.05 | _ | _ | _ | see remark 2) on WPS | <350 | No | 44026 | Adam Duric | 1 | 1.1 / 1.2 | 1.1 / 1.2 | SEP
60LDK01BR001 | 6 | P235GH (1.0345) | P235GH (1.0345) | BW | 406.4 | 400 | 6.3 | 406.4 | 400 | 6.3 | V | HER-001 | 0 | IMR-VP-12-2012 | 141 | BOEHLER "DMO-IG" | 2,0 : 3,0 | - | - | 1 | _ | 0.05 | _ | _ | _ | see remark 2) on WPS | <350 | No | 44026 | Adam Duric | 1 | 1.1 / 1.2 | 1.1 / 1.2 | SEP
60LDK01BR021 | 1 | P235GH (1.0345) | P235GH (1.0345) | BW | 114.3 | 100 | 3.6 | 114.3 | 100 | 3.6 | V | HER-001 | 0 | IMR-VP-12-2012 | 141 | BOEHLER "DMO-IG" | 2,0 : 3,0 | - | - | 1 | _ | 0.05 | _ | _ | _ | see remark 2) on WPS | <350 | No | 44054 | Adam Duric | 1 | 1.1 / 1.2 | 1.1 / 1.2 | SEP
60LDK01BR021 | 5 | P235GH (1.0345) | P235GH (1.0345) | BW | 114.3 | 100 | 3.6 | 114.3 | 100 | 3.6 | V | HER-001 | 0 | IMR-VP-12-2012 | 141 | BOEHLER "DMO-IG" | 2,0 : 3,0 | - | - | 1 | _ | 0.05 | _ | _ | _ | see remark 2) on WPS | <350 | No | 44054 | Adam Duric | 1 | 1.1 / 1.2 | 1.1 / 1.2 | SEP
60LDK01BR021 | 9 | P235GH (1.0345) | P235GH (1.0345) | BW | 114.3 | 100 | 3.6 | 114.3 | 100 | 3.6 | V | HER-001 | 0 | IMR-VP-12-2012 | 141 | BOEHLER "DMO-IG" | 2,0 : 3,0 | - | - | 1 | _ | 0.05 | _ | _ | _ | see remark 2) on WPS | <350 | No | 44054 | Adam Duric | 1 | 1.1 / 1.2 | 1.1 / 1.2 | SEP
60LDK01BR021 | 11 | P235GH (1.0345) | P235GH (1.0345) | BW | 114.3 | 100 | 3.6 | 114.3 | 100 | 3.6 | V | HER-001 | 0 | IMR-VP-12-2012 | 141 | BOEHLER "DMO-IG" | 2,0 : 3,0 | - | - | 1 | _ | 0.05 | _ | _ | _ | see remark 2) on WPS | <350 | No | 44054 | Adam Duric | 1 | 1.1 / 1.2 | 1.1 / 1.2 | SEP
60LDK01BR021 | 15 | P235GH (1.0345) | P235GH (1.0345) | BW | 114.3 | 100 | 3.6 | 114.3 | 100 | 3.6 | V | HER-001 | 0 | IMR-VP-12-2012 | 141 | BOEHLER "DMO-IG" | 2,0 : 3,0 | - | - | 1 | _ | 0.05 | _ | _ | _ | see remark 2) on WPS | <350 | No | 44054 | Adam Duric | 1 | 1.1 / 1.2 | 1.1 / 1.2 | SEP
60LDK01BR022 | 1 | P245GH (1.0352) | P235GH (1.0345) | BW | 114.3 | 100 | 3.6 | 114.3 | 100 | 3.6 | V | HER-001 | 0 | IMR-VP-12-2012 | 141 | BOEHLER "DMO-IG" | 2,0 : 3,0 | - | - | 1 | _ | 0.05 | _ | _ | _ | see remark 2) on WPS | <350 | No | 44054 | Adam Duric | 1 | 1.1 / 1.2 | 1.1 / 1.2 | SEP
60LDK01BR953 | 1 | P235GH (1.0345) | P235GH (1.0345) | BW | 33.7 | 25 | 4 | 33.7 | 25 | 4 | V | HER-001 | 0 | IMR-VP-12-2012 | 141 | BOEHLER "DMO-IG" | 2,0 : 3,0 | - | - | 1 | _ | 0.05 | _ | _ | _ | see remark 2) on WPS | <350 | No | 44054 | Adam Duric | 1 | 1.1 / 1.2 | 1.1 / 1.2 | SEP
60LDK01BR953 | 2 | P235GH (1.0345) | P235GH (1.0345) | BW | 33.7 | 25 | 4 | 33.7 | 25 | 4 | V | HER-001 | 0 | IMR-VP-12-2012 | 141 | BOEHLER "DMO-IG" | 2,0 : 3,0 | - | - | 1 | _ | 0.05 | _ | _ | _ | see remark 2) on WPS | <350 | No | 44054 | Adam Duric | 1 | 1.1 / 1.2 | 1.1 / 1.2 | SEP
60LDK01BR953 | 3 | P235GH (1.0345) | P235GH (1.0345) | BW | 33.7 | 25 | 4 | 33.7 | 25 | 4 | V | HER-001 | 0 | IMR-VP-12-2012 | 141 | BOEHLER "DMO-IG" | 2,0 : 3,0 | - | - | 1 | _ | 0.05 | _ | _ | _ | see remark 2) on WPS | <350 | No | 44054 | Adam Duric | 1 | 1.1 / 1.2 | 1.1 / 1.2 | SEP
60LDK01BR953 | 4 | P235GH (1.0345) | P235GH (1.0345) | BW | 33.7 | 25 | 4 | 33.7 | 25 | 4 | V | HER-001 | 0 | IMR-VP-12-2012 | 141 | BOEHLER "DMO-IG" | 2,0 : 3,0 | - | - | 1 | _ | 0.05 | _ | _ | _ | see remark 2) on WPS | <350 | No | 44054 | Adam Duric | 1 | 1.1 / 1.2 | 1.1 / 1.2 | SEP
60LDK02BR001 | 1 | P235GH (1.0345) | P235GH (1.0345) | BW | 406.4 | 400 | 6.3 | 406.4 | 400 | 6.3 | V | HER-001 | 0 | IMR-VP-12-2012 | 141 | BOEHLER "DMO-IG" | 2,0 : 3,0 | - | - | 1 | _ | 0.05 | _ | _ | _ | see remark 2) on WPS | <350 | No | 44026 | Adam Duric | 1 | 1.1 / 1.2 | 1.1 / 1.2 | SEP
60LDK02BR001 | 3 | P235GH (1.0345) | P235GH (1.0345) | BW | 406.4 | 400 | 6.3 | 406.4 | 400 | 6.3 | V | HER-001 | 0 | IMR-VP-12-2012 | 141 | BOEHLER "DMO-IG" | 2,0 : 3,0 | - | - | 1 | _ | 0.05 | _ | _ | _ | see remark 2) on WPS | <350 | No | 44026 | Adam Duric | 1 | 1.1 / 1.2 | 1.1 / 1.2 | SEP
60LDK02BR001 | 6 | P235GH (1.0345) | P235GH (1.0345) | BW | 406.4 | 400 | 6.3 | 406.4 | 400 | 6.3 | V | HER-001 | 0 | IMR-VP-12-2012 | 141 | BOEHLER "DMO-IG" | 2,0 : 3,0 | - | - | 1 | _ | 0.05 | _ | _ | _ | see remark 2) on WPS | <350 | No | 44026 | Adam Duric | 1 | 1.1 / 1.2 | 1.1 / 1.2 | SEP
60LDK02BR021 | 1 | P235GH (1.0345) | P235GH (1.0345) | BW | 114.3 | 100 | 3.6 | 114.3 | 100 | 3.6 | V | HER-001 | 0 | IMR-VP-12-2012 | 141 | BOEHLER "DMO-IG" | 2,0 : 3,0 | - | - | 1 | _ | 0.05 | _ | _ | _ | see remark 2) on WPS | <350 | No | 44054 | Adam Duric | 1 | 1.1 / 1.2 | 1.1 / 1.2 | SEP
60LDK02BR021 | 5 | P235GH (1.0345) | P235GH (1.0345) | BW | 114.3 | 100 | 3.6 | 114.3 | 100 | 3.6 | V | HER-001 | 0 | IMR-VP-12-2012 | 141 | BOEHLER "DMO-IG" | 2,0 : 3,0 | - | - | 1 | _ | 0.05 | _ | _ | _ | see remark 2) on WPS | <350 | No | 44054 | Adam Duric | 1 | 1.1 / 1.2 | 1.1 / 1.2 | SEP
60LDK02BR021 | 9 | P235GH (1.0345) | P235GH (1.0345) | BW | 114.3 | 100 | 3.6 | 114.3 | 100 | 3.6 | V | HER-001 | 0 | IMR-VP-12-2012 | 141 | BOEHLER "DMO-IG" | 2,0 : 3,0 | - | - | 1 | _ | 0.05 | _ | _ | _ | see remark 2) on WPS | <350 | No | 44054 | Adam Duric | 1 | 1.1 / 1.2 | 1.1 / 1.2 | SEP
60LDK02BR021 | 11 | P235GH (1.0345) | P235GH (1.0345) | BW | 114.3 | 100 | 3.6 | 114.3 | 100 | 3.6 | V | HER-001 | 0 | IMR-VP-12-2012 | 141 | BOEHLER "DMO-IG" | 2,0 : 3,0 | - | - | 1 | _ | 0.05 | _ | _ | _ | see remark 2) on WPS | <350 | No | 44054 | Adam Duric | 1 | 1.1 / 1.2 | 1.1 / 1.2 | SEP
60LDK02BR021 | 13 | P235GH (1.0345) | P235GH (1.0345) | BW | 114.3 | 100 | 3.6 | 114.3 | 100 | 3.6 | V | HER-001 | 0 | IMR-VP-12-2012 | 141 | BOEHLER "DMO-IG" | 2,0 : 3,0 | - | - | 1 | _ | 0.05 | _ | _ | _ | see remark 2) on WPS | <350 | No | 44054 | Adam Duric | 1 | 1.1 / 1.2 | 1.1 / 1.2 | SEP
60LDK02BR022 | 1 | P245GH (1.0352) | P235GH (1.0345) | BW | 114.3 | 100 | 3.6 | 114.3 | 100 | 3.6 | V | HER-001 | 0 | IMR-VP-12-2012 | 141 | BOEHLER "DMO-IG" | 2,0 : 3,0 | - | - | 1 | _ | 0.05 | _ | _ | _ | see remark 2) on WPS | <350 | No | 44054 | Adam Duric | 1 | 1.1 / 1.2 | 1.1 / 1.2 | SEP
60LDK02BR953 | 1 | P235GH (1.0345) | P235GH (1.0345) | BW | 33.7 | 25 | 4 | 33.7 | 25 | 4 | V | HER-001 | 0 | IMR-VP-12-2012 | 141 | BOEHLER "DMO-IG" | 2,0 : 3,0 | - | - | 1 | _ | 0.05 | _ | _ | _ | see remark 2) on WPS | <350 | No | 44054 | Adam Duric | 1 | 1.1 / 1.2 | 1.1 / 1.2 | SEP
60LDK02BR953 | 2 | P235GH (1.0345) | P235GH (1.0345) | BW | 33.7 | 25 | 4 | 33.7 | 25 | 4 | V | HER-001 | 0 | IMR-VP-12-2012 | 141 | BOEHLER "DMO-IG" | 2,0 : 3,0 | - | - | 1 | _ | 0.05 | _ | _ | _ | see remark 2) on WPS | <350 | No | 44054 | Adam Duric | 1 | 1.1 / 1.2 | 1.1 / 1.2 | SEP
60LDK02BR953 | 3 | P235GH (1.0345) | P235GH (1.0345) | BW | 33.7 | 25 | 4 | 33.7 | 25 | 4 | V | HER-001 | 0 | IMR-VP-12-2012 | 141 | BOEHLER "DMO-IG" | 2,0 : 3,0 | - | - | 1 | _ | 0.05 | _ | _ | _ | see remark 2) on WPS | <350 | No | 44054 | Adam Duric | 1 | 1.1 / 1.2 | 1.1 / 1.2 | SEP
60LDK02BR953 | 4 | P235GH (1.0345) | P235GH (1.0345) | BW | 33.7 | 25 | 4 | 33.7 | 25 | 4 | V | HER-001 | 0 | IMR-VP-12-2012 | 141 | BOEHLER "DMO-IG" | 2,0 : 3,0 | - | - | 1 | _ | 0.05 | _ | _ | _ | see remark 2) on WPS | <350 | No | 44054 | Adam Duric | 1 | 1.1 / 1.2 | 1.1 / 1.2 | SEP
60LDK05BR951 | 1 | P235GH (1.0345) | P235GH (1.0345) | BW | 60.3 | 50 | 3.6 | 60.3 | 50 | 3.6 | V | HER-001 | 0 | IMR-VP-12-2012 | 141 | BOEHLER "DMO-IG" | 2,0 : 3,0 | - | - | 1 | _ | 0.05 | _ | _ | _ | see remark 2) on WPS | <350 | No | 44054 | Adam Duric | 1 | 1.1 / 1.2 | 1.1 / 1.2 | SEP
60LDK05BR951 | 4 | P235GH (1.0345) | P235GH (1.0345) | BW | 60.3 | 50 | 3.6 | 60.3 | 50 | 3.6 | V | HER-001 | 0 | IMR-VP-12-2012 | 141 | BOEHLER "DMO-IG" | 2,0 : 3,0 | - | - | 1 | _ | 0.05 | _ | _ | _ | see remark 2) on WPS | <350 | No | 44054 | Adam Duric | 1 | 1.1 / 1.2 | 1.1 / 1.2 | SEP
60LDK05BR951 | 9 | P235GH (1.0345) | P235GH (1.0345) | BW | 60.3 | 50 | 3.6 | 60.3 | 50 | 3.6 | V | HER-001 | 0 | IMR-VP-12-2012 | 141 | BOEHLER "DMO-IG" | 2,0 : 3,0 | - | - | 1 | _ | 0.05 | _ | _ | _ | see remark 2) on WPS | <350 | No | 44054 | Adam Duric | 1 | 1.1 / 1.2 | 1.1 / 1.2 | SEP
60LDK05BR951 | 13 | P235GH (1.0345) | P235GH (1.0345) | BW | 60.3 | 50 | 3.6 | 60.3 | 50 | 3.6 | V | HER-001 | 0 | IMR-VP-12-2012 | 141 | BOEHLER "DMO-IG" | 2,0 : 3,0 | - | - | 1 | _ | 0.05 | _ | _ | _ | see remark 2) on WPS | <350 | No | 44054 | Adam Duric | 1 | 1.1 / 1.2 | 1.1 / 1.2 | SEP
60LDK05BR951 | 18 | P235GH (1.0345) | P235GH (1.0345) | BW | 60.3 | 50 | 3.6 | 60.3 | 50 | 3.6 | V | HER-001 | 0 | IMR-VP-12-2012 | 141 | BOEHLER "DMO-IG" | 2,0 : 3,0 | - | - | 1 | _ | 0.05 | _ | _ | _ | see remark 2) on WPS | <350 | No | 44054 | Adam Duric | 1 | 1.1 / 1.2 | 1.1 / 1.2 | SEP
60LDK05BR951 | 23 | P235GH (1.0345) | P235GH (1.0345) | BW | 60.3 | 50 | 3.6 | 60.3 | 50 | 3.6 | V | HER-001 | 0 | IMR-VP-12-2012 | 141 | BOEHLER "DMO-IG" | 2,0 : 3,0 | - | - | 1 | _ | 0.05 | _ | _ | _ | see remark 2) on WPS | <350 | No | 44054 | Adam Duric | 1 | 1.1 / 1.2 | 1.1 / 1.2 | SEP
60LDK10BR002 | 1 | P235GH (1.0345) | P235GH (1.0345) | BW | 273 | 250 | 6.3 | 273 | 250 | 6.3 | V | HER-001 | 0 | IMR-VP-12-2012 | 141 | BOEHLER "DMO-IG" | 2,0 : 3,0 | - | - | 1 | _ | 0.05 | _ | _ | _ | see remark 2) on WPS | <350 | No | 44020 | Adam Duric | 1 | 1.1 / 1.2 | 1.1 / 1.2 | SEP
60LDK10BR002 | 6 | P235GH (1.0345) | P235GH (1.0345) | BW | 273 | 250 | 6.3 | 273 | 250 | 6.3 | V | HER-001 | 0 | IMR-VP-12-2012 | 141 | BOEHLER "DMO-IG" | 2,0 : 3,0 | - | - | 1 | _ | 0.05 | _ | _ | _ | see remark 2) on WPS | <350 | No | 44020 | Adam Duric | 1 | 1.1 / 1.2 | 1.1 / 1.2 | SEP
60LDK10BR002 | 16 | P235GH (1.0345) | P235GH (1.0345) | BW | 273 | 250 | 6.3 | 273 | 250 | 6.3 | V | HER-001 | 0 | IMR-VP-12-2012 | 141 | BOEHLER "DMO-IG" | 2,0 : 3,0 | - | - | 1 | _ | 0.05 | _ | _ | _ | see remark 2) on WPS | <350 | No | 44020 | Adam Duric | 1 | 1.1 / 1.2 | 1.1 / 1.2 | SEP
60LDK10BR002-UMCL1Y-A41 | 1 | P235GH (1.0345) | P235GH (1.0345) | BW | 273 | 250 | 6.3 | 273 | 250 | 6.3 | V | HER-001 | 0 | IMR-VP-12-2012 | 141 | BOEHLER "DMO-IG" | 2,0 : 3,0 | - | - | 1 | _ | 0.05 | _ | _ | _ | see remark 2) on WPS | <350 | No | 44020 | Adam Duric | 1 | 1.1 / 1.2 | 1.1 / 1.2 | SEP
60LDK10BR301 | 1 | P235GH (1.0345) | P235GH (1.0345) | BW | 21.3 | 15 | 3.2 | 21.3 | 15 | 3.2 | V | HER-015 | 0 | IMR-VP-17-2015 | 141 | BOEHLER "DMO-IG" | 2,0 : 2,4 | - | - | 1 | _ | 0.05 | _ | _ | _ | see remark 2) on WPS | <340 | No | 44063 | Adam Duric | 1 | 1.1 / 1.2 | 1.1 / 1.2 | SEP
60LDK10BR301 | 2 | 16Mo3 (1.5415) | 16Mo3 (1.5415) | BW | 13.7 | 8 | 3.2 | 13.7 | 8 | 3.2 | V | HER-015 | 0 | IMR-VP-17-2015 | 141 | BOEHLER "DMO-IG" | 2,0 : 2,4 | - | - | 1 | _ | 0.05 | _ | _ | _ | see remark 2) on WPS | <340 | No | 44063 | Adam Duric | 1 | 1.1 / 1.2 | 1.1 / 1.2 | SEP
60LDK10BR601 | 1 | P235GH (1.0345) | P235GH (1.0345) | BW | 26.9 | 20 | 3.2 | 26.9 | 20 | 3.2 | V | HER-001 | 0 | IMR-VP-12-2012 | 141 | BOEHLER "DMO-IG" | 2,0 : 3,0 | - | - | 1 | _ | 0.05 | _ | _ | _ | see remark 2) on WPS | <350 | No | 44054 | Adam Duric | 1 | 1.1 / 1.2 | 1.1 / 1.2 | SEP
60LDK10BR601 | 2 | P235GH (1.0345) | P250GH (1.0460) | BW | 26.9 | 20 | 3.2 | 26.9 | 20 | 3.2 | V | HER-001 | 0 | IMR-VP-12-2012 | 141 | BOEHLER "DMO-IG" | 2,0 : 3,0 | - | - | 1 | _ | 0.05 | _ | _ | _ | see remark 2) on WPS | <350 | No | 44054 | Adam Duric | 1 | 1.1 / 1.2 | 1.1 / 1.2 | SEP
60LDK10BR601 | 3 | P250GH (1.0460) | P235GH (1.0345) | BW | 26.9 | 20 | 3.2 | 26.9 | 20 | 3.2 | V | HER-001 | 0 | IMR-VP-12-2012 | 141 | BOEHLER "DMO-IG" | 2,0 : 3,0 | - | - | 1 | _ | 0.05 | _ | _ | _ | see remark 2) on WPS | <350 | No | 44054 | Adam Duric | 1 | 1.1 / 1.2 | 1.1 / 1.2 | SEP
60LDK10BR601 | 4 | P235GH (1.0345) | P235GH (1.0345) | BW | 21.3 | 15 | 3.2 | 21.3 | 15 | 3.2 | V | HER-015 | 0 | IMR-VP-17-2015 | 141 | BOEHLER "DMO-IG" | 2,0 : 2,4 | - | - | 1 | _ | 0.05 | _ | _ | _ | see remark 2) on WPS | <340 | No | 44063 | Adam Duric | 1 | 1.1 / 1.2 | 1.1 / 1.2 | SEP
60LDK10BR603 | 1 | X6CrNiMoTi17-12-2 (1.4571) | X6CrNiMoTi17-12-2 (1.4571) | BW | 10.2 | 6 | 2 | 10.2 | 6 | 2 | V | HER-009 | 1 | IMR-VP-17-2011 | 141 | BOEHLER "SAS 4-IG" | 2,0 : 2,4 | - | - | 1 | _ | 0.05 | _ | _ | _ | min. 5 | <200 | No | 44021 | Adam Duric | 1 | 8.1 | 8.1 | SEP
60LDK10BR603 | 2 | X6CrNiMoTi17-12-2 (1.4571) | X6CrNiMoTi17-12-2 (1.4571) | BW | 10.2 | 6 | 2 | 10.2 | 6 | 2 | V | HER-009 | 1 | IMR-VP-17-2011 | 141 | BOEHLER "SAS 4-IG" | 2,0 : 2,4 | - | - | 1 | _ | 0.05 | _ | _ | _ | min. 5 | <200 | No | 44021 | Adam Duric | 1 | 8.1 | 8.1 | SEP
60LDK10BR603 | 3 | X6CrNiMoTi17-12-2 (1.4571) | X6CrNiMoTi17-12-2 (1.4571) | BW | 10.2 | 6 | 2 | 10.2 | 6 | 2 | V | HER-009 | 1 | IMR-VP-17-2011 | 141 | BOEHLER "SAS 4-IG" | 2,0 : 2,4 | - | - | 1 | _ | 0.05 | _ | _ | _ | min. 5 | <200 | No | 44021 | Adam Duric | 1 | 8.1 | 8.1 | SEP
60LDK10BR603 | 4 | X6CrNiMoTi17-12-2 (1.4571) | X6CrNiMoTi17-12-2 (1.4571) | BW | 10.2 | 6 | 2 | 10.2 | 6 | 2 | V | HER-009 | 1 | IMR-VP-17-2011 | 141 | BOEHLER "SAS 4-IG" | 2,0 : 2,4 | - | - | 1 | _ | 0.05 | _ | _ | _ | min. 5 | <200 | No | 44021 | Adam Duric | 1 | 8.1 | 8.1 | SEP
60LDK10BR603 | 5 | X6CrNiMoTi17-12-2 (1.4571) | X6CrNiMoTi17-12-2 (1.4571) | SW | 10.2 | 6 | 2 | 10.2 | 6 | 2 | [9 empty] | 1 | _ | 0.05 | _ | _ | _ | [5 empty] | 0 | 8.1 | 8.1 | SEP
60LDK10BR603 | 6 | X6CrNiMoTi17-12-2 (1.4571) | X6CrNiMoTi17-12-2 (1.4571) | BW | 10.2 | 6 | 2 | 10.2 | 6 | 2 | V | HER-009 | 1 | IMR-VP-17-2011 | 141 | BOEHLER "SAS 4-IG" | 2,0 : 2,4 | - | - | 1 | _ | 0.05 | _ | _ | _ | min. 5 | <200 | No | 44043 | Adam Duric | 1 | 8.1 | 8.1 | SEP
60LDK10BR603-UMCL1Y-00L | 1 | X6CrNiMoTi17-12-2 (1.4571) | X6CrNiMoTi17-12-2 (1.4571) | BW | 10.2 | 6 | 2 | 10.2 | 6 | 2 | V | HER-009 | 1 | IMR-VP-17-2011 | 141 | BOEHLER "SAS 4-IG" | 2,0 : 2,4 | - | - | 1 | _ | 0.05 | _ | _ | _ | min. 5 | <200 | No | 44021 | Adam Duric | 1 | 8.1 | 8.1 | SEP
60LDK10BR603-UMCL1Y-00L | 2 | X6CrNiMoTi17-12-2 (1.4571) | X6CrNiMoTi17-12-2 (1.4571) | BW | 10.2 | 6 | 2 | 10.2 | 6 | 2 | V | HER-009 | 1 | IMR-VP-17-2011 | 141 | BOEHLER "SAS 4-IG" | 2,0 : 2,4 | - | - | 1 | _ | 0.05 | _ | _ | _ | min. 5 | <200 | No | 44021 | Adam Duric | 1 | 8.1 | 8.1 | SEP
60LDK10BR603-UMCL1Y-00L | 3 | X6CrNiMoTi17-12-2 (1.4571) | X6CrNiMoTi17-12-2 (1.4571) | BW | 10.2 | 6 | 2 | 10.2 | 6 | 2 | V | HER-009 | 1 | IMR-VP-17-2011 | 141 | BOEHLER "SAS 4-IG" | 2,0 : 2,4 | - | - | 1 | _ | 0.05 | _ | _ | _ | min. 5 | <200 | No | 44021 | Adam Duric | 1 | 8.1 | 8.1 | SEP
60LDK10BR603-UMCL1Y-01L | 1 | X6CrNiMoTi17-12-2 (1.4571) | X6CrNiMoTi17-12-2 (1.4571) | BW | 10.2 | 6 | 2 | 10.2 | 6 | 2 | V | HER-009 | 1 | IMR-VP-17-2011 | 141 | BOEHLER "SAS 4-IG" | 2,0 : 2,4 | - | - | 1 | _ | 0.05 | _ | _ | _ | min. 5 | <200 | No | 44021 | Adam Duric | 1 | 8.1 | 8.1 | SEP
60LDK10BR603-UMCL1Y-01L | 2 | X6CrNiMoTi17-12-2 (1.4571) | X6CrNiMoTi17-12-2 (1.4571) | BW | 10.2 | 6 | 2 | 10.2 | 6 | 2 | V | HER-009 | 1 | IMR-VP-17-2011 | 141 | BOEHLER "SAS 4-IG" | 2,0 : 2,4 | - | - | 1 | _ | 0.05 | _ | _ | _ | min. 5 | <200 | No | 44021 | Adam Duric | 1 | 8.1 | 8.1 | SEP
60LDK10BR603-UMCL1Y-02L | 1 | X6CrNiMoTi17-12-2 (1.4571) | X6CrNiMoTi17-12-2 (1.4571) | BW | 10.2 | 6 | 2 | 10.2 | 6 | 2 | V | HER-009 | 1 | IMR-VP-17-2011 | 141 | BOEHLER "SAS 4-IG" | 2,0 : 2,4 | - | - | 1 | _ | 0.05 | _ | _ | _ | min. 5 | <200 | No | 44021 | Adam Duric | 1 | 8.1 | 8.1 | SEP
60LDK10BR603-UMCL1Y-02L | 2 | X6CrNiMoTi17-12-2 (1.4571) | X6CrNiMoTi17-12-2 (1.4571) | BW | 10.2 | 6 | 2 | 10.2 | 6 | 2 | V | HER-009 | 1 | IMR-VP-17-2011 | 141 | BOEHLER "SAS 4-IG" | 2,0 : 2,4 | - | - | 1 | _ | 0.05 | _ | _ | _ | min. 5 | <200 | No | 44021 | Adam Duric | 1 | 8.1 | 8.1 | SEP
60LDK10BR603-UMCL1Y-03L | 1 | X6CrNiMoTi17-12-2 (1.4571) | X6CrNiMoTi17-12-2 (1.4571) | BW | 10.2 | 6 | 2 | 10.2 | 6 | 2 | V | HER-009 | 1 | IMR-VP-17-2011 | 141 | BOEHLER "SAS 4-IG" | 2,0 : 2,4 | - | - | 1 | _ | 0.05 | _ | _ | _ | min. 5 | <200 | No | 44021 | Adam Duric | 1 | 8.1 | 8.1 | SEP
60LDK10BR603-UMCL1Y-03L | 2 | X6CrNiMoTi17-12-2 (1.4571) | X6CrNiMoTi17-12-2 (1.4571) | BW | 10.2 | 6 | 2 | 10.2 | 6 | 2 | V | HER-009 | 1 | IMR-VP-17-2011 | 141 | BOEHLER "SAS 4-IG" | 2,0 : 2,4 | - | - | 1 | _ | 0.05 | _ | _ | _ | min. 5 | <200 | No | 44021 | Adam Duric | 1 | 8.1 | 8.1 | SEP
60LDK10BR603-UMCL1Y-04L | 1 | X6CrNiMoTi17-12-2 (1.4571) | X6CrNiMoTi17-12-2 (1.4571) | BW | 10.2 | 6 | 2 | 10.2 | 6 | 2 | V | HER-009 | 1 | IMR-VP-17-2011 | 141 | BOEHLER "SAS 4-IG" | 2,0 : 2,4 | - | - | 1 | _ | 0.05 | _ | _ | _ | min. 5 | <200 | No | 44021 | Adam Duric | 1 | 8.1 | 8.1 | SEP
60LDK10BR603-UMCL1Y-04L | 2 | X6CrNiMoTi17-12-2 (1.4571) | X6CrNiMoTi17-12-2 (1.4571) | BW | 10.2 | 6 | 2 | 10.2 | 6 | 2 | V | HER-009 | 1 | IMR-VP-17-2011 | 141 | BOEHLER "SAS 4-IG" | 2,0 : 2,4 | - | - | 1 | _ | 0.05 | _ | _ | _ | min. 5 | <200 | No | 44021 | Adam Duric | 1 | 8.1 | 8.1 | SEP
60LDK10BR603-UMCL1Y-C41 | 1 | X6CrNiMoTi17-12-2 (1.4571) | X6CrNiMoTi17-12-2 (1.4571) | BW | 10.2 | 6 | 2 | 10.2 | 6 | 2 | V | HER-009 | 1 | IMR-VP-17-2011 | 141 | BOEHLER "SAS 4-IG" | 2,0 : 2,4 | - | - | 1 | _ | 0.05 | _ | _ | _ | min. 5 | <200 | No | 44021 | Adam Duric | 1 | 8.1 | 8.1 | SEP
60LDK11BR005 | 7 | P235GH (1.0345) | P235GH (1.0345) | BW | 219.1 | 200 | 6.3 | 219.1 | 200 | 6.3 | V | HER-001 | 0 | IMR-VP-12-2012 | 141 | BOEHLER "DMO-IG" | 2,0 : 3,0 | - | - | 1 | _ | 0.05 | _ | _ | _ | see remark 2) on WPS | <350 | No | 44020 | Adam Duric | 1 | 1.1 / 1.2 | 1.1 / 1.2 | SEP
60LDK11BR951 | 1 | P235GH (1.0345) | P235GH (1.0345) | BW | 33.7 | 25 | 4 | 33.7 | 25 | 4 | V | HER-001 | 0 | IMR-VP-12-2012 | 141 | BOEHLER "DMO-IG" | 2,0 : 3,0 | - | - | 1 | _ | 0.05 | _ | _ | _ | see remark 2) on WPS | <350 | No | 44054 | Adam Duric | 1 | 1.1 / 1.2 | 1.1 / 1.2 | SEP
60LDK11BR951 | 2 | P235GH (1.0345) | P235GH (1.0345) | BW | 33.7 | 25 | 4 | 33.7 | 25 | 4 | V | HER-001 | 0 | IMR-VP-12-2012 | 141 | BOEHLER "DMO-IG" | 2,0 : 3,0 | - | - | 1 | _ | 0.05 | _ | _ | _ | see remark 2) on WPS | <350 | No | 44054 | Adam Duric | 1 | 1.1 / 1.2 | 1.1 / 1.2 | SEP
60LDK11BR951 | 3 | P235GH (1.0345) | P235GH (1.0345) | BW | 33.7 | 25 | 4 | 33.7 | 25 | 4 | V | HER-001 | 0 | IMR-VP-12-2012 | 141 | BOEHLER "DMO-IG" | 2,0 : 3,0 | - | - | 1 | _ | 0.05 | _ | _ | _ | see remark 2) on WPS | <350 | No | 44054 | Adam Duric | 1 | 1.1 / 1.2 | 1.1 / 1.2 | SEP
60LDK11BR951 | 4 | P235GH (1.0345) | P235GH (1.0345) | BW | 33.7 | 25 | 4 | 33.7 | 25 | 4 | V | HER-001 | 0 | IMR-VP-12-2012 | 141 | BOEHLER "DMO-IG" | 2,0 : 3,0 | - | - | 1 | _ | 0.05 | _ | _ | _ | see remark 2) on WPS | <350 | No | 44054 | Adam Duric | 1 | 1.1 / 1.2 | 1.1 / 1.2 | SEP
60LDK12BR005 | 7 | P235GH (1.0345) | P235GH (1.0345) | bw | 219.1 | 200 | 6.3 | 219.1 | 200 | 6.3 | V | HER-001 | 0 | IMR-VP-12-2012 | 141 | BOEHLER "DMO-IG" | 2,0 : 3,0 | - | - | 1 | _ | 0.05 | _ | _ | _ | see remark 2) on WPS | <350 | No | 44020 | Adam Duric | 1 | 1.1 / 1.2 | 1.1 / 1.2 | SEP
60LDK12BR951 | 1 | P235GH (1.0345) | P235GH (1.0345) | BW | 33.7 | 25 | 4 | 33.7 | 25 | 4 | V | HER-001 | 0 | IMR-VP-12-2012 | 141 | BOEHLER "DMO-IG" | 2,0 : 3,0 | - | - | 1 | _ | 0.05 | _ | _ | _ | see remark 2) on WPS | <350 | No | 44054 | Adam Duric | 1 | 1.1 / 1.2 | 1.1 / 1.2 | SEP
60LDK12BR951 | 2 | P235GH (1.0345) | P235GH (1.0345) | BW | 33.7 | 25 | 4 | 33.7 | 25 | 4 | V | HER-001 | 0 | IMR-VP-12-2012 | 141 | BOEHLER "DMO-IG" | 2,0 : 3,0 | - | - | 1 | _ | 0.05 | _ | _ | _ | see remark 2) on WPS | <350 | No | 44054 | Adam Duric | 1 | 1.1 / 1.2 | 1.1 / 1.2 | SEP
60LDK12BR951 | 3 | P235GH (1.0345) | P235GH (1.0345) | BW | 33.7 | 25 | 4 | 33.7 | 25 | 4 | V | HER-001 | 0 | IMR-VP-12-2012 | 141 | BOEHLER "DMO-IG" | 2,0 : 3,0 | - | - | 1 | _ | 0.05 | _ | _ | _ | see remark 2) on WPS | <350 | No | 44054 | Adam Duric | 1 | 1.1 / 1.2 | 1.1 / 1.2 | SEP
60LDK12BR951 | 4 | P235GH (1.0345) | P235GH (1.0345) | BW | 33.7 | 25 | 4 | 33.7 | 25 | 4 | V | HER-001 | 0 | IMR-VP-12-2012 | 141 | BOEHLER "DMO-IG" | 2,0 : 3,0 | - | - | 1 | _ | 0.05 | _ | _ | _ | see remark 2) on WPS | <350 | No | 44054 | Adam Duric | 1 | 1.1 / 1.2 | 1.1 / 1.2 | SEP
60LDK70BR001 | 7 | P235GH (1.0345) | P235GH (1.0345) | BW | 273 | 250 | 6.3 | 273 | 250 | 6.3 | V | HER-001 | 0 | IMR-VP-12-2012 | 141 | BOEHLER "DMO-IG" | 2,0 : 3,0 | - | - | 1 | _ | 0.05 | _ | _ | _ | see remark 2) on WPS | <350 | No | 44020 | Adam Duric | 1 | 1.1 / 1.2 | 1.1 / 1.2 | SEP
60LDK70BR001-UMCL1Y-C41 | 1 | P235GH (1.0345) | P235GH (1.0345) | BW | 273 | 250 | 6.3 | 273 | 250 | 6.3 | V | HER-001 | 0 | IMR-VP-12-2012 | 141 | BOEHLER "DMO-IG" | 2,0 : 3,0 | - | - | 1 | _ | 0.05 | _ | _ | _ | see remark 2) on WPS | <350 | No | 44020 | Adam Duric | 1 | 1.1 / 1.2 | 1.1 / 1.2 | SEP
60LDK70BR001-UMCL1Y-E41 | 1 | P235GH (1.0345) | P235GH (1.0345) | BW | 273 | 250 | 6.3 | 273 | 250 | 6.3 | V | HER-001 | 0 | IMR-VP-12-2012 | 141 | BOEHLER "DMO-IG" | 2,0 : 3,0 | - | - | 1 | _ | 0.05 | _ | _ | _ | see remark 2) on WPS | <350 | No | 44020 | Adam Duric | 1 | 1.1 / 1.2 | 1.1 / 1.2 | SEP
60LDK70BR002 | 1 | P235GH (1.0345) | P235GH (1.0345) | BW | 273 | 250 | 6.3 | 273 | 250 | 6.3 | V | HER-001 | 0 | IMR-VP-12-2012 | 141 | BOEHLER "DMO-IG" | 2,0 : 3,0 | - | - | 1 | _ | 0.05 | _ | _ | _ | see remark 2) on WPS | <350 | No | 44020 | Adam Duric | 1 | 1.1 / 1.2 | 1.1 / 1.2 | SEP
60LDK70BR002 | 5 | P235GH (1.0345) | GP240GH (1.0619) | BW | 273 | 250 | 6.3 | 273 | 250 | 6.3 | V | HER-001 | 0 | IMR-VP-12-2012 | 141 | BOEHLER "DMO-IG" | 2,0 : 3,0 | - | - | 1 | _ | 0.05 | _ | _ | _ | see remark 2) on WPS | <350 | No | 44040 | Adam Duric | 1 | 1.1 / 1.2 | 1.1 / 1.2 | SEP
60LDK70BR003 | 1 | GP240GH (1.0619) | P235GH (1.0345) | BW | 273 | 250 | 6.3 | 273 | 250 | 6.3 | V | HER-001 | 0 | IMR-VP-12-2012 | 141 | BOEHLER "DMO-IG" | 2,0 : 3,0 | - | - | 1 | _ | 0.05 | _ | _ | _ | see remark 2) on WPS | <350 | No | 44033 | Adam Duric | 1 | 1.1 / 1.2 | 1.1 / 1.2 | SEP
60LDK70BR301 | 1 | P235GH (1.0345) | 16Mo3 (1.5415) | BW | 21.3 | 15 | 3.2 | 21.3 | 15 | 3.2 | V | HER-015 | 0 | IMR-VP-17-2015 | 141 | BOEHLER "DMO-IG" | 2,0 : 2,4 | - | - | 1 | _ | 0.05 | _ | _ | _ | see remark 2) on WPS | <340 | No | 44063 | Adam Duric | 1 | 1.1 / 1.2 | 1.1 / 1.2 | SEP
60LDK70BR901 | 1 | P235GH (1.0345) | P235GH (1.0345) | BW | 33.7 | 25 | 4 | 33.7 | 25 | 4 | V | HER-001 | 0 | IMR-VP-12-2012 | 141 | BOEHLER "DMO-IG" | 2,0 : 3,0 | - | - | 1 | _ | 0.05 | _ | _ | _ | see remark 2) on WPS | <350 | No | 44054 | Adam Duric | 1 | 1.1 / 1.2 | 1.1 / 1.2 | SEP
60LDK70BR901 | 2 | P235GH (1.0345) | P250GH (1.0460) | BW | 33.7 | 25 | 4 | 33.7 | 25 | 4 | V | HER-001 | 0 | IMR-VP-12-2012 | 141 | BOEHLER "DMO-IG" | 2,0 : 3,0 | - | - | 1 | _ | 0.05 | _ | _ | _ | see remark 2) on WPS | <350 | No | 44054 | Adam Duric | 1 | 1.1 / 1.2 | 1.1 / 1.2 | SEP
60LDK70BR901 | 3 | P250GH (1.0460) | P235GH (1.0345) | BW | 33.7 | 25 | 4 | 33.7 | 25 | 4 | V | HER-001 | 0 | IMR-VP-12-2012 | 141 | BOEHLER "DMO-IG" | 2,0 : 3,0 | - | - | 1 | _ | 0.05 | _ | _ | _ | see remark 2) on WPS | <350 | No | 44054 | Adam Duric | 1 | 1.1 / 1.2 | 1.1 / 1.2 | SEP
60LDK70BR902 | 1 | P235GH (1.0345) | P235GH (1.0345) | BW | 33.7 | 25 | 4 | 33.7 | 25 | 4 | V | HER-001 | 0 | IMR-VP-12-2012 | 141 | BOEHLER "DMO-IG" | 2,0 : 3,0 | - | - | 1 | _ | 0.05 | _ | _ | _ | see remark 2) on WPS | <350 | No | 44054 | Adam Duric | 1 | 1.1 / 1.2 | 1.1 / 1.2 | SEP
60LDK70BR902 | 2 | P235GH (1.0345) | P235GH (1.0345) | BW | 33.7 | 25 | 4 | 33.7 | 25 | 4 | V | HER-001 | 0 | IMR-VP-12-2012 | 141 | BOEHLER "DMO-IG" | 2,0 : 3,0 | - | - | 1 | _ | 0.05 | _ | _ | _ | see remark 2) on WPS | <350 | No | 44054 | Adam Duric | 1 | 1.1 / 1.2 | 1.1 / 1.2 | SEP
60LDK70BR902 | 3 | P235GH (1.0345) | A182-F51 / X2CrNiMoN22-5-3 (1.4462) | BW | 33.7 | 25 | 4 | 33.7 | 25 | 4 |  | HOLD! | [7 empty] | 1 | _ | 0.05 | _ | _ | _ | [5 empty] | 0 | 1.1 / 1.2 | 10.1 | SEP
60LDK70BR902 | 4 | A182-F51 / X2CrNiMoN22-5-3 (1.4462) | P235GH (1.0345) | BW | 33.7 | 25 | 4 | 33.7 | 25 | 4 |  | HOLD! | [7 empty] | 1 | _ | 0.05 | _ | _ | _ | [5 empty] | 0 | 10.1 | 1.1 / 1.2 | SEP
60LDK70BR951 | 1 | P235GH (1.0345) | P235GH (1.0345) | BW | 33.7 | 25 | 4 | 33.7 | 25 | 4 | V | HER-001 | 0 | IMR-VP-12-2012 | 141 | BOEHLER "DMO-IG" | 2,0 : 3,0 | - | - | 1 | _ | 0.05 | _ | _ | _ | see remark 2) on WPS | <350 | No | 44054 | Adam Duric | 1 | 1.1 / 1.2 | 1.1 / 1.2 | SEP
60LDK70BR951 | 2 | P235GH (1.0345) | P235GH (1.0345) | BW | 33.7 | 25 | 4 | 33.7 | 25 | 4 | V | HER-001 | 0 | IMR-VP-12-2012 | 141 | BOEHLER "DMO-IG" | 2,0 : 3,0 | - | - | 1 | _ | 0.05 | _ | _ | _ | see remark 2) on WPS | <350 | No | 44054 | Adam Duric | 1 | 1.1 / 1.2 | 1.1 / 1.2 | SEP
60LDK70BR951 | 3 | P235GH (1.0345) | P235GH (1.0345) | BW | 33.7 | 25 | 4 | 33.7 | 25 | 4 | V | HER-001 | 0 | IMR-VP-12-2012 | 141 | BOEHLER "DMO-IG" | 2,0 : 3,0 | - | - | 1 | _ | 0.05 | _ | _ | _ | see remark 2) on WPS | <350 | No | 44054 | Adam Duric | 1 | 1.1 / 1.2 | 1.1 / 1.2 | SEP
60LDK70BR951 | 4 | P235GH (1.0345) | P235GH (1.0345) | BW | 33.7 | 25 | 4 | 33.7 | 25 | 4 | V | HER-001 | 0 | IMR-VP-12-2012 | 141 | BOEHLER "DMO-IG" | 2,0 : 3,0 | - | - | 1 | _ | 0.05 | _ | _ | _ | see remark 2) on WPS | <350 | No | 44054 | Adam Duric | 1 | 1.1 / 1.2 | 1.1 / 1.2 | SEP
60LDK71BR001 | 1 | P235GH (1.0345) | P235GH (1.0345) | BW | 273 | 250 | 6.3 | 273 | 250 | 6.3 | V | HER-001 | 0 | IMR-VP-12-2012 | 141 | BOEHLER "DMO-IG" | 2,0 : 3,0 | - | - | 1 | _ | 0.05 | _ | _ | _ | see remark 2) on WPS | <350 | No | 44020 | Adam Duric | 1 | 1.1 / 1.2 | 1.1 / 1.2 | SEP
60LDK71BR001 | 3 | P235GH (1.0345) | P235GH (1.0345) | BW | 273 | 250 | 6.3 | 273 | 250 | 6.3 | V | HER-001 | 0 | IMR-VP-12-2012 | 141 | BOEHLER "DMO-IG" | 2,0 : 3,0 | - | - | 1 | _ | 0.05 | _ | _ | _ | see remark 2) on WPS | <350 | No | 44020 | Adam Duric | 1 | 1.1 / 1.2 | 1.1 / 1.2 | SEP
60LDK71BR301 | 1 | P235GH (1.0345) | GX5CrNiMo19-11-2 (1.4408) | BW | 21.3 | 15 | 3.2 | 21.3 | 15 | 3.2 | V | HER-019 | 0 | IMR-VP-03-2011 | 141 | BOEHLER "NIBAS 70/20-IG" | 2,0 : 2,4 | - | - | 1 | _ | 0.05 | _ | _ | _ | min. 5 | <300 | No | 44064 | Adam Duric | 1 | 1.1 / 1.2 | 8.1 | SEP
60LDK72BR001 | 1 | P235GH (1.0345) | P235GH (1.0345) | BW | 273 | 250 | 6.3 | 273 | 250 | 6.3 | V | HER-001 | 0 | IMR-VP-12-2012 | 141 | BOEHLER "DMO-IG" | 2,0 : 3,0 | - | - | 1 | _ | 0.05 | _ | _ | _ | see remark 2) on WPS | <350 | No | 44020 | Adam Duric | 1 | 1.1 / 1.2 | 1.1 / 1.2 | SEP
60LDK72BR001 | 5 | P235GH (1.0345) | P235GH (1.0345) | BW | 273 | 250 | 6.3 | 273 | 250 | 6.3 | V | HER-001 | 0 | IMR-VP-12-2012 | 141 | BOEHLER "DMO-IG" | 2,0 : 3,0 | - | - | 1 | _ | 0.05 | _ | _ | _ | see remark 2) on WPS | <350 | No | 44020 | Adam Duric | 1 | 1.1 / 1.2 | 1.1 / 1.2 | SEP
60LDK72BR301 | 1 | P235GH (1.0345) | GX5CrNiMo19-11-2 (1.4408) | BW | 21.3 | 15 | 3.2 | 21.3 | 15 | 3.2 | V | HER-019 | 0 | IMR-VP-03-2011 | 141 | BOEHLER "NIBAS 70/20-IG" | 2,0 : 2,4 | - | - | 1 | _ | 0.05 | _ | _ | _ | min. 5 | <300 | No | 44064 | Adam Duric | 1 | 1.1 / 1.2 | 8.1 | SEP
60LCM10BR001 | 2 | 10CrMo9-10 (1.7380) | P265GH (1.0425) | BW | 323.9 | 300 | 7.1 | 323.9 | 300 | 11 | V | HER-022 | 0 | IMR-VP-18-2011 | 141 | BOEHLER "DMO-IG" | 2,0 : 3,0 | - | - | 1 | _ | 0.1 | 0.05 | 0.1 | 0.1 | >200 | <350 | Yes | 44077 | Adam Duric | 1 | 5.2 | 1.1 / 1.2 | I
60LCM10BR002-LCM10Y-A10 | 7 | 16Mo3 (1.5415) | 16Mo3 (1.5415) | BW | 323.9 | 300 | 7.1 | 323.9 | 300 | 7.1 | V | HER-001 | 0 | IMR-VP-12-2012 | 141 | BOEHLER "DMO-IG" | 2,0 : 3,0 | - | - | 1 | _ | 0.05 | _ | _ | _ | see remark 2) on WPS | <350 | No | 44041 | Damjan Sliško | 1 | 1.1 / 1.2 | 1.1 / 1.2 | I
60LCM10BR002-LCM10Y-A10 | 8 | 16Mo3 (1.5415) | 16Mo3 (1.5415) | BW | 323.9 | 300 | 7.1 | 323.9 | 300 | 7.1 | V | HER-001 | 0 | IMR-VP-12-2012 | 141 | BOEHLER "DMO-IG" | 2,0 : 3,0 | - | - | 1 | _ | 0.05 | _ | _ | _ | see remark 2) on WPS | <350 | No | 44041 | Damjan Sliško | 1 | 1.1 / 1.2 | 1.1 / 1.2 | I
60LCM10BR003-LCM10Y-A10 | 6 | 10CrMo9-10 (1.7380) | 10CrMo9-10 (1.7380) | BW | 323.9 | 300 | 11 | 323.9 | 300 | 7.1 | V | HER-013 | 0 | IMR-VP-13-2011 | 141 | BOEHLER "CM 2-IG" | 2,0 : 3,0 | - | - | 1 | _ | 0.1 | 0.05 | 0.1 | 0.1 | >200 | <350 | Yes | 44063 | Adam Duric | 1 | 5.2 | 5.2 | I
60LCM10BR011 | 1 | P265GH (1.0425) | 10CrMo9-10 (1.7380) | BW | 508 | 500 | 15 | 508 | 500 | 10 | U | HER-022 | 0 | IMR-VP-18-2011 | 141 | BOEHLER "DMO-IG" | 2,0 : 3,0 | - | - | 1 | 0.1 | _ | 0.05 | 0.1 | 0.1 | >200 | <350 | Yes | 44077 | Adam Duric | 1 | 1.1 / 1.2 | 5.2 | I
60LCM10BR011 | 15 | 10CrMo9-10 (1.7380) | 10CrMo9-10 (1.7380) | BW | 508 | 500 | 10 | 508 | 500 | 10 | V | HER-013 | 0 | IMR-VP-13-2011 | 141 | BOEHLER "CM 2-IG" | 2,0 : 3,0 | - | - | 1 | _ | 0.1 | 0.05 | 0.1 | 0.1 | >200 | <350 | Yes | 44063 | Adam Duric | 1 | 5.2 | 5.2 | I
60LCM10BR011 | 29 | 10CrMo9-10 (1.7380) | 10CrMo9-10 (1.7380) | BW | 508 | 500 | 10 | 508 | 500 | 10 | V | HER-013 | 0 | IMR-VP-13-2011 | 141 | BOEHLER "CM 2-IG" | 2,0 : 3,0 | - | - | 1 | _ | 0.1 | 0.05 | 0.1 | 0.1 | >200 | <350 | Yes | 44063 | Adam Duric | 1 | 5.2 | 5.2 | I
60LCM10BR011 | 33 | 10CrMo9-10 (1.7380) | 10CrMo9-10 (1.7380) | BW | 508 | 500 | 10 | 508 | 500 | 10 | V | HER-013 | 0 | IMR-VP-13-2011 | 141 | BOEHLER "CM 2-IG" | 2,0 : 3,0 | - | - | 1 | _ | 0.1 | 0.05 | 0.1 | 0.1 | >200 | <350 | Yes | 44063 | Adam Duric | 1 | 5.2 | 5.2 | I
60LCM10BR011 | 44 | 10CrMo9-10 (1.7380) | 10CrMo9-10 (1.7380) | BW | 508 | 500 | 10 | 508 | 500 | 10 | V | HER-013 | 0 | IMR-VP-13-2011 | 141 | BOEHLER "CM 2-IG" | 2,0 : 3,0 | - | - | 1 | _ | 0.1 | 0.05 | 0.1 | 0.1 | >200 | <350 | Yes | 44063 | Adam Duric | 1 | 5.2 | 5.2 | I
60LCM10BR011 | 47 | 10CrMo9-10 (1.7380) | 10CrMo9-10 (1.7380) | BW | 508 | 500 | 10 | 508 | 500 | 10 | V | HER-013 | 0 | IMR-VP-13-2011 | 141 | BOEHLER "CM 2-IG" | 2,0 : 3,0 | - | - | 1 | _ | 0.1 | 0.05 | 0.1 | 0.1 | >200 | <350 | Yes | 44063 | Adam Duric | 1 | 5.2 | 5.2 | I
60LCM10BR011 | 50 | 10CrMo9-10 (1.7380) | 10CrMo9-10 (1.7380) | BW | 508 | 500 | 10 | 508 | 500 | 10 | V | HER-013 | 0 | IMR-VP-13-2011 | 141 | BOEHLER "CM 2-IG" | 2,0 : 3,0 | - | - | 1 | _ | 0.1 | 0.05 | 0.1 | 0.1 | >200 | <350 | Yes | 44063 | Adam Duric | 1 | 5.2 | 5.2 | I
60LCM10BR011 | 60 | 10CrMo9-10 (1.7380) | 10CrMo9-10 (1.7380) | BW | 508 | 500 | 10 | 508 | 500 | 10 | V | HER-013 | 0 | IMR-VP-13-2011 | 141 | BOEHLER "CM 2-IG" | 2,0 : 3,0 | - | - | 1 | _ | 0.1 | 0.05 | 0.1 | 0.1 | >200 | <350 | Yes | 44063 | Adam Duric | 1 | 5.2 | 5.2 | I
60LCM10BR301 | 1 | 10CrMo9-10 (1.7380) | 16Mo3 (1.5415) | BW | 33.7 | 25 | 4 | 33.7 | 25 | 4 | V | HER-021 | 0 | IMR-VP-16-2015 | 141 | BOEHLER "DMO-IG" | 2,0 : 2,4 | - | - | 1 | _ | 0.1 | 0.05 | _ | 0.1 | 20, see remark 3) on WPS | <340 | No | 44077 | Adam Duric | 1 | 5.2 | 1.1 / 1.2 | SEP
60LCM10BR301 | 2 | 10CrMo9-10 (1.7380) | 10CrMo9-10 (1.7380) | BW | 33.7 | 25 | 4 | 33.7 | 25 | 4 | V | HER-014 | 0 | IMR-VP-03-2010 | 141 | BOEHLER "CM 2-IG" | 2,0 : 2,4 | - | - | 1 | _ | 0.1 | 0.05 | _ | 0.1 | >200 | <350 | No | 44063 | Adam Duric | 1 | 5.2 | 5.2 | SEP
60LCM10BR301 | 3 | 10CrMo9-10 (1.7380) | 10CrMo9-10 (1.7380) | BW | 33.7 | 25 | 4 | 33.7 | 25 | 4 | V | HER-014 | 0 | IMR-VP-03-2010 | 141 | BOEHLER "CM 2-IG" | 2,0 : 2,4 | - | - | 1 | _ | 0.1 | 0.05 | _ | 0.1 | >200 | <350 | No | 44063 | Adam Duric | 1 | 5.2 | 5.2 | SEP
60LCM10BR302 | 1 | 10CrMo9-10 (1.7380) | 10CrMo9-10 (1.7380) | BW | 33.7 | 25 | 4 | 33.7 | 25 | 4 | V | HER-014 | 0 | IMR-VP-03-2010 | 141 | BOEHLER "CM 2-IG" | 2,0 : 2,4 | - | - | 1 | _ | 0.1 | 0.05 | _ | 0.1 | >200 | <350 | No | 44063 | Adam Duric | 1 | 5.2 | 5.2 | SEP
60LCM10BR302 | 3 | 10CrMo9-10 (1.7380) | 16Mo3 (1.5415) | BW | 33.7 | 25 | 4 | 33.7 | 25 | 4 | V | HER-021 | 0 | IMR-VP-16-2015 | 141 | BOEHLER "DMO-IG" | 2,0 : 2,4 | - | - | 1 | _ | 0.1 | 0.05 | _ | 0.1 | 20, see remark 3) on WPS | <340 | No | 44077 | Adam Duric | 1 | 5.2 | 1.1 / 1.2 | SEP
60LCM10BR303 | 1 | 16Mo3 (1.5415) | 10CrMo9-10 (1.7380) | BW | 33.7 | 25 | 4 | 33.7 | 25 | 4 | V | HER-021 | 0 | IMR-VP-16-2015 | 141 | BOEHLER "DMO-IG" | 2,0 : 2,4 | - | - | 1 | _ | 0.1 | 0.05 | _ | 0.1 | 20, see remark 3) on WPS | <340 | No | 44077 | Adam Duric | 1 | 1.1 / 1.2 | 5.2 | SEP
60LCM10BR303 | 3 | 10CrMo9-10 (1.7380) | 10CrMo9-10 (1.7380) | BW | 33.7 | 25 | 4 | 33.7 | 25 | 4 | V | HER-014 | 0 | IMR-VP-03-2010 | 141 | BOEHLER "CM 2-IG" | 2,0 : 2,4 | - | - | 1 | _ | 0.1 | 0.05 | _ | 0.1 | >200 | <350 | No | 44063 | Adam Duric | 1 | 5.2 | 5.2 | SEP
60LCM10BR304 | 1 | 10CrMo9-10 (1.7380) | 10CrMo9-10 (1.7380) | BW | 33.7 | 25 | 4 | 33.7 | 25 | 4 | V | HER-014 | 0 | IMR-VP-03-2010 | 141 | BOEHLER "CM 2-IG" | 2,0 : 2,4 | - | - | 1 | _ | 0.1 | 0.05 | _ | 0.1 | >200 | <350 | No | 44063 | Adam Duric | 1 | 5.2 | 5.2 | SEP
60LCM10BR304 | 3 | 10CrMo9-10 (1.7380) | 16Mo3 (1.5415) | BW | 33.7 | 25 | 4 | 33.7 | 25 | 4 | V | HER-021 | 0 | IMR-VP-16-2015 | 141 | BOEHLER "DMO-IG" | 2,0 : 2,4 | - | - | 1 | _ | 0.1 | 0.05 | _ | 0.1 | 20, see remark 3) on WPS | <340 | No | 44077 | Adam Duric | 1 | 5.2 | 1.1 / 1.2 | SEP
60LCM10BR305 | 1 | 16Mo3 (1.5415) | 10CrMo9-10 (1.7380) | BW | 33.7 | 25 | 4 | 33.7 | 25 | 4 | V | HER-021 | 0 | IMR-VP-16-2015 | 141 | BOEHLER "DMO-IG" | 2,0 : 2,4 | - | - | 1 | _ | 0.1 | 0.05 | _ | 0.1 | 20, see remark 3) on WPS | <340 | No | 44077 | Adam Duric | 1 | 1.1 / 1.2 | 5.2 | SEP
60LCM10BR305 | 2 | 10CrMo9-10 (1.7380) | 10CrMo9-10 (1.7380) | BW | 33.7 | 25 | 4 | 33.7 | 25 | 4 | V | HER-014 | 0 | IMR-VP-03-2010 | 141 | BOEHLER "CM 2-IG" | 2,0 : 2,4 | - | - | 1 | _ | 0.1 | 0.05 | _ | 0.1 | >200 | <350 | No | 44063 | Adam Duric | 1 | 5.2 | 5.2 | SEP
60LCM10BR306 | 1 | 10CrMo9-10 (1.7380) | 10CrMo9-10 (1.7380) | BW | 33.7 | 25 | 4 | 33.7 | 25 | 4 | V | HER-014 | 0 | IMR-VP-03-2010 | 141 | BOEHLER "CM 2-IG" | 2,0 : 2,4 | - | - | 1 | _ | 0.1 | 0.05 | _ | 0.1 | >200 | <350 | No | 44063 | Adam Duric | 1 | 5.2 | 5.2 | SEP
60LCM10BR306 | 3 | 10CrMo9-10 (1.7380) | 16Mo3 (1.5415) | BW | 33.7 | 25 | 4 | 33.7 | 25 | 4 | V | HER-021 | 0 | IMR-VP-16-2015 | 141 | BOEHLER "DMO-IG" | 2,0 : 2,4 | - | - | 1 | _ | 0.1 | 0.05 | _ | 0.1 | 20, see remark 3) on WPS | <340 | No | 44077 | Adam Duric | 1 | 5.2 | 1.1 / 1.2 | SEP
60LCM10BR308 | 1 | 16Mo3 (1.5415) | 10CrMo9-10 (1.7380) | BW | 21.3 | 15 | 3.2 | 21.3 | 15 | 3.2 | V | HER-021 | 0 | IMR-VP-16-2015 | 141 | BOEHLER "DMO-IG" | 2,0 : 2,4 | - | - | 1 | _ | 0.1 | 0.05 | _ | 0.1 | 20, see remark 3) on WPS | <340 | No | 44077 | Adam Duric | 1 | 1.1 / 1.2 | 5.2 | SEP
60LCM10BR308 | 2 | 10CrMo9-10 (1.7380) | 10CrMo9-10 (1.7380) | BW | 21.3 | 15 | 3.2 | 21.3 | 15 | 3.2 |  | HOLD! | [7 empty] | 1 | _ | 0.1 | 0.05 | _ | 0.1 | [5 empty] | 0 | 5.2 | 5.2 | SEP
60LCM10BR901 | 5 | P235GH (1.0345) | P250GH (1.0460) | BW | 88.9 | 80 | 3.2 | 88.9 | 80 | 3.2 | V | HER-001 | 0 | IMR-VP-12-2012 | 141 | BOEHLER "DMO-IG" | 2,0 : 3,0 | - | - | 1 | _ | 0.05 | _ | _ | _ | see remark 2) on WPS | <350 | No | 44043 | Adam Duric | 1 | 1.1 / 1.2 | 1.1 / 1.2 | SEP
60LCM10BR901 | 6 | P250GH (1.0460) | P235GH (1.0345) | BW | 88.9 | 80 | 3.2 | 88.9 | 80 | 3.2 | V | HER-001 | 0 | IMR-VP-12-2012 | 141 | BOEHLER "DMO-IG" | 2,0 : 3,0 | - | - | 1 | _ | 0.05 | _ | _ | _ | see remark 2) on WPS | <350 | No | 44043 | Adam Duric | 1 | 1.1 / 1.2 | 1.1 / 1.2 | SEP
60LCM10BR901 | 9 | P265GH (1.0425) | P235GH (1.0345) | BW | 88.9 | 80 | 3.2 | 88.9 | 80 | 8 | V | HER-001 | 0 | IMR-VP-12-2012 | 141 | BOEHLER "DMO-IG" | 2,0 : 3,0 | - | - | 1 | _ | 0.05 | _ | _ | _ | see remark 2) on WPS | <350 | No | 44043 | Adam Duric | 1 | 1.1 / 1.2 | 1.1 / 1.2 | SEP
60LCM10BR902 | 1 | 10CrMo9-10 (1.7380) | 10CrMo9-10 (1.7380) | BW | 60.3 | 50 | 3.6 | 60.3 | 50 | 3.6 | V | HER-014 | 0 | IMR-VP-03-2010 | 141 | BOEHLER "CM 2-IG" | 2,0 : 2,4 | - | - | 1 | _ | 0.1 | 0.05 | _ | 0.1 | >200 | <350 | No | 44063 | Adam Duric | 1 | 5.2 | 5.2 | SEP
60LCM10BR902 | 8 | 10CrMo9-10 (1.7380) | 10CrMo9-10 (1.7380) | BW | 60.3 | 50 | 3.6 | 60.3 | 50 | 3.6 | V | HER-014 | 0 | IMR-VP-03-2010 | 141 | BOEHLER "CM 2-IG" | 2,0 : 2,4 | - | - | 1 | _ | 0.1 | 0.05 | _ | 0.1 | >200 | <350 | No | 44063 | Adam Duric | 1 | 5.2 | 5.2 | SEP
60LCM10BR922 | 1 | 10CrMo9-10 (1.7380) | 10CrMo9-10 (1.7380) | BW | 33.7 | 25 | 4 | 33.7 | 25 | 4 | V | HER-014 | 0 | IMR-VP-03-2010 | 141 | BOEHLER "CM 2-IG" | 2,0 : 2,4 | - | - | 1 | _ | 0.1 | 0.05 | _ | 0.1 | >200 | <350 | No | 44063 | Adam Duric | 1 | 5.2 | 5.2 | SEP
60LCM10BR922 | 2 | 10CrMo9-10 (1.7380) | P250GH (1.0460) | BW | 33.7 | 25 | 4 | 33.7 | 25 | 4 | V | HER-021 | 0 | IMR-VP-16-2015 | 141 | BOEHLER "DMO-IG" | 2,0 : 2,4 | - | - | 1 | _ | 0.1 | 0.05 | _ | 0.1 | 20, see remark 3) on WPS | <340 | No | 44077 | Adam Duric | 1 | 5.2 | 1.1 / 1.2 | SEP
60LCM10BR922 | 3 | P250GH (1.0460) | 10CrMo9-10 (1.7380) | BW | 33.7 | 25 | 4 | 33.7 | 25 | 4 | V | HER-021 | 0 | IMR-VP-16-2015 | 141 | BOEHLER "DMO-IG" | 2,0 : 2,4 | - | - | 1 | _ | 0.1 | 0.05 | _ | 0.1 | 20, see remark 3) on WPS | <340 | No | 44077 | Adam Duric | 1 | 1.1 / 1.2 | 5.2 | SEP
60LCM10BR951 | 1 | P250GH (1.0460) | 10CrMo9-10 (1.7380) | BW | 33.7 | 25 | 4 | 33.7 | 25 | 4 | V | HER-021 | 0 | IMR-VP-16-2015 | 141 | BOEHLER "DMO-IG" | 2,0 : 2,4 | - | - | 1 | _ | 0.1 | 0.05 | _ | 0.1 | 20, see remark 3) on WPS | <340 | No | 44077 | Adam Duric | 1 | 1.1 / 1.2 | 5.2 | SEP
60LCM10BR951 | 2 | 10CrMo9-10 (1.7380) | P250GH (1.0460) | BW | 33.7 | 25 | 4 | 33.7 | 25 | 4 | V | HER-021 | 0 | IMR-VP-16-2015 | 141 | BOEHLER "DMO-IG" | 2,0 : 2,4 | - | - | 1 | _ | 0.1 | 0.05 | _ | 0.1 | 20, see remark 3) on WPS | <340 | No | 44077 | Adam Duric | 1 | 5.2 | 1.1 / 1.2 | SEP
60LCM10BR951 | 3 | 10CrMo9-10 (1.7380) | 10CrMo9-10 (1.7380) | BW | 33.7 | 25 | 4 | 33.7 | 25 | 4 | V | HER-014 | 0 | IMR-VP-03-2010 | 141 | BOEHLER "CM 2-IG" | 2,0 : 2,4 | - | - | 1 | _ | 0.1 | 0.05 | _ | 0.1 | >200 | <350 | No | 44063 | Adam Duric | 1 | 5.2 | 5.2 | SEP
60LCM11BR001 | 1 | P265GH (1.0425) | P235GH (1.0345) | BW | 114.3 | 100 | 8 | 114.3 | 100 | 3.6 | V | HER-001 | 0 | IMR-VP-12-2012 | 141 | BOEHLER "DMO-IG" | 2,0 : 3,0 | - | - | 1 | _ | 0.05 | _ | _ | _ | see remark 2) on WPS | <350 | No | 44026 | Adam Duric | 1 | 1.1 / 1.2 | 1.1 / 1.2 | SEP
60LCM11BR001 | 6 | P235GH (1.0345) | P250GH (1.0460) | BW | 114.3 | 100 | 3.6 | 114.3 | 100 | 3.6 | V | HER-001 | 0 | IMR-VP-12-2012 | 141 | BOEHLER "DMO-IG" | 2,0 : 3,0 | - | - | 1 | _ | 0.05 | _ | _ | _ | see remark 2) on WPS | <350 | No | 44054 | Adam Duric | 1 | 1.1 / 1.2 | 1.1 / 1.2 | SEP
60LCM11BR002 | 1 | P235GH (1.0345) | P250GH (1.0460) | BW | 114.3 | 100 | 3.6 | 114.3 | 100 | 3.6 | V | HER-001 | 0 | IMR-VP-12-2012 | 141 | BOEHLER "DMO-IG" | 2,0 : 3,0 | - | - | 1 | _ | 0.05 | _ | _ | _ | see remark 2) on WPS | <350 | No | 44054 | Adam Duric | 1 | 1.1 / 1.2 | 1.1 / 1.2 | SEP
60LCM11BR002 | 2 | P250GH (1.0460) | P235GH (1.0345) | BW | 114.3 | 100 | 3.6 | 114.3 | 100 | 3.6 | V | HER-001 | 0 | IMR-VP-12-2012 | 141 | BOEHLER "DMO-IG" | 2,0 : 3,0 | - | - | 1 | _ | 0.05 | _ | _ | _ | see remark 2) on WPS | <350 | No | 44054 | Adam Duric | 1 | 1.1 / 1.2 | 1.1 / 1.2 | SEP
60LCM11BR002 | 3 | P235GH (1.0345) | GP240GH (1.0619) | BW | 114.3 | 100 | 3.6 | 114.3 | 100 | 3.6 | V | HER-001 | 0 | IMR-VP-12-2012 | 141 | BOEHLER "DMO-IG" | 2,0 : 3,0 | - | - | 1 | _ | 0.05 | _ | _ | _ | see remark 2) on WPS | <350 | No | 44077 | Adam Duric | 1 | 1.1 / 1.2 | 1.1 / 1.2 | SEP
60LCM11BR002 | 4 | GP240GH (1.0619) | P235GH (1.0345) | BW | 114.3 | 100 | 3.6 | 114.3 | 100 | 3.6 | V | HER-001 | 0 | IMR-VP-12-2012 | 141 | BOEHLER "DMO-IG" | 2,0 : 3,0 | - | - | 1 | _ | 0.05 | _ | _ | _ | see remark 2) on WPS | <350 | No | 44077 | Adam Duric | 1 | 1.1 / 1.2 | 1.1 / 1.2 | SEP
60LCM11BR003 | 1 | P235GH (1.0345) | P235GH (1.0345) | BW | 88.9 | 80 | 3.2 | 88.9 | 80 | 3.2 | V | HER-001 | 0 | IMR-VP-12-2012 | 141 | BOEHLER "DMO-IG" | 2,0 : 3,0 | - | - | 1 | _ | 0.05 | _ | _ | _ | see remark 2) on WPS | <350 | No | 44054 | Adam Duric | 1 | 1.1 / 1.2 | 1.1 / 1.2 | SEP
60LCM11BR003 | 3 | P235GH (1.0345) | P235GH (1.0345) | BW | 88.9 | 80 | 3.2 | 88.9 | 80 | 3.2 | V | HER-001 | 0 | IMR-VP-12-2012 | 141 | BOEHLER "DMO-IG" | 2,0 : 3,0 | - | - | 1 | _ | 0.05 | _ | _ | _ | see remark 2) on WPS | <350 | No | 44054 | Adam Duric | 1 | 1.1 / 1.2 | 1.1 / 1.2 | SEP
60LCM11BR003 | 4 | P235GH (1.0345) | P235GH (1.0345) | BW | 88.9 | 80 | 3.2 | 88.9 | 80 | 3.2 | V | HER-001 | 0 | IMR-VP-12-2012 | 141 | BOEHLER "DMO-IG" | 2,0 : 3,0 | - | - | 1 | _ | 0.05 | _ | _ | _ | see remark 2) on WPS | <350 | No | 44054 | Adam Duric | 1 | 1.1 / 1.2 | 1.1 / 1.2 | SEP
60LCM11BR003 | 5 | P235GH (1.0345) | P235GH (1.0345) | BW | 88.9 | 80 | 3.2 | 88.9 | 80 | 3.2 | V | HER-001 | 0 | IMR-VP-12-2012 | 141 | BOEHLER "DMO-IG" | 2,0 : 3,0 | - | - | 1 | _ | 0.05 | _ | _ | _ | see remark 2) on WPS | <350 | No | 44054 | Adam Duric | 1 | 1.1 / 1.2 | 1.1 / 1.2 | SEP
60LCM11BR003 | 6 | P235GH (1.0345) | P235GH (1.0345) | BW | 88.9 | 80 | 3.2 | 88.9 | 80 | 3.2 | V | HER-001 | 0 | IMR-VP-12-2012 | 141 | BOEHLER "DMO-IG" | 2,0 : 3,0 | - | - | 1 | _ | 0.05 | _ | _ | _ | see remark 2) on WPS | <350 | No | 44054 | Adam Duric | 1 | 1.1 / 1.2 | 1.1 / 1.2 | SEP
60LCM11BR003 | 8 | P235GH (1.0345) | P235GH (1.0345) | BW | 114.3 | 100 | 3.6 | 114.3 | 100 | 3.6 | V | HER-001 | 0 | IMR-VP-12-2012 | 141 | BOEHLER "DMO-IG" | 2,0 : 3,0 | - | - | 1 | _ | 0.05 | _ | _ | _ | see remark 2) on WPS | <350 | No | 44054 | Adam Duric | 1 | 1.1 / 1.2 | 1.1 / 1.2 | SEP
60LCM11BR301 | 1 | P235GH (1.0345) | P250GH (1.0460) | BW | 21.3 | 15 | 3.2 | 21.3 | 15 | 3.2 | V | HER-015 | 0 | IMR-VP-17-2015 | 141 | BOEHLER "DMO-IG" | 2,0 : 2,4 | - | - | 1 | _ | 0.05 | _ | _ | _ | see remark 2) on WPS | <340 | No | 44063 | Adam Duric | 1 | 1.1 / 1.2 | 1.1 / 1.2 | SEP
60LCM11BR301 | 2 | P235GH (1.0345) | P235GH (1.0345) | BW | 21.3 | 15 | 3.2 | 21.3 | 15 | 3.2 | V | HER-015 | 0 | IMR-VP-17-2015 | 141 | BOEHLER "DMO-IG" | 2,0 : 2,4 | - | - | 1 | _ | 0.05 | _ | _ | _ | see remark 2) on WPS | <340 | No | 44063 | Adam Duric | 1 | 1.1 / 1.2 | 1.1 / 1.2 | SEP
60LCM11BR302 | 1 | P235GH (1.0345) | P250GH (1.0460) | BW | 21.3 | 15 | 3.2 | 21.3 | 15 | 3.2 | V | HER-015 | 0 | IMR-VP-17-2015 | 141 | BOEHLER "DMO-IG" | 2,0 : 2,4 | - | - | 1 | _ | 0.05 | _ | _ | _ | see remark 2) on WPS | <340 | No | 44063 | Adam Duric | 1 | 1.1 / 1.2 | 1.1 / 1.2 | SEP
60LCM11BR901 | 1 | P235GH (1.0345) | P235GH (1.0345) | BW | 33.7 | 25 | 4 | 33.7 | 25 | 4 | V | HER-001 | 0 | IMR-VP-12-2012 | 141 | BOEHLER "DMO-IG" | 2,0 : 3,0 | - | - | 1 | _ | 0.05 | _ | _ | _ | see remark 2) on WPS | <350 | No | 44054 | Adam Duric | 1 | 1.1 / 1.2 | 1.1 / 1.2 | SEP
60LCM11BR901 | 3 | P235GH (1.0345) | P250GH (1.0460) | BW | 33.7 | 25 | 4 | 33.7 | 25 | 4 | V | HER-001 | 0 | IMR-VP-12-2012 | 141 | BOEHLER "DMO-IG" | 2,0 : 3,0 | - | - | 1 | _ | 0.05 | _ | _ | _ | see remark 2) on WPS | <350 | No | 44054 | Adam Duric | 1 | 1.1 / 1.2 | 1.1 / 1.2 | SEP
60LCM11BR901 | 4 | P250GH (1.0460) | P235GH (1.0345) | BW | 33.7 | 25 | 4 | 33.7 | 25 | 4 | V | HER-001 | 0 | IMR-VP-12-2012 | 141 | BOEHLER "DMO-IG" | 2,0 : 3,0 | - | - | 1 | _ | 0.05 | _ | _ | _ | see remark 2) on WPS | <350 | No | 44054 | Adam Duric | 1 | 1.1 / 1.2 | 1.1 / 1.2 | SEP
60LCM11BR902 | 1 | GX5CrNiMo19-11-2 (EN 1.4408) | P235GH (1.0345) | BW | 21.3 | 15 | 3.2 | 21.3 | 15 | 3.2 | V | HER-019 | 0 | IMR-VP-03-2011 | 141 | BOEHLER "NIBAS 70/20-IG" | 2,0 : 2,4 | - | - | 1 | _ | 0.05 | _ | _ | _ | min. 5 | <300 | No | 44064 | Adam Duric | 1 | 8.1 | 1.1 / 1.2 | SEP
60LCM11BR903 | 1 | P235GH (1.0345) | P235GH (1.0345) | BW | 33.7 | 25 | 4 | 33.7 | 25 | 4 | V | HER-001 | 0 | IMR-VP-12-2012 | 141 | BOEHLER "DMO-IG" | 2,0 : 3,0 | - | - | 1 | _ | 0.05 | _ | _ | _ | see remark 2) on WPS | <350 | No | 44054 | Adam Duric | 1 | 1.1 / 1.2 | 1.1 / 1.2 | SEP
60LCM11BR903 | 2 | P235GH (1.0345) | P250GH (1.0460) | BW | 33.7 | 25 | 4 | 33.7 | 25 | 4 | V | HER-001 | 0 | IMR-VP-12-2012 | 141 | BOEHLER "DMO-IG" | 2,0 : 3,0 | - | - | 1 | _ | 0.05 | _ | _ | _ | see remark 2) on WPS | <350 | No | 44054 | Adam Duric | 1 | 1.1 / 1.2 | 1.1 / 1.2 | SEP
60LCM11BR903 | 3 | P250GH (1.0460) | P235GH (1.0345) | BW | 33.7 | 25 | 4 | 33.7 | 25 | 4 | V | HER-001 | 0 | IMR-VP-12-2012 | 141 | BOEHLER "DMO-IG" | 2,0 : 3,0 | - | - | 1 | _ | 0.05 | _ | _ | _ | see remark 2) on WPS | <350 | No | 44054 | Adam Duric | 1 | 1.1 / 1.2 | 1.1 / 1.2 | SEP
60LCM11BR903 | 6 | P235GH (1.0345) | P235GH (1.0345) | BW | 33.7 | 25 | 4 | 33.7 | 25 | 4 | V | HER-001 | 0 | IMR-VP-12-2012 | 141 | BOEHLER "DMO-IG" | 2,0 : 3,0 | - | - | 1 | _ | 0.05 | _ | _ | _ | see remark 2) on WPS | <350 | No | 44054 | Adam Duric | 1 | 1.1 / 1.2 | 1.1 / 1.2 | SEP
60LCM11BR951 | 3 | P235GH (1.0345) | P235GH (1.0345) | BW | 48.3 | 40 | 4 | 48.3 | 40 | 4 | V | HER-001 | 0 | IMR-VP-12-2012 | 141 | BOEHLER "DMO-IG" | 2,0 : 3,0 | - | - | 1 | _ | 0.05 | _ | _ | _ | see remark 2) on WPS | <350 | No | 44054 | Adam Duric | 1 | 1.1 / 1.2 | 1.1 / 1.2 | SEP
60LCM11BR952 | 1 | P235GH (1.0345) | 10CrMo9-10 (1.7380) | BW | 48.3 | 40 | 4 | 48.3 | 40 | 4 | V | HER-022 | 0 | IMR-VP-18-2011 | 141 | BOEHLER "DMO-IG" | 2,0 : 3,0 | - | - | 1 | _ | 0.1 | 0.05 | _ | 0.1 | >200 | <350 | Yes | 44077 | Adam Duric | 1 | 1.1 / 1.2 | 5.2 | SEP
60LCM11BR952 | 2 | 10CrMo9-10 (1.7380) | 10CrMo9-10 (1.7380) | BW | 48.3 | 40 | 4 | 48.3 | 40 | 4 | V | HER-014 | 0 | IMR-VP-03-2010 | 141 | BOEHLER "CM 2-IG" | 2,0 : 2,4 | - | - | 1 | _ | 0.1 | 0.05 | _ | 0.1 | >200 | <350 | No | 44063 | Adam Duric | 1 | 5.2 | 5.2 | SEP
60LCM11BR952 | 3 | 10CrMo9-10 (1.7380) | 10CrMo9-10 (1.7380) | BW | 48.3 | 40 | 4 | 48.3 | 40 | 4 | V | HER-014 | 0 | IMR-VP-03-2010 | 141 | BOEHLER "CM 2-IG" | 2,0 : 2,4 | - | - | 1 | _ | 0.1 | 0.05 | _ | 0.1 | >200 | <350 | No | 44063 | Adam Duric | 1 | 5.2 | 5.2 | SEP
60LCM11BR952 | 4 | 10CrMo9-10 (1.7380) | 10CrMo9-10 (1.7380) | BW | 48.3 | 40 | 4 | 48.3 | 40 | 4 | V | HER-014 | 0 | IMR-VP-03-2010 | 141 | BOEHLER "CM 2-IG" | 2,0 : 2,4 | - | - | 1 | _ | 0.1 | 0.05 | _ | 0.1 | >200 | <350 | No | 44063 | Adam Duric | 1 | 5.2 | 5.2 | SEP
60LCM11BR952 | 5 | 10CrMo9-10 (1.7380) | 10CrMo9-10 (1.7380) | BW | 48.3 | 40 | 4 | 48.3 | 40 | 4 | V | HER-014 | 0 | IMR-VP-03-2010 | 141 | BOEHLER "CM 2-IG" | 2,0 : 2,4 | - | - | 1 | _ | 0.1 | 0.05 | _ | 0.1 | >200 | <350 | No | 44063 | Adam Duric | 1 | 5.2 | 5.2 | SEP
60LCM12BR001 | 1 | P265GH (1.0425) | P235GH (1.0345) | BW | 114.3 | 100 | 8 | 114.3 | 100 | 3.6 | V | HER-001 | 0 | IMR-VP-12-2012 | 141 | BOEHLER "DMO-IG" | 2,0 : 3,0 | - | - | 1 | _ | 0.05 | _ | _ | _ | see remark 2) on WPS | <350 | No | 44026 | Adam Duric | 1 | 1.1 / 1.2 | 1.1 / 1.2 | SEP
60LCM12BR001 | 6 | P235GH (1.0345) | P250GH (1.0460) | BW | 114.3 | 100 | 3.6 | 114.3 | 100 | 3.6 | V | HER-001 | 0 | IMR-VP-12-2012 | 141 | BOEHLER "DMO-IG" | 2,0 : 3,0 | - | - | 1 | _ | 0.05 | _ | _ | _ | see remark 2) on WPS | <350 | No | 44054 | Adam Duric | 1 | 1.1 / 1.2 | 1.1 / 1.2 | SEP
60LCM12BR002 | 1 | P235GH (1.0345) | P250GH (1.0460) | BW | 114.3 | 100 | 3.6 | 114.3 | 100 | 3.6 | V | HER-001 | 0 | IMR-VP-12-2012 | 141 | BOEHLER "DMO-IG" | 2,0 : 3,0 | - | - | 1 | _ | 0.05 | _ | _ | _ | see remark 2) on WPS | <350 | No | 44054 | Adam Duric | 1 | 1.1 / 1.2 | 1.1 / 1.2 | SEP
60LCM12BR002 | 2 | P250GH (1.0460) | P235GH (1.0345) | BW | 114.3 | 100 | 3.6 | 114.3 | 100 | 3.6 | V | HER-001 | 0 | IMR-VP-12-2012 | 141 | BOEHLER "DMO-IG" | 2,0 : 3,0 | - | - | 1 | _ | 0.05 | _ | _ | _ | see remark 2) on WPS | <350 | No | 44054 | Adam Duric | 1 | 1.1 / 1.2 | 1.1 / 1.2 | SEP
60LCM12BR002 | 3 | P235GH (1.0345) | GP240GH (1.0619) | BW | 114.3 | 100 | 3.6 | 114.3 | 100 | 3.6 | V | HER-001 | 0 | IMR-VP-12-2012 | 141 | BOEHLER "DMO-IG" | 2,0 : 3,0 | - | - | 1 | _ | 0.05 | _ | _ | _ | see remark 2) on WPS | <350 | No | 44054 | Adam Duric | 1 | 1.1 / 1.2 | 1.1 / 1.2 | SEP
60LCM12BR002 | 4 | GP240GH (1.0619) | P235GH (1.0345) | BW | 114.3 | 100 | 3.6 | 114.3 | 100 | 3.6 | V | HER-001 | 0 | IMR-VP-12-2012 | 141 | BOEHLER "DMO-IG" | 2,0 : 3,0 | - | - | 1 | _ | 0.05 | _ | _ | _ | see remark 2) on WPS | <350 | No | 44054 | Adam Duric | 1 | 1.1 / 1.2 | 1.1 / 1.2 | SEP
60LCM12BR002 | 8 | P235GH (1.0345) | GX5CrNiMo19-11-2 (EN 1.4408) | BW | 88.9 | 80 | 3.2 | 88.9 | 80 | 3.2 | V | HER-010 | 1 | IMR-VP-02-2011 | 141 | BOEHLER "NIBAS 70/20-IG" | 2,0 : 2,4 | - | - | 1 | _ | 0.05 | _ | _ | _ | min. 5 | <300 | No | 44046 | Damjan Sliško | 1 | 1.1 / 1.2 | 8.1 | SEP
60LCM12BR003 | 1 | P235GH (1.0345) | P235GH (1.0345) | BW | 76.1 | 65 | 3.6 | 76.1 | 65 | 3.6 | V | HER-001 | 0 | IMR-VP-12-2012 | 141 | BOEHLER "DMO-IG" | 2,0 : 3,0 | - | - | 1 | _ | 0.05 | _ | _ | _ | see remark 2) on WPS | <350 | No | 44054 | Adam Duric | 1 | 1.1 / 1.2 | 1.1 / 1.2 | SEP
60LCM12BR003 | 3 | P235GH (1.0345) | P235GH (1.0345) | BW | 88.9 | 80 | 3.2 | 88.9 | 80 | 3.2 | V | HER-001 | 0 | IMR-VP-12-2012 | 141 | BOEHLER "DMO-IG" | 2,0 : 3,0 | - | - | 1 | _ | 0.05 | _ | _ | _ | see remark 2) on WPS | <350 | No | 44054 | Adam Duric | 1 | 1.1 / 1.2 | 1.1 / 1.2 | SEP
60LCM12BR003 | 4 | P235GH (1.0345) | P235GH (1.0345) | BW | 88.9 | 80 | 3.2 | 88.9 | 80 | 3.2 | V | HER-001 | 0 | IMR-VP-12-2012 | 141 | BOEHLER "DMO-IG" | 2,0 : 3,0 | - | - | 1 | _ | 0.05 | _ | _ | _ | see remark 2) on WPS | <350 | No | 44054 | Adam Duric | 1 | 1.1 / 1.2 | 1.1 / 1.2 | SEP
60LCM12BR003 | 5 | P235GH (1.0345) | P235GH (1.0345) | BW | 88.9 | 80 | 3.2 | 88.9 | 80 | 3.2 | V | HER-001 | 0 | IMR-VP-12-2012 | 141 | BOEHLER "DMO-IG" | 2,0 : 3,0 | - | - | 1 | _ | 0.05 | _ | _ | _ | see remark 2) on WPS | <350 | No | 44054 | Adam Duric | 1 | 1.1 / 1.2 | 1.1 / 1.2 | SEP
60LCM12BR003 | 6 | P235GH (1.0345) | P235GH (1.0345) | BW | 88.9 | 80 | 3.2 | 88.9 | 80 | 3.2 | V | HER-001 | 0 | IMR-VP-12-2012 | 141 | BOEHLER "DMO-IG" | 2,0 : 3,0 | - | - | 1 | _ | 0.05 | _ | _ | _ | see remark 2) on WPS | <350 | No | 44054 | Adam Duric | 1 | 1.1 / 1.2 | 1.1 / 1.2 | SEP
60LCM12BR003 | 9 | P235GH (1.0345) | P235GH (1.0345) | BW | 88.9 | 80 | 3.2 | 88.9 | 80 | 3.2 | V | HER-001 | 0 | IMR-VP-12-2012 | 141 | BOEHLER "DMO-IG" | 2,0 : 3,0 | - | - | 1 | _ | 0.05 | _ | _ | _ | see remark 2) on WPS | <350 | No | 44054 | Adam Duric | 1 | 1.1 / 1.2 | 1.1 / 1.2 | SEP
60LCM12BR301 | 1 | P250GH (1.0460) | P235GH (1.0345) | BW | 21.3 | 15 | 3.2 | 21.3 | 15 | 3.2 | V | HER-015 | 0 | IMR-VP-17-2015 | 141 | BOEHLER "DMO-IG" | 2,0 : 2,4 | - | - | 1 | _ | 0.05 | _ | _ | _ | see remark 2) on WPS | <340 | No | 44063 | Adam Duric | 1 | 1.1 / 1.2 | 1.1 / 1.2 | SEP
60LCM12BR301 | 2 | P235GH (1.0345) | P235GH (1.0345) | BW | 21.3 | 15 | 3.2 | 21.3 | 15 | 3.2 | V | HER-015 | 0 | IMR-VP-17-2015 | 141 | BOEHLER "DMO-IG" | 2,0 : 2,4 | - | - | 1 | _ | 0.05 | _ | _ | _ | see remark 2) on WPS | <340 | No | 44063 | Adam Duric | 1 | 1.1 / 1.2 | 1.1 / 1.2 | SEP
60LCM12BR302 | 1 | P235GH (1.0345) | 16Mo3 (1.5415) | BW | 21.3 | 15 | 3.2 | 21.3 | 15 | 3.2 | V | HER-015 | 0 | IMR-VP-17-2015 | 141 | BOEHLER "DMO-IG" | 2,0 : 2,4 | - | - | 1 | _ | 0.05 | _ | _ | _ | see remark 2) on WPS | <340 | No | 44063 | Adam Duric | 1 | 1.1 / 1.2 | 1.1 / 1.2 | SEP
60LCM12BR901 | 2 | P235GH (1.0345) | P250GH (1.0460) | BW | 33.7 | 25 | 4 | 33.7 | 25 | 4 | V | HER-001 | 0 | IMR-VP-12-2012 | 141 | BOEHLER "DMO-IG" | 2,0 : 3,0 | - | - | 1 | _ | 0.05 | _ | _ | _ | see remark 2) on WPS | <350 | No | 44054 | Adam Duric | 1 | 1.1 / 1.2 | 1.1 / 1.2 | SEP
60LCM12BR901 | 3 | P250GH (1.0460) | P235GH (1.0345) | BW | 33.7 | 25 | 4 | 33.7 | 25 | 4 | V | HER-001 | 0 | IMR-VP-12-2012 | 141 | BOEHLER "DMO-IG" | 2,0 : 3,0 | - | - | 1 | _ | 0.05 | _ | _ | _ | see remark 2) on WPS | <350 | No | 44054 | Adam Duric | 1 | 1.1 / 1.2 | 1.1 / 1.2 | SEP
60LCM12BR901 | 5 | P235GH (1.0345) | P235GH (1.0345) | BW | 33.7 | 25 | 4 | 33.7 | 25 | 4 | V | HER-001 | 0 | IMR-VP-12-2012 | 141 | BOEHLER "DMO-IG" | 2,0 : 3,0 | - | - | 1 | _ | 0.05 | _ | _ | _ | see remark 2) on WPS | <350 | No | 44054 | Adam Duric | 1 | 1.1 / 1.2 | 1.1 / 1.2 | SEP
60LCM12BR902 | 1 | P250GH (1.0460) | P235GH (1.0345) | BW | 21.3 | 15 | 3.2 | 21.3 | 15 | 3.2 | V | HER-015 | 0 | IMR-VP-17-2015 | 141 | BOEHLER "DMO-IG" | 2,0 : 2,4 | - | - | 1 | _ | 0.05 | _ | _ | _ | see remark 2) on WPS | <340 | No | 44063 | Adam Duric | 1 | 1.1 / 1.2 | 1.1 / 1.2 | SEP
60LCM12BR903 | 1 | P235GH (1.0345) | P250GH (1.0460) | BW | 33.7 | 25 | 4 | 33.7 | 25 | 4 | V | HER-001 | 0 | IMR-VP-12-2012 | 141 | BOEHLER "DMO-IG" | 2,0 : 3,0 | - | - | 1 | _ | 0.05 | _ | _ | _ | see remark 2) on WPS | <350 | No | 44054 | Adam Duric | 1 | 1.1 / 1.2 | 1.1 / 1.2 | SEP
60LCM12BR903 | 2 | P235GH (1.0345) | P235GH (1.0345) | BW | 33.7 | 25 | 4 | 33.7 | 25 | 4 | V | HER-001 | 0 | IMR-VP-12-2012 | 141 | BOEHLER "DMO-IG" | 2,0 : 3,0 | - | - | 1 | _ | 0.05 | _ | _ | _ | see remark 2) on WPS | <350 | No | 44054 | Adam Duric | 1 | 1.1 / 1.2 | 1.1 / 1.2 | SEP
60LCM12BR903 | 3 | P235GH (1.0345) | P235GH (1.0345) | BW | 33.7 | 25 | 4 | 33.7 | 25 | 4 | V | HER-001 | 0 | IMR-VP-12-2012 | 141 | BOEHLER "DMO-IG" | 2,0 : 3,0 | - | - | 1 | _ | 0.05 | _ | _ | _ | see remark 2) on WPS | <350 | No | 44054 | Adam Duric | 1 | 1.1 / 1.2 | 1.1 / 1.2 | SEP
60LCM12BR903 | 4 | P235GH (1.0345) | P235GH (1.0345) | BW | 33.7 | 25 | 4 | 33.7 | 25 | 4 | V | HER-001 | 0 | IMR-VP-12-2012 | 141 | BOEHLER "DMO-IG" | 2,0 : 3,0 | - | - | 1 | _ | 0.05 | _ | _ | _ | see remark 2) on WPS | <350 | No | 44054 | Adam Duric | 1 | 1.1 / 1.2 | 1.1 / 1.2 | SEP
60LCM12BR903 | 5 | P250GH (1.0460) | P235GH (1.0345) | BW | 33.7 | 25 | 4 | 33.7 | 25 | 4 | V | HER-001 | 0 | IMR-VP-12-2012 | 141 | BOEHLER "DMO-IG" | 2,0 : 3,0 | - | - | 1 | _ | 0.05 | _ | _ | _ | see remark 2) on WPS | <350 | No | 44054 | Adam Duric | 1 | 1.1 / 1.2 | 1.1 / 1.2 | SEP
60LCM12BR951 | 3 | P235GH (1.0345) | P235GH (1.0345) | BW | 48.3 | 40 | 4 | 48.3 | 40 | 4 | V | HER-001 | 0 | IMR-VP-12-2012 | 141 | BOEHLER "DMO-IG" | 2,0 : 3,0 | - | - | 1 | _ | 0.05 | _ | _ | _ | see remark 2) on WPS | <350 | No | 44054 | Adam Duric | 1 | 1.1 / 1.2 | 1.1 / 1.2 | SEP
60LCM12BR952 | 1 | P235GH (1.0345) | 10CrMo9-10 (1.7380) | BW | 48.3 | 40 | 4 | 48.3 | 40 | 4 | V | HER-022 | 0 | IMR-VP-18-2011 | 141 | BOEHLER "DMO-IG" | 2,0 : 3,0 | - | - | 1 | _ | 0.1 | 0.05 | _ | 0.1 | >200 | <350 | Yes | 44077 | Adam Duric | 1 | 1.1 / 1.2 | 5.2 | SEP
60LCM12BR952 | 2 | 10CrMo9-10 (1.7380) | 10CrMo9-10 (1.7380) | BW | 48.3 | 40 | 4 | 48.3 | 40 | 4 | V | HER-014 | 0 | IMR-VP-03-2010 | 141 | BOEHLER "CM 2-IG" | 2,0 : 2,4 | - | - | 1 | _ | 0.1 | 0.05 | _ | 0.1 | >200 | <350 | No | 44063 | Adam Duric | 1 | 5.2 | 5.2 | SEP
60LCM12BR952 | 3 | 10CrMo9-10 (1.7380) | 10CrMo9-10 (1.7380) | BW | 48.3 | 40 | 4 | 48.3 | 40 | 4 | V | HER-014 | 0 | IMR-VP-03-2010 | 141 | BOEHLER "CM 2-IG" | 2,0 : 2,4 | - | - | 1 | _ | 0.1 | 0.05 | _ | 0.1 | >200 | <350 | No | 44063 | Adam Duric | 1 | 5.2 | 5.2 | SEP
60LCM12BR952 | 4 | 10CrMo9-10 (1.7380) | 10CrMo9-10 (1.7380) | BW | 48.3 | 40 | 4 | 48.3 | 40 | 4 | V | HER-014 | 0 | IMR-VP-03-2010 | 141 | BOEHLER "CM 2-IG" | 2,0 : 2,4 | - | - | 1 | _ | 0.1 | 0.05 | _ | 0.1 | >200 | <350 | No | 44063 | Adam Duric | 1 | 5.2 | 5.2 | SEP
60LCM15BR001 | 5 | P235GH (1.0345) | P235GH (1.0345) | BW | 114.3 | 100 | 3.6 | 114.3 | 100 | 3.6 | V | HER-001 | 0 | IMR-VP-12-2012 | 141 | BOEHLER "DMO-IG" | 2,0 : 3,0 | - | - | 1 | _ | 0.05 | _ | _ | _ | see remark 2) on WPS | <350 | No | 44054 | Adam Duric | 1 | 1.1 / 1.2 | 1.1 / 1.2 | SEP
60LCM15BR001 | 12 | P235GH (1.0345) | P235GH (1.0345) | BW | 114.3 | 100 | 3.6 | 114.3 | 100 | 3.6 | V | HER-001 | 0 | IMR-VP-12-2012 | 141 | BOEHLER "DMO-IG" | 2,0 : 3,0 | - | - | 1 | _ | 0.05 | _ | _ | _ | see remark 2) on WPS | <350 | No | 44054 | Adam Duric | 1 | 1.1 / 1.2 | 1.1 / 1.2 | SEP
60LCM15BR001 | 20 | P235GH (1.0345) | P235GH (1.0345) | BW | 114.3 | 100 | 3.6 | 114.3 | 100 | 3.6 | V | HER-001 | 0 | IMR-VP-12-2012 | 141 | BOEHLER "DMO-IG" | 2,0 : 3,0 | - | - | 1 | _ | 0.05 | _ | _ | _ | see remark 2) on WPS | <350 | No | 44054 | Adam Duric | 1 | 1.1 / 1.2 | 1.1 / 1.2 | SEP
60LCM15BR001 | 24 | P235GH (1.0345) | P235GH (1.0345) | BW | 114.3 | 100 | 3.6 | 114.3 | 100 | 3.6 | V | HER-001 | 0 | IMR-VP-12-2012 | 141 | BOEHLER "DMO-IG" | 2,0 : 3,0 | - | - | 1 | _ | 0.05 | _ | _ | _ | see remark 2) on WPS | <350 | No | 44054 | Adam Duric | 1 | 1.1 / 1.2 | 1.1 / 1.2 | SEP
60MAA11BR301 | 1 | X10CrMoVNb9-1 (1.4903) | X10CrMoVNb9-1 (1.4903) | BW | 33.7 | 25 | 6.3 | 33.7 | 25 | 7.1 | V | HER-005 | 0 | IMR-VP-04-2011 | 141 | BOEHLER "C 9 MV-IG" | 2,0 : 2,4 | - | - | 1 | _ | 0.25 | 0.25 | _ | 0.1 | ≥250 | <275 | Yes | 44071 | Adam Duric | 1 | P91 6.4 | P91 6.4 | SEP
60MAA11BR301 | 2 | X10CrMoVNb9-1 (1.4903) | X10CrMoVNb9-1 (1.4903) | BW | 21.3 | 15 | 4.5 | 21.3 | 15 | 4.5 | V | HER-005 | 0 | IMR-VP-04-2011 | 141 | BOEHLER "C 9 MV-IG" | 2,0 : 2,4 | - | - | 1 | _ | 0.25 | 0.25 | _ | 0.1 | ≥250 | <275 | Yes | 44071 | Adam Duric | 1 | P91 6.4 | P91 6.4 | SEP
60MAA11BR301 | 3 | X10CrMoVNb9-1 (1.4903) | X10CrMoVNb9-1 (1.4903) | BW | 21.3 | 15 | 4.5 | 21.3 | 15 | 4 | V | HER-005 | 0 | IMR-VP-04-2011 | 141 | BOEHLER "C 9 MV-IG" | 2,0 : 2,4 | - | - | 1 | _ | 0.25 | 0.25 | _ | 0.1 | ≥250 | <275 | Yes | 44071 | Adam Duric | 1 | P91 6.4 | P91 6.4 | SEP
60MAA11BR301 | 4 | X10CrMoVNb9-1 (1.4903) | X10CrMoVNb9-1 (1.4903) | BW | 13.8 | 8 | 3 | 13.8 | 8 | 3 | V | HER-005 | 0 | IMR-VP-04-2011 | 141 | BOEHLER "C 9 MV-IG" | 2,0 : 2,4 | - | - | 1 | _ | 0.25 | 0.25 | _ | 0.1 | ≥250 | <275 | Yes | 44071 | Adam Duric | 1 | P91 6.4 | P91 6.4 | SEP
60MAA11BR301 | 5 | X10CrMoVNb9-1 (1.4903) | X10CrMoVNb9-1 (1.4903) | BW | 13.8 | 8 | 3 | 13.5 | 8 | 3.2 | V | HER-005 | 0 | IMR-VP-04-2011 | 141 | BOEHLER "C 9 MV-IG" | 2,0 : 2,4 | - | - | 1 | _ | 0.25 | 0.25 | _ | 0.1 | ≥250 | <275 | Yes | 44071 | Adam Duric | 1 | P91 6.4 | P91 6.4 | SEP
60MAA11BR301 | 6 | X10CrMoVNb9-1 (1.4903) | X10CrMoVNb9-1 (1.4903) | BW | 13.5 | 8 | 3.2 | 13.5 | 8 | 3.2 | V | HER-005 | 0 | IMR-VP-04-2011 | 141 | BOEHLER "C 9 MV-IG" | 2,0 : 2,4 | - | - | 1 | _ | 0.25 | 0.25 | _ | 0.1 | ≥250 | <275 | Yes | 44071 | Adam Duric | 1 | P91 6.4 | P91 6.4 | SEP
60MAA50BR005 | 1 | X10CrMoVNb9-1 (1.4903) | X10CrMoVNb9-1 (1.4903) | BW | 21.3 | 15 | 4.5 | 21.3 | 15 | 4.5 | V | HER-005 | 0 | IMR-VP-04-2011 | 141 | BOEHLER "C 9 MV-IG" | 2,0 : 2,4 | - | - | 1 | _ | 0.25 | 0.25 | _ | 0.1 | ≥250 | <275 | Yes | 44071 | Adam Duric | 1 | P91 6.4 | P91 6.4 | SEP
60MAA50BR005 | 2 | X10CrMoVNb9-1 (1.4903) | X10CrMoVNb9-1 (1.4903) | BW | 21.3 | 15 | 4.5 | 21.3 | 15 | 4.5 | V | HER-005 | 0 | IMR-VP-04-2011 | 141 | BOEHLER "C 9 MV-IG" | 2,0 : 2,4 | - | - | 1 | _ | 0.25 | 0.25 | _ | 0.1 | ≥250 | <275 | Yes | 44071 | Adam Duric | 1 | P91 6.4 | P91 6.4 | SEP
60MAA50BR005 | 3 | X10CrMoVNb9-1 (1.4903) | X10CrMoVNb9-1 (1.4903) | BW | 21.3 | 15 | 4.5 | 21.3 | 15 | 4.5 | V | HER-005 | 0 | IMR-VP-04-2011 | 141 | BOEHLER "C 9 MV-IG" | 2,0 : 2,4 | - | - | 1 | _ | 0.25 | 0.25 | _ | 0.1 | ≥250 | <275 | Yes | 44071 | Adam Duric | 1 | P91 6.4 | P91 6.4 | SEP
60MAA50BR005 | 4 | X10CrMoVNb9-1 (1.4903) | X10CrMoVNb9-1 (1.4903) | BW | 21.3 | 15 | 4.5 | 21.3 | 15 | 4.5 | V | HER-005 | 0 | IMR-VP-04-2011 | 141 | BOEHLER "C 9 MV-IG" | 2,0 : 2,4 | - | - | 1 | _ | 0.25 | 0.25 | _ | 0.1 | ≥250 | <275 | Yes | 44071 | Adam Duric | 1 | P91 6.4 | P91 6.4 | SEP
60MAA50BR006 | 1 | X10CrMoVNb9-1 (1.4903) | X10CrMoVNb9-1 (1.4903) | BW | 21.3 | 15 | 4.5 | 21.3 | 15 | 4.5 | V | HER-005 | 0 | IMR-VP-04-2011 | 141 | BOEHLER "C 9 MV-IG" | 2,0 : 2,4 | - | - | 1 | _ | 0.25 | 0.25 | _ | 0.1 | ≥250 | <275 | Yes | 44071 | Adam Duric | 1 | P91 6.4 | P91 6.4 | SEP
60MAA50BR006 | 2 | X10CrMoVNb9-1 (1.4903) | X10CrMoVNb9-1 (1.4903) | BW | 21.3 | 15 | 4.5 | 21.3 | 15 | 4.5 | V | HER-005 | 0 | IMR-VP-04-2011 | 141 | BOEHLER "C 9 MV-IG" | 2,0 : 2,4 | - | - | 1 | _ | 0.25 | 0.25 | _ | 0.1 | ≥250 | <275 | Yes | 44071 | Adam Duric | 1 | P91 6.4 | P91 6.4 | SEP
60MAA50BR006 | 3 | X10CrMoVNb9-1 (1.4903) | X10CrMoVNb9-1 (1.4903) | BW | 21.3 | 15 | 4.5 | 21.3 | 15 | 4.5 | V | HER-005 | 0 | IMR-VP-04-2011 | 141 | BOEHLER "C 9 MV-IG" | 2,0 : 2,4 | - | - | 1 | _ | 0.25 | 0.25 | _ | 0.1 | ≥250 | <275 | Yes | 44071 | Adam Duric | 1 | P91 6.4 | P91 6.4 | SEP
60MAA50BR006 | 4 | X10CrMoVNb9-1 (1.4903) | X10CrMoVNb9-1 (1.4903) | BW | 21.3 | 15 | 4.5 | 21.3 | 15 | 4.5 | V | HER-005 | 0 | IMR-VP-04-2011 | 141 | BOEHLER "C 9 MV-IG" | 2,0 : 2,4 | - | - | 1 | _ | 0.25 | 0.25 | _ | 0.1 | ≥250 | <275 | Yes | 44071 | Adam Duric | 1 | P91 6.4 | P91 6.4 | SEP
60MAA50BR007 | 1 | X10CrMoVNb9-1 (1.4903) | X10CrMoVNb9-1 (1.4903) | BW | 21.3 | 15 | 4.5 | 21.3 | 15 | 4.5 | V | HER-005 | 0 | IMR-VP-04-2011 | 141 | BOEHLER "C 9 MV-IG" | 2,0 : 2,4 | - | - | 1 | _ | 0.25 | 0.25 | _ | 0.1 | ≥250 | <275 | Yes | 44071 | Adam Duric | 1 | P91 6.4 | P91 6.4 | SEP
60MAA50BR007 | 2 | X10CrMoVNb9-1 (1.4903) | X10CrMoVNb9-1 (1.4903) | BW | 21.3 | 15 | 4.5 | 21.3 | 15 | 4.5 | V | HER-005 | 0 | IMR-VP-04-2011 | 141 | BOEHLER "C 9 MV-IG" | 2,0 : 2,4 | - | - | 1 | _ | 0.25 | 0.25 | _ | 0.1 | ≥250 | <275 | Yes | 44071 | Adam Duric | 1 | P91 6.4 | P91 6.4 | SEP
60MAA50BR007 | 3 | X10CrMoVNb9-1 (1.4903) | X10CrMoVNb9-1 (1.4903) | BW | 21.3 | 15 | 4.5 | 21.3 | 15 | 4.5 | V | HER-005 | 0 | IMR-VP-04-2011 | 141 | BOEHLER "C 9 MV-IG" | 2,0 : 2,4 | - | - | 1 | _ | 0.25 | 0.25 | _ | 0.1 | ≥250 | <275 | Yes | 44071 | Adam Duric | 1 | P91 6.4 | P91 6.4 | SEP
60MAA50BR007 | 4 | X10CrMoVNb9-1 (1.4903) | X10CrMoVNb9-1 (1.4903) | BW | 21.3 | 15 | 4.5 | 21.3 | 15 | 4.5 | V | HER-005 | 0 | IMR-VP-04-2011 | 141 | BOEHLER "C 9 MV-IG" | 2,0 : 2,4 | - | - | 1 | _ | 0.25 | 0.25 | _ | 0.1 | ≥250 | <275 | Yes | 44071 | Adam Duric | 1 | P91 6.4 | P91 6.4 | SEP
60MAA50BR301 | 1 | X10CrMoVNb9-1 (1.4903) | X10CrMoVNb9-1 (1.4903) | BW | 33.7 | 25 | 6.3 | 33.7 | 25 | 7.1 | V | HER-005 | 0 | IMR-VP-04-2011 | 141 | BOEHLER "C 9 MV-IG" | 2,0 : 2,4 | - | - | 1 | _ | 0.25 | 0.25 | _ | 0.1 | ≥250 | <275 | Yes | 44071 | Adam Duric | 1 | P91 6.4 | P91 6.4 | SEP
60MAA50BR301 | 2 | X10CrMoVNb9-1 (1.4903) | X10CrMoVNb9-1 (1.4903) | BW | 21.3 | 15 | 4.5 | 21.3 | 15 | 4.5 | V | HER-005 | 0 | IMR-VP-04-2011 | 141 | BOEHLER "C 9 MV-IG" | 2,0 : 2,4 | - | - | 1 | _ | 0.25 | 0.25 | _ | 0.1 | ≥250 | <275 | Yes | 44071 | Adam Duric | 1 | P91 6.4 | P91 6.4 | SEP
60MAA50BR301 | 3 | X10CrMoVNb9-1 (1.4903) | X10CrMoVNb9-1 (1.4903) | BW | 21.3 | 15 | 4.5 | 21.3 | 15 | 4.5 | V | HER-005 | 0 | IMR-VP-04-2011 | 141 | BOEHLER "C 9 MV-IG" | 2,0 : 2,4 | - | - | 1 | _ | 0.25 | 0.25 | _ | 0.1 | ≥250 | <275 | Yes | 44071 | Adam Duric | 1 | P91 6.4 | P91 6.4 | SEP
60MAA50BR301 | 4 | X10CrMoVNb9-1 (1.4903) | X10CrMoVNb9-1 (1.4903) | BW | 21.3 | 15 | 4.5 | 21.3 | 15 | 4.5 | V | HER-005 | 0 | IMR-VP-04-2011 | 141 | BOEHLER "C 9 MV-IG" | 2,0 : 2,4 | - | - | 1 | _ | 0.25 | 0.25 | _ | 0.1 | ≥250 | <275 | Yes | 44071 | Adam Duric | 1 | P91 6.4 | P91 6.4 | SEP
60MAA50BR301 | 5 | X10CrMoVNb9-1 (1.4903) | X10CrMoVNb9-1 (1.4903) | BW | 21.3 | 15 | 4.5 | 21.3 | 15 | 4.5 | V | HER-005 | 0 | IMR-VP-04-2011 | 141 | BOEHLER "C 9 MV-IG" | 2,0 : 2,4 | - | - | 1 | _ | 0.25 | 0.25 | _ | 0.1 | ≥250 | <275 | Yes | 44071 | Adam Duric | 1 | P91 6.4 | P91 6.4 | SEP
60MAA50BR301 | 6 | X10CrMoVNb9-1 (1.4903) | X10CrMoVNb9-1 (1.4903) | BW | 21.3 | 15 | 4.5 | 21.3 | 15 | 4.5 | V | HER-005 | 0 | IMR-VP-04-2011 | 141 | BOEHLER "C 9 MV-IG" | 2,0 : 2,4 | - | - | 1 | _ | 0.25 | 0.25 | _ | 0.1 | ≥250 | <275 | Yes | 44071 | Adam Duric | 1 | P91 6.4 | P91 6.4 | SEP
60MAA50BR301 | 7 | X10CrMoVNb9-1 (1.4903) | X10CrMoVNb9-1 (1.4903) | BW | 21.3 | 15 | 4.5 | 21.3 | 15 | 4.5 | V | HER-005 | 0 | IMR-VP-04-2011 | 141 | BOEHLER "C 9 MV-IG" | 2,0 : 2,4 | - | - | 1 | _ | 0.25 | 0.25 | _ | 0.1 | ≥250 | <275 | Yes | 44071 | Adam Duric | 1 | P91 6.4 | P91 6.4 | SEP
60MAA50BR301 | 8 | X10CrMoVNb9-1 (1.4903) | X10CrMoVNb9-1 (1.4903) | BW | 21.3 | 15 | 4.5 | 21.3 | 15 | 4.5 | V | HER-005 | 0 | IMR-VP-04-2011 | 141 | BOEHLER "C 9 MV-IG" | 2,0 : 2,4 | - | - | 1 | _ | 0.25 | 0.25 | _ | 0.1 | ≥250 | <275 | Yes | 44071 | Adam Duric | 1 | P91 6.4 | P91 6.4 | SEP
60MAA50BR301 | 9 | X10CrMoVNb9-1 (1.4903) | X10CrMoVNb9-1 (1.4903) | BW | 21.3 | 15 | 4.5 | 21.3 | 15 | 4.5 | V | HER-005 | 0 | IMR-VP-04-2011 | 141 | BOEHLER "C 9 MV-IG" | 2,0 : 2,4 | - | - | 1 | _ | 0.25 | 0.25 | _ | 0.1 | ≥250 | <275 | Yes | 44071 | Adam Duric | 1 | P91 6.4 | P91 6.4 | SEP
60MAA50BR301 | 10 | X10CrMoVNb9-1 (1.4903) | X10CrMoVNb9-1 (1.4903) | BW | 21.3 | 15 | 4.5 | 21.3 | 15 | 4.5 | V | HER-005 | 0 | IMR-VP-04-2011 | 141 | BOEHLER "C 9 MV-IG" | 2,0 : 2,4 | - | - | 1 | _ | 0.25 | 0.25 | _ | 0.1 | ≥250 | <275 | Yes | 44071 | Adam Duric | 1 | P91 6.4 | P91 6.4 | SEP
60MAA50BR301 | 11 | X10CrMoVNb9-1 (1.4903) | X10CrMoVNb9-1 (1.4903) | BW | 21.3 | 15 | 4.5 | 21.3 | 15 | 4.5 | V | HER-005 | 0 | IMR-VP-04-2011 | 141 | BOEHLER "C 9 MV-IG" | 2,0 : 2,4 | - | - | 1 | _ | 0.25 | 0.25 | _ | 0.1 | ≥250 | <275 | Yes | 44071 | Adam Duric | 1 | P91 6.4 | P91 6.4 | SEP
60MAA50BR301 | 12 | X10CrMoVNb9-1 (1.4903) | X10CrMoVNb9-1 (1.4903) | BW | 21.3 | 15 | 4.5 | 21.3 | 15 | 4.5 | V | HER-005 | 0 | IMR-VP-04-2011 | 141 | BOEHLER "C 9 MV-IG" | 2,0 : 2,4 | - | - | 1 | _ | 0.25 | 0.25 | _ | 0.1 | ≥250 | <275 | Yes | 44071 | Adam Duric | 1 | P91 6.4 | P91 6.4 | SEP
60MAA50BR301 | 13 | X10CrMoVNb9-1 (1.4903) | X10CrMoVNb9-1 (1.4903) | BW | 21.3 | 15 | 4.5 | 21.3 | 15 | 4.5 | V | HER-005 | 0 | IMR-VP-04-2011 | 141 | BOEHLER "C 9 MV-IG" | 2,0 : 2,4 | - | - | 1 | _ | 0.25 | 0.25 | _ | 0.1 | ≥250 | <275 | Yes | 44071 | Adam Duric | 1 | P91 6.4 | P91 6.4 | SEP
60MAA50BR301 | 14 | X10CrMoVNb9-1 (1.4903) | X10CrMoVNb9-1 (1.4903) | BW | 21.3 | 15 | 4.5 | 21.3 | 15 | 4.5 | V | HER-005 | 0 | IMR-VP-04-2011 | 141 | BOEHLER "C 9 MV-IG" | 2,0 : 2,4 | - | - | 1 | _ | 0.25 | 0.25 | _ | 0.1 | ≥250 | <275 | Yes | 44071 | Adam Duric | 1 | P91 6.4 | P91 6.4 | SEP
60MAA50BR301 | 15 | X10CrMoVNb9-1 (1.4903) | X10CrMoVNb9-1 (1.4903) | BW | 21.3 | 15 | 4.5 | 21.3 | 15 | 4.5 | V | HER-005 | 0 | IMR-VP-04-2011 | 141 | BOEHLER "C 9 MV-IG" | 2,0 : 2,4 | - | - | 1 | _ | 0.25 | 0.25 | _ | 0.1 | ≥250 | <275 | Yes | 44071 | Adam Duric | 1 | P91 6.4 | P91 6.4 | SEP
60MAA50BR301 | 16 | X10CrMoVNb9-1 (1.4903) | X10CrMoVNb9-1 (1.4903) | BW | 21.3 | 15 | 4.5 | 21.3 | 15 | 4.5 | V | HER-005 | 0 | IMR-VP-04-2011 | 141 | BOEHLER "C 9 MV-IG" | 2,0 : 2,4 | - | - | 1 | _ | 0.25 | 0.25 | _ | 0.1 | ≥250 | <275 | Yes | 44071 | Adam Duric | 1 | P91 6.4 | P91 6.4 | SEP
60MAA50BR301 | 17 | X10CrMoVNb9-1 (1.4903) | X10CrMoVNb9-1 (1.4903) | BW | 21.3 | 15 | 4.5 | 21.3 | 15 | 4.5 | V | HER-005 | 0 | IMR-VP-04-2011 | 141 | BOEHLER "C 9 MV-IG" | 2,0 : 2,4 | - | - | 1 | _ | 0.25 | 0.25 | _ | 0.1 | ≥250 | <275 | Yes | 44071 | Adam Duric | 1 | P91 6.4 | P91 6.4 | SEP
60MAA50BR302 | 1 | X10CrMoVNb9-1 (1.4903) | X10CrMoVNb9-1 (1.4903) | BW | 21.3 | 15 | 4.5 | 21.3 | 15 | 4.5 | V | HER-005 | 0 | IMR-VP-04-2011 | 141 | BOEHLER "C 9 MV-IG" | 2,0 : 2,4 | - | - | 1 | _ | 0.25 | 0.25 | _ | 0.1 | ≥250 | <275 | Yes | 44071 | Adam Duric | 1 | P91 6.4 | P91 6.4 | SEP
60MAA50BR302 | 2 | X10CrMoVNb9-1 (1.4903) | X10CrMoVNb9-1 (1.4903) | BW | 21.3 | 15 | 4.5 | 21.3 | 15 | 4.5 | V | HER-005 | 0 | IMR-VP-04-2011 | 141 | BOEHLER "C 9 MV-IG" | 2,0 : 2,4 | - | - | 1 | _ | 0.25 | 0.25 | _ | 0.1 | ≥250 | <275 | Yes | 44071 | Adam Duric | 1 | P91 6.4 | P91 6.4 | SEP
60MAA50BR302 | 3 | X10CrMoVNb9-1 (1.4903) | X10CrMoVNb9-1 (1.4903) | BW | 21.3 | 15 | 4.5 | 21.3 | 15 | 4.5 | V | HER-005 | 0 | IMR-VP-04-2011 | 141 | BOEHLER "C 9 MV-IG" | 2,0 : 2,4 | - | - | 1 | _ | 0.25 | 0.25 | _ | 0.1 | ≥250 | <275 | Yes | 44071 | Adam Duric | 1 | P91 6.4 | P91 6.4 | SEP
60MAA50BR302 | 4 | X10CrMoVNb9-1 (1.4903) | X10CrMoVNb9-1 (1.4903) | BW | 21.3 | 15 | 4.5 | 21.3 | 15 | 4.5 | V | HER-005 | 0 | IMR-VP-04-2011 | 141 | BOEHLER "C 9 MV-IG" | 2,0 : 2,4 | - | - | 1 | _ | 0.25 | 0.25 | _ | 0.1 | ≥250 | <275 | Yes | 44071 | Adam Duric | 1 | P91 6.4 | P91 6.4 | SEP
60MAA50BR303 | 1 | X10CrMoVNb9-1 (1.4903) | X10CrMoVNb9-1 (1.4903) | BW | 21.3 | 15 | 4.5 | 21.3 | 15 | 4.5 | V | HER-005 | 0 | IMR-VP-04-2011 | 141 | BOEHLER "C 9 MV-IG" | 2,0 : 2,4 | - | - | 1 | _ | 0.25 | 0.25 | _ | 0.1 | ≥250 | <275 | Yes | 44071 | Adam Duric | 1 | P91 6.4 | P91 6.4 | SEP
60MAA50BR303 | 2 | X10CrMoVNb9-1 (1.4903) | X10CrMoVNb9-1 (1.4903) | BW | 21.3 | 15 | 4.5 | 21.3 | 15 | 4.5 | V | HER-005 | 0 | IMR-VP-04-2011 | 141 | BOEHLER "C 9 MV-IG" | 2,0 : 2,4 | - | - | 1 | _ | 0.25 | 0.25 | _ | 0.1 | ≥250 | <275 | Yes | 44071 | Adam Duric | 1 | P91 6.4 | P91 6.4 | SEP
60MAA50BR303 | 3 | X10CrMoVNb9-1 (1.4903) | X10CrMoVNb9-1 (1.4903) | BW | 21.3 | 15 | 4.5 | 21.3 | 15 | 4.5 | V | HER-005 | 0 | IMR-VP-04-2011 | 141 | BOEHLER "C 9 MV-IG" | 2,0 : 2,4 | - | - | 1 | _ | 0.25 | 0.25 | _ | 0.1 | ≥250 | <275 | Yes | 44071 | Adam Duric | 1 | P91 6.4 | P91 6.4 | SEP
60MAA50BR303 | 4 | X10CrMoVNb9-1 (1.4903) | X10CrMoVNb9-1 (1.4903) | BW | 21.3 | 15 | 4.5 | 21.3 | 15 | 4.5 | V | HER-005 | 0 | IMR-VP-04-2011 | 141 | BOEHLER "C 9 MV-IG" | 2,0 : 2,4 | - | - | 1 | _ | 0.25 | 0.25 | _ | 0.1 | ≥250 | <275 | Yes | 44071 | Adam Duric | 1 | P91 6.4 | P91 6.4 | SEP
60MAA50BR304 | 1 | X10CrMoVNb9-1 (1.4903) | X10CrMoVNb9-1 (1.4903) | BW | 21.3 | 15 | 4.5 | 21.3 | 15 | 4.5 | V | HER-005 | 0 | IMR-VP-04-2011 | 141 | BOEHLER "C 9 MV-IG" | 2,0 : 2,4 | - | - | 1 | _ | 0.25 | 0.25 | _ | 0.1 | ≥250 | <275 | Yes | 44071 | Adam Duric | 1 | P91 6.4 | P91 6.4 | SEP
60MAA50BR304 | 2 | X10CrMoVNb9-1 (1.4903) | X10CrMoVNb9-1 (1.4903) | BW | 21.3 | 15 | 4.5 | 21.3 | 15 | 4.5 | V | HER-005 | 0 | IMR-VP-04-2011 | 141 | BOEHLER "C 9 MV-IG" | 2,0 : 2,4 | - | - | 1 | _ | 0.25 | 0.25 | _ | 0.1 | ≥250 | <275 | Yes | 44071 | Adam Duric | 1 | P91 6.4 | P91 6.4 | SEP
60MAA50BR304 | 3 | X10CrMoVNb9-1 (1.4903) | X10CrMoVNb9-1 (1.4903) | BW | 21.3 | 15 | 4.5 | 21.3 | 15 | 4.5 | V | HER-005 | 0 | IMR-VP-04-2011 | 141 | BOEHLER "C 9 MV-IG" | 2,0 : 2,4 | - | - | 1 | _ | 0.25 | 0.25 | _ | 0.1 | ≥250 | <275 | Yes | 44071 | Adam Duric | 1 | P91 6.4 | P91 6.4 | SEP
60MAA50BR304 | 4 | X10CrMoVNb9-1 (1.4903) | X10CrMoVNb9-1 (1.4903) | BW | 21.3 | 15 | 4.5 | 21.3 | 15 | 4.5 | V | HER-005 | 0 | IMR-VP-04-2011 | 141 | BOEHLER "C 9 MV-IG" | 2,0 : 2,4 | - | - | 1 | _ | 0.25 | 0.25 | _ | 0.1 | ≥250 | <275 | Yes | 44071 | Adam Duric | 1 | P91 6.4 | P91 6.4 | SEP
60MAB11BR301 | 1 | X10CrMoVNb9-1 (1.4903) | X10CrMoVNb9-1 (1.4903) | BW | 33.7 | 25 | 6.3 | 33.7 | 25 | 6.3 | V | HER-005 | 0 | IMR-VP-04-2011 | 141 | BOEHLER "C 9 MV-IG" | 2,0 : 2,4 | - | - |  | 0 |  |  |  |  | ≥250 | <275 | Yes | 44077 | Adam Duric | 1 | P91 6.4 | P91 6.4
60MAB11BR301 | 2 | X10CrMoVNb9-1 (1.4903) | X10CrMoVNb9-1 (1.4903) | BW | 21.3 | 15 | 3.2 | 21.3 | 15 | 3.2 | V | HER-005 | 0 | IMR-VP-04-2011 | 141 | BOEHLER "C 9 MV-IG" | 2,0 : 2,4 | - | - |  | 0 |  |  |  |  | ≥250 | <275 | Yes | 44077 | Adam Duric | 1 | P91 6.4 | P91 6.4
60MAB11BR301 | 3 | X10CrMoVNb9-1 (1.4903) | X10CrMoVNb9-1 (1.4903) | BW | 21.3 | 15 | 3.2 | 21.3 | 15 | 3.2 | V | HER-005 | 0 | IMR-VP-04-2011 | 141 | BOEHLER "C 9 MV-IG" | 2,0 : 2,4 | - | - |  | 0 |  |  |  |  | ≥250 | <275 | Yes | 44077 | Adam Duric | 1 | P91 6.4 | P91 6.4
60MAB11BR301 | 4 | X10CrMoVNb9-1 (1.4903) | X10CrMoVNb9-1 (1.4903) | BW | 21.3 | 15 | 3.2 | 21.3 | 15 | 3.2 | V | HER-005 | 0 | IMR-VP-04-2011 | 141 | BOEHLER "C 9 MV-IG" | 2,0 : 2,4 | - | - |  | 0 |  |  |  |  | ≥250 | <275 | Yes | 44077 | Adam Duric | 1 | P91 6.4 | P91 6.4
60MAB11BR301 | 5 | X10CrMoVNb9-1 (1.4903) | X10CrMoVNb9-1 (1.4903) | BW | 21.3 | 15 | 3.2 | 21.3 | 15 | 3.2 | V | HER-005 | 0 | IMR-VP-04-2011 | 141 | BOEHLER "C 9 MV-IG" | 2,0 : 2,4 | - | - |  | 0 |  |  |  |  | ≥250 | <275 | Yes | 44077 | Adam Duric | 1 | P91 6.4 | P91 6.4
60MAB11BR301 | 6 | X10CrMoVNb9-1 (1.4903) | X10CrMoVNb9-1 (1.4903) | BW | 13.5 | 8 | 3.2 | 13.5 | 8 | 3.2 | V | HER-005 | 0 | IMR-VP-04-2011 | 141 | BOEHLER "C 9 MV-IG" | 2,0 : 2,4 | - | - |  | 0 |  |  |  |  | ≥250 | <275 | Yes | 44077 | Adam Duric | 1 | P91 6.4 | P91 6.4
60MAC01BR001 | 1 | P235GH (1.0345) | P235GH (1.0345) | BW | 26.9 | 20 | 3.2 | 26.9 | 20 | 3.2 | V | HER-001 | 0 | IMR-VP-12-2012 | 141 | BOEHLER "DMO-IG" | 2,0 : 3,0 | - | - | 1 | _ | 0.05 | _ | _ | _ | see remark 2) on WPS | <350 | No | 44054 | Adam Duric | 1 | 1.1 / 1.2 | 1.1 / 1.2 | SEP
60MAC01BR001 | 2 | P235GH (1.0345) | P235GH (1.0345) | BW | 26.9 | 20 | 3.2 | 26.9 | 20 | 3.2 | V | HER-001 | 0 | IMR-VP-12-2012 | 141 | BOEHLER "DMO-IG" | 2,0 : 3,0 | - | - | 1 | _ | 0.05 | _ | _ | _ | see remark 2) on WPS | <350 | No | 44054 | Adam Duric | 1 | 1.1 / 1.2 | 1.1 / 1.2 | SEP
60MAC01BR001 | 3 | P235GH (1.0345) | P235GH (1.0345) | BW | 26.9 | 20 | 3.2 | 26.9 | 20 | 3.2 | V | HER-001 | 0 | IMR-VP-12-2012 | 141 | BOEHLER "DMO-IG" | 2,0 : 3,0 | - | - | 1 | _ | 0.05 | _ | _ | _ | see remark 2) on WPS | <350 | No | 44054 | Adam Duric | 1 | 1.1 / 1.2 | 1.1 / 1.2 | SEP
60MAC01BR001 | 4 | P235GH (1.0345) | P235GH (1.0345) | BW | 26.9 | 20 | 3.2 | 26.9 | 20 | 3.2 | V | HER-001 | 0 | IMR-VP-12-2012 | 141 | BOEHLER "DMO-IG" | 2,0 : 3,0 | - | - | 1 | _ | 0.05 | _ | _ | _ | see remark 2) on WPS | <350 | No | 44054 | Adam Duric | 1 | 1.1 / 1.2 | 1.1 / 1.2 | SEP
60MAC01BR001 | 5 | P235GH (1.0345) | P235GH (1.0345) | BW | 26.9 | 20 | 3.2 | 26.9 | 20 | 3.2 | V | HER-001 | 0 | IMR-VP-12-2012 | 141 | BOEHLER "DMO-IG" | 2,0 : 3,0 | - | - | 1 | _ | 0.05 | _ | _ | _ | see remark 2) on WPS | <350 | No | 44054 | Adam Duric | 1 | 1.1 / 1.2 | 1.1 / 1.2 | SEP
60MAC01BR001 | 6 | P235GH (1.0345) | P235GH (1.0345) | BW | 26.9 | 20 | 3.2 | 26.9 | 20 | 3.2 | V | HER-001 | 0 | IMR-VP-12-2012 | 141 | BOEHLER "DMO-IG" | 2,0 : 3,0 | - | - | 1 | _ | 0.05 | _ | _ | _ | see remark 2) on WPS | <350 | No | 44054 | Adam Duric | 1 | 1.1 / 1.2 | 1.1 / 1.2 | SEP
60MAC01BR001 | 7 | P235GH (1.0345) | P235GH (1.0345) | BW | 26.9 | 20 | 3.2 | 26.9 | 20 | 3.2 | V | HER-001 | 0 | IMR-VP-12-2012 | 141 | BOEHLER "DMO-IG" | 2,0 : 3,0 | - | - | 1 | _ | 0.05 | _ | _ | _ | see remark 2) on WPS | <350 | No | 44054 | Adam Duric | 1 | 1.1 / 1.2 | 1.1 / 1.2 | SEP
60MAC01BR001 | 8 | P235GH (1.0345) | P235GH (1.0345) | BW | 26.9 | 20 | 3.2 | 26.9 | 20 | 3.2 | V | HER-001 | 0 | IMR-VP-12-2012 | 141 | BOEHLER "DMO-IG" | 2,0 : 3,0 | - | - | 1 | _ | 0.05 | _ | _ | _ | see remark 2) on WPS | <350 | No | 44054 | Adam Duric | 1 | 1.1 / 1.2 | 1.1 / 1.2 | SEP
60MAC01BR001 | 9 | P235GH (1.0345) | P235GH (1.0345) | BW | 26.9 | 20 | 3.2 | 26.9 | 20 | 3.2 | V | HER-001 | 0 | IMR-VP-12-2012 | 141 | BOEHLER "DMO-IG" | 2,0 : 3,0 | - | - | 1 | _ | 0.05 | _ | _ | _ | see remark 2) on WPS | <350 | No | 44054 | Adam Duric | 1 | 1.1 / 1.2 | 1.1 / 1.2 | SEP
60MAC01BR001 | 10 | P235GH (1.0345) | P235GH (1.0345) | BW | 26.9 | 20 | 3.2 | 26.9 | 20 | 3.2 | V | HER-001 | 0 | IMR-VP-12-2012 | 141 | BOEHLER "DMO-IG" | 2,0 : 3,0 | - | - | 1 | _ | 0.05 | _ | _ | _ | see remark 2) on WPS | <350 | No | 44054 | Adam Duric | 1 | 1.1 / 1.2 | 1.1 / 1.2 | SEP
60MAC01BR001 | 11 | P235GH (1.0345) | P235GH (1.0345) | BW | 26.9 | 20 | 3.2 | 26.9 | 20 | 3.2 | V | HER-001 | 0 | IMR-VP-12-2012 | 141 | BOEHLER "DMO-IG" | 2,0 : 3,0 | - | - | 1 | _ | 0.05 | _ | _ | _ | see remark 2) on WPS | <350 | No | 44054 | Adam Duric | 1 | 1.1 / 1.2 | 1.1 / 1.2 | SEP
60MAC01BR001 | 12 | P235GH (1.0345) | P235GH (1.0345) | BW | 26.9 | 20 | 3.2 | 26.9 | 20 | 3.2 | V | HER-001 | 0 | IMR-VP-12-2012 | 141 | BOEHLER "DMO-IG" | 2,0 : 3,0 | - | - | 1 | _ | 0.05 | _ | _ | _ | see remark 2) on WPS | <350 | No | 44054 | Adam Duric | 1 | 1.1 / 1.2 | 1.1 / 1.2 | SEP
60MAC01BR001 | 13 | P235GH (1.0345) | P245GH (1.0352) | BW | 26.9 | 20 | 3.2 | 26.9 | 20 | 3.2 | V | HER-001 | 0 | IMR-VP-12-2012 | 141 | BOEHLER "DMO-IG" | 2,0 : 3,0 | - | - | 1 | _ | 0.05 | _ | _ | _ | see remark 2) on WPS | <350 | No | 44054 | Adam Duric | 1 | 1.1 / 1.2 | 1.1 / 1.2 | SEP
60MAC01BR001 | 14 | P245GH (1.0352) | P235GH (1.0345) | BW | 26.9 | 20 | 3.2 | 26.9 | 20 | 3.2 | V | HER-001 | 0 | IMR-VP-12-2012 | 141 | BOEHLER "DMO-IG" | 2,0 : 3,0 | - | - | 1 | _ | 0.05 | _ | _ | _ | see remark 2) on WPS | <350 | No | 44054 | Adam Duric | 1 | 1.1 / 1.2 | 1.1 / 1.2 | SEP
60MAC01BR001 | 15 | P235GH (1.0345) | X6CrNiMoTi17-12-2 (1.4571) | BW | 26.9 | 20 | 3.2 | 26.9 | 20 | 3.2 | V | HER-019 | 0 | IMR-VP-03-2011 | 141 | BOEHLER "NIBAS 70/20-IG" | 2,0 : 2,4 | - | - | 1 | _ | 0.05 | _ | _ | _ | min. 5 | <300 | No | 44064 | Adam Duric | 1 | 1.1 / 1.2 | 8.1 | SEP
60MAC01BR002 | 1 | P235GH (1.0345) | P245GH (1.0352) | BW | 26.9 | 20 | 3.2 | 26.9 | 20 | 3.2 | V | HER-001 | 0 | IMR-VP-12-2012 | 141 | BOEHLER "DMO-IG" | 2,0 : 3,0 | - | - | 1 | _ | 0.05 | _ | _ | _ | see remark 2) on WPS | <350 | No | 44054 | Adam Duric | 1 | 1.1 / 1.2 | 1.1 / 1.2 | SEP
60MAC01BR002 | 2 | P245GH (1.0352) | P235GH (1.0345) | BW | 26.9 | 20 | 3.2 | 26.9 | 20 | 3.2 | V | HER-001 | 0 | IMR-VP-12-2012 | 141 | BOEHLER "DMO-IG" | 2,0 : 3,0 | - | - | 1 | _ | 0.05 | _ | _ | _ | see remark 2) on WPS | <350 | No | 44054 | Adam Duric | 1 | 1.1 / 1.2 | 1.1 / 1.2 | SEP
60MAC01BR002 | 3 | P235GH (1.0345) | X6CrNiMoTi17-12-2 (1.4571) | BW | 26.9 | 20 | 3.2 | 26.9 | 20 | 3.2 | V | HER-019 | 0 | IMR-VP-03-2011 | 141 | BOEHLER "NIBAS 70/20-IG" | 2,0 : 2,4 | - | - | 1 | _ | 0.05 | _ | _ | _ | min. 5 | <300 | No | 44064 | Adam Duric | 1 | 1.1 / 1.2 | 8.1 | SEP
60MAC01BR010 | 1 | P235GH (1.0345) | P235GH (1.0345) | BW | 26.9 | 20 | 3.2 | 26.9 | 20 | 3.2 | V | HER-001 | 0 | IMR-VP-12-2012 | 141 | BOEHLER "DMO-IG" | 2,0 : 3,0 | - | - | 1 | _ | 0.05 | _ | _ | _ | see remark 2) on WPS | <350 | No | 44054 | Adam Duric | 1 | 1.1 / 1.2 | 1.1 / 1.2 | SEP
60MAC01BR010 | 2 | P235GH (1.0345) | P235GH (1.0345) | BW | 26.9 | 20 | 3.2 | 26.9 | 20 | 3.2 | V | HER-001 | 0 | IMR-VP-12-2012 | 141 | BOEHLER "DMO-IG" | 2,0 : 3,0 | - | - | 1 | _ | 0.05 | _ | _ | _ | see remark 2) on WPS | <350 | No | 44054 | Adam Duric | 1 | 1.1 / 1.2 | 1.1 / 1.2 | SEP
60MAC01BR010 | 3 | P235GH (1.0345) | P235GH (1.0345) | BW | 26.9 | 20 | 3.2 | 26.9 | 20 | 3.2 | V | HER-001 | 0 | IMR-VP-12-2012 | 141 | BOEHLER "DMO-IG" | 2,0 : 3,0 | - | - | 1 | _ | 0.05 | _ | _ | _ | see remark 2) on WPS | <350 | No | 44054 | Adam Duric | 1 | 1.1 / 1.2 | 1.1 / 1.2 | SEP
60MAC01BR010 | 4 | P235GH (1.0345) | P235GH (1.0345) | BW | 26.9 | 20 | 3.2 | 26.9 | 20 | 3.2 | V | HER-001 | 0 | IMR-VP-12-2012 | 141 | BOEHLER "DMO-IG" | 2,0 : 3,0 | - | - | 1 | _ | 0.05 | _ | _ | _ | see remark 2) on WPS | <350 | No | 44054 | Adam Duric | 1 | 1.1 / 1.2 | 1.1 / 1.2 | SEP
60MAC01BR010 | 5 | P235GH (1.0345) | P235GH (1.0345) | BW | 26.9 | 20 | 3.2 | 26.9 | 20 | 3.2 | V | HER-001 | 0 | IMR-VP-12-2012 | 141 | BOEHLER "DMO-IG" | 2,0 : 3,0 | - | - | 1 | _ | 0.05 | _ | _ | _ | see remark 2) on WPS | <350 | No | 44054 | Adam Duric | 1 | 1.1 / 1.2 | 1.1 / 1.2 | SEP
60MAC01BR010 | 10 | P235GH (1.0345) | 16Mo3 (1.5415) | BW | 21.3 | 15 | 3.2 | 21.3 | 15 | 3.2 | V | HER-015 | 0 | IMR-VP-17-2015 | 141 | BOEHLER "DMO-IG" | 2,0 : 2,4 | - | - | 1 | _ | 0.05 | _ | _ | _ | see remark 2) on WPS | <340 | No | 44063 | Adam Duric | 1 | 1.1 / 1.2 | 1.1 / 1.2 | SEP
60MAC01BR011 | 1 | P235GH (1.0345) | P235GH (1.0345) | BW | 26.9 | 20 | 3.2 | 26.9 | 20 | 3.2 | V | HER-001 | 0 | IMR-VP-12-2012 | 141 | BOEHLER "DMO-IG" | 2,0 : 3,0 | - | - | 1 | _ | 0.05 | _ | _ | _ | see remark 2) on WPS | <350 | No | 44054 | Adam Duric | 1 | 1.1 / 1.2 | 1.1 / 1.2 | SEP
60MAC01BR011 | 2 | P235GH (1.0345) | P235GH (1.0345) | BW | 26.9 | 20 | 3.2 | 26.9 | 20 | 3.2 | V | HER-001 | 0 | IMR-VP-12-2012 | 141 | BOEHLER "DMO-IG" | 2,0 : 3,0 | - | - | 1 | _ | 0.05 | _ | _ | _ | see remark 2) on WPS | <350 | No | 44054 | Adam Duric | 1 | 1.1 / 1.2 | 1.1 / 1.2 | SEP
60MAC01BR011 | 3 | P235GH (1.0345) | P235GH (1.0345) | BW | 26.9 | 20 | 3.2 | 26.9 | 20 | 3.2 | V | HER-001 | 0 | IMR-VP-12-2012 | 141 | BOEHLER "DMO-IG" | 2,0 : 3,0 | - | - | 1 | _ | 0.05 | _ | _ | _ | see remark 2) on WPS | <350 | No | 44054 | Adam Duric | 1 | 1.1 / 1.2 | 1.1 / 1.2 | SEP
60MAC01BR011 | 4 | P235GH (1.0345) | P235GH (1.0345) | BW | 26.9 | 20 | 3.2 | 26.9 | 20 | 3.2 | V | HER-001 | 0 | IMR-VP-12-2012 | 141 | BOEHLER "DMO-IG" | 2,0 : 3,0 | - | - | 1 | _ | 0.05 | _ | _ | _ | see remark 2) on WPS | <350 | No | 44054 | Adam Duric | 1 | 1.1 / 1.2 | 1.1 / 1.2 | SEP
60MAC01BR011 | 5 | P235GH (1.0345) | P235GH (1.0345) | BW | 26.9 | 20 | 3.2 | 26.9 | 20 | 3.2 | V | HER-001 | 0 | IMR-VP-12-2012 | 141 | BOEHLER "DMO-IG" | 2,0 : 3,0 | - | - | 1 | _ | 0.05 | _ | _ | _ | see remark 2) on WPS | <350 | No | 44054 | Adam Duric | 1 | 1.1 / 1.2 | 1.1 / 1.2 | SEP
60MAC01BR011 | 6 | P235GH (1.0345) | P235GH (1.0345) | BW | 26.9 | 20 | 3.2 | 26.9 | 20 | 3.2 | V | HER-001 | 0 | IMR-VP-12-2012 | 141 | BOEHLER "DMO-IG" | 2,0 : 3,0 | - | - | 1 | _ | 0.05 | _ | _ | _ | see remark 2) on WPS | <350 | No | 44054 | Adam Duric | 1 | 1.1 / 1.2 | 1.1 / 1.2 | SEP
60MAC01BR011 | 7 | P235GH (1.0345) | P235GH (1.0345) | BW | 26.9 | 20 | 3.2 | 26.9 | 20 | 3.2 | V | HER-001 | 0 | IMR-VP-12-2012 | 141 | BOEHLER "DMO-IG" | 2,0 : 3,0 | - | - | 1 | _ | 0.05 | _ | _ | _ | see remark 2) on WPS | <350 | No | 44054 | Adam Duric | 1 | 1.1 / 1.2 | 1.1 / 1.2 | SEP
60MAC01BR011 | 8 | P235GH (1.0345) | P235GH (1.0345) | BW | 26.9 | 20 | 3.2 | 26.9 | 20 | 3.2 | V | HER-001 | 0 | IMR-VP-12-2012 | 141 | BOEHLER "DMO-IG" | 2,0 : 3,0 | - | - | 1 | _ | 0.05 | _ | _ | _ | see remark 2) on WPS | <350 | No | 44054 | Adam Duric | 1 | 1.1 / 1.2 | 1.1 / 1.2 | SEP
60MAC01BR011 | 9 | P235GH (1.0345) | P235GH (1.0345) | BW | 26.9 | 20 | 3.2 | 26.9 | 20 | 3.2 | V | HER-001 | 0 | IMR-VP-12-2012 | 141 | BOEHLER "DMO-IG" | 2,0 : 3,0 | - | - | 1 | _ | 0.05 | _ | _ | _ | see remark 2) on WPS | <350 | No | 44054 | Adam Duric | 1 | 1.1 / 1.2 | 1.1 / 1.2 | SEP
60MAC01BR011 | 10 | P235GH (1.0345) | P235GH (1.0345) | BW | 21.3 | 15 | 3.2 | 21.3 | 15 | 3.2 | V | HER-015 | 0 | IMR-VP-17-2015 | 141 | BOEHLER "DMO-IG" | 2,0 : 2,4 | - | - | 1 | _ | 0.05 | _ | _ | _ | see remark 2) on WPS | <340 | No | 44063 | Adam Duric | 1 | 1.1 / 1.2 | 1.1 / 1.2 | SEP
60MAC01BR110 | 1 | P235GH (1.0345) | P235GH (1.0345) | BW | 21.3 | 15 | 3.2 | 21.3 | 15 | 3.2 | V | HER-015 | 0 | IMR-VP-17-2015 | 141 | BOEHLER "DMO-IG" | 2,0 : 2,4 | - | - | 1 | _ | 0.05 | _ | _ | _ | see remark 2) on WPS | <340 | No | 44063 | Adam Duric | 1 | 1.1 / 1.2 | 1.1 / 1.2 | SEP
60MAC01BR110 | 2 | P235GH (1.0345) | P245GH (1.0352) | BW | 21.3 | 15 | 3.2 | 21.3 | 15 | 3.2 | V | HER-015 | 0 | IMR-VP-17-2015 | 141 | BOEHLER "DMO-IG" | 2,0 : 2,4 | - | - | 1 | _ | 0.05 | _ | _ | _ | see remark 2) on WPS | <340 | No | 44063 | Adam Duric | 1 | 1.1 / 1.2 | 1.1 / 1.2 | SEP
60MAC01BR110 | 3 | P245GH (1.0352) | P235GH (1.0345) | BW | 21.3 | 15 | 3.2 | 21.3 | 15 | 3.2 | V | HER-015 | 0 | IMR-VP-17-2015 | 141 | BOEHLER "DMO-IG" | 2,0 : 2,4 | - | - | 1 | _ | 0.05 | _ | _ | _ | see remark 2) on WPS | <340 | No | 44063 | Adam Duric | 1 | 1.1 / 1.2 | 1.1 / 1.2 | SEP
60MAC01BR110 | 3 | P235GH (1.0345) | P235GH (1.0345) | BW | 21.3 | 15 | 3.2 | 21.3 | 15 | 2 | V | HER-015 | 0 | IMR-VP-17-2015 | 141 | BOEHLER "DMO-IG" | 2,0 : 2,4 | - | - | 1 | _ | 0.05 | _ | _ | _ | see remark 2) on WPS | <340 | No | 44068 | Adam Duric | 1 | 1.1 / 1.2 | 1.1 / 1.2 | SEP
60MAC01BR111 | 1 | P235GH (1.0345) | P235GH (1.0345) | BW | 21.3 | 15 | 3.2 | 21.3 | 15 | 3.2 | V | HER-015 | 0 | IMR-VP-17-2015 | 141 | BOEHLER "DMO-IG" | 2,0 : 2,4 | - | - | 1 | _ | 0.05 | _ | _ | _ | see remark 2) on WPS | <340 | No | 44063 | Adam Duric | 1 | 1.1 / 1.2 | 1.1 / 1.2 | SEP
60MAC01BR111 | 2 | P235GH (1.0345) | P235GH (1.0345) | BW | 21.3 | 15 | 3.2 | 21.3 | 15 | 3.2 | V | HER-015 | 0 | IMR-VP-17-2015 | 141 | BOEHLER "DMO-IG" | 2,0 : 2,4 | - | - | 1 | _ | 0.05 | _ | _ | _ | see remark 2) on WPS | <340 | No | 44063 | Adam Duric | 1 | 1.1 / 1.2 | 1.1 / 1.2 | SEP
60MAC01BR111 | 3 | P235GH (1.0345) | P235GH (1.0345) | BW | 21.3 | 15 | 3.2 | 21.3 | 15 | 3.2 | V | HER-015 | 0 | IMR-VP-17-2015 | 141 | BOEHLER "DMO-IG" | 2,0 : 2,4 | - | - | 1 | _ | 0.05 | _ | _ | _ | see remark 2) on WPS | <340 | No | 44063 | Adam Duric | 1 | 1.1 / 1.2 | 1.1 / 1.2 | SEP
60MAC01BR111 | 4 | P235GH (1.0345) | P235GH (1.0345) | BW | 21.3 | 15 | 3.2 | 21.3 | 15 | 2 | V | HER-015 | 0 | IMR-VP-17-2015 | 141 | BOEHLER "DMO-IG" | 2,0 : 2,4 | - | - | 1 | _ | 0.05 | _ | _ | _ | see remark 2) on WPS | <340 | No | 44068 | Adam Duric | 1 | 1.1 / 1.2 | 1.1 / 1.2 | SEP
60MAC01BR112 | 1 | P235GH (1.0345) | P235GH (1.0345) | BW | 21.3 | 15 | 3.2 | 21.3 | 15 | 3.2 | V | HER-015 | 0 | IMR-VP-17-2015 | 141 | BOEHLER "DMO-IG" | 2,0 : 2,4 | - | - | 1 | _ | 0.05 | _ | _ | _ | see remark 2) on WPS | <340 | No | 44063 | Adam Duric | 1 | 1.1 / 1.2 | 1.1 / 1.2 | SEP
60MAC01BR112 | 2 | P235GH (1.0345) | P235GH (1.0345) | BW | 21.3 | 15 | 3.2 | 21.3 | 15 | 2 | V | HER-015 | 0 | IMR-VP-17-2015 | 141 | BOEHLER "DMO-IG" | 2,0 : 2,4 | - | - | 1 | _ | 0.05 | _ | _ | _ | see remark 2) on WPS | <340 | No | 44068 | Adam Duric | 1 | 1.1 / 1.2 | 1.1 / 1.2 | SEP
60MAC01BR113 | 1 | P235GH (1.0345) | P235GH (1.0345) | BW | 21.3 | 15 | 3.2 | 21.3 | 15 | 3.2 | V | HER-015 | 0 | IMR-VP-17-2015 | 141 | BOEHLER "DMO-IG" | 2,0 : 2,4 | - | - | 1 | _ | 0.05 | _ | _ | _ | see remark 2) on WPS | <340 | No | 44063 | Adam Duric | 1 | 1.1 / 1.2 | 1.1 / 1.2 | SEP
60MAC01BR113 | 2 | P235GH (1.0345) | P235GH (1.0345) | BW | 21.3 | 15 | 3.2 | 21.3 | 15 | 2 | V | HER-015 | 0 | IMR-VP-17-2015 | 141 | BOEHLER "DMO-IG" | 2,0 : 2,4 | - | - | 1 | _ | 0.05 | _ | _ | _ | see remark 2) on WPS | <340 | No | 44068 | Adam Duric | 1 | 1.1 / 1.2 | 1.1 / 1.2 | SEP
60MAC01BR120 | 1 | P235GH (1.0345) | P235GH (1.0345) | BW | 21.3 | 15 | 3.2 | 21.3 | 15 | 3.2 | V | HER-015 | 0 | IMR-VP-17-2015 | 141 | BOEHLER "DMO-IG" | 2,0 : 2,4 | - | - | 1 | _ | 0.05 | _ | _ | _ | see remark 2) on WPS | <340 | No | 44063 | Adam Duric | 1 | 1.1 / 1.2 | 1.1 / 1.2 | SEP
60MAC01BR120 | 2 | P235GH (1.0345) | P235GH (1.0345) | BW | 21.3 | 15 | 3.2 | 21.3 | 15 | 2 | V | HER-015 | 0 | IMR-VP-17-2015 | 141 | BOEHLER "DMO-IG" | 2,0 : 2,4 | - | - | 1 | _ | 0.05 | _ | _ | _ | see remark 2) on WPS | <340 | No | 44068 | Adam Duric | 1 | 1.1 / 1.2 | 1.1 / 1.2 | SEP
60MAC01BR121 | 1 | P235GH (1.0345) | P235GH (1.0345) | BW | 21.3 | 15 | 3.2 | 21.3 | 15 | 3.2 | V | HER-015 | 0 | IMR-VP-17-2015 | 141 | BOEHLER "DMO-IG" | 2,0 : 2,4 | - | - | 1 | _ | 0.05 | _ | _ | _ | see remark 2) on WPS | <340 | No | 44063 | Adam Duric | 1 | 1.1 / 1.2 | 1.1 / 1.2 | SEP
60MAC01BR121 | 2 | P235GH (1.0345) | P235GH (1.0345) | BW | 21.3 | 15 | 3.2 | 21.3 | 15 | 2 | V | HER-015 | 0 | IMR-VP-17-2015 | 141 | BOEHLER "DMO-IG" | 2,0 : 2,4 | - | - | 1 | _ | 0.05 | _ | _ | _ | see remark 2) on WPS | <340 | No | 44068 | Adam Duric | 1 | 1.1 / 1.2 | 1.1 / 1.2 | SEP
60MAC01BR122 | 1 | P235GH (1.0345) | P235GH (1.0345) | BW | 21.3 | 15 | 3.2 | 21.3 | 15 | 3.2 | V | HER-015 | 0 | IMR-VP-17-2015 | 141 | BOEHLER "DMO-IG" | 2,0 : 2,4 | - | - | 1 | _ | 0.05 | _ | _ | _ | see remark 2) on WPS | <340 | No | 44063 | Adam Duric | 1 | 1.1 / 1.2 | 1.1 / 1.2 | SEP
60MAC01BR122 | 2 | P235GH (1.0345) | P245GH (1.0352) | BW | 21.3 | 15 | 3.2 | 21.3 | 15 | 3.2 | V | HER-015 | 0 | IMR-VP-17-2015 | 141 | BOEHLER "DMO-IG" | 2,0 : 2,4 | - | - | 1 | _ | 0.05 | _ | _ | _ | see remark 2) on WPS | <340 | No | 44063 | Adam Duric | 1 | 1.1 / 1.2 | 1.1 / 1.2 | SEP
60MAC01BR122 | 3 | P245GH (1.0352) | P235GH (1.0345) | BW | 21.3 | 15 | 3.2 | 21.3 | 15 | 3.2 | V | HER-015 | 0 | IMR-VP-17-2015 | 141 | BOEHLER "DMO-IG" | 2,0 : 2,4 | - | - | 1 | _ | 0.05 | _ | _ | _ | see remark 2) on WPS | <340 | No | 44063 | Adam Duric | 1 | 1.1 / 1.2 | 1.1 / 1.2 | SEP
60MAC01BR122 | 4 | P235GH (1.0345) | P235GH (1.0345) | BW | 21.3 | 15 | 3.2 | 21.3 | 15 | 2 | V | HER-015 | 0 | IMR-VP-17-2015 | 141 | BOEHLER "DMO-IG" | 2,0 : 2,4 | - | - | 1 | _ | 0.05 | _ | _ | _ | see remark 2) on WPS | <340 | No | 44068 | Adam Duric | 1 | 1.1 / 1.2 | 1.1 / 1.2 | SEP
60MAC01BR123 | 1 | P235GH (1.0345) | P235GH (1.0345) | BW | 21.3 | 15 | 3.2 | 21.3 | 15 | 3.2 | V | HER-015 | 0 | IMR-VP-17-2015 | 141 | BOEHLER "DMO-IG" | 2,0 : 2,4 | - | - | 1 | _ | 0.05 | _ | _ | _ | see remark 2) on WPS | <340 | No | 44063 | Adam Duric | 1 | 1.1 / 1.2 | 1.1 / 1.2 | SEP
60MAC01BR123 | 2 | P235GH (1.0345) | P245GH (1.0352) | BW | 21.3 | 15 | 3.2 | 21.3 | 15 | 3.2 | V | HER-015 | 0 | IMR-VP-17-2015 | 141 | BOEHLER "DMO-IG" | 2,0 : 2,4 | - | - | 1 | _ | 0.05 | _ | _ | _ | see remark 2) on WPS | <340 | No | 44063 | Adam Duric | 1 | 1.1 / 1.2 | 1.1 / 1.2 | SEP
60MAC01BR123 | 3 | P245GH (1.0352) | P235GH (1.0345) | BW | 21.3 | 15 | 3.2 | 21.3 | 15 | 3.2 | V | HER-015 | 0 | IMR-VP-17-2015 | 141 | BOEHLER "DMO-IG" | 2,0 : 2,4 | - | - | 1 | _ | 0.05 | _ | _ | _ | see remark 2) on WPS | <340 | No | 44063 | Adam Duric | 1 | 1.1 / 1.2 | 1.1 / 1.2 | SEP
60MAC01BR123 | 4 | P235GH (1.0345) | P235GH (1.0345) | BW | 21.3 | 15 | 3.2 | 21.3 | 15 | 2 | V | HER-015 | 0 | IMR-VP-17-2015 | 141 | BOEHLER "DMO-IG" | 2,0 : 2,4 | - | - | 1 | _ | 0.05 | _ | _ | _ | see remark 2) on WPS | <340 | No | 44068 | Adam Duric | 1 | 1.1 / 1.2 | 1.1 / 1.2 | SEP
60MAC01BR200 | 1 | P235GH (1.0345) | P235GH (1.0345) | BW | 21.3 | 15 | 3.2 | 21.3 | 15 | 3.2 | V | HER-015 | 0 | IMR-VP-17-2015 | 141 | BOEHLER "DMO-IG" | 2,0 : 2,4 | - | - | 1 | _ | 0.05 | _ | _ | _ | see remark 2) on WPS | <340 | No | 44063 | Adam Duric | 1 | 1.1 / 1.2 | 1.1 / 1.2 | SEP
60MAC01BR200 | 2 | P235GH (1.0345) | P235GH (1.0345) | BW | 21.3 | 15 | 3.2 | 21.3 | 15 | 3.2 | V | HER-015 | 0 | IMR-VP-17-2015 | 141 | BOEHLER "DMO-IG" | 2,0 : 2,4 | - | - | 1 | _ | 0.05 | _ | _ | _ | see remark 2) on WPS | <340 | No | 44063 | Adam Duric | 1 | 1.1 / 1.2 | 1.1 / 1.2 | SEP
60MAC01BR200 | 3 | P235GH (1.0345) | P235GH (1.0345) | BW | 21.3 | 15 | 3.2 | 21.3 | 15 | 3.2 | V | HER-015 | 0 | IMR-VP-17-2015 | 141 | BOEHLER "DMO-IG" | 2,0 : 2,4 | - | - | 1 | _ | 0.05 | _ | _ | _ | see remark 2) on WPS | <340 | No | 44063 | Adam Duric | 1 | 1.1 / 1.2 | 1.1 / 1.2 | SEP
60MAC01BR200 | 4 | P235GH (1.0345) | P235GH (1.0345) | BW | 21.3 | 15 | 3.2 | 21.3 | 15 | 3.2 | V | HER-015 | 0 | IMR-VP-17-2015 | 141 | BOEHLER "DMO-IG" | 2,0 : 2,4 | - | - | 1 | _ | 0.05 | _ | _ | _ | see remark 2) on WPS | <340 | No | 44063 | Adam Duric | 1 | 1.1 / 1.2 | 1.1 / 1.2 | SEP
60MAC01BR200 | 5 | P235GH (1.0345) | P245GH (1.0352) | BW | 21.3 | 15 | 3.2 | 21.3 | 15 | 3.2 | V | HER-015 | 0 | IMR-VP-17-2015 | 141 | BOEHLER "DMO-IG" | 2,0 : 2,4 | - | - | 1 | _ | 0.05 | _ | _ | _ | see remark 2) on WPS | <340 | No | 44063 | Adam Duric | 1 | 1.1 / 1.2 | 1.1 / 1.2 | SEP
60MAC01BR200 | 6 | P245GH (1.0352) | P235GH (1.0345) | BW | 21.3 | 15 | 3.2 | 21.3 | 15 | 3.2 | V | HER-015 | 0 | IMR-VP-17-2015 | 141 | BOEHLER "DMO-IG" | 2,0 : 2,4 | - | - | 1 | _ | 0.05 | _ | _ | _ | see remark 2) on WPS | <340 | No | 44063 | Adam Duric | 1 | 1.1 / 1.2 | 1.1 / 1.2 | SEP
60MAC01BR200 | 7 | P235GH (1.0345) | P235GH (1.0345) | BW | 21.3 | 15 | 3.2 | 21.3 | 15 | 3.2 | V | HER-015 | 0 | IMR-VP-17-2015 | 141 | BOEHLER "DMO-IG" | 2,0 : 2,4 | - | - | 1 | _ | 0.05 | _ | _ | _ | see remark 2) on WPS | <340 | No | 44063 | Adam Duric | 1 | 1.1 / 1.2 | 1.1 / 1.2 | SEP
60MAC01BR201 | 1 | P235GH (1.0345) | P235GH (1.0345) | BW | 21.3 | 15 | 3.2 | 21.3 | 15 | 3.2 | V | HER-015 | 0 | IMR-VP-17-2015 | 141 | BOEHLER "DMO-IG" | 2,0 : 2,4 | - | - | 1 | _ | 0.05 | _ | _ | _ | see remark 2) on WPS | <340 | No | 44063 | Adam Duric | 1 | 1.1 / 1.2 | 1.1 / 1.2 | SEP
60MAC01BR201 | 2 | P235GH (1.0345) | P235GH (1.0345) | BW | 21.3 | 15 | 3.2 | 21.3 | 15 | 3.2 | V | HER-015 | 0 | IMR-VP-17-2015 | 141 | BOEHLER "DMO-IG" | 2,0 : 2,4 | - | - | 1 | _ | 0.05 | _ | _ | _ | see remark 2) on WPS | <340 | No | 44063 | Adam Duric | 1 | 1.1 / 1.2 | 1.1 / 1.2 | SEP
60MAC01BR201 | 3 | P235GH (1.0345) | P235GH (1.0345) | BW | 21.3 | 15 | 3.2 | 21.3 | 15 | 3.2 | V | HER-015 | 0 | IMR-VP-17-2015 | 141 | BOEHLER "DMO-IG" | 2,0 : 2,4 | - | - | 1 | _ | 0.05 | _ | _ | _ | see remark 2) on WPS | <340 | No | 44063 | Adam Duric | 1 | 1.1 / 1.2 | 1.1 / 1.2 | SEP
60MAC01BR201 | 4 | P235GH (1.0345) | P235GH (1.0345) | BW | 21.3 | 15 | 3.2 | 21.3 | 15 | 3.2 | V | HER-015 | 0 | IMR-VP-17-2015 | 141 | BOEHLER "DMO-IG" | 2,0 : 2,4 | - | - | 1 | _ | 0.05 | _ | _ | _ | see remark 2) on WPS | <340 | No | 44063 | Adam Duric | 1 | 1.1 / 1.2 | 1.1 / 1.2 | SEP
60MAC01BR201 | 5 | P235GH (1.0345) | P245GH (1.0352) | BW | 21.3 | 15 | 3.2 | 21.3 | 15 | 3.2 | V | HER-015 | 0 | IMR-VP-17-2015 | 141 | BOEHLER "DMO-IG" | 2,0 : 2,4 | - | - | 1 | _ | 0.05 | _ | _ | _ | see remark 2) on WPS | <340 | No | 44063 | Adam Duric | 1 | 1.1 / 1.2 | 1.1 / 1.2 | SEP
60MAC01BR201 | 6 | P245GH (1.0352) | P235GH (1.0345) | BW | 21.3 | 15 | 3.2 | 21.3 | 15 | 3.2 | V | HER-015 | 0 | IMR-VP-17-2015 | 141 | BOEHLER "DMO-IG" | 2,0 : 2,4 | - | - | 1 | _ | 0.05 | _ | _ | _ | see remark 2) on WPS | <340 | No | 44063 | Adam Duric | 1 | 1.1 / 1.2 | 1.1 / 1.2 | SEP
60MAC01BR201 | 7 | P235GH (1.0345) | P235GH (1.0345) | BW | 21.3 | 15 | 3.2 | 21.3 | 15 | 3.2 | V | HER-015 | 0 | IMR-VP-17-2015 | 141 | BOEHLER "DMO-IG" | 2,0 : 2,4 | - | - | 1 | _ | 0.05 | _ | _ | _ | see remark 2) on WPS | <340 | No | 44063 | Adam Duric | 1 | 1.1 / 1.2 | 1.1 / 1.2 | SEP
60MAC11BR301 | 1 | 16Mo3 (1.5415) | P235GH (1.0345) | BW | 13.5 | 8 | 2.6 | 13.5 | 8 | 1.8 |  | HOLD! | [7 empty] | 1 | _ | 0.05 | _ | _ | _ |  |  |  | 44046 | Damjan Sliško | 1 | 1.1 / 1.2 | 1.1 / 1.2 | SEP
60MAC11BR301 | 2 | P235GH (1.0345) | P235GH (1.0345) | BW | 21.3 | 15 | 3.2 | 21.3 | 15 | 3.2 | V | HER-015 | 0 | IMR-VP-17-2015 | 141 | BOEHLER "DMO-IG" | 2,0 : 2,4 | - | - | 1 | _ | 0.05 | _ | _ | _ | see remark 2) on WPS | <340 | No | 44063 | Adam Duric | 1 | 1.1 / 1.2 | 1.1 / 1.2 | SEP
60MAC11BR301 | 3 | P235GH (1.0345) | P235GH (1.0345) | BW | 21.3 | 15 | 3.2 | 21.3 | 15 | 3.2 | V | HER-015 | 0 | IMR-VP-17-2015 | 141 | BOEHLER "DMO-IG" | 2,0 : 2,4 | - | - | 1 | _ | 0.05 | _ | _ | _ | see remark 2) on WPS | <340 | No | 44063 | Adam Duric | 1 | 1.1 / 1.2 | 1.1 / 1.2 | SEP
60MAC11BR301 | 4 | P235GH (1.0345) | P235GH (1.0345) | BW | 21.3 | 15 | 3.2 | 21.3 | 15 | 3.2 | V | HER-015 | 0 | IMR-VP-17-2015 | 141 | BOEHLER "DMO-IG" | 2,0 : 2,4 | - | - | 1 | _ | 0.05 | _ | _ | _ | see remark 2) on WPS | <340 | No | 44063 | Adam Duric | 1 | 1.1 / 1.2 | 1.1 / 1.2 | SEP
60MAC11BR301 | 5 | P235GH (1.0345) | 16Mo3 (1.5415) | BW | 13.5 | 8 | 1.8 | 13.5 | 8 | 1.8 |  | HOLD! | [7 empty] | 1 | _ | 0.05 | _ | _ | _ |  |  |  | 44046 | Damjan Sliško | 1 | 1.1 / 1.2 | 1.1 / 1.2 | SEP
60MAC11BR302 | 1 | 16Mo3 (1.5415) | P235GH (1.0345) | BW | 13.5 | 8 | 2.6 | 13.5 | 8 | 1.8 |  | HOLD! | [7 empty] | 1 | _ | 0.05 | _ | _ | _ |  |  |  | 44046 | Damjan Sliško | 1 | 1.1 / 1.2 | 1.1 / 1.2 | SEP
60MAC11BR302 | 2 | P235GH (1.0345) | P235GH (1.0345) | BW | 21.3 | 15 | 3.2 | 21.3 | 15 | 3.2 | V | HER-015 | 0 | IMR-VP-17-2015 | 141 | BOEHLER "DMO-IG" | 2,0 : 2,4 | - | - | 1 | _ | 0.05 | _ | _ | _ | see remark 2) on WPS | <340 | No | 44063 | Adam Duric | 1 | 1.1 / 1.2 | 1.1 / 1.2 | SEP
60MAC11BR302 | 3 | P235GH (1.0345) | P235GH (1.0345) | BW | 21.3 | 15 | 3.2 | 21.3 | 15 | 3.2 | V | HER-015 | 0 | IMR-VP-17-2015 | 141 | BOEHLER "DMO-IG" | 2,0 : 2,4 | - | - | 1 | _ | 0.05 | _ | _ | _ | see remark 2) on WPS | <340 | No | 44063 | Adam Duric | 1 | 1.1 / 1.2 | 1.1 / 1.2 | SEP
60MAC11BR302 | 4 | P235GH (1.0345) | 16Mo3 (1.5415) | BW | 13.5 | 8 | 1.8 | 13.5 | 8 | 1.8 |  | HOLD! | [7 empty] | 1 | _ | 0.05 | _ | _ | _ |  |  |  | 44046 | Damjan Sliško | 1 | 1.1 / 1.2 | 1.1 / 1.2 | SEP
60MAC11BR303 | 1 | 16Mo3 (1.5415) | P235GH (1.0345) | BW | 13.5 | 8 | 2.6 | 13.5 | 8 | 1.8 |  | HOLD! | [7 empty] | 1 | _ | 0.05 | _ | _ | _ |  |  |  | 44046 | Damjan Sliško | 1 | 1.1 / 1.2 | 1.1 / 1.2 | SEP
60MAC11BR303 | 2 | P235GH (1.0345) | P235GH (1.0345) | BW | 21.3 | 15 | 3.2 | 21.3 | 15 | 3.2 | V | HER-015 | 0 | IMR-VP-17-2015 | 141 | BOEHLER "DMO-IG" | 2,0 : 2,4 | - | - | 1 | _ | 0.05 | _ | _ | _ | see remark 2) on WPS | <340 | No | 44063 | Adam Duric | 1 | 1.1 / 1.2 | 1.1 / 1.2 | SEP
60MAC11BR303 | 3 | P235GH (1.0345) | P235GH (1.0345) | BW | 21.3 | 15 | 3.2 | 21.3 | 15 | 3.2 | V | HER-015 | 0 | IMR-VP-17-2015 | 141 | BOEHLER "DMO-IG" | 2,0 : 2,4 | - | - | 1 | _ | 0.05 | _ | _ | _ | see remark 2) on WPS | <340 | No | 44063 | Adam Duric | 1 | 1.1 / 1.2 | 1.1 / 1.2 | SEP
60MAC11BR303 | 4 | P235GH (1.0345) | P235GH (1.0345) | BW | 21.3 | 15 | 3.2 | 21.3 | 15 | 3.2 | V | HER-015 | 0 | IMR-VP-17-2015 | 141 | BOEHLER "DMO-IG" | 2,0 : 2,4 | - | - | 1 | _ | 0.05 | _ | _ | _ | see remark 2) on WPS | <340 | No | 44063 | Adam Duric | 1 | 1.1 / 1.2 | 1.1 / 1.2 | SEP
60MAC11BR303 | 5 | P235GH (1.0345) | 16Mo3 (1.5415) | BW | 13.5 | 8 | 1.8 | 13.5 | 8 | 1.8 |  | HOLD! | [7 empty] | 1 | _ | 0.05 | _ | _ | _ |  |  |  | 44046 | Damjan Sliško | 1 | 1.1 / 1.2 | 1.1 / 1.2 | SEP
60MAC11BR321 | 1 | 16Mo3 (1.5415) | P235GH (1.0345) | BW | 13.5 | 8 | 2.6 | 13.5 | 8 | 1.8 |  | HOLD! | [7 empty] | 1 | _ | 0.05 | _ | _ | _ |  |  |  | 44046 | Damjan Sliško | 1 | 1.1 / 1.2 | 1.1 / 1.2 | SEP
60MAC11BR321 | 2 | P235GH (1.0345) | P235GH (1.0345) | BW | 13.5 | 8 | 1.8 | 13.5 | 8 | 1.8 |  | HOLD! | [7 empty] | 1 | _ | 0.05 | _ | _ | _ |  |  |  | 44046 | Damjan Sliško | 1 | 1.1 / 1.2 | 1.1 / 1.2 | SEP
60MAC11BR321 | 3 | P235GH (1.0345) | P235GH (1.0345) | BW | 21.3 | 15 | 3.2 | 21.3 | 15 | 3.2 | V | HER-015 | 0 | IMR-VP-17-2015 | 141 | BOEHLER "DMO-IG" | 2,0 : 2,4 | - | - | 1 | _ | 0.05 | _ | _ | _ | see remark 2) on WPS | <340 | No | 44063 | Adam Duric | 1 | 1.1 / 1.2 | 1.1 / 1.2 | SEP
60MAC11BR321 | 4 | P235GH (1.0345) | P235GH (1.0345) | BW | 21.3 | 15 | 3.2 | 21.3 | 15 | 3.2 | V | HER-015 | 0 | IMR-VP-17-2015 | 141 | BOEHLER "DMO-IG" | 2,0 : 2,4 | - | - | 1 | _ | 0.05 | _ | _ | _ | see remark 2) on WPS | <340 | No | 44063 | Adam Duric | 1 | 1.1 / 1.2 | 1.1 / 1.2 | SEP
60MAC11BR321 | 5 | P235GH (1.0345) | 16Mo3 (1.5415) | BW | 13.5 | 8 | 1.8 | 13.5 | 8 | 1.8 |  | HOLD! | [7 empty] | 1 | _ | 0.05 | _ | _ | _ |  |  |  | 44046 | Damjan Sliško | 1 | 1.1 / 1.2 | 1.1 / 1.2 | SEP
60MAC11BR322 | 1 | P235GH (1.0345) | 16Mo3 (1.5415) | BW | 13.5 | 8 | 1.8 | 13.5 | 8 | 1.8 |  | HOLD! | [7 empty] | 1 | _ | 0.05 | _ | _ | _ |  |  |  | 44046 | Damjan Sliško | 1 | 1.1 / 1.2 | 1.1 / 1.2 | SEP
60MAC11BR322 | 2 | P235GH (1.0345) | P235GH (1.0345) | BW | 21.3 | 15 | 3.2 | 21.3 | 15 | 3.2 | V | HER-015 | 0 | IMR-VP-17-2015 | 141 | BOEHLER "DMO-IG" | 2,0 : 2,4 | - | - | 1 | _ | 0.05 | _ | _ | _ | see remark 2) on WPS | <340 | No | 44063 | Adam Duric | 1 | 1.1 / 1.2 | 1.1 / 1.2 | SEP
60MAC11BR322 | 3 | P235GH (1.0345) | P235GH (1.0345) | BW | 21.3 | 15 | 3.2 | 21.3 | 15 | 3.2 | V | HER-015 | 0 | IMR-VP-17-2015 | 141 | BOEHLER "DMO-IG" | 2,0 : 2,4 | - | - | 1 | _ | 0.05 | _ | _ | _ | see remark 2) on WPS | <340 | No | 44063 | Adam Duric | 1 | 1.1 / 1.2 | 1.1 / 1.2 | SEP
60MAC11BR322 | 4 | P235GH (1.0345) | P235GH (1.0345) | BW | 13.5 | 8 | 1.8 | 13.5 | 8 | 1.8 |  | HOLD! | [7 empty] | 1 | _ | 0.05 | _ | _ | _ |  |  |  | 44046 | Damjan Sliško | 1 | 1.1 / 1.2 | 1.1 / 1.2 | SEP
60MAC11BR322 | 5 | 16Mo3 (1.5415) | P235GH (1.0345) | BW | 21.3 | 15 | 3.2 | 21.3 | 15 | 3.2 | V | HER-015 | 0 | IMR-VP-17-2015 | 141 | BOEHLER "DMO-IG" | 2,0 : 2,4 | - | - | 1 | _ | 0.05 | _ | _ | _ | see remark 2) on WPS | <340 | No | 44063 | Adam Duric | 1 | 1.1 / 1.2 | 1.1 / 1.2 | SEP
60MAC11BR323 | 1 | P235GH (1.0345) | 16Mo3 (1.5415) | BW | 13.5 | 8 | 1.8 | 13.5 | 8 | 1.8 |  | HOLD! | [7 empty] | 1 | _ | 0.05 | _ | _ | _ |  |  |  | 44046 | Damjan Sliško | 1 | 1.1 / 1.2 | 1.1 / 1.2 | SEP
60MAC11BR323 | 2 | P235GH (1.0345) | P235GH (1.0345) | BW | 21.3 | 15 | 3.2 | 21.3 | 15 | 3.2 | V | HER-015 | 0 | IMR-VP-17-2015 | 141 | BOEHLER "DMO-IG" | 2,0 : 2,4 | - | - | 1 | _ | 0.05 | _ | _ | _ | see remark 2) on WPS | <340 | No | 44063 | Adam Duric | 1 | 1.1 / 1.2 | 1.1 / 1.2 | SEP
60MAC11BR323 | 3 | P235GH (1.0345) | P235GH (1.0345) | BW | 21.3 | 15 | 3.2 | 21.3 | 15 | 3.2 | V | HER-015 | 0 | IMR-VP-17-2015 | 141 | BOEHLER "DMO-IG" | 2,0 : 2,4 | - | - | 1 | _ | 0.05 | _ | _ | _ | see remark 2) on WPS | <340 | No | 44063 | Adam Duric | 1 | 1.1 / 1.2 | 1.1 / 1.2 | SEP
60MAC11BR323 | 4 | P235GH (1.0345) | P235GH (1.0345) | BW | 13.5 | 8 | 1.8 | 13.5 | 8 | 1.8 |  | HOLD! | [7 empty] | 1 | _ | 0.05 | _ | _ | _ |  |  |  | 44046 | Damjan Sliško | 1 | 1.1 / 1.2 | 1.1 / 1.2 | SEP
60MAC11BR323 | 5 | 16Mo3 (1.5415) | P235GH (1.0345) | BW | 21.3 | 15 | 3.2 | 21.3 | 15 | 3.2 | V | HER-015 | 0 | IMR-VP-17-2015 | 141 | BOEHLER "DMO-IG" | 2,0 : 2,4 | - | - | 1 | _ | 0.05 | _ | _ | _ | see remark 2) on WPS | <340 | No | 44063 | Adam Duric | 1 | 1.1 / 1.2 | 1.1 / 1.2 | SEP
60MAC45BR001 | 1 | P250GH (1.0460) | P235GH (1.0345) | BW | 406.4 | 400 | 10 | 406.4 | 400 | 10 | V | HER-001 | 0 | IMR-VP-12-2012 | 141 | BOEHLER "DMO-IG" | 2,0 : 3,0 | - | - | 1 | _ | 0.05 | _ | _ | _ | see remark 2) on WPS | <350 | No | 44026 | Adam Duric | 1 | 1.1 / 1.2 | 1.1 / 1.2 | II
60MAC45BR001 | 2 | P235GH (1.0345) | P250GH (1.1) | BW | 406.4 | 400 | 10 | 406.4 | 400 | 10 | V | HER-001 | 0 | IMR-VP-12-2012 | 141 | BOEHLER "DMO-IG" | 2,0 : 3,0 | - | - | 1 | _ | 0.05 | _ | _ | _ | see remark 2) on WPS | <350 | No | 44020 | Adam Duric | 1 | 1.1 / 1.2 | 1.1 / 1.2 | II
60MAC46BR001 | 1 | P250GH (1.0460) | P235GH (1.0345) | BW | 406.4 | 400 | 10 | 406.4 | 400 | 10 | V | HER-001 | 0 | IMR-VP-12-2012 | 141 | BOEHLER "DMO-IG" | 2,0 : 3,0 | - | - | 1 | _ | 0.05 | _ | _ | _ | see remark 2) on WPS | <350 | No | 44020 | Adam Duric | 1 | 1.1 / 1.2 | 1.1 / 1.2 | II
60MAC46BR001 | 2 | P235GH (1.0345) | P250GH (1.1) | BW | 406.4 | 400 | 10 | 406.4 | 400 | 8.8 | V | HER-001 | 0 | IMR-VP-12-2012 | 141 | BOEHLER "DMO-IG" | 2,0 : 3,0 | - | - | 1 | _ | 0.05 | _ | _ | _ | see remark 2) on WPS | <350 | No | 44020 | Adam Duric | 1 | 1.1 / 1.2 | 1.1 / 1.2 | II
60MAG10BR001 | 1 | 16Mo3 (1.5415) | P235GH (1.0345) | BW | 60.3 | 50 | 3.6 | 60.3 | 50 | 3.6 | V | HER-001 | 0 | IMR-VP-12-2012 | 141 | BOEHLER "DMO-IG" | 2,0 : 3,0 | - | - | 1 | _ | 0.05 | _ | _ | _ | see remark 2) on WPS | <350 | No | 44054 | Adam Duric | 1 | 1.1 / 1.2 | 1.1 / 1.2 | I
60MAG10BR001 | 2 | P235GH (1.0345) | 16Mo3 (1.5415) | BW | 60.3 | 50 | 3.6 | 60.3 | 50 | 3.6 | V | HER-001 | 0 | IMR-VP-12-2012 | 141 | BOEHLER "DMO-IG" | 2,0 : 3,0 | - | - | 1 | _ | 0.05 | _ | _ | _ | see remark 2) on WPS | <350 | No | 44054 | Adam Duric | 1 | 1.1 / 1.2 | 1.1 / 1.2 | I
60MAG10BR001 | 3 | 16Mo3 (1.5415) | P235GH (1.0345) | BW | 60.3 | 50 | 3.6 | 60.3 | 50 | 3.6 | V | HER-001 | 0 | IMR-VP-12-2012 | 141 | BOEHLER "DMO-IG" | 2,0 : 3,0 | - | - | 1 | _ | 0.05 | _ | _ | _ | see remark 2) on WPS | <350 | No | 44054 | Adam Duric | 1 | 1.1 / 1.2 | 1.1 / 1.2 | I
60MAG10BR001 | 7 | P235GH (1.0345) | P235GH (1.0345) | BW | 60.3 | 50 | 3.6 | 60.3 | 50 | 3.6 | V | HER-001 | 0 | IMR-VP-12-2012 | 141 | BOEHLER "DMO-IG" | 2,0 : 3,0 | - | - | 1 | _ | 0.05 | _ | _ | _ | see remark 2) on WPS | <350 | No | 44060 | Adam Duric | 1 | 1.1 / 1.2 | 1.1 / 1.2 | I
60MAG10BR001 | 8 | P235GH (1.0345) | P235GH (1.0345) | BW | 60.3 | 50 | 3.6 | 60.3 | 50 | 3.6 | V | HER-001 | 0 | IMR-VP-12-2012 | 141 | BOEHLER "DMO-IG" | 2,0 : 3,0 | - | - | 1 | _ | 0.05 | _ | _ | _ | see remark 2) on WPS | <350 | No | 44060 | Adam Duric | 1 | 1.1 / 1.2 | 1.1 / 1.2 | I
60MAG10BR001 | 11 | P235GH (1.0345) | P235GH (1.0345) | BW | 60.3 | 50 | 3.6 | 60.3 | 50 | 3.6 | V | HER-001 | 0 | IMR-VP-12-2012 | 141 | BOEHLER "DMO-IG" | 2,0 : 3,0 | - | - | 1 | _ | 0.05 | _ | _ | _ | see remark 2) on WPS | <350 | No | 44054 | Adam Duric | 1 | 1.1 / 1.2 | 1.1 / 1.2 | I
60MAG10BR001 | 13 | P235GH (1.0345) | P235GH (1.0345) | BW | 60.3 | 50 | 3.6 | 60.3 | 50 | 3.6 | V | HER-001 | 0 | IMR-VP-12-2012 | 141 | BOEHLER "DMO-IG" | 2,0 : 3,0 | - | - | 1 | _ | 0.05 | _ | _ | _ | see remark 2) on WPS | <350 | No | 44054 | Adam Duric | 1 | 1.1 / 1.2 | 1.1 / 1.2 | I
60MAG10BR001 | 11 | P235GH (1.0345) | P235GH (1.0345) | BW | 60.3 | 50 | 3.6 | 60.3 | 50 | 3.6 | V | HER-001 | 0 | IMR-VP-12-2012 | 141 | BOEHLER "DMO-IG" | 2,0 : 3,0 | - | - | 1 | _ | 0.05 | _ | _ | _ | see remark 2) on WPS | <350 | No | 44054 | Adam Duric | 1 | 1.1 / 1.2 | 1.1 / 1.2 | I
60MAG10BR001 | 13 | P235GH (1.0345) | P235GH (1.0345) | BW | 60.3 | 50 | 3.6 | 60.3 | 50 | 3.6 | V | HER-001 | 0 | IMR-VP-12-2012 | 141 | BOEHLER "DMO-IG" | 2,0 : 3,0 | - | - | 1 | _ | 0.05 | _ | _ | _ | see remark 2) on WPS | <350 | No | 44054 | Adam Duric | 1 | 1.1 / 1.2 | 1.1 / 1.2 | I
60MAG10BR001 | 17 | P235GH (1.0345) | P235GH (1.0345) | BW | 60.3 | 50 | 3.6 | 60.3 | 50 | 3.6 | V | HER-001 | 0 | IMR-VP-12-2012 | 141 | BOEHLER "DMO-IG" | 2,0 : 3,0 | - | - | 1 | _ | 0.05 | _ | _ | _ | see remark 2) on WPS | <350 | No | 44054 | Adam Duric | 1 | 1.1 / 1.2 | 1.1 / 1.2 | I
60MAG10BR001 | 23 | P235GH (1.0345) | P235GH (1.0345) | BW | 60.3 | 50 | 3.6 | 60.3 | 50 | 3.6 | V | HER-001 | 0 | IMR-VP-12-2012 | 141 | BOEHLER "DMO-IG" | 2,0 : 3,0 | - | - | 1 | _ | 0.05 | _ | _ | _ | see remark 2) on WPS | <350 | No | 44054 | Adam Duric | 1 | 1.1 / 1.2 | 1.1 / 1.2 | I
60MAG10BR001 | 25 | P235GH (1.0345) | P235GH (1.0345) | BW | 60.3 | 50 | 3.6 | 60.3 | 50 | 3.6 | V | HER-001 | 0 | IMR-VP-12-2012 | 141 | BOEHLER "DMO-IG" | 2,0 : 3,0 | - | - | 1 | _ | 0.05 | _ | _ | _ | see remark 2) on WPS | <350 | No | 44054 | Adam Duric | 1 | 1.1 / 1.2 | 1.1 / 1.2 | I
60MAG10BR001 | 31 | P235GH (1.0345) | P235GH (1.0345) | BW | 60.3 | 50 | 3.6 | 60.3 | 50 | 3.6 | V | HER-001 | 0 | IMR-VP-12-2012 | 141 | BOEHLER "DMO-IG" | 2,0 : 3,0 | - | - | 1 | _ | 0.05 | _ | _ | _ | see remark 2) on WPS | <350 | No | 44054 | Adam Duric | 1 | 1.1 / 1.2 | 1.1 / 1.2 | I
60MAG10BR001 | 37 | P235GH (1.0345) | P250GH (1.0460) | BW | 60.3 | 50 | 3.6 | 60.3 | 50 | 3.6 | V | HER-001 | 0 | IMR-VP-12-2012 | 141 | BOEHLER "DMO-IG" | 2,0 : 3,0 | - | - | 1 | _ | 0.05 | _ | _ | _ | see remark 2) on WPS | <350 | No | 44054 | Adam Duric | 1 | 1.1 / 1.2 | 1.1 / 1.2 | I
60MAG10BR003 | 1 | P250GH (1.0460) | P235GH (1.0345) | BW | 60.3 | 50 | 3.6 | 60.3 | 50 | 3.6 | V | HER-001 | 0 | IMR-VP-12-2012 | 141 | BOEHLER "DMO-IG" | 2,0 : 3,0 | - | - | 1 | _ | 0.05 | _ | _ | _ | see remark 2) on WPS | <350 | No | 44054 | Adam Duric | 1 | 1.1 / 1.2 | 1.1 / 1.2 | SEP
60MAG10BR003 | 9 | P235GH (1.0345) | P235GH (1.0345) | BW | 60.3 | 50 | 3.6 | 60.3 | 50 | 3.6 | V | HER-001 | 0 | IMR-VP-12-2012 | 141 | BOEHLER "DMO-IG" | 2,0 : 3,0 | - | - | 1 | _ | 0.05 | _ | _ | _ | see remark 2) on WPS | <350 | No | 44054 | Adam Duric | 1 | 1.1 / 1.2 | 1.1 / 1.2 | SEP
60MAG10BR006 | 1 | P235GH-TC1 | P235GH (1.0345) | BW | 60.3 | 50 | 3.6 | 60.3 | 50 | 3.6 | V | HER-001 | 0 | IMR-VP-12-2012 | 141 | BOEHLER "DMO-IG" | 2,0 : 3,0 | - | - | 1 | _ | 0.05 | _ | _ | _ | see remark 2) on WPS | <350 | No | 44054 | Adam Duric | 1 | 1.1 / 1.2 | 1.1 / 1.2 | SEP
60MAG10BR006 | 6 | P235GH (1.0345) | P235GH (1.0345) | BW | 60.3 | 50 | 3.6 | 60.3 | 50 | 3.6 | V | HER-001 | 0 | IMR-VP-12-2012 | 141 | BOEHLER "DMO-IG" | 2,0 : 3,0 | - | - | 1 | _ | 0.05 | _ | _ | _ | see remark 2) on WPS | <350 | No | 44054 | Adam Duric | 1 | 1.1 / 1.2 | 1.1 / 1.2 | SEP
60MAG10BR007 | 1 | P235GH-TC1 | P235GH (1.0345) | BW | 114.3 | 100 | 3.6 | 114.3 | 100 | 3.6 | V | HER-001 | 0 | IMR-VP-12-2012 | 141 | BOEHLER "DMO-IG" | 2,0 : 3,0 | - | - | 1 | _ | 0.05 | _ | _ | _ | see remark 2) on WPS | <350 | No | 44054 | Adam Duric | 1 | 1.1 / 1.2 | 1.1 / 1.2 | SEP
60MAG10BR007 | 4 | P235GH (1.0345) | P235GH (1.0345) | BW | 114.3 | 100 | 3.6 | 114.3 | 100 | 3.6 | V | HER-001 | 0 | IMR-VP-12-2012 | 141 | BOEHLER "DMO-IG" | 2,0 : 3,0 | - | - | 1 | _ | 0.05 | _ | _ | _ | see remark 2) on WPS | <350 | No | 44054 | Adam Duric | 1 | 1.1 / 1.2 | 1.1 / 1.2 | SEP
60MAG10BR019 | 10 | P235GH (1.0345) | P235GH (1.0345) | BW | 219.1 | 200 | 6.3 | 219.1 | 200 | 6.3 | V | HER-001 | 0 | IMR-VP-12-2012 | 141 | BOEHLER "DMO-IG" | 2,0 : 3,0 | - | - | 1 | _ | 0.05 | _ | _ | _ | see remark 2) on WPS | <350 | No | 44020 | Adam Duric | 1 | 1.1 / 1.2 | 1.1 / 1.2 | SEP
60MAG10BR019 | 17 | P235GH (1.0345) | P235GH (1.0345) | BW | 219.1 | 200 | 6.3 | 219.1 | 200 | 6.3 | V | HER-001 | 0 | IMR-VP-12-2012 | 141 | BOEHLER "DMO-IG" | 2,0 : 3,0 | - | - | 1 | _ | 0.05 | _ | _ | _ | see remark 2) on WPS | <350 | No | 44020 | Adam Duric | 1 | 1.1 / 1.2 | 1.1 / 1.2 | SEP
60MAG10BR019 | 19 | P235GH (1.0345) | P235GH-TC1 | BW | 219.1 | 200 | 6.3 | 219.1 | 200 | 6.3 | V | HER-001 | 0 | IMR-VP-12-2012 | 141 | BOEHLER "DMO-IG" | 2,0 : 3,0 | - | - | 1 | _ | 0.05 | _ | _ | _ | see remark 2) on WPS | <350 | No | 44020 | Adam Duric | 1 | 1.1 / 1.2 | 1.1 / 1.2 | SEP
60MAG10BR021 | 1 | P235GH (1.0345) | P235GH (1.0345) | BW | 21.3 | 15 | 3.2 | 21.3 | 15 | 3.2 | V | HER-015 | 0 | IMR-VP-17-2015 | 141 | BOEHLER "DMO-IG" | 2,0 : 2,4 | - | - | 1 | _ | 0.05 | _ | _ | _ | see remark 2) on WPS | <340 | No | 44063 | Adam Duric | 1 | 1.1 / 1.2 | 1.1 / 1.2 | SEP
60MAG10BR021 | 2 | P235GH (1.0345) | P235GH (1.0345) | BW | 21.3 | 15 | 3.2 | 21.3 | 15 | 3.2 | V | HER-015 | 0 | IMR-VP-17-2015 | 141 | BOEHLER "DMO-IG" | 2,0 : 2,4 | - | - | 1 | _ | 0.05 | _ | _ | _ | see remark 2) on WPS | <340 | No | 44063 | Adam Duric | 1 | 1.1 / 1.2 | 1.1 / 1.2 | SEP
60MAG10BR023 | 1 | P235GH-TC1 | P235GH (1.0345) | BW | 60.3 | 50 | 3.6 | 60.3 | 50 | 3.6 | V | HER-001 | 0 | IMR-VP-12-2012 | 141 | BOEHLER "DMO-IG" | 2,0 : 3,0 | - | - | 1 | _ | 0.05 | _ | _ | _ | see remark 2) on WPS | <350 | No | 44054 | Adam Duric | 1 | 1.1 / 1.2 | 1.1 / 1.2 | SEP
60MAG10BR100 | 1 | 16Mo3 (1.5415) | 16Mo3 (1.5415) | BW | 1626 | 1600 | 16 | 1626 | 1600 | 16 | U | HER-001 | 0 | IMR-VP-12-2012 | 141 | BOEHLER "DMO-IG" | 2,0 : 3,0 | - | - | 1 | 0.05 | _ | _ | _ | _ | see remark 2) on WPS | <350 | No | 44041 | Damjan Sliško | 1 | 1.1 / 1.2 | 1.1 / 1.2 | SEP
60MAG10BR100 | 7 | 16Mo3 (1.5415) | P235GH (1.0345) | BW | 323.9 | 300 | 7.1 | 323.9 | 300 | 7.1 | V | HER-001 | 0 | IMR-VP-12-2012 | 141 | BOEHLER "DMO-IG" | 2,0 : 3,0 | - | - | 1 | _ | 0.05 | _ | _ | _ | see remark 2) on WPS | <350 | No | 44041 | Damjan Sliško | 1 | 1.1 / 1.2 | 1.1 / 1.2 | SEP
60MAG10BR101 | 2 | 16Mo3 (1.5415) | 16Mo3 (1.5415) | BW | 1620 | 1600 | 16 | 1626 | 1600 | 16 | U | HER-001 | 0 | IMR-VP-12-2012 | 141 | BOEHLER "DMO-IG" | 2,0 : 3,0 | - | - | 1 | 0.05 | _ | _ | _ | _ | see remark 2) on WPS | <350 | No | 44041 | Damjan Sliško | 1 | 1.1 / 1.2 | 1.1 / 1.2 | SEP
60MAG10BR103 | 1 | 16Mo3 (1.5415) | P235GH (1.0345) | BW | 323.9 | 300 | 7.1 | 323.9 | 300 | 7.1 | V | HER-001 | 0 | IMR-VP-12-2012 | 141 | BOEHLER "DMO-IG" | 2,0 : 3,0 | - | - | 1 | _ | 0.05 | _ | _ | _ | see remark 2) on WPS | <350 | No | 44041 | Damjan Sliško | 1 | 1.1 / 1.2 | 1.1 / 1.2 | SEP
60MAG10BR103 | 4 | P235GH (1.0345) | P235GH (1.0345) | BW | 323.9 | 300 | 7.1 | 323.9 | 300 | 7.1 | V | HER-001 | 0 | IMR-VP-12-2012 | 141 | BOEHLER "DMO-IG" | 2,0 : 3,0 | - | - | 1 | _ | 0.05 | _ | _ | _ | see remark 2) on WPS | <350 | No | 44020 | Adam Duric | 1 | 1.1 / 1.2 | 1.1 / 1.2 | SEP
60MAG10BR103 | 7 | P235GH (1.0345) | P235GH (1.0345) | BW | 323.9 | 300 | 7.1 | 323.9 | 300 | 7.1 | V | HER-001 | 0 | IMR-VP-12-2012 | 141 | BOEHLER "DMO-IG" | 2,0 : 3,0 | - | - | 1 | _ | 0.05 | _ | _ | _ | see remark 2) on WPS | <350 | No | 44020 | Adam Duric | 1 | 1.1 / 1.2 | 1.1 / 1.2 | SEP
60MAG10BR103 | 10 | P235GH (1.0345) | P235GH (1.0345) | BW | 323.9 | 300 | 7.1 | 323.9 | 300 | 7.1 | V | HER-001 | 0 | IMR-VP-12-2012 | 141 | BOEHLER "DMO-IG" | 2,0 : 3,0 | - | - | 1 | _ | 0.05 | _ | _ | _ | see remark 2) on WPS | <350 | No | 44020 | Adam Duric | 1 | 1.1 / 1.2 | 1.1 / 1.2 | SEP
60MAG10BR103 | 14 | P235GH (1.0345) | P235GH-TC1 | BW | 323.9 | 300 | 7.1 | 323.9 | 300 | 7.1 | V | HER-001 | 0 | IMR-VP-12-2012 | 141 | BOEHLER "DMO-IG" | 2,0 : 3,0 | - | - | 1 | _ | 0.05 | _ | _ | _ | see remark 2) on WPS | <350 | No | 44020 | Adam Duric | 1 | 1.1 / 1.2 | 1.1 / 1.2 | SEP
60MAG10BR312 | 1 | P235GH (1.0345) | P235GH (1.0345) | BW | 26.9 | 20 | 3.2 | 26.9 | 20 | 3.2 | V | HER-001 | 0 | IMR-VP-12-2012 | 141 | BOEHLER "DMO-IG" | 2,0 : 3,0 | - | - | 1 | _ | 0.05 | _ | _ | _ | see remark 2) on WPS | <350 | No | 44054 | Adam Duric | 1 | 1.1 / 1.2 | 1.1 / 1.2 | SEP
60MAG10BR312 | 2 | P235GH (1.0345) | P235GH (1.0345) | BW | 21.3 | 15 | 3.2 | 21.3 | 15 | 3.2 | V | HER-015 | 0 | IMR-VP-17-2015 | 141 | BOEHLER "DMO-IG" | 2,0 : 2,4 | - | - | 1 | _ | 0.05 | _ | _ | _ | see remark 2) on WPS | <340 | No | 44063 | Adam Duric | 1 | 1.1 / 1.2 | 1.1 / 1.2 | SEP
60MAG10BR312 | 3 | P235GH (1.0345) | X10CrMoVNb9-1 (1.4903) | BW | 21.3 | 15 | 3.2 | 21.3 | 15 | 3.2 |  | HOLD! | [7 empty] | 1 | _ | 0.25 | 0.25 | _ | 0.1 | [5 empty] | 0 | 1.1 / 1.2 | P91 6.4 | SEP
60MAG10BR321 | 1 | P250GH (1.0460) | P235GH (1.0345) | BW | 33.7 | 25 | 4 | 33.7 | 25 | 4 | V | HER-001 | 0 | IMR-VP-12-2012 | 141 | BOEHLER "DMO-IG" | 2,0 : 3,0 | - | - | 1 | _ | 0.05 | _ | _ | _ | see remark 2) on WPS | <350 | No | 44054 | Adam Duric | 1 | 1.1 / 1.2 | 1.1 / 1.2 | SEP
60MAG10BR321 | 3 | P235GH (1.0345) | P250GH (1.0460) | BW | 33.7 | 25 | 4 | 33.7 | 25 | 4 | V | HER-001 | 0 | IMR-VP-12-2012 | 141 | BOEHLER "DMO-IG" | 2,0 : 3,0 | - | - | 1 | _ | 0.05 | _ | _ | _ | see remark 2) on WPS | <350 | No | 44054 | Adam Duric | 1 | 1.1 / 1.2 | 1.1 / 1.2 | SEP
60MAG10BR322 | 1 | P235GH (1.0345) | P250GH (1.0460) | BW | 33.7 | 25 | 4 | 33.7 | 25 | 4 | V | HER-001 | 0 | IMR-VP-12-2012 | 141 | BOEHLER "DMO-IG" | 2,0 : 3,0 | - | - | 1 | _ | 0.05 | _ | _ | _ | see remark 2) on WPS | <350 | No | 44054 | Adam Duric | 1 | 1.1 / 1.2 | 1.1 / 1.2 | SEP
60MAG10BR322 | 2 | P250GH (1.0460) | P235GH (1.0345) | BW | 33.7 | 25 | 4 | 33.7 | 25 | 4 | V | HER-001 | 0 | IMR-VP-12-2012 | 141 | BOEHLER "DMO-IG" | 2,0 : 3,0 | - | - | 1 | _ | 0.05 | _ | _ | _ | see remark 2) on WPS | <350 | No | 44054 | Adam Duric | 1 | 1.1 / 1.2 | 1.1 / 1.2 | SEP
60MAG10BR323 | 1 | P250GH (1.0460) | P235GH (1.0345) | BW | 33.7 | 25 | 4 | 33.7 | 25 | 4 | V | HER-001 | 0 | IMR-VP-12-2012 | 141 | BOEHLER "DMO-IG" | 2,0 : 3,0 | - | - | 1 | _ | 0.05 | _ | _ | _ | see remark 2) on WPS | <350 | No | 44054 | Adam Duric | 1 | 1.1 / 1.2 | 1.1 / 1.2 | SEP
60MAG10BR323 | 5 | P235GH (1.0345) | P250GH (1.0460) | BW | 33.7 | 25 | 4 | 33.7 | 25 | 4 | V | HER-001 | 0 | IMR-VP-12-2012 | 141 | BOEHLER "DMO-IG" | 2,0 : 3,0 | - | - | 1 | _ | 0.05 | _ | _ | _ | see remark 2) on WPS | <350 | No | 44054 | Adam Duric | 1 | 1.1 / 1.2 | 1.1 / 1.2 | SEP
60MAG10BR324 | 1 | P250GH (1.0460) | P235GH (1.0345) | BW | 33.7 | 25 | 4 | 33.7 | 25 | 4 | V | HER-001 | 0 | IMR-VP-12-2012 | 141 | BOEHLER "DMO-IG" | 2,0 : 3,0 | - | - | 1 | _ | 0.05 | _ | _ | _ | see remark 2) on WPS | <350 | No | 44054 | Adam Duric | 1 | 1.1 / 1.2 | 1.1 / 1.2 | SEP
60MAG10BR324 | 5 | P235GH (1.0345) | P250GH (1.0460) | BW | 33.7 | 25 | 4 | 33.7 | 25 | 4 | V | HER-001 | 0 | IMR-VP-12-2012 | 141 | BOEHLER "DMO-IG" | 2,0 : 3,0 | - | - | 1 | _ | 0.05 | _ | _ | _ | see remark 2) on WPS | <350 | No | 44054 | Adam Duric | 1 | 1.1 / 1.2 | 1.1 / 1.2 | SEP
60MAG10BR325 | 1 | P250GH (1.0460) | P235GH (1.0345) | BW | 33.7 | 25 | 4 | 88.9 | 25 | 3.2 | V | HER-001 | 0 | IMR-VP-12-2012 | 141 | BOEHLER "DMO-IG" | 2,0 : 3,0 | - | - | 1 | _ | 0.05 | _ | _ | _ | see remark 2) on WPS | <350 | No | 44054 | Adam Duric | 1 | 1.1 / 1.2 | 1.1 / 1.2 | SEP
60MAG10BR325 | 3 | P235GH (1.0345) | P250GH (1.0460) | BW | 33.7 | 25 | 4 | 33.7 | 25 | 4 | V | HER-001 | 0 | IMR-VP-12-2012 | 141 | BOEHLER "DMO-IG" | 2,0 : 3,0 | - | - | 1 | _ | 0.05 | _ | _ | _ | see remark 2) on WPS | <350 | No | 44054 | Adam Duric | 1 | 1.1 / 1.2 | 1.1 / 1.2 | SEP
60MAG10BR326 | 1 | P250GH (1.0460) | P235GH (1.0345) | BW | 33.7 | 25 | 4 | 88.9 | 25 | 3.2 | V | HER-001 | 0 | IMR-VP-12-2012 | 141 | BOEHLER "DMO-IG" | 2,0 : 3,0 | - | - | 1 | _ | 0.05 | _ | _ | _ | see remark 2) on WPS | <350 | No | 44054 | Adam Duric | 1 | 1.1 / 1.2 | 1.1 / 1.2 | SEP
60MAG10BR326 | 3 | P235GH (1.0345) | P250GH (1.0460) | BW | 33.7 | 25 | 4 | 33.7 | 25 | 4 | V | HER-001 | 0 | IMR-VP-12-2012 | 141 | BOEHLER "DMO-IG" | 2,0 : 3,0 | - | - | 1 | _ | 0.05 | _ | _ | _ | see remark 2) on WPS | <350 | No | 44054 | Adam Duric | 1 | 1.1 / 1.2 | 1.1 / 1.2 | SEP
60MAG10BR327 | 1 | P250GH (1.0460) | P235GH (1.0345) | BW | 33.7 | 25 | 4 | 33.7 | 25 | 4 | V | HER-001 | 0 | IMR-VP-12-2012 | 141 | BOEHLER "DMO-IG" | 2,0 : 3,0 | - | - | 1 | _ | 0.05 | _ | _ | _ | see remark 2) on WPS | <350 | No | 44054 | Adam Duric | 1 | 1.1 / 1.2 | 1.1 / 1.2 | SEP
60MAG10BR327 | 3 | P235GH (1.0345) | P250GH (1.0460) | BW | 33.7 | 25 | 4 | 33.7 | 25 | 4 | V | HER-001 | 0 | IMR-VP-12-2012 | 141 | BOEHLER "DMO-IG" | 2,0 : 3,0 | - | - | 1 | _ | 0.05 | _ | _ | _ | see remark 2) on WPS | <350 | No | 44054 | Adam Duric | 1 | 1.1 / 1.2 | 1.1 / 1.2 | SEP
60MAG10BR328 | 1 | P250GH (1.0460) | P235GH (1.0345) | BW | 33.7 | 25 | 4 | 33.7 | 25 | 4 | V | HER-001 | 0 | IMR-VP-12-2012 | 141 | BOEHLER "DMO-IG" | 2,0 : 3,0 | - | - | 1 | _ | 0.05 | _ | _ | _ | see remark 2) on WPS | <350 | No | 44054 | Adam Duric | 1 | 1.1 / 1.2 | 1.1 / 1.2 | SEP
60MAG10BR328 | 3 | P235GH (1.0345) | P250GH (1.0460) | BW | 33.7 | 25 | 4 | 33.7 | 25 | 4 | V | HER-001 | 0 | IMR-VP-12-2012 | 141 | BOEHLER "DMO-IG" | 2,0 : 3,0 | - | - | 1 | _ | 0.05 | _ | _ | _ | see remark 2) on WPS | <350 | No | 44054 | Adam Duric | 1 | 1.1 / 1.2 | 1.1 / 1.2 | SEP
60MAG10BR901 | 1 | P235GH (1.0345) | P235GH (1.0345) | BW | 21.3 | 15 | 3.2 | 21.3 | 15 | 3.2 | V | HER-015 | 0 | IMR-VP-17-2015 | 141 | BOEHLER "DMO-IG" | 2,0 : 2,4 | - | - | 1 | _ | 0.05 | _ | _ | _ | see remark 2) on WPS | <340 | No | 44063 | Adam Duric | 1 | 1.1 / 1.2 | 1.1 / 1.2 | SEP
60MAG10BR902 | 1 | P235GH (1.0345) | P235GH (1.0345) | BW | 21.3 | 15 | 3.2 | 21.3 | 15 | 3.2 | V | HER-015 | 0 | IMR-VP-17-2015 | 141 | BOEHLER "DMO-IG" | 2,0 : 2,4 | - | - | 1 | _ | 0.05 | _ | _ | _ | see remark 2) on WPS | <340 | No | 44063 | Adam Duric | 1 | 1.1 / 1.2 | 1.1 / 1.2 | SEP
60MAG10BR902 | 2 | P235GH (1.0345) | P245GH (1.0352) | BW | 21.3 | 15 | 3.2 | 21.3 | 15 | 3.2 | V | HER-015 | 0 | IMR-VP-17-2015 | 141 | BOEHLER "DMO-IG" | 2,0 : 2,4 | - | - | 1 | _ | 0.05 | _ | _ | _ | see remark 2) on WPS | <340 | No | 44063 | Adam Duric | 1 | 1.1 / 1.2 | 1.1 / 1.2 | SEP
60MAG10BR904 | 1 | P235GH (1.0345) | P235GH (1.0345) | BW | 33.7 | 25 | 4 | 33.7 | 25 | 4 | V | HER-001 | 0 | IMR-VP-12-2012 | 141 | BOEHLER "DMO-IG" | 2,0 : 3,0 | - | - | 1 | _ | 0.05 | _ | _ | _ | see remark 2) on WPS | <350 | No | 44054 | Adam Duric | 1 | 1.1 / 1.2 | 1.1 / 1.2 | SEP
60MAG10BR904 | 2 | P235GH (1.0345) | P235GH (1.0345) | BW | 33.7 | 25 | 4 | 33.7 | 25 | 4 | V | HER-001 | 0 | IMR-VP-12-2012 | 141 | BOEHLER "DMO-IG" | 2,0 : 3,0 | - | - | 1 | _ | 0.05 | _ | _ | _ | see remark 2) on WPS | <350 | No | 44054 | Adam Duric | 1 | 1.1 / 1.2 | 1.1 / 1.2 | SEP
60MAG10BR904 | 3 | P235GH (1.0345) | P235GH (1.0345) | BW | 33.7 | 25 | 4 | 33.7 | 25 | 4 | V | HER-001 | 0 | IMR-VP-12-2012 | 141 | BOEHLER "DMO-IG" | 2,0 : 3,0 | - | - | 1 | _ | 0.05 | _ | _ | _ | see remark 2) on WPS | <350 | No | 44054 | Adam Duric | 1 | 1.1 / 1.2 | 1.1 / 1.2 | SEP
60MAG10BR904 | 4 | P235GH (1.0345) | P250GH (1.0460) | BW | 33.7 | 25 | 4 | 33.7 | 25 | 4 | V | HER-001 | 0 | IMR-VP-12-2012 | 141 | BOEHLER "DMO-IG" | 2,0 : 3,0 | - | - | 1 | _ | 0.05 | _ | _ | _ | see remark 2) on WPS | <350 | No | 44054 | Adam Duric | 1 | 1.1 / 1.2 | 1.1 / 1.2 | SEP
60MAG10BR904 | 5 | P250GH (1.0460) | P235GH (1.0345) | BW | 33.7 | 25 | 4 | 33.7 | 25 | 4 | V | HER-001 | 0 | IMR-VP-12-2012 | 141 | BOEHLER "DMO-IG" | 2,0 : 3,0 | - | - | 1 | _ | 0.05 | _ | _ | _ | see remark 2) on WPS | <350 | No | 44054 | Adam Duric | 1 | 1.1 / 1.2 | 1.1 / 1.2 | SEP
60MAG10BR905 | 1 | P235GH (1.0345) | P235GH (1.0345) | BW | 60.3 | 50 | 3.6 | 60.3 | 50 | 3.6 | V | HER-001 | 0 | IMR-VP-12-2012 | 141 | BOEHLER "DMO-IG" | 2,0 : 3,0 | - | - | 1 | _ | 0.05 | _ | _ | _ | see remark 2) on WPS | <350 | No | 44054 | Adam Duric | 1 | 1.1 / 1.2 | 1.1 / 1.2 | SEP
60MAG50BR011 | 2 | P265GH (1.0425) | P235GH (1.0345) | BW | 219.1 | 200 | 6.3 | 219.1 | 200 | 6.3 | V | HER-001 | 0 | IMR-VP-12-2012 | 141 | BOEHLER "DMO-IG" | 2,0 : 3,0 | - | - | 1 | _ | 0.05 | _ | _ | _ | see remark 2) on WPS | <350 | No | 44020 | Adam Duric | 1 | 1.1 / 1.2 | 1.1 / 1.2 | I
60MAG50BR011 | 7 | P265GH (1.0425) | P265GH (1.0425) | BW | 60.3 | 50 | 6.3 | 60.3 | 50 | 3.6 | V | HER-001 | 0 | IMR-VP-12-2012 | 141 | BOEHLER "DMO-IG" | 2,0 : 3,0 | - | - | 1 | _ | 0.05 | _ | _ | _ | see remark 2) on WPS | <350 | No | 44020 | Adam Duric | 1 | 1.1 / 1.2 | 1.1 / 1.2 | I
60MAG50BR011 | 10 | P265GH (1.0425) | P265GH (1.0425) | BW | 60.3 | 50 | 6.3 | 60.3 | 50 | 3.6 | V | HER-001 | 0 | IMR-VP-12-2012 | 141 | BOEHLER "DMO-IG" | 2,0 : 3,0 | - | - | 1 | _ | 0.05 | _ | _ | _ | see remark 2) on WPS | <350 | No | 44020 | Adam Duric | 1 | 1.1 / 1.2 | 1.1 / 1.2 | I
60MAG50BR012 | 3 | P235GH (1.0345) | P235GH (1.0345) | BW | 60.3 | 50 | 3.6 | 60.3 | 50 | 3.6 | V | HER-001 | 0 | IMR-VP-12-2012 | 141 | BOEHLER "DMO-IG" | 2,0 : 3,0 | - | - | 1 | _ | 0.05 | _ | _ | _ | see remark 2) on WPS | <350 | No | 44054 | Adam Duric | 1 | 1.1 / 1.2 | 1.1 / 1.2 | I
60MAG50BR012 | 9 | P235GH (1.0345) | P235GH (1.0345) | BW | 60.3 | 50 | 3.6 | 60.3 | 50 | 3.6 | V | HER-001 | 0 | IMR-VP-12-2012 | 141 | BOEHLER "DMO-IG" | 2,0 : 3,0 | - | - | 1 | _ | 0.05 | _ | _ | _ | see remark 2) on WPS | <350 | No | 44054 | Adam Duric | 1 | 1.1 / 1.2 | 1.1 / 1.2 | I
60MAG50BR012 | 10 | P235GH (1.0345) | P235GH (1.0345) | BW | 168.3 | 150 | 4.5 | 168.3 | 150 | 4.5 | V | HER-001 | 0 | IMR-VP-12-2012 | 141 | BOEHLER "DMO-IG" | 2,0 : 3,0 | - | - | 1 | _ | 0.05 | _ | _ | _ | see remark 2) on WPS | <350 | No | 44054 | Adam Duric | 1 | 1.1 / 1.2 | 1.1 / 1.2 | I
60MAG50BR013 | 3 | P265GH (1.0425) | P265GH (1.0425) | BW | 60.3 | 50 | 3.6 | 60.3 | 50 | 3.6 | V | HER-001 | 0 | IMR-VP-12-2012 | 141 | BOEHLER "DMO-IG" | 2,0 : 3,0 | - | - | 1 | _ | 0.05 | _ | _ | _ | see remark 2) on WPS | <350 | No | 44054 | Adam Duric | 1 | 1.1 / 1.2 | 1.1 / 1.2 | I
60MAG50BR013 | 9 | P265GH (1.0425) | P265GH (1.0425) | BW | 60.3 | 50 | 3.6 | 60.3 | 50 | 3.6 | V | HER-001 | 0 | IMR-VP-12-2012 | 141 | BOEHLER "DMO-IG" | 2,0 : 3,0 | - | - | 1 | _ | 0.05 | _ | _ | _ | see remark 2) on WPS | <350 | No | 44054 | Adam Duric | 1 | 1.1 / 1.2 | 1.1 / 1.2 | I
60MAG50BR013 | 10 | P265GH (1.0425) | P235GH (1.0345) | BW | 219.1 | 200 | 6.3 | 219.1 | 200 | 6.3 | V | HER-001 | 0 | IMR-VP-12-2012 | 141 | BOEHLER "DMO-IG" | 2,0 : 3,0 | - | - | 1 | _ | 0.05 | _ | _ | _ | see remark 2) on WPS | <350 | No | 44020 | Adam Duric | 1 | 1.1 / 1.2 | 1.1 / 1.2 | I
60MAJ10BR001 | 1 | P235GH (1.0345) | P235GH (1.0345) | BW | 273 | 250 | 6.3 | 273 | 250 | 6.3 | V | HER-001 | 0 | IMR-VP-12-2012 | 141 | BOEHLER "DMO-IG" | 2,0 : 3,0 | - | - | 1 | _ | 0.05 | _ | _ | _ | see remark 2) on WPS | <350 | No | 44043 | Adam Duric | 1 | 1.1 / 1.2 | 1.1 / 1.2 | SEP
60MAJ10BR001 | 7 | P235GH (1.0345) | P235GH (1.0345) | BW | 323.9 | 300 | 7.1 | 323.9 | 300 | 7.1 | V | HER-001 | 0 | IMR-VP-12-2012 | 141 | BOEHLER "DMO-IG" | 2,0 : 3,0 | - | - | 1 | _ | 0.05 | _ | _ | _ | see remark 2) on WPS | <350 | No | 44020 | Adam Duric | 1 | 1.1 / 1.2 | 1.1 / 1.2 | SEP
60MAJ10BR001 | 9 | P235GH (1.0345) | P235GH (1.0345) | BW | 323.9 | 300 | 7.1 | 323.9 | 300 | 7.1 | V | HER-001 | 0 | IMR-VP-12-2012 | 141 | BOEHLER "DMO-IG" | 2,0 : 3,0 | - | - | 1 | _ | 0.05 | _ | _ | _ | see remark 2) on WPS | <350 | No | 44020 | Adam Duric | 1 | 1.1 / 1.2 | 1.1 / 1.2 | SEP
60MAJ10BR001 | 12 | P235GH (1.0345) | P235GH (1.0345) | BW | 323.9 | 300 | 7.1 | 323.9 | 300 | 7.1 | V | HER-001 | 0 | IMR-VP-12-2012 | 141 | BOEHLER "DMO-IG" | 2,0 : 3,0 | - | - | 1 | _ | 0.05 | _ | _ | _ | see remark 2) on WPS | <350 | No | 44020 | Adam Duric | 1 | 1.1 / 1.2 | 1.1 / 1.2 | SEP
60MAJ10BR001 | 16 | P235GH (1.0345) | P235GH (1.0345) | BW | 323.9 | 300 | 7.1 | 323.9 | 300 | 7.1 | V | HER-001 | 0 | IMR-VP-12-2012 | 141 | BOEHLER "DMO-IG" | 2,0 : 3,0 | - | - | 1 | _ | 0.05 | _ | _ | _ | see remark 2) on WPS | <350 | No | 44020 | Adam Duric | 1 | 1.1 / 1.2 | 1.1 / 1.2 | SEP
60MAJ10BR001 | 22 | P235GH (1.0345) | P235GH (1.0345) | BW | 273 | 250 | 6.3 | 273 | 250 | 6.3 | V | HER-001 | 0 | IMR-VP-12-2012 | 141 | BOEHLER "DMO-IG" | 2,0 : 3,0 | - | - | 1 | _ | 0.05 | _ | _ | _ | see remark 2) on WPS | <350 | No | 44020 | Adam Duric | 1 | 1.1 / 1.2 | 1.1 / 1.2 | SEP
60MAJ11BR001 | 1 | P235GH (1.0345) | P235GH (1.0345) | BW | 219.1 | 200 | 6.3 | 219.1 | 200 | 6.3 | V | HER-001 | 0 | IMR-VP-12-2012 | 141 | BOEHLER "DMO-IG" | 2,0 : 3,0 | - | - | 1 | _ | 0.05 | _ | _ | _ | see remark 2) on WPS | <350 | No | 44020 | Adam Duric | 1 | 1.1 / 1.2 | 1.1 / 1.2 | SEP
60MAJ11BR001 | 4 | P235GH (1.0345) | P235GH (1.0345) | BW | 219.1 | 200 | 6.3 | 219.1 | 200 | 6.3 | V | HER-001 | 0 | IMR-VP-12-2012 | 141 | BOEHLER "DMO-IG" | 2,0 : 3,0 | - | - | 1 | _ | 0.05 | _ | _ | _ | see remark 2) on WPS | <350 | No | 44020 | Adam Duric | 1 | 1.1 / 1.2 | 1.1 / 1.2 | SEP
60MAJ11BR001 | 6 | P235GH (1.0345) | P235GH (1.0345) | BW | 219.1 | 200 | 6.3 | 219.1 | 200 | 6.3 | V | HER-001 | 0 | IMR-VP-12-2012 | 141 | BOEHLER "DMO-IG" | 2,0 : 3,0 | - | - | 1 | _ | 0.05 | _ | _ | _ | see remark 2) on WPS | <350 | No | 44050 | Adam Duric | 1 | 1.1 / 1.2 | 1.1 / 1.2 | SEP
60MAJ11BR002 | 1 | P235GH (1.0345) | P235GH (1.0345) | BW | 273 | 250 | 6.3 | 273 | 250 | 6.3 | V | HER-001 | 0 | IMR-VP-12-2012 | 141 | BOEHLER "DMO-IG" | 2,0 : 3,0 | - | - | 1 | _ | 0.05 | _ | _ | _ | see remark 2) on WPS | <350 | No | 44043 | Adam Duric | 1 | 1.1 / 1.2 | 1.1 / 1.2 | SEP
60MAJ11BR002 | 5 | P235GH (1.0345) | P235GH (1.0345) | BW | 273 | 250 | 6.3 | 273 | 250 | 6.3 | V | HER-001 | 0 | IMR-VP-12-2012 | 141 | BOEHLER "DMO-IG" | 2,0 : 3,0 | - | - | 1 | _ | 0.05 | _ | _ | _ | see remark 2) on WPS | <350 | No | 44050 | Adam Duric | 1 | 1.1 / 1.2 | 1.1 / 1.2 | SEP
60MAJ11BR003 | 1 | P235GH (1.0345) | P235GH (1.0345) | BW | 219.1 | 200 | 6.3 | 219.1 | 200 | 6.3 | V | HER-001 | 0 | IMR-VP-12-2012 | 141 | BOEHLER "DMO-IG" | 2,0 : 3,0 | - | - | 1 | _ | 0.05 | _ | _ | _ | see remark 2) on WPS | <350 | No | 44020 | Adam Duric | 1 | 1.1 / 1.2 | 1.1 / 1.2 | SEP
60MAJ11BR003 | 4 | P235GH (1.0345) | P235GH (1.0345) | BW | 219.1 | 200 | 6.3 | 219.1 | 200 | 6.3 | V | HER-001 | 0 | IMR-VP-12-2012 | 141 | BOEHLER "DMO-IG" | 2,0 : 3,0 | - | - | 1 | _ | 0.05 | _ | _ | _ | see remark 2) on WPS | <350 | No | 44020 | Adam Duric | 1 | 1.1 / 1.2 | 1.1 / 1.2 | SEP
60MAJ11BR003 | 6 | P235GH (1.0345) | P235GH (1.0345) | BW | 219.1 | 200 | 6.3 | 219.1 | 200 | 6.3 | V | HER-001 | 0 | IMR-VP-12-2012 | 141 | BOEHLER "DMO-IG" | 2,0 : 3,0 | - | - | 1 | _ | 0.05 | _ | _ | _ | see remark 2) on WPS | <350 | No | 44020 | Adam Duric | 1 | 1.1 / 1.2 | 1.1 / 1.2 | SEP
60MAJ13BR001 | 1 | P235GH (1.0345) | P235GH (1.0345) | BW | 219.1 | 200 | 6.3 | 219.1 | 200 | 6.3 | V | HER-001 | 0 | IMR-VP-12-2012 | 141 | BOEHLER "DMO-IG" | 2,0 : 3,0 | - | - | 1 | _ | 0.05 | _ | _ | _ | see remark 2) on WPS | <350 | No | 44020 | Adam Duric | 1 | 1.1 / 1.2 | 1.1 / 1.2 | SEP
60MAJ13BR001 | 6 | P235GH (1.0345) | P235GH (1.0345) | BW | 219.1 | 200 | 6.3 | 219.1 | 200 | 6.3 | V | HER-001 | 0 | IMR-VP-12-2012 | 141 | BOEHLER "DMO-IG" | 2,0 : 3,0 | - | - | 1 | _ | 0.05 | _ | _ | _ | see remark 2) on WPS | <350 | No | 44020 | Adam Duric | 1 | 1.1 / 1.2 | 1.1 / 1.2 | SEP
60MAJ13BR001 | 11 | P235GH (1.0345) | P235GH (1.0345) | BW | 219.1 | 200 | 6.3 | 219.1 | 200 | 6.3 | V | HER-001 | 0 | IMR-VP-12-2012 | 141 | BOEHLER "DMO-IG" | 2,0 : 3,0 | - | - | 1 | _ | 0.05 | _ | _ | _ | see remark 2) on WPS | <350 | No | 44020 | Adam Duric | 1 | 1.1 / 1.2 | 1.1 / 1.2 | SEP
60MAJ13BR001 | 27 | P235GH (1.0345) | P235GH (1.0345) | BW | 219.1 | 200 | 6.3 | 219.1 | 200 | 6.3 | V | HER-001 | 0 | IMR-VP-12-2012 | 141 | BOEHLER "DMO-IG" | 2,0 : 3,0 | - | - | 1 | _ | 0.05 | _ | _ | _ | see remark 2) on WPS | <350 | No | 44020 | Adam Duric | 1 | 1.1 / 1.2 | 1.1 / 1.2 | SEP
60MAJ66BR901 | 1 | P235GH (1.0345) | P235GH (1.0345) | BW | 60.3 | 50 | 3.6 | 60.3 | 50 | 3.6 | V | HER-001 | 0 | IMR-VP-12-2012 | 141 | BOEHLER "DMO-IG" | 2,0 : 3,0 | - | - | 1 | _ | 0.05 | _ | _ | _ | see remark 2) on WPS | <350 | No | 44054 | Adam Duric | 1 | 1.1 / 1.2 | 1.1 / 1.2 | SEP
60MAJ90BR001 | 1 | P235GH (1.0345) | P235GH (1.0345) | BW | 323.9 | 300 | 7.1 | 323.9 | 300 | 7.1 | V | HER-001 | 0 | IMR-VP-12-2012 | 141 | BOEHLER "DMO-IG" | 2,0 : 3,0 | - | - | 1 | _ | 0.05 | _ | _ | _ | see remark 2) on WPS | <350 | No | 44020 | Adam Duric | 1 | 1.1 / 1.2 | 1.1 / 1.2 | SEP
60MAJ90BR001 | 2 | P235GH (1.0345) | P235GH (1.0345) | BW | 323.9 | 300 | 7.1 | 323.9 | 300 | 7.1 | V | HER-001 | 0 | IMR-VP-12-2012 | 141 | BOEHLER "DMO-IG" | 2,0 : 3,0 | - | - | 1 | _ | 0.05 | _ | _ | _ | see remark 2) on WPS | <350 | No | 44020 | Adam Duric | 1 | 1.1 / 1.2 | 1.1 / 1.2 | SEP
60MAL02BR001 | 2 | X10CrMoVNb9-1 (1.4903) | 10CrMo9-10 (1.7380) | BW | 323.9 | 300 | 7.1 | 323.9 | 300 | 7.1 |  | HOLD! | [7 empty] | 1 | _ | 0.25 | 0.25 | 0.25 | 0.1 | [5 empty] | 0 | P91 6.4 | 5.2 | SEP
60MAL03BR001 | 1 | X10CrMoVNb9-1 (1.4903) | X10CrMoVNb9-1 (1.4903) | BW | 406.4 | 400 | 8.8 | 406.4 | 400 | 8.8 | V | HER-006 | 0 | IMR-VP-11-2008 | 141 | BOEHLER "C 9 MV-IG" | 2.0 : 3.0 | - | - | 1 | _ | 0.25 | 0.25 | 0.25 | 0.1 | ≥250 | <275 | Yes | 44021 | Adam Duric | 1 | P91 6.4 | P91 6.4 | I
60MAL03BR001 | 2 | X10CrMoVNb9-1 (1.4903) | 10CrMo9-10 (1.7380) | BW | 406.4 | 400 | 8.8 | 406.4 | 400 | 8.8 |  | HOLD! | [7 empty] | 1 | _ | 0.25 | 0.25 | 0.25 | 0.1 | [5 empty] | 0 | P91 6.4 | 5.2 | I
60MAL09BR910 | 1 | X10CrMoVNb9-1 (1.4903) | X10CrMoVNb9-1 (1.4903) | BW | 60.3 | 50 | 11 | 60.3 | 50 | 11 | V | HER-006 | 0 | IMR-VP-11-2008 | 141 | BOEHLER "C 9 MV-IG" | 2.0 : 3.0 | - | - | 1 | _ | 0.25 | 0.25 | _ | 0.1 | ≥250 | <275 | Yes | 44026 | Adam Duric | 1 | P91 6.4 | P91 6.4 | I
60MAL09BR910 | 4 | X10CrMoVNb9-1 (1.4903) | X10CrMoVNb9-1 (1.4903) | BW | 60.3 | 50 | 11 | 60.3 | 50 | 11 | V | HER-006 | 0 | IMR-VP-11-2008 | 141 | BOEHLER "C 9 MV-IG" | 2.0 : 3.0 | - | - | 1 | _ | 0.25 | 0.25 | _ | 0.1 | ≥250 | <275 | Yes | 44026 | Adam Duric | 1 | P91 6.4 | P91 6.4 | I
60MAL09BR910 | 10 | X10CrMoVNb9-1 (1.4903) | X10CrMoVNb9-1 (1.4903) | BW | 60.3 | 50 | 11 | 60.3 | 50 | 11 | V | HER-006 | 0 | IMR-VP-11-2008 | 141 | BOEHLER "C 9 MV-IG" | 2.0 : 3.0 | - | - | 1 | _ | 0.25 | 0.25 | _ | 0.1 | ≥250 | <275 | Yes | 44026 | Adam Duric | 1 | P91 6.4 | P91 6.4 | I
60MAL09BR910 | 15 | X10CrMoVNb9-1 (1.4903) | X10CrMoVNb9-1 (1.4903) | BW | 60.3 | 50 | 11 | 60.3 | 50 | 11 | V | HER-006 | 0 | IMR-VP-11-2008 | 141 | BOEHLER "C 9 MV-IG" | 2.0 : 3.0 | - | - | 1 | _ | 0.25 | 0.25 | _ | 0.1 | ≥250 | <275 | Yes | 44026 | Adam Duric | 1 | P91 6.4 | P91 6.4 | I
60MAL09BR910 | 20 | X10CrMoVNb9-1 (1.4903) | X10CrMoVNb9-1 (1.4903) | BW | 60.3 | 50 | 11 | 60.3 | 50 | 11 | V | HER-006 | 0 | IMR-VP-11-2008 | 141 | BOEHLER "C 9 MV-IG" | 2.0 : 3.0 | - | - | 1 | _ | 0.25 | 0.25 | _ | 0.1 | ≥250 | <275 | Yes | 44026 | Adam Duric | 1 | P91 6.4 | P91 6.4 | I
60MAL09BR910 | 24 | X10CrMoVNb9-1 (1.4903) | X10CrMoVNb9-1 (1.4903) | BW | 60.3 | 50 | 11 | 60.3 | 50 | 11 | V | HER-006 | 0 | IMR-VP-11-2008 | 141 | BOEHLER "C 9 MV-IG" | 2.0 : 3.0 | - | - | 1 | _ | 0.25 | 0.25 | _ | 0.1 | ≥250 | <275 | Yes | 44026 | Adam Duric | 1 | P91 6.4 | P91 6.4 | I
60MAL09BR910 | 28 | X10CrMoVNb9-1 (1.4903) | X10CrMoVNb9-1 (1.4903) | BW | 60.3 | 50 | 11 | 60.3 | 50 | 11 | V | HER-006 | 0 | IMR-VP-11-2008 | 141 | BOEHLER "C 9 MV-IG" | 2.0 : 3.0 | - | - | 1 | _ | 0.25 | 0.25 | _ | 0.1 | ≥250 | <275 | Yes | 44026 | Adam Duric | 1 | P91 6.4 | P91 6.4 | I
60MAL09BR910 | 33 | X10CrMoVNb9-1 (1.4903) | X10CrMoVNb9-1 (1.4903) | BW | 60.3 | 50 | 11 | 60.3 | 50 | 11 | V | HER-006 | 0 | IMR-VP-11-2008 | 141 | BOEHLER "C 9 MV-IG" | 2.0 : 3.0 | - | - | 1 | _ | 0.25 | 0.25 | _ | 0.1 | ≥250 | <275 | Yes | 44026 | Adam Duric | 1 | P91 6.4 | P91 6.4 | I
60MAL09BR910 | 39 | X10CrMoVNb9-1 (1.4903) | X10CrMoVNb9-1 (1.4903) | BW | 60.3 | 50 | 11 | 60.3 | 50 | 11 | V | HER-006 | 0 | IMR-VP-11-2008 | 141 | BOEHLER "C 9 MV-IG" | 2.0 : 3.0 | - | - | 1 | _ | 0.25 | 0.25 | _ | 0.1 | ≥250 | <275 | Yes | 44026 | Adam Duric | 1 | P91 6.4 | P91 6.4 | I
60MAL09BR910 | 40 | X10CrMoVNb9-1 (1.4903) | X10CrMoVNb9-1 (1.4903) | BW | 60.3 | 50 | 11 | 60.3 | 50 | 11 | V | HER-006 | 0 | IMR-VP-11-2008 | 141 | BOEHLER "C 9 MV-IG" | 2.0 : 3.0 | - | - | 1 | _ | 0.25 | 0.25 | _ | 0.1 | ≥250 | <275 | Yes | 44026 | Adam Duric | 1 | P91 6.4 | P91 6.4 | I
60MAL09BR910 | 44 | X10CrMoVNb9-1 (1.4903) | X10CrMoVNb9-1 (1.4903) | BW | 60.3 | 50 | 11 | 60.3 | 50 | 11 | V | HER-006 | 0 | IMR-VP-11-2008 | 141 | BOEHLER "C 9 MV-IG" | 2.0 : 3.0 | - | - | 1 | _ | 0.25 | 0.25 | _ | 0.1 | ≥250 | <275 | Yes | 44026 | Adam Duric | 1 | P91 6.4 | P91 6.4 | I
60MAL09BR911 | 1 | X10CrMoVNb9-1 (1.4903) | X10CrMoVNb9-1 (1.4903) | BW | 33.7 | 25 | 6.3 | 33.7 | 25 | 6.3 | V | HER-006 | 0 | IMR-VP-11-2008 | 141 | BOEHLER "C 9 MV-IG" | 2.0 : 3.0 | - | - | 1 | _ | 0.25 | 0.25 | _ | 0.1 | ≥250 | <275 | Yes | 44054 | Adam Duric | 1 | P91 6.4 | P91 6.4 | SEP
60MAL09BR911 | 2 | X10CrMoVNb9-1 (1.4903) | X10CrMoVNb9-1 (1.4903) | BW | 33.7 | 25 | 6.3 | 33.7 | 25 | 6.3 | V | HER-006 | 0 | IMR-VP-11-2008 | 141 | BOEHLER "C 9 MV-IG" | 2.0 : 3.0 | - | - | 1 | _ | 0.25 | 0.25 | _ | 0.1 | ≥250 | <275 | Yes | 44054 | Adam Duric | 1 | P91 6.4 | P91 6.4 | SEP
60MAL09BR911 | 3 | X10CrMoVNb9-1 (1.4903) | X10CrMoVNb9-1 (1.4903) | BW | 33.7 | 25 | 6.3 | 33.7 | 25 | 6.3 | V | HER-006 | 0 | IMR-VP-11-2008 | 141 | BOEHLER "C 9 MV-IG" | 2.0 : 3.0 | - | - | 1 | _ | 0.25 | 0.25 | _ | 0.1 | ≥250 | <275 | Yes | 44054 | Adam Duric | 1 | P91 6.4 | P91 6.4 | SEP
60MAL09BR911 | 4 | X10CrMoVNb9-1 (1.4903) | X10CrMoVNb9-1 (1.4903) | BW | 33.7 | 25 | 6.3 | 33.7 | 25 | 6.3 | V | HER-006 | 0 | IMR-VP-11-2008 | 141 | BOEHLER "C 9 MV-IG" | 2.0 : 3.0 | - | - | 1 | _ | 0.25 | 0.25 | _ | 0.1 | ≥250 | <275 | Yes | 44063 | Adam Duric | 1 | P91 6.4 | P91 6.4 | SEP
60MAL09BR911 | 5 | X10CrMoVNb9-1 (1.4903) | X10CrMoVNb9-1 (1.4903) | BW | 33.7 | 25 | 6.3 | 33.7 | 25 | 6.3 | V | HER-006 | 0 | IMR-VP-11-2008 | 141 | BOEHLER "C 9 MV-IG" | 2.0 : 3.0 | - | - | 1 | _ | 0.25 | 0.25 | _ | 0.1 | ≥250 | <275 | Yes | 44063 | Adam Duric | 1 | P91 6.4 | P91 6.4 | SEP
60MAL09BR911 | 6 | X10CrMoVNb9-1 (1.4903) | X10CrMoVNb9-1 (1.4903) | BW | 33.7 | 25 | 6.3 | 33.7 | 25 | 6.3 | V | HER-006 | 0 | IMR-VP-11-2008 | 141 | BOEHLER "C 9 MV-IG" | 2.0 : 3.0 | - | - | 1 | _ | 0.25 | 0.25 | _ | 0.1 | ≥250 | <275 | Yes | 44054 | Adam Duric | 1 | P91 6.4 | P91 6.4 | SEP
60MAL09BR911 | 7 | X10CrMoVNb9-1 (1.4903) | X10CrMoVNb9-1 (1.4903) | BW | 33.7 | 25 | 6.3 | 33.7 | 25 | 6.3 | V | HER-006 | 0 | IMR-VP-11-2008 | 141 | BOEHLER "C 9 MV-IG" | 2.0 : 3.0 | - | - | 1 | _ | 0.25 | 0.25 | _ | 0.1 | ≥250 | <275 | Yes | 44054 | Adam Duric | 1 | P91 6.4 | P91 6.4 | SEP
60MAL09BR911 | 10 | X10CrMoVNb9-1 (1.4903) | X10CrMoVNb9-1 (1.4903) | BW | 33.7 | 25 | 6.3 | 33.7 | 25 | 6.3 | V | HER-006 | 0 | IMR-VP-11-2008 | 141 | BOEHLER "C 9 MV-IG" | 2.0 : 3.0 | - | - | 1 | _ | 0.25 | 0.25 | _ | 0.1 | ≥250 | <275 | Yes | 44054 | Adam Duric | 1 | P91 6.4 | P91 6.4 | SEP
60MAL11BR001 | 1 | X10CrMoVNb9-1 (1.4903) | X10CrMoVNb9-1 (1.4903) | BW | 60.3 | 50 | 11 | 60.3 | 50 | 12.5 | V | HER-006 | 0 | IMR-VP-11-2008 | 141 | BOEHLER "C 9 MV-IG" | 2.0 : 3.0 | - | - | 1 | _ | 0.25 | 0.25 | _ | 0.1 | ≥250 | <275 | Yes | 44026 | Adam Duric | 1 | P91 6.4 | P91 6.4 | I
60MAL11BR001 | 5 | X10CrWMoVNb9-2 (1.4901) | X10CrMoVNb9-1 (1.4903) | BW | 60.3 | 50 | 11 | 60.3 | 50 | 12.5 | V | HER-006 | 0 | IMR-VP-11-2008 | 141 | BOEHLER "C 9 MV-IG" | 2.0 : 3.0 | - | - | 1 | _ | 0.25 | 0.25 | _ | 0.1 | ≥250 | <275 | Yes | 44026 | Adam Duric | 1 | P91 6.4 | P91 6.4 | I
60MAL11BR001 | 8 | X10CrMoVNb9-1 (1.4903) | X10CrWMoVNb9-2 (1.4901) | BW | 60.3 | 50 | 12.5 | 60.3 | 50 | 11 | V | HER-006 | 0 | IMR-VP-11-2008 | 141 | BOEHLER "C 9 MV-IG" | 2.0 : 3.0 | - | - | 1 | _ | 0.25 | 0.25 | _ | 0.1 | ≥250 | <275 | Yes | 44026 | Adam Duric | 1 | P91 6.4 | P91 6.4 | I
60MAL11BR001 | 13 | X10CrWMoVNb9-2 (1.4901) | X10CrMoVNb9-1 (1.4903) | BW | 60.3 | 50 | 11 | 60.3 | 50 | 12.5 | V | HER-006 | 0 | IMR-VP-11-2008 | 141 | BOEHLER "C 9 MV-IG" | 2.0 : 3.0 | - | - | 1 | _ | 0.25 | 0.25 | _ | 0.1 | ≥250 | <275 | Yes | 44026 | Adam Duric | 1 | P91 6.4 | P91 6.4 | I
60MAL11BR001 | 19 | X10CrWMoVNb9-2 (1.4901) | X10CrMoVNb9-1 (1.4903) | BW | 60.3 | 50 | 11 | 60.3 | 50 | 12.5 | V | HER-006 | 0 | IMR-VP-11-2008 | 141 | BOEHLER "C 9 MV-IG" | 2.0 : 3.0 | - | - | 1 | _ | 0.25 | 0.25 | _ | 0.1 | ≥250 | <275 | Yes | 44026 | Adam Duric | 1 | P91 6.4 | P91 6.4 | I
60MAL11BR001 | 25 | X10CrWMoVNb9-2 (1.4901) | X10CrMoVNb9-1 (1.4903) | BW | 60.3 | 50 | 11 | 60.3 | 50 | 12.5 | V | HER-006 | 0 | IMR-VP-11-2008 | 141 | BOEHLER "C 9 MV-IG" | 2.0 : 3.0 | - | - | 1 | _ | 0.25 | 0.25 | _ | 0.1 | ≥250 | <275 | Yes | 44026 | Adam Duric | 1 | P91 6.4 | P91 6.4 | I
60MAL11BR001 | 29 | X10CrWMoVNb9-2 (1.4901) | X10CrMoVNb9-1 (1.4903) | BW | 60.3 | 50 | 11 | 60.3 | 50 | 12.5 | V | HER-006 | 0 | IMR-VP-11-2008 | 141 | BOEHLER "C 9 MV-IG" | 2.0 : 3.0 | - | - | 1 | _ | 0.25 | 0.25 | _ | 0.1 | ≥250 | <275 | Yes | 44026 | Adam Duric | 1 | P91 6.4 | P91 6.4 | I
60MAL11BR001 | 33 | X10CrWMoVNb9-2 (1.4901) | X10CrMoVNb9-1 (1.4903) | BW | 60.3 | 50 | 11 | 60.3 | 50 | 12.5 | V | HER-006 | 0 | IMR-VP-11-2008 | 141 | BOEHLER "C 9 MV-IG" | 2.0 : 3.0 | - | - | 1 | _ | 0.25 | 0.25 | _ | 0.1 | ≥250 | <275 | Yes | 44026 | Adam Duric | 1 | P91 6.4 | P91 6.4 | I
60MAL11BR001 | 36 | X10CrMoVNb9-1 (1.4903) | X10CrMoVNb9-1 (1.4903) | BW | 60.3 | 50 | 12.5 | 60.3 | 50 | 11 | V | HER-006 | 0 | IMR-VP-11-2008 | 141 | BOEHLER "C 9 MV-IG" | 2.0 : 3.0 | - | - | 1 | _ | 0.25 | 0.25 | _ | 0.1 | ≥250 | <275 | Yes | 44026 | Adam Duric | 1 | P91 6.4 | P91 6.4 | I
60MAL11BR001 | 38 | X10CrMoVNb9-1 (1.4903) | X10CrMoVNb9-1 (1.4903) | BW | 60.3 | 50 | 12.5 | 60.3 | 50 | 12.5 | V | HER-006 | 0 | IMR-VP-11-2008 | 141 | BOEHLER "C 9 MV-IG" | 2.0 : 3.0 | - | - | 1 | _ | 0.25 | 0.25 | _ | 0.1 | ≥250 | <275 | Yes | 44026 | Adam Duric | 1 | P91 6.4 | P91 6.4 | I
60MAL11BR001 | 39 | X10CrMoVNb9-1 (1.4903) | X10CrMoVNb9-1 (1.4903) | BW | 73 | 65 | 8.8 | 76.1 | 65 | 8.8 | V | HER-006 | 0 | IMR-VP-11-2008 | 141 | BOEHLER "C 9 MV-IG" | 2.0 : 3.0 | - | - | 1 | _ | 0.25 | 0.25 | 0.25 | 0.1 | ≥250 | <275 | Yes | 44026 | Adam Duric | 1 | P91 6.4 | P91 6.4 | I
60MAL15BR001 | 1 | X10CrMoVNb9-1 (1.4903) | X10CrMoVNb9-1 (1.4903) | BW | 33.7 | 25 | 6.3 | 33.7 | 25 | 7.1 | V | HER-006 | 0 | IMR-VP-11-2008 | 141 | BOEHLER "C 9 MV-IG" | 2.0 : 3.0 | - | - | 1 | _ | 0.25 | 0.25 | _ | 0.1 | ≥250 | <275 | Yes | 44054 | Adam Duric | 1 | P91 6.4 | P91 6.4 | SEP
60MAL15BR001 | 5 | X10CrMoVNb9-1 (1.4903) | X10CrMoVNb9-1 (1.4903) | BW | 33.7 | 25 | 7.1 | 33.7 | 25 | 7.1 | V | HER-006 | 0 | IMR-VP-11-2008 | 141 | BOEHLER "C 9 MV-IG" | 2.0 : 3.0 | - | - | 1 | _ | 0.25 | 0.25 | _ | 0.1 | ≥250 | <275 | Yes | 44054 | Adam Duric | 1 | P91 6.4 | P91 6.4 | SEP
60MAL15BR001 | 12 | X10CrMoVNb9-1 (1.4903) | X10CrMoVNb9-1 (1.4903) | BW | 33.7 | 25 | 7.1 | 33.7 | 25 | 7.1 | V | HER-006 | 0 | IMR-VP-11-2008 | 141 | BOEHLER "C 9 MV-IG" | 2.0 : 3.0 | - | - | 1 | _ | 0.25 | 0.25 | _ | 0.1 | ≥250 | <275 | Yes | 44054 | Adam Duric | 1 | P91 6.4 | P91 6.4 | SEP
60MAL15BR001 | 16 | X10CrMoVNb9-1 (1.4903) | X10CrMoVNb9-1 (1.4903) | BW | 33.7 | 25 | 7.1 | 33.7 | 25 | 7.1 | V | HER-006 | 0 | IMR-VP-11-2008 | 141 | BOEHLER "C 9 MV-IG" | 2.0 : 3.0 | - | - | 1 | _ | 0.25 | 0.25 | _ | 0.1 | ≥250 | <275 | Yes | 44054 | Adam Duric | 1 | P91 6.4 | P91 6.4 | SEP
60MAL15BR001 | 20 | X10CrMoVNb9-1 (1.4903) | X10CrMoVNb9-1 (1.4903) | BW | 33.7 | 25 | 7.1 | 33.7 | 25 | 7.1 | V | HER-006 | 0 | IMR-VP-11-2008 | 141 | BOEHLER "C 9 MV-IG" | 2.0 : 3.0 | - | - | 1 | _ | 0.25 | 0.25 | _ | 0.1 | ≥250 | <275 | Yes | 44054 | Adam Duric | 1 | P91 6.4 | P91 6.4 | SEP
60MAL15BR001 | 23 | X10CrMoVNb9-1 (1.4903) | X10CrMoVNb9-1 (1.4903) | BW | 33.7 | 25 | 7.1 | 33.7 | 25 | 7.1 | V | HER-006 | 0 | IMR-VP-11-2008 | 141 | BOEHLER "C 9 MV-IG" | 2.0 : 3.0 | - | - | 1 | _ | 0.25 | 0.25 | _ | 0.1 | ≥250 | <275 | Yes | 44054 | Adam Duric | 1 | P91 6.4 | P91 6.4 | SEP
60MAL15BR001 | 28 | X10CrMoVNb9-1 (1.4903) | X10CrMoVNb9-1 (1.4903) | BW | 33.7 | 25 | 7.1 | 33.7 | 25 | 7.1 | V | HER-006 | 0 | IMR-VP-11-2008 | 141 | BOEHLER "C 9 MV-IG" | 2.0 : 3.0 | - | - | 1 | _ | 0.25 | 0.25 | _ | 0.1 | ≥250 | <275 | Yes | 44054 | Adam Duric | 1 | P91 6.4 | P91 6.4 | SEP
60MAL15BR002-MAL00Y-A10 | 1 | X10CrMoVNb9-1 (1.4903) | X10CrMoVNb9-1 (1.4903) | BW | 33.7 | 25 | 7.1 | 60.3 | 25 | 11 | V | HER-006 | 0 | IMR-VP-11-2008 | 141 | BOEHLER "C 9 MV-IG" | 2.0 : 3.0 | - | - | 1 | _ | 0.25 | 0.25 | _ | 0.1 | ≥250 | <275 | Yes | 44021 | Adam Duric | 1 | P91 6.4 | P91 6.4 | I
60MAL16BR001 | 1 | X10CrMoVNb9-1 (1.4903) | X10CrMoVNb9-1 (1.4903) | BW | 33.7 | 25 | 6.3 | 33.7 | 25 | 7.1 | V | HER-006 | 0 | IMR-VP-11-2008 | 141 | BOEHLER "C 9 MV-IG" | 2.0 : 3.0 | - | - | 1 | _ | 0.25 | 0.25 | _ | 0.1 | ≥250 | <275 | Yes | 44054 | Adam Duric | 1 | P91 6.4 | P91 6.4 | SEP
60MAL16BR001 | 4 | X10CrMoVNb9-1 (1.4903) | X10CrMoVNb9-1 (1.4903) | BW | 33.7 | 25 | 7.1 | 33.7 | 25 | 7.1 | V | HER-006 | 0 | IMR-VP-11-2008 | 141 | BOEHLER "C 9 MV-IG" | 2.0 : 3.0 | - | - | 1 | _ | 0.25 | 0.25 | _ | 0.1 | ≥250 | <275 | Yes | 44054 | Adam Duric | 1 | P91 6.4 | P91 6.4 | SEP
60MAL16BR001 | 8 | X10CrMoVNb9-1 (1.4903) | X10CrMoVNb9-1 (1.4903) | BW | 33.7 | 25 | 7.1 | 33.7 | 25 | 7.1 | V | HER-006 | 0 | IMR-VP-11-2008 | 141 | BOEHLER "C 9 MV-IG" | 2.0 : 3.0 | - | - | 1 | _ | 0.25 | 0.25 | _ | 0.1 | ≥250 | <275 | Yes | 44054 | Adam Duric | 1 | P91 6.4 | P91 6.4 | SEP
60MAL16BR001 | 13 | X10CrMoVNb9-1 (1.4903) | X10CrMoVNb9-1 (1.4903) | BW | 33.7 | 25 | 7.1 | 33.7 | 25 | 7.1 | V | HER-006 | 0 | IMR-VP-11-2008 | 141 | BOEHLER "C 9 MV-IG" | 2.0 : 3.0 | - | - | 1 | _ | 0.25 | 0.25 | _ | 0.1 | ≥250 | <275 | Yes | 44054 | Adam Duric | 1 | P91 6.4 | P91 6.4 | SEP
60MAL16BR001 | 16 | X10CrMoVNb9-1 (1.4903) | X10CrMoVNb9-1 (1.4903) | BW | 33.7 | 25 | 7.1 | 33.7 | 25 | 7.1 | V | HER-006 | 0 | IMR-VP-11-2008 | 141 | BOEHLER "C 9 MV-IG" | 2.0 : 3.0 | - | - | 1 | _ | 0.25 | 0.25 | _ | 0.1 | ≥250 | <275 | Yes | 44054 | Adam Duric | 1 | P91 6.4 | P91 6.4 | SEP
60MAL23BR912 | 1 | X10CrMoVNb9-1 (1.4903) | X10CrMoVNb9-1 (1.4903) | BW | 60.3 | 50 | 11 | 60.3 | 50 | 11 | V | HER-006 | 0 | IMR-VP-11-2008 | 141 | BOEHLER "C 9 MV-IG" | 2.0 : 3.0 | - | - | 1 | _ | 0.25 | 0.25 | _ | 0.1 | ≥250 | <275 | Yes | 44021 | Adam Duric | 1 | P91 6.4 | P91 6.4 | I
60MAL23BR912 | 6 | X10CrMoVNb9-1 (1.4903) | X10CrMoVNb9-1 (1.4903) | BW | 60.3 | 50 | 3.6 | 60.3 | 50 | 3.6 | V | HER-006 | 0 | IMR-VP-11-2008 | 141 | BOEHLER "C 9 MV-IG" | 2.0 : 3.0 | - | - | 1 | _ | 0.25 | 0.25 | _ | 0.1 | ≥250 | <275 | Yes | 44021 | Adam Duric | 1 | P91 6.4 | P91 6.4 | I
60MAL23BR912 | 11 | X10CrMoVNb9-1 (1.4903) | X10CrMoVNb9-1 (1.4903) | BW | 60.3 | 50 | 3.6 | 60.3 | 50 | 3.6 | V | HER-006 | 0 | IMR-VP-11-2008 | 141 | BOEHLER "C 9 MV-IG" | 2.0 : 3.0 | - | - | 1 | _ | 0.25 | 0.25 | _ | 0.1 | ≥250 | <275 | Yes | 44021 | Adam Duric | 1 | P91 6.4 | P91 6.4 | I
60MAL23BR912 | 17 | X10CrMoVNb9-1 (1.4903) | X10CrMoVNb9-1 (1.4903) | BW | 60.3 | 50 | 3.6 | 33.7 | 50 | 6.3 | V | HER-006 | 0 | IMR-VP-11-2008 | 141 | BOEHLER "C 9 MV-IG" | 2.0 : 3.0 | - | - | 1 | _ | 0.25 | 0.25 | _ | 0.1 | ≥250 | <275 | Yes | 44021 | Adam Duric | 1 | P91 6.4 | P91 6.4 | I
60MAL26BR001 | 1 | X10CrMoVNb9-1 (1.4903) | X10CrMoVNb9-1 (1.4903) | BW | 60.3 | 50 | 11 | 60.3 | 50 | 11 | V | HER-006 | 0 | IMR-VP-11-2008 | 141 | BOEHLER "C 9 MV-IG" | 2.0 : 3.0 | - | - | 1 | _ | 0.25 | 0.25 | _ | 0.1 | ≥250 | <275 | Yes | 44021 | Adam Duric | 1 | P91 6.4 | P91 6.4 | I
60MAL26BR001 | 7 | X10CrMoVNb9-1 (1.4903) | X10CrMoVNb9-1 (1.4903) | BW | 60.3 | 50 | 3.6 | 60.3 | 50 | 3.6 | V | HER-006 | 0 | IMR-VP-11-2008 | 141 | BOEHLER "C 9 MV-IG" | 2.0 : 3.0 | - | - | 1 | _ | 0.25 | 0.25 | _ | 0.1 | ≥250 | <275 | Yes | 44021 | Adam Duric | 1 | P91 6.4 | P91 6.4 | I
60MAL26BR001 | 11 | X10CrMoVNb9-1 (1.4903) | X10CrMoVNb9-1 (1.4903) | BW | 60.3 | 50 | 3.6 | 60.3 | 50 | 3.6 | V | HER-006 | 0 | IMR-VP-11-2008 | 141 | BOEHLER "C 9 MV-IG" | 2.0 : 3.0 | - | - | 1 | _ | 0.25 | 0.25 | _ | 0.1 | ≥250 | <275 | Yes | 44021 | Adam Duric | 1 | P91 6.4 | P91 6.4 | I
60MAL26BR001 | 15 | X10CrMoVNb9-1 (1.4903) | X10CrMoVNb9-1 (1.4903) | BW | 60.3 | 50 | 3.6 | 60.3 | 50 | 3.6 | V | HER-006 | 0 | IMR-VP-11-2008 | 141 | BOEHLER "C 9 MV-IG" | 2.0 : 3.0 | - | - | 1 | _ | 0.25 | 0.25 | _ | 0.1 | ≥250 | <275 | Yes | 44021 | Adam Duric | 1 | P91 6.4 | P91 6.4 | I
60MAL26BR001 | 22 | X10CrMoVNb9-1 (1.4903) | X10CrMoVNb9-1 (1.4903) | BW | 60.3 | 50 | 3.6 | 60.3 | 50 | 3.6 | V | HER-006 | 0 | IMR-VP-11-2008 | 141 | BOEHLER "C 9 MV-IG" | 2.0 : 3.0 | - | - | 1 | _ | 0.25 | 0.25 | _ | 0.1 | ≥250 | <275 | Yes | 44021 | Adam Duric | 1 | P91 6.4 | P91 6.4 | I
60MAL26BR001 | 25 | X10CrMoVNb9-1 (1.4903) | X10CrMoVNb9-1 (1.4903) | BW | 60.3 | 50 | 3.6 | 60.3 | 50 | 3.6 | V | HER-006 | 0 | IMR-VP-11-2008 | 141 | BOEHLER "C 9 MV-IG" | 2.0 : 3.0 | - | - | 1 | _ | 0.25 | 0.25 | _ | 0.1 | ≥250 | <275 | Yes | 44021 | Adam Duric | 1 | P91 6.4 | P91 6.4 | I
60MAL26BR001 | 27 | X10CrMoVNb9-1 (1.4903) | X10CrMoVNb9-1 (1.4903) | BW | 60.3 | 50 | 3.6 | 60.3 | 50 | 3.6 | V | HER-006 | 0 | IMR-VP-11-2008 | 141 | BOEHLER "C 9 MV-IG" | 2.0 : 3.0 | - | - | 1 | _ | 0.25 | 0.25 | _ | 0.1 | ≥250 | <275 | Yes | 44021 | Adam Duric | 1 | P91 6.4 | P91 6.4 | I
60MAL26BR001 | 28 | X10CrMoVNb9-1 (1.4903) | X10CrMoVNb9-1 (1.4903) | BW | 76.1 | 65 | 8.8 | 76.1 | 65 | 8.8 | V | HER-006 | 0 | IMR-VP-11-2008 | 141 | BOEHLER "C 9 MV-IG" | 2.0 : 3.0 | - | - | 1 | _ | 0.25 | 0.25 | _ | 0.1 | ≥250 | <275 | Yes | 44067 | Adam Duric | 1 | P91 6.4 | P91 6.4 | I
60MAL28BR001 | 1 | 11CrMo9-10 (1.7383) | 11CrMo9-10 (1.7383) | BW | 48.3 | 40 | 4 | 48.3 | 40 | 4 | V | HER-014 | 0 | IMR-VP-03-2010 | 141 | BOEHLER "CM 2-IG" | 2,0 : 2,4 | - | - | 1 | _ | 0.1 | 0.05 | _ | 0.1 | >200 | <350 | No | 44063 | Adam Duric | 1 | 5.2 | 5.2 | SEP
60MAL28BR001 | 3 | 16Mo3 (1.5415) | 16Mo3 (1.5415) | BW | 48.3 | 40 | 4 | 48.3 | 40 | 4 | V | HER-001 | 0 | IMR-VP-12-2012 | 141 | BOEHLER "DMO-IG" | 2,0 : 3,0 | - | - | 1 | _ | 0.05 | _ | _ | _ | see remark 2) on WPS | <350 | No | 44054 | Adam Duric | 1 | 1.1 / 1.2 | 1.1 / 1.2 | SEP
60MAL28BR001-MAL00Y-A10 | 1 | 16Mo3 (1.5415) | 16Mo3 (1.5415) | BW | 48.3 | 40 | 4 | 48.3 | 40 | 4 | V | HER-001 | 0 | IMR-VP-12-2012 | 141 | BOEHLER "DMO-IG" | 2,0 : 3,0 | - | - | 1 | _ | 0.05 | _ | _ | _ | see remark 2) on WPS | <350 | No | 44054 | Adam Duric | 1 | 1.1 / 1.2 | 1.1 / 1.2 | SEP
60MAL31BR001 | 1 | X10CrMoVNb9-1 (1.4903) | X10CrMoVNb9-1 (1.4903) | BW | 33.7 | 25 | 6.3 | 33.7 | 25 | 6.3 | V | HER-006 | 0 | IMR-VP-11-2008 | 141 | BOEHLER "C 9 MV-IG" | 2.0 : 3.0 | - | - | 1 | _ | 0.25 | 0.25 | _ | 0.1 | ≥250 | <275 | Yes | 44054 | Adam Duric | 1 | P91 6.4 | P91 6.4 | SEP
60MAL31BR001 | 4 | X10CrMoVNb9-1 (1.4903) | X10CrMoVNb9-1 (1.4903) | BW | 33.7 | 25 | 4 | 33.7 | 25 | 4 | V | HER-006 | 0 | IMR-VP-11-2008 | 141 | BOEHLER "C 9 MV-IG" | 2.0 : 3.0 | - | - | 1 | _ | 0.25 | 0.25 | _ | 0.1 | ≥250 | <275 | Yes | 44054 | Adam Duric | 1 | P91 6.4 | P91 6.4 | SEP
60MAL31BR001 | 5 | X10CrMoVNb9-1 (1.4903) | X10CrMoVNb9-1 (1.4903) | BW | 33.7 | 25 | 4 | 33.7 | 25 | 4 | V | HER-006 | 0 | IMR-VP-11-2008 | 141 | BOEHLER "C 9 MV-IG" | 2.0 : 3.0 | - | - | 1 | _ | 0.25 | 0.25 | _ | 0.1 | ≥250 | <275 | Yes | 44054 | Adam Duric | 1 | P91 6.4 | P91 6.4 | SEP
60MAL31BR001-MAL00Y-A10 | 1 | X10CrMoVNb9-1 (1.4903) | X10CrMoVNb9-1 (1.4903) | BW | 33.7 | 25 | 4 | 33.7 | 25 | 4 | V | HER-006 | 0 | IMR-VP-11-2008 | 141 | BOEHLER "C 9 MV-IG" | 2.0 : 3.0 | - | - | 1 | _ | 0.25 | 0.25 | _ | 0.1 | ≥250 | <275 | Yes | 44054 | Adam Duric | 1 | P91 6.4 | P91 6.4 | SEP
60MAL32BR001 | 1 | X10CrMoVNb9-1 (1.4903) | X10CrMoVNb9-1 (1.4903) | BW | 33.7 | 25 | 6.3 | 33.7 | 25 | 6.3 | V | HER-006 | 0 | IMR-VP-11-2008 | 141 | BOEHLER "C 9 MV-IG" | 2.0 : 3.0 | - | - | 1 | _ | 0.25 | 0.25 | _ | 0.1 | ≥250 | <275 | Yes | 44054 | Adam Duric | 1 | P91 6.4 | P91 6.4 | SEP
60MAL32BR001 | 4 | X10CrMoVNb9-1 (1.4903) | X10CrMoVNb9-1 (1.4903) | BW | 33.7 | 25 | 4 | 33.7 | 25 | 4 | V | HER-006 | 0 | IMR-VP-11-2008 | 141 | BOEHLER "C 9 MV-IG" | 2.0 : 3.0 | - | - | 1 | _ | 0.25 | 0.25 | _ | 0.1 | ≥250 | <275 | Yes | 44054 | Adam Duric | 1 | P91 6.4 | P91 6.4 | SEP
60MAL32BR001-MAL00Y-A10 | 1 | X10CrMoVNb9-1 (1.4903) | X10CrMoVNb9-1 (1.4903) | BW | 33.7 | 25 | 4 | 33.7 | 25 | 4 | V | HER-006 | 0 | IMR-VP-11-2008 | 141 | BOEHLER "C 9 MV-IG" | 2.0 : 3.0 | - | - | 1 | _ | 0.25 | 0.25 | _ | 0.1 | ≥250 | <275 | Yes | 44054 | Adam Duric | 1 | P91 6.4 | P91 6.4 | SEP
60MAL35BR001 | 1 | 16Mo3 (1.5415) | 16Mo3 (1.5415) | BW | 114.3 | 100 | 3.2 | 114.3 | 100 | 3.6 | V | HER-001 | 0 | IMR-VP-12-2012 | 141 | BOEHLER "DMO-IG" | 2,0 : 3,0 | - | - | 1 | _ | 0.05 | _ | _ | _ | see remark 2) on WPS | <350 | No | 44054 | Adam Duric | 1 | 1.1 / 1.2 | 1.1 / 1.2 | SEP
60MAL35BR001-MAL00Y-A10 | 1 | 16Mo3 (1.5415) | 16Mo3 (1.5415) | BW | 88.9 | 80 | 3.2 | 88.9 | 80 | 3.2 | V | HER-001 | 0 | IMR-VP-12-2012 | 141 | BOEHLER "DMO-IG" | 2,0 : 3,0 | - | - | 1 | _ | 0.05 | _ | _ | _ | see remark 2) on WPS | <350 | No | 44054 | Adam Duric | 1 | 1.1 / 1.2 | 1.1 / 1.2 | SEP
60MAL51BR001 | 1 | P265GH (1.0425) | P235GH (1.0345) | BW | 60.3 | 50 | 3.6 | 60.3 | 50 | 3.6 | V | HER-001 | 0 | IMR-VP-12-2012 | 141 | BOEHLER "DMO-IG" | 2,0 : 3,0 | - | - | 1 | _ | 0.05 | _ | _ | _ | see remark 2) on WPS | <350 | No | 44054 | Adam Duric | 1 | 1.1 / 1.2 | 1.1 / 1.2 | SEP
60MAL51BR001 | 3 | P235GH (1.0345) | P235GH (1.0345) | BW | 60.3 | 50 | 3.6 | 60.3 | 50 | 3.6 | V | HER-001 | 0 | IMR-VP-12-2012 | 141 | BOEHLER "DMO-IG" | 2,0 : 3,0 | - | - | 1 | _ | 0.05 | _ | _ | _ | see remark 2) on WPS | <350 | No | 44054 | Adam Duric | 1 | 1.1 / 1.2 | 1.1 / 1.2 | SEP
60MAL51BR001-MAL00Y-A10 | 1 | P235GH (1.0345) | P235GH (1.0345) | BW | 60.3 | 50 | 3.6 | 60.3 | 50 | 3.6 | V | HER-001 | 0 | IMR-VP-12-2012 | 141 | BOEHLER "DMO-IG" | 2,0 : 3,0 | - | - | 1 | _ | 0.05 | _ | _ | _ | see remark 2) on WPS | <350 | No | 44054 | Adam Duric | 1 | 1.1 / 1.2 | 1.1 / 1.2 | SEP
60MAL65BR001 | 1 | 13CrMo4-5 (1.7335) | 16Mo3 (1.5415) | BW | 114.3 | 100 | 6.3 | 114.3 | 100 | 6.3 | V | HER-018 | 0 | IMR-VP-17-2010 | 141 | BOEHLER "DMO-IG" | 2,0 : 2,4 | - | - | 1 | _ | 0.1 | 0.05 | 0.1 | 0.1 | 20, see remark 3) on WPS | <300 | No | 44063 | Adam Duric | 1 | 5.1 | 1.1 / 1.2 | I
60MAL65BR001 | 11 | 16Mo3 (1.5415) | 16Mo3 (1.5415) | BW | 114.3 | 100 | 6.3 | 114.3 | 100 | 6.3 | V | HER-001 | 0 | IMR-VP-12-2012 | 141 | BOEHLER "DMO-IG" | 2,0 : 3,0 | - | - | 1 | _ | 0.05 | _ | _ | _ | see remark 2) on WPS | <350 | No | 44041 | Damjan Sliško | 1 | 1.1 / 1.2 | 1.1 / 1.2 | I
60MAL65BR001 | 5 | 16Mo3 (1.5415) | 16Mo3 (1.5415) | BW | 114.3 | 100 | 6.3 | 114.3 | 100 | 6.3 | V | HER-001 | 0 | IMR-VP-12-2012 | 141 | BOEHLER "DMO-IG" | 2,0 : 3,0 | - | - | 1 | _ | 0.05 | _ | _ | _ | see remark 2) on WPS | <350 | No | 44041 | Damjan Sliško | 1 | 1.1 / 1.2 | 1.1 / 1.2 | I
60MAL65BR001 | 8 | 16Mo3 (1.5415) | 16Mo3 (1.5415) | BW | 114.3 | 100 | 6.3 | 114.3 | 100 | 6.3 | V | HER-001 | 0 | IMR-VP-12-2012 | 141 | BOEHLER "DMO-IG" | 2,0 : 3,0 | - | - | 1 | _ | 0.05 | _ | _ | _ | see remark 2) on WPS | <350 | No | 44041 | Damjan Sliško | 1 | 1.1 / 1.2 | 1.1 / 1.2 | I
60MAL65BR002 | 2 | 16Mo3 (1.5415) | 16Mo3 (1.5415) | BW | 114.3 | 100 | 6.3 | 114.3 | 100 | 6.3 | V | HER-001 | 0 | IMR-VP-12-2012 | 141 | BOEHLER "DMO-IG" | 2,0 : 3,0 | - | - | 1 | _ | 0.05 | _ | _ | _ | see remark 2) on WPS | <350 | No | 44041 | Damjan Sliško | 1 | 1.1 / 1.2 | 1.1 / 1.2 | I
60MAL65BR002 | 1 | 16Mo3 (1.5415) | 11CrMo9-10 (1.7383) | BW | 114.3 | 100 | 6.3 | 114.3 | 100 | 6.3 | V | HER-022 | 0 | IMR-VP-18-2011 | 141 | BOEHLER "DMO-IG" | 2,0 : 3,0 | - | - | 1 | _ | 0.05 | 0.05 | _ | _ | >200 | <350 | Yes | 44077 | Adam Duric | 1 | 1.1 / 1.2 | 5.2 | I
60MAL67BR001 | 1 | P265GH (1.0425) | 16Mo3 (1.5415) | BW | 60.3 | 50 | 3.6 | 60.3 | 50 | 3.6 | V | HER-001 | 0 | IMR-VP-12-2012 | 141 | BOEHLER "DMO-IG" | 2,0 : 3,0 | - | - | 1 | _ | 0.05 | 0.05 | _ | _ | see remark 2) on WPS | <350 | No | 44054 | Adam Duric | 1 | 1.1 / 1.2 | 1.1 / 1.2 | SEP
60MAL67BR001 | 5 | 16Mo3 (1.5415) | 16Mo3 (1.5415) | BW | 60.3 | 50 | 3.6 | 60.3 | 50 | 3.6 | V | HER-001 | 0 | IMR-VP-12-2012 | 141 | BOEHLER "DMO-IG" | 2,0 : 3,0 | - | - | 1 | _ | 0.05 | _ | _ | _ | see remark 2) on WPS | <350 | No | 44054 | Adam Duric | 1 | 1.1 / 1.2 | 1.1 / 1.2 | SEP
60MAL67BR001-MAL00Y-A10 | 1 | 16Mo3 (1.5415) | 16Mo3 (1.5415) | BW | 60.3 | 50 | 3.6 | 60.3 | 50 | 3.6 | V | HER-001 | 0 | IMR-VP-12-2012 | 141 | BOEHLER "DMO-IG" | 2,0 : 3,0 | - | - | 1 | _ | 0.05 | _ | _ | _ | see remark 2) on WPS | <350 | No | 44054 | Adam Duric | 1 | 1.1 / 1.2 | 1.1 / 1.2 | SEP
60MAL67BR001-MAL00Y-A10 | 22 | X10CrMoVNb9-1 (1.4903) | X10CrMoVNb9-1 (1.4903) | BW | 76.1 | 65 | 8.8 | 76.1 | 65 | 8.8 | V | HER-006 | 0 | IMR-VP-11-2008 | 141 | BOEHLER "C 9 MV-IG" | 2.0 : 3.0 | - | - | 1 | _ | 0.05 | 0.05 | _ | _ | ≥250 | <275 | Yes | 44034 | Adam Duric | 1 | P91 6.4 | P91 6.4 | SEP
60MAL67BR001-UMCM1Y-F21 | 1 | 16Mo3 (1.5415) | 16Mo3 (1.5415) | BW | 60.3 | 50 | 3.6 | 60.3 | 50 | 3.6 | V | HER-001 | 0 | IMR-VP-12-2012 | 141 | BOEHLER "DMO-IG" | 2,0 : 3,0 | - | - | 1 | _ | 0.05 | _ | _ | _ | see remark 2) on WPS | <350 | No | 44054 | Adam Duric | 1 | 1.1 / 1.2 | 1.1 / 1.2 | SEP
60MAL67BR002 | 1 | 16Mo3 (1.5415) | 16Mo3 (1.5415) | BW | 60.3 | 50 | 3.6 | 60.3 | 50 | 3.6 | V | HER-001 | 0 | IMR-VP-12-2012 | 141 | BOEHLER "DMO-IG" | 2,0 : 3,0 | - | - | 1 | _ | 0.05 | _ | _ | _ | see remark 2) on WPS | <350 | No | 44054 | Adam Duric | 1 | 1.1 / 1.2 | 1.1 / 1.2 | SEP
60MAL67BR002 | 4 | 16Mo3 (1.5415) | 16Mo3 (1.5415) | BW | 60.3 | 50 | 3.6 | 60.3 | 50 | 3.6 | V | HER-001 | 0 | IMR-VP-12-2012 | 141 | BOEHLER "DMO-IG" | 2,0 : 3,0 | - | - | 1 | _ | 0.05 | _ | _ | _ | see remark 2) on WPS | <350 | No | 44054 | Adam Duric | 1 | 1.1 / 1.2 | 1.1 / 1.2 | SEP
60MAL70BR001 | 1 | P235GH (1.0345) | P235GH (1.0345) | BW | 33.7 | 25 | 4 | 33.7 | 25 | 4 | V | HER-001 | 0 | IMR-VP-12-2012 | 141 | BOEHLER "DMO-IG" | 2,0 : 3,0 | - | - | 1 | _ | 0.05 | _ | _ | _ | see remark 2) on WPS | <350 | No | 44054 | Adam Duric | 1 | 1.1 / 1.2 | 1.1 / 1.2 | SEP
60MAL70BR001 | 2 | P235GH (1.0345) | P235GH (1.0345) | BW | 33.7 | 25 | 4 | 33.7 | 25 | 4 | V | HER-001 | 0 | IMR-VP-12-2012 | 141 | BOEHLER "DMO-IG" | 2,0 : 3,0 | - | - | 1 | _ | 0.05 | _ | _ | _ | see remark 2) on WPS | <350 | No | 44054 | Adam Duric | 1 | 1.1 / 1.2 | 1.1 / 1.2 | SEP
60MAL70BR001 | 6 | P235GH (1.0345) | P235GH (1.0345) | BW | 33.7 | 25 | 4 | 33.7 | 25 | 4 | V | HER-001 | 0 | IMR-VP-12-2012 | 141 | BOEHLER "DMO-IG" | 2,0 : 3,0 | - | - | 1 | _ | 0.05 | _ | _ | _ | see remark 2) on WPS | <350 | No | 44054 | Adam Duric | 1 | 1.1 / 1.2 | 1.1 / 1.2 | SEP
60MAL70BR001 | 7 | P235GH (1.0345) | P250GH (1.0460) | BW | 33.7 | 25 | 4 | 33.7 | 25 | 4 | V | HER-001 | 0 | IMR-VP-12-2012 | 141 | BOEHLER "DMO-IG" | 2,0 : 3,0 | - | - | 1 | _ | 0.05 | _ | _ | _ | see remark 2) on WPS | <350 | No | 44054 | Adam Duric | 1 | 1.1 / 1.2 | 1.1 / 1.2 | SEP
60MAL70BR001 | 8 | P250GH (1.0460) | P235GH (1.0345) | BW | 33.7 | 25 | 4 | 33.7 | 25 | 4 | V | HER-001 | 0 | IMR-VP-12-2012 | 141 | BOEHLER "DMO-IG" | 2,0 : 3,0 | - | - | 1 | _ | 0.05 | _ | _ | _ | see remark 2) on WPS | <350 | No | 44054 | Adam Duric | 1 | 1.1 / 1.2 | 1.1 / 1.2 | SEP
60MAL70BR001 | 9 | P235GH (1.0345) | P250GH (1.0460) | BW | 33.7 | 25 | 4 | 33.7 | 25 | 4 | V | HER-001 | 0 | IMR-VP-12-2012 | 141 | BOEHLER "DMO-IG" | 2,0 : 3,0 | - | - | 1 | _ | 0.05 | _ | _ | _ | see remark 2) on WPS | <350 | No | 44054 | Adam Duric | 1 | 1.1 / 1.2 | 1.1 / 1.2 | SEP
60MAL70BR001 | 10 | P250GH (1.0460) | P235GH (1.0345) | BW | 33.7 | 25 | 4 | 33.7 | 25 | 4 | V | HER-001 | 0 | IMR-VP-12-2012 | 141 | BOEHLER "DMO-IG" | 2,0 : 3,0 | - | - | 1 | _ | 0.05 | _ | _ | _ | see remark 2) on WPS | <350 | No | 44054 | Adam Duric | 1 | 1.1 / 1.2 | 1.1 / 1.2 | SEP
60MAL70BR001 | 11 | P235GH (1.0345) | P250GH (1.0460) | BW | 33.7 | 25 | 4 | 33.7 | 25 | 4 | V | HER-001 | 0 | IMR-VP-12-2012 | 141 | BOEHLER "DMO-IG" | 2,0 : 3,0 | - | - | 1 | _ | 0.05 | _ | _ | _ | see remark 2) on WPS | <350 | No | 44054 | Adam Duric | 1 | 1.1 / 1.2 | 1.1 / 1.2 | SEP
60MAL70BR002 | 1 | P250GH (1.0460) | P235GH (1.0345) | BW | 33.7 | 25 | 4 | 33.7 | 25 | 4 | V | HER-001 | 0 | IMR-VP-12-2012 | 141 | BOEHLER "DMO-IG" | 2,0 : 3,0 | - | - | 1 | _ | 0.05 | _ | _ | _ | see remark 2) on WPS | <350 | No | 44054 | Adam Duric | 1 | 1.1 / 1.2 | 1.1 / 1.2 | SEP
60MAL70BR002 | 2 | P235GH (1.0345) | P235GH (1.0345) | BW | 33.7 | 25 | 4 | 33.7 | 25 | 4 | V | HER-001 | 0 | IMR-VP-12-2012 | 141 | BOEHLER "DMO-IG" | 2,0 : 3,0 | - | - | 1 | _ | 0.05 | _ | _ | _ | see remark 2) on WPS | <350 | No | 44054 | Adam Duric | 1 | 1.1 / 1.2 | 1.1 / 1.2 | SEP
60MAL70BR002 | 4 | P235GH (1.0345) | P235GH (1.0345) | BW | 33.7 | 25 | 4 | 33.7 | 25 | 4 | V | HER-001 | 0 | IMR-VP-12-2012 | 141 | BOEHLER "DMO-IG" | 2,0 : 3,0 | - | - | 1 | _ | 0.05 | _ | _ | _ | see remark 2) on WPS | <350 | No | 44054 | Adam Duric | 1 | 1.1 / 1.2 | 1.1 / 1.2 | SEP
60MAL70BR002 | 5 | P235GH (1.0345) | P235GH-TC1 | BW | 33.7 | 25 | 4 | 33.7 | 25 | 4 | V | HER-001 | 0 | IMR-VP-12-2012 | 141 | BOEHLER "DMO-IG" | 2,0 : 3,0 | - | - | 1 | _ | 0.05 | _ | _ | _ | see remark 2) on WPS | <350 | No | 44054 | Adam Duric | 1 | 1.1 / 1.2 | 1.1 / 1.2 | SEP
60MAL81BR001 | 1 | 10CrMo9-10 (1.7380) | 13CrMo4-5 (1.7335) | BW | 33.7 | 25 | 4 | 33.7 | 25 | 4 | V | HER-023 | 0 | IMR-VP-15-2011 | 141 | BOEHLER "DCMS-IG" | 2,0 : 3,0 | - | - | 1 | _ | 0.1 | 0.05 | _ | 0.1 | >200 | <350 | Yes | 44077 | Adam Duric | 1 | 5.2 | 5.1 | SEP
60MAL81BR001-MAL00Y-A10 | 1 | 13CrMo4-5 (1.7335) | 13CrMo4-5 (1.7335) | BW | 33.7 | 25 | 4 | 33.7 | 25 | 4 | V | HER-024 | 0 | IMR-VP-04-2010 | 141 | BOEHLER "DCMS-IG" | 2,0 : 2,4 | - | - | 1 | _ | 0.1 | 0.05 | _ | 0.1 | >20, see remark 2) on WPS | <350 | No | 44077 | Adam Duric | 1 | 5.1 | 5.1 | SEP
60MAL81BR002 | 1 | 10CrMo9-10 (1.7380) | 13CrMo4-5 (1.7335) | BW | 48.3 | 40 | 3.6 | 48.3 | 40 | 4 | V | HER-023 | 0 | IMR-VP-15-2011 | 141 | BOEHLER "DCMS-IG" | 2,0 : 3,0 | - | - | 1 | _ | 0.1 | 0.05 | _ | 0.1 | >200 | <350 | Yes | 44077 | Adam Duric | 1 | 5.2 | 5.1 | SEP
60MAL81BR003 | 1 | 13CrMo4-5 (1.7335) | 13CrMo4-5 (1.7335) | BW | 33.7 | 25 | 4 | 33.7 | 25 | 4 | V | HER-024 | 0 | IMR-VP-04-2010 | 141 | BOEHLER "DCMS-IG" | 2,0 : 2,4 | - | - | 1 | _ | 0.1 | 0.05 | _ | 0.1 | >20, see remark 2) on WPS | <350 | No | 44077 | Adam Duric | 1 | 5.1 | 5.1 | SEP
60MAL81BR004 | 1 | 13CrMo4-5 (1.7335) | 13CrMo4-5 (1.7335) | BW | 33.7 | 25 | 4 | 33.7 | 25 | 4 | V | HER-024 | 0 | IMR-VP-04-2010 | 141 | BOEHLER "DCMS-IG" | 2,0 : 2,4 | - | - | 1 | _ | 0.1 | 0.05 | _ | 0.1 | >20, see remark 2) on WPS | <350 | No | 44077 | Adam Duric | 1 | 5.1 | 5.1 | SEP
60MAL81BR005 | 1 | 13CrMo4-5 (1.7335) | 13CrMo4-5 (1.7335) | BW | 33.7 | 25 | 4 | 33.7 | 25 | 4 | V | HER-024 | 0 | IMR-VP-04-2010 | 141 | BOEHLER "DCMS-IG" | 2,0 : 2,4 | - | - | 1 | _ | 0.1 | 0.05 | _ | 0.1 | >20, see remark 2) on WPS | <350 | No | 44077 | Adam Duric | 1 | 5.1 | 5.1 | SEP
60MAL81BR005 | 3 | 13CrMo4-5 (1.7335) | 13CrMo4-5 (1.7335) | BW | 33.7 | 25 | 4 | 33.7 | 25 | 4 | V | HER-024 | 0 | IMR-VP-04-2010 | 141 | BOEHLER "DCMS-IG" | 2,0 : 2,4 | - | - | 1 | _ | 0.1 | 0.05 | _ | 0.1 | >20, see remark 2) on WPS | <350 | No | 44077 | Adam Duric | 1 | 5.1 | 5.1 | SEP
60MAL81BR006 | 1 | 13CrMo4-5 (1.7335) | 13CrMo4-5 (1.7335) | BW | 33.7 | 25 | 4 | 33.7 | 25 | 4 | V | HER-024 | 0 | IMR-VP-04-2010 | 141 | BOEHLER "DCMS-IG" | 2,0 : 2,4 | - | - | 1 | _ | 0.1 | 0.05 | _ | 0.1 | >20, see remark 2) on WPS | <350 | No | 44077 | Adam Duric | 1 | 5.1 | 5.1 | SEP
60MAL81BR007 | 1 | 13CrMo4-5 (1.7335) | 13CrMo4-5 (1.7335) | BW | 33.7 | 25 | 4 | 33.7 | 25 | 4 | V | HER-024 | 0 | IMR-VP-04-2010 | 141 | BOEHLER "DCMS-IG" | 2,0 : 2,4 | - | - | 1 | _ | 0.1 | 0.05 | _ | 0.1 | >20, see remark 2) on WPS | <350 | No | 44077 | Adam Duric | 1 | 5.1 | 5.1 | SEP
60MAL81BR007 | 2 | 13CrMo4-5 (1.7335) | 16Mo3 (1.5415) | BW | 33.7 | 25 | 4 | 33.7 | 25 | 4 | V | HER-018 | 0 | IMR-VP-17-2010 | 141 | BOEHLER "DMO-IG" | 2,0 : 2,4 | - | - | 1 | _ | 0.1 | 0.05 | _ | 0.1 | 20, see remark 3) on WPS | <300 | No | 44063 | Adam Duric | 1 | 5.1 | 1.1 / 1.2 | SEP
60MAM10BR001 | 1 | X10CrMoVNb9-1 (1.4903) | X10CrMoVNb9-1 (1.4903) | BW | 48.3 | 40 | 5 | 48.3 | 40 | 4 | V | HER-006 | 0 | IMR-VP-11-2008 | 141 | BOEHLER "C 9 MV-IG" | 2.0 : 3.0 | - | - | 1 | _ | 0.25 | 0.25 | _ | 0.1 | ≥250 | <275 | Yes | 44021 | Adam Duric | 1 | P91 6.4 | P91 6.4 | SEP
60MAM10BR001 | 2 | X10CrMoVNb9-1 (1.4903) | X10CrMoVNb9-1 (1.4903) | BW | 48.3 | 40 | 4 | 48.3 | 40 | 4 | V | HER-006 | 0 | IMR-VP-11-2008 | 141 | BOEHLER "C 9 MV-IG" | 2.0 : 3.0 | - | - | 1 | _ | 0.25 | 0.25 | _ | 0.1 | ≥250 | <275 | Yes | 44021 | Adam Duric | 1 | P91 6.4 | P91 6.4 | SEP
60MAM10BR001 | 3 | X10CrMoVNb9-1 (1.4903) | X10CrMoVNb9-1 (1.4903) | BW | 48.3 | 40 | 4 | 48.3 | 40 | 4 | V | HER-006 | 0 | IMR-VP-11-2008 | 141 | BOEHLER "C 9 MV-IG" | 2.0 : 3.0 | - | - | 1 | _ | 0.25 | 0.25 | _ | 0.1 | ≥250 | <275 | Yes | 44021 | Adam Duric | 1 | P91 6.4 | P91 6.4 | SEP
60MAM10BR001 | 4 | X10CrMoVNb9-1 (1.4903) | X10CrMoVNb9-1 (1.4903) | BW | 48.3 | 40 | 4 | 48.3 | 40 | 4 | V | HER-006 | 0 | IMR-VP-11-2008 | 141 | BOEHLER "C 9 MV-IG" | 2.0 : 3.0 | - | - | 1 | _ | 0.25 | 0.25 | _ | 0.1 | ≥250 | <275 | Yes | 44021 | Adam Duric | 1 | P91 6.4 | P91 6.4 | SEP
60MAM10BR002 | 2 | X10CrMoVNb9-1 (1.4903) | X10CrMoVNb9-1 (1.4903) | BW | 48.3 | 40 | 4 | 48.3 | 40 | 4 | V | HER-006 | 0 | IMR-VP-11-2008 | 141 | BOEHLER "C 9 MV-IG" | 2.0 : 3.0 | - | - | 1 | _ | 0.25 | 0.25 | _ | 0.1 | ≥250 | <275 | Yes | 44026 | Adam Duric | 1 | P91 6.4 | P91 6.4 | SEP
60MAM10BR002 | 3 | X10CrMoVNb9-1 (1.4903) | X10CrMoVNb9-1 (1.4903) | BW | 48.3 | 40 | 4 | 48.3 | 40 | 4 | V | HER-006 | 0 | IMR-VP-11-2008 | 141 | BOEHLER "C 9 MV-IG" | 2.0 : 3.0 | - | - | 1 | _ | 0.25 | 0.25 | _ | 0.1 | ≥250 | <275 | Yes | 44026 | Adam Duric | 1 | P91 6.4 | P91 6.4 | SEP
60MAM10BR002 | 4 | X10CrMoVNb9-1 (1.4903) | X10CrMoVNb9-1 (1.4903) | BW | 48.3 | 40 | 5 | 48.3 | 40 | 4 | V | HER-006 | 0 | IMR-VP-11-2008 | 141 | BOEHLER "C 9 MV-IG" | 2.0 : 3.0 | - | - | 1 | _ | 0.25 | 0.25 | _ | 0.1 | ≥250 | <275 | Yes | 44026 | Adam Duric | 1 | P91 6.4 | P91 6.4 | SEP
60MAM10BR002 | 5 | X10CrMoVNb9-1 (1.4903) | X10CrMoVNb9-1 (1.4903) | BW | 48.3 | 40 | 4 | 48.3 | 40 | 4 | V | HER-006 | 0 | IMR-VP-11-2008 | 141 | BOEHLER "C 9 MV-IG" | 2.0 : 3.0 | - | - | 1 | _ | 0.25 | 0.25 | _ | 0.1 | ≥250 | <275 | Yes | 44046 | Damjan Sliško | 1 | P91 6.4 | P91 6.4 | SEP
60MAM20BR001 | 9 | P235GH (1.0345) | P235GH (1.0345) | BW | 60.3 | 50 | 3.6 | 60.3 | 50 | 3.6 | V | HER-001 | 0 | IMR-VP-12-2012 | 141 | BOEHLER "DMO-IG" | 2,0 : 3,0 | - | - | 1 | _ | 0.05 | _ | _ | _ | see remark 2) on WPS | <350 | No | 44054 | Adam Duric | 1 | 1.1 / 1.2 | 1.1 / 1.2 | SEP
60MAM20BR001 | 12 | P235GH (1.0345) | P235GH (1.0345) | BW | 60.3 | 50 | 3.6 | 60.3 | 50 | 3.6 | V | HER-001 | 0 | IMR-VP-12-2012 | 141 | BOEHLER "DMO-IG" | 2,0 : 3,0 | - | - | 1 | _ | 0.05 | _ | _ | _ | see remark 2) on WPS | <350 | No | 44054 | Adam Duric | 1 | 1.1 / 1.2 | 1.1 / 1.2 | SEP
60MAM20BR001 | 13 | P235GH (1.0345) | P235GH (1.0345) | BW | 26.9 | 20 | 3.2 | 26.9 | 20 | 3.2 | V | HER-001 | 0 | IMR-VP-12-2012 | 141 | BOEHLER "DMO-IG" | 2,0 : 3,0 | - | - | 1 | _ | 0.05 | _ | _ | _ | see remark 2) on WPS | <350 | No | 44054 | Adam Duric | 1 | 1.1 / 1.2 | 1.1 / 1.2 | SEP
60MAM20BR001 | 14 | P235GH (1.0345) | P235GH (1.0345) | BW | 26.9 | 20 | 3.2 | 26.9 | 20 | 3.2 | V | HER-001 | 0 | IMR-VP-12-2012 | 141 | BOEHLER "DMO-IG" | 2,0 : 3,0 | - | - | 1 | _ | 0.05 | _ | _ | _ | see remark 2) on WPS | <350 | No | 44054 | Adam Duric | 1 | 1.1 / 1.2 | 1.1 / 1.2 | SEP
60MAM20BR001 | 15 | P235GH (1.0345) | P235GH (1.0345) | BW | 26.9 | 20 | 3.2 | 26.9 | 20 | 3.2 | V | HER-001 | 0 | IMR-VP-12-2012 | 141 | BOEHLER "DMO-IG" | 2,0 : 3,0 | - | - | 1 | _ | 0.05 | _ | _ | _ | see remark 2) on WPS | <350 | No | 44054 | Adam Duric | 1 | 1.1 / 1.2 | 1.1 / 1.2 | SEP
60MAM20BR001-MAL00Y-A10 | 1 | P235GH (1.0345) | P235GH (1.0345) | BW | 60.3 | 50 | 3.6 | 60.3 | 50 | 3.6 | V | HER-001 | 0 | IMR-VP-12-2012 | 141 | BOEHLER "DMO-IG" | 2,0 : 3,0 | - | - | 1 | _ | 0.05 | _ | _ | _ | see remark 2) on WPS | <350 | No | 44054 | Adam Duric | 1 | 1.1 / 1.2 | 1.1 / 1.2 | SEP
60MAM20BR002 | 1 | 16Mo3 (1.5415) | P235GH (1.0345) | BW | 21.3 | 15 | 2 | 21.3 | 15 | 3.2 | V | HER-015 | 0 | IMR-VP-17-2015 | 141 | BOEHLER "DMO-IG" | 2,0 : 2,4 | - | - | 1 | _ | 0.05 | _ | _ | _ | see remark 2) on WPS | <340 | No | 44068 | Adam Duric | 1 | 1.1 / 1.2 | 1.1 / 1.2 | SEP
60MAM20BR002 | 2 | P235GH (1.0345) | P235GH (1.0345) | BW | 21.3 | 15 | 3.2 | 21.3 | 15 | 3.2 | V | HER-015 | 0 | IMR-VP-17-2015 | 141 | BOEHLER "DMO-IG" | 2,0 : 2,4 | - | - | 1 | _ | 0.05 | _ | _ | _ | see remark 2) on WPS | <340 | No | 44063 | Adam Duric | 1 | 1.1 / 1.2 | 1.1 / 1.2 | SEP
60MAM20BR003 | 1 | 16Mo3 (1.5415) | P235GH (1.0345) | BW | 21.3 | 15 | 2 | 21.3 | 15 | 3.2 | V | HER-015 | 0 | IMR-VP-17-2015 | 141 | BOEHLER "DMO-IG" | 2,0 : 2,4 | - | - | 1 | _ | 0.05 | _ | _ | _ | see remark 2) on WPS | <340 | No | 44068 | Adam Duric | 1 | 1.1 / 1.2 | 1.1 / 1.2 | SEP
60MAM20BR003 | 2 | P235GH (1.0345) | P235GH (1.0345) | BW | 21.3 | 15 | 3.2 | 21.3 | 15 | 3.2 | V | HER-015 | 0 | IMR-VP-17-2015 | 141 | BOEHLER "DMO-IG" | 2,0 : 2,4 | - | - | 1 | _ | 0.05 | _ | _ | _ | see remark 2) on WPS | <340 | No | 44063 | Adam Duric | 1 | 1.1 / 1.2 | 1.1 / 1.2 | SEP
60MAM20BR004 | 1 | 16Mo3 (1.5415) | P235GH (1.0345) | BW | 21.3 | 15 | 2 | 21.3 | 15 | 3.2 | V | HER-015 | 0 | IMR-VP-17-2015 | 141 | BOEHLER "DMO-IG" | 2,0 : 2,4 | - | - | 1 | _ | 0.05 | _ | _ | _ | see remark 2) on WPS | <340 | No | 44068 | Adam Duric | 1 | 1.1 / 1.2 | 1.1 / 1.2 | SEP
60MAM20BR004 | 2 | P235GH (1.0345) | P235GH (1.0345) | BW | 21.3 | 15 | 3.2 | 21.3 | 15 | 3.2 | V | HER-015 | 0 | IMR-VP-17-2015 | 141 | BOEHLER "DMO-IG" | 2,0 : 2,4 | - | - | 1 | _ | 0.05 | _ | _ | _ | see remark 2) on WPS | <340 | No | 44063 | Adam Duric | 1 | 1.1 / 1.2 | 1.1 / 1.2 | SEP
60MAM20BR005 | 1 | 16Mo3 (1.5415) | P235GH (1.0345) | BW | 21.3 | 15 | 2 | 21.3 | 15 | 3.2 | V | HER-015 | 0 | IMR-VP-17-2015 | 141 | BOEHLER "DMO-IG" | 2,0 : 2,4 | - | - | 1 | _ | 0.05 | _ | _ | _ | see remark 2) on WPS | <340 | No | 44068 | Adam Duric | 1 | 1.1 / 1.2 | 1.1 / 1.2 | SEP
60MAM20BR005 | 2 | P235GH (1.0345) | P235GH (1.0345) | BW | 21.3 | 15 | 3.2 | 21.3 | 15 | 3.2 | V | HER-015 | 0 | IMR-VP-17-2015 | 141 | BOEHLER "DMO-IG" | 2,0 : 2,4 | - | - | 1 | _ | 0.05 | _ | _ | _ | see remark 2) on WPS | <340 | No | 44063 | Adam Duric | 1 | 1.1 / 1.2 | 1.1 / 1.2 | SEP
60MAM20BR010 | 1 | P235GH (1.0345) | 13CrMo4-5 (1.7335) | BW | 60.3 | 50 | 3.6 | 60.3 | 50 | 3.6 | V | HER-018 | 0 | IMR-VP-17-2010 | 141 | BOEHLER "DMO-IG" | 2,0 : 2,4 | - | - | 1 | _ | 0.1 | 0.05 | _ | 0.1 | 20, see remark 3) on WPS | <300 | No | 44063 | Adam Duric | 1 | 1.1 / 1.2 | 5.1 | SEP
60MAM20BR010 | 11 | X10CrMoVNb9-1 (1.4903) | X10CrMoVNb9-1 (1.4903) | BW | 60.3 | 50 | 3.6 | 60.3 | 50 | 2.9 | V | HER-006 | 0 | IMR-VP-11-2008 | 141 | BOEHLER "C 9 MV-IG" | 2,0 : 3,0 | - | - | 1 | _ | 0.25 | 0.25 | _ | 0.1 | ≥250 | <275 | Yes | 44025 | Adam Duric | 1 | P91 6.4 | P91 6.4 | SEP
60MAM30BR001 | 1 | X10CrMoVNb9-1 (1.4903) | X10CrMoVNb9-1 (1.4903) | BW | 33.7 | 25 | 3.6 | 33.7 | 25 | 4 | V | HER-006 | 0 | IMR-VP-11-2008 | 141 | BOEHLER "C 9 MV-IG" | 2.0 : 3.0 | - | - | 1 | _ | 0.25 | 0.25 | _ | 0.1 | ≥250 | <275 | Yes | 44054 | Adam Duric | 1 | P91 6.4 | P91 6.4 | SEP
60MAM30BR001 | 3 | X10CrMoVNb9-1 (1.4903) | X10CrMoVNb9-1 (1.4903) | BW | 33.7 | 25 | 4 | 33.7 | 25 | 4 | V | HER-006 | 0 | IMR-VP-11-2008 | 141 | BOEHLER "C 9 MV-IG" | 2.0 : 3.0 | - | - | 1 | _ | 0.25 | 0.25 | _ | 0.1 | ≥250 | <275 | Yes | 44054 | Adam Duric | 1 | P91 6.4 | P91 6.4 | SEP
60MAM30BR001 | 4 | X10CrMoVNb9-1 (1.4903) | X10CrMoVNb9-1 (1.4903) | BW | 33.7 | 25 | 4 | 33.7 | 25 | 4 | V | HER-006 | 0 | IMR-VP-11-2008 | 141 | BOEHLER "C 9 MV-IG" | 2.0 : 3.0 | - | - | 1 | _ | 0.25 | 0.25 | _ | 0.1 | ≥250 | <275 | Yes | 44054 | Adam Duric | 1 | P91 6.4 | P91 6.4 | SEP
60MAM30BR001 | 5 | X10CrMoVNb9-1 (1.4903) | X10CrMoVNb9-1 (1.4903) | BW | 33.7 | 25 | 4 | 33.7 | 25 | 4 | V | HER-006 | 0 | IMR-VP-11-2008 | 141 | BOEHLER "C 9 MV-IG" | 2.0 : 3.0 | - | - | 1 | _ | 0.25 | 0.25 | _ | 0.1 | ≥250 | <275 | Yes | 44054 | Adam Duric | 1 | P91 6.4 | P91 6.4 | SEP
60MAM30BR001 | 6 | X10CrMoVNb9-1 (1.4903) | X10CrMoVNb9-1 (1.4903) | BW | 33.7 | 25 | 4 | 33.7 | 25 | 4 | V | HER-006 | 0 | IMR-VP-11-2008 | 141 | BOEHLER "C 9 MV-IG" | 2.0 : 3.0 | - | - | 1 | _ | 0.25 | 0.25 | _ | 0.1 | ≥250 | <275 | Yes | 44054 | Adam Duric | 1 | P91 6.4 | P91 6.4 | SEP
60MAM30BR002 | 1 | X10CrMoVNb9-1 (1.4903) | X10CrMoVNb9-1 (1.4903) | BW | 33.7 | 25 | 3.6 | 33.7 | 25 | 4 | V | HER-006 | 0 | IMR-VP-11-2008 | 141 | BOEHLER "C 9 MV-IG" | 2.0 : 3.0 | - | - | 1 | _ | 0.25 | 0.25 | _ | 0.1 | ≥250 | <275 | Yes | 44054 | Adam Duric | 1 | P91 6.4 | P91 6.4 | SEP
60MAM30BR002 | 3 | X10CrMoVNb9-1 (1.4903) | X10CrMoVNb9-1 (1.4903) | BW | 33.7 | 25 | 4 | 33.7 | 25 | 4 | V | HER-006 | 0 | IMR-VP-11-2008 | 141 | BOEHLER "C 9 MV-IG" | 2.0 : 3.0 | - | - | 1 | _ | 0.25 | 0.25 | _ | 0.1 | ≥250 | <275 | Yes | 44054 | Adam Duric | 1 | P91 6.4 | P91 6.4 | SEP
60MAM30BR002 | 4 | X10CrMoVNb9-1 (1.4903) | X10CrMoVNb9-1 (1.4903) | BW | 33.7 | 25 | 4 | 33.7 | 25 | 4 | V | HER-006 | 0 | IMR-VP-11-2008 | 141 | BOEHLER "C 9 MV-IG" | 2.0 : 3.0 | - | - | 1 | _ | 0.25 | 0.25 | _ | 0.1 | ≥250 | <275 | Yes | 44054 | Adam Duric | 1 | P91 6.4 | P91 6.4 | SEP
60MAM40BR001 | 1 | X10CrMoVNb9-1 (1.4903) | X10CrMoVNb9-1 (1.4903) | BW | 33.7 | 25 | 6.3 | 33.7 | 25 | 6.3 | V | HER-006 | 0 | IMR-VP-11-2008 | 141 | BOEHLER "C 9 MV-IG" | 2.0 : 3.0 | - | - | 1 | _ | 0.25 | 0.25 | _ | 0.1 | ≥250 | <275 | Yes | 44054 | Adam Duric | 1 | P91 6.4 | P91 6.4 | SEP
60MAM40BR001 | 3 | X10CrMoVNb9-1 (1.4903) | X10CrMoVNb9-1 (1.4903) | BW | 33.7 | 25 | 4 | 33.7 | 25 | 4 | V | HER-006 | 0 | IMR-VP-11-2008 | 141 | BOEHLER "C 9 MV-IG" | 2.0 : 3.0 | - | - | 1 | _ | 0.25 | 0.25 | _ | 0.1 | ≥250 | <275 | Yes | 44054 | Adam Duric | 1 | P91 6.4 | P91 6.4 | SEP
60MAM40BR001 | 4 | X10CrMoVNb9-1 (1.4903) | X10CrMoVNb9-1 (1.4903) | BW | 33.7 | 25 | 4 | 33.7 | 25 | 4 | V | HER-006 | 0 | IMR-VP-11-2008 | 141 | BOEHLER "C 9 MV-IG" | 2.0 : 3.0 | - | - | 1 | _ | 0.25 | 0.25 | _ | 0.1 | ≥250 | <275 | Yes | 44054 | Adam Duric | 1 | P91 6.4 | P91 6.4 | SEP
60MAM40BR001 | 5 | X10CrMoVNb9-1 (1.4903) | X10CrMoVNb9-1 (1.4903) | BW | 33.7 | 25 | 4 | 33.7 | 25 | 4 | V | HER-006 | 0 | IMR-VP-11-2008 | 141 | BOEHLER "C 9 MV-IG" | 2.0 : 3.0 | - | - | 1 | _ | 0.25 | 0.25 | _ | 0.1 | ≥250 | <275 | Yes | 44054 | Adam Duric | 1 | P91 6.4 | P91 6.4 | SEP
60MAM40BR002 | 1 | X10CrMoVNb9-1 (1.4903) | X10CrMoVNb9-1 (1.4903) | BW | 33.7 | 25 | 6.3 | 33.7 | 25 | 6.3 | V | HER-006 | 0 | IMR-VP-11-2008 | 141 | BOEHLER "C 9 MV-IG" | 2.0 : 3.0 | - | - | 1 | _ | 0.25 | 0.25 | _ | 0.1 | ≥250 | <275 | Yes | 44054 | Adam Duric | 1 | P91 6.4 | P91 6.4 | SEP
60MAM40BR002 | 3 | X10CrMoVNb9-1 (1.4903) | X10CrMoVNb9-1 (1.4903) | BW | 33.7 | 25 | 4 | 33.7 | 25 | 4 | V | HER-006 | 0 | IMR-VP-11-2008 | 141 | BOEHLER "C 9 MV-IG" | 2.0 : 3.0 | - | - | 1 | _ | 0.25 | 0.25 | _ | 0.1 | ≥250 | <275 | Yes | 44054 | Adam Duric | 1 | P91 6.4 | P91 6.4 | SEP
60MAM40BR003 | 1 | X10CrMoVNb9-1 (1.4903) | X10CrMoVNb9-1 (1.4903) | BW | 33.7 | 25 | 4 | 33.7 | 25 | 4 | V | HER-006 | 0 | IMR-VP-11-2008 | 141 | BOEHLER "C 9 MV-IG" | 2.0 : 3.0 | - | - | 1 | _ | 0.25 | 0.25 | _ | 0.1 | ≥250 | <275 | Yes | 44054 | Adam Duric | 1 | P91 6.4 | P91 6.4 | SEP
60MAM40BR003 | 4 | X10CrMoVNb9-1 (1.4903) | X10CrMoVNb9-1 (1.4903) | BW | 48.3 | 40 | 4 | 48.3 | 40 | 4 | V | HER-006 | 0 | IMR-VP-11-2008 | 141 | BOEHLER "C 9 MV-IG" | 2.0 : 3.0 | - | - | 1 | _ | 0.25 | 0.25 | _ | 0.1 | ≥250 | <275 | Yes | 44021 | Adam Duric | 1 | P91 6.4 | P91 6.4 | SEP
60MAM40BR003 | 6 | X10CrMoVNb9-1 (1.4903) | X10CrMoVNb9-1 (1.4903) | BW | 48.3 | 40 | 4 | 48.3 | 40 | 4 | V | HER-006 | 0 | IMR-VP-11-2008 | 141 | BOEHLER "C 9 MV-IG" | 2.0 : 3.0 | - | - | 1 | _ | 0.25 | 0.25 | _ | 0.1 | ≥250 | <275 | Yes | 44021 | Adam Duric | 1 | P91 6.4 | P91 6.4 | SEP
60MAN50BR001 | 1 | P250GH (1.0460) | P235GH (1.0345) | BW | 219.1 | 200 | 7.1 | 219.1 | 200 | 7.1 | V | HER-001 | 0 | IMR-VP-12-2012 | 141 | BOEHLER "DMO-IG" | 2,0 : 3,0 | - | - | 1 | _ | 0.05 | _ | _ | _ | see remark 2) on WPS | <350 | No | 44047 | Adam Duric | 1 | 1.1 / 1.2 | 1.1 / 1.2 | SEP
60MAN50BR001 | 5 | P235GH (1.0345) | A216-WCB | BW | 219.1 | 200 | 7.1 | 219.1 | 200 | 7.1 |  | HOLD! | [7 empty] | 1 | _ | 0.05 | _ | _ | _ | [5 empty] | 0 | 1.1 / 1.2 |  | SEP
60MAN50BR001 | 6 | A216-WCB | P235GH (1.0345) | BW | 219.1 | 200 | 7.1 | 219.1 | 200 | 7.1 |  | HOLD! | [7 empty] | 1 | _ | 0.05 | _ | _ | _ | [5 empty] | 0 |  | 1.1 / 1.2 | SEP
60MAN50BR001 | 7 | P235GH (1.0345) | A106-B | BW | 219.1 | 200 | 7.1 | 219.1 | 200 | 7.1 | V | HER-017 | 0 | IMR-VP-18-2015 | 141 | BOEHLER "DMO-IG" | 2,0 : 2,4 | - | - | 1 | _ | 0.05 | _ | _ | _ | 20, see remark 3) on WPS | <300 | No | 44063 | Adam Duric | 1 | 1.1 / 1.2 | 11.1 | SEP
60MAN50BR001 | 8 | A106-B | P235GH (1.0345) | BW | 219.1 | 200 | 7.1 | 219.1 | 200 | 7.1 | V | HER-017 | 0 | IMR-VP-18-2015 | 141 | BOEHLER "DMO-IG" | 2,0 : 2,4 | - | - | 1 | _ | 0.05 | _ | _ | _ | 20, see remark 3) on WPS | <300 | No | 44063 | Adam Duric | 1 | 11.1 | 1.1 / 1.2 | SEP
60MAN50BR001 | 10 | P235GH (1.0345) | A216-WCB | BW | 219.1 | 200 | 7.1 | 219.1 | 200 | 7.1 |  | HOLD! | [7 empty] | 1 | _ | 0.05 | _ | _ | _ | [5 empty] | 0 | 1.1 / 1.2 |  | SEP
60MAN50BR001 | 11 | A216-WCB | P235GH (1.0345) | BW | 219.1 | 200 | 7.1 | 219.1 | 200 | 7.1 |  | HOLD! | [7 empty] | 1 | _ | 0.05 | _ | _ | _ | [5 empty] | 0 |  | 1.1 / 1.2 | SEP
60MAN50BR001 | 16 | P235GH (1.0345) | P235GH (1.0345) | BW | 219.1 | 200 | 7.1 | 219.1 | 200 | 7.1 | V | HER-001 | 0 | IMR-VP-12-2012 | 141 | BOEHLER "DMO-IG" | 2,0 : 3,0 | - | - | 1 | _ | 0.05 | _ | _ | _ | see remark 2) on WPS | <350 | No | 44020 | Adam Duric | 1 | 1.1 / 1.2 | 1.1 / 1.2 | SEP
60MAN50BR003 | 1 | P235GH (1.0345) | P235GH (1.0345) | BW | 168.3 | 150 | 5.6 | 168.3 | 150 | 5.6 | V | HER-001 | 0 | IMR-VP-12-2012 | 141 | BOEHLER "DMO-IG" | 2,0 : 3,0 | - | - | 1 | _ | 0.05 | _ | _ | _ | see remark 2) on WPS | <350 | No | 44020 | Adam Duric | 1 | 1.1 / 1.2 | 1.1 / 1.2 | SEP
60MAN50BR003 | 6 | P235GH (1.0345) | A351-CF8 | BW | 168.3 | 150 | 5.6 | 168.3 | 150 | 5.6 |  | HOLD! | [7 empty] | 1 | _ | 0.05 | _ | _ | _ | [5 empty] | 0 | 1.1 / 1.2 |  | SEP
60MAN50BR003 | 7 | A351-CF8 | P235GH (1.0345) | BW | 168.3 | 150 | 5.6 | 168.3 | 150 | 5.6 |  | HOLD! | [7 empty] | 1 | _ | 0.05 | _ | _ | _ | [5 empty] | 0 |  | 1.1 / 1.2 | SEP
60MAN50BR003 | 12 | P235GH (1.0345) | P235GH (1.0345) | BW | 168.3 | 150 | 5.6 | 168.3 | 150 | 5.6 | V | HER-001 | 0 | IMR-VP-12-2012 | 141 | BOEHLER "DMO-IG" | 2,0 : 3,0 | - | - | 1 | _ | 0.05 | _ | _ | _ | see remark 2) on WPS | <350 | No | 44020 | Adam Duric | 1 | 1.1 / 1.2 | 1.1 / 1.2 | SEP
60MAN50BR301 | 1 | P235GH (1.0345) | P235GH (1.0345) | BW | 21.3 | 15 | 3.2 | 21.3 | 15 | 3.2 | V | HER-015 | 0 | IMR-VP-17-2015 | 141 | BOEHLER "DMO-IG" | 2,0 : 2,4 | - | - | 1 | _ | 0.05 | _ | _ | _ | see remark 2) on WPS | <340 | No | 44063 | Adam Duric | 1 | 1.1 / 1.2 | 1.1 / 1.2 | SEP
60MAN50BR302 | 1 | P235GH (1.0345) | P235GH (1.0345) | BW | 21.3 | 15 | 3.2 | 21.3 | 15 | 3.2 | V | HER-015 | 0 | IMR-VP-17-2015 | 141 | BOEHLER "DMO-IG" | 2,0 : 2,4 | - | - | 1 | _ | 0.05 | _ | _ | _ | see remark 2) on WPS | <340 | No | 44063 | Adam Duric | 1 | 1.1 / 1.2 | 1.1 / 1.2 | SEP
60MAN53BR001 | 1 | P235GH (1.0345) | P235GH (1.0345) | BW | 219.1 | 200 | 7.1 | 219.1 | 200 | 7.1 | V | HER-001 | 0 | IMR-VP-12-2012 | 141 | BOEHLER "DMO-IG" | 2,0 : 3,0 | - | - | 1 | _ | 0.05 | _ | _ | _ | see remark 2) on WPS | <350 | No | 44020 | Adam Duric | 1 | 1.1 / 1.2 | 1.1 / 1.2 | SEP
60MAN53BR001 | 2 | P235GH (1.0345) | P235GH (1.0345) | BW | 219.1 | 200 | 7.1 | 219.1 | 200 | 7.1 | V | HER-001 | 0 | IMR-VP-12-2012 | 141 | BOEHLER "DMO-IG" | 2,0 : 3,0 | - | - | 1 | _ | 0.05 | _ | _ | _ | see remark 2) on WPS | <350 | No | 44020 | Adam Duric | 1 | 1.1 / 1.2 | 1.1 / 1.2 | SEP
60MAN53BR001 | 3 | P235GH (1.0345) | P235GH (1.0345) | BW | 219.1 | 200 | 7.1 | 219.1 | 200 | 7.1 | V | HER-001 | 0 | IMR-VP-12-2012 | 141 | BOEHLER "DMO-IG" | 2,0 : 3,0 | - | - | 1 | _ | 0.05 | _ | _ | _ | see remark 2) on WPS | <350 | No | 44020 | Adam Duric | 1 | 1.1 / 1.2 | 1.1 / 1.2 | SEP
60MAN53BR001 | 7 | P235GH (1.0345) | P235GH (1.0345) | BW | 219.1 | 200 | 7.1 | 219.1 | 200 | 7.1 | V | HER-001 | 0 | IMR-VP-12-2012 | 141 | BOEHLER "DMO-IG" | 2,0 : 3,0 | - | - | 1 | _ | 0.05 | _ | _ | _ | see remark 2) on WPS | <350 | No | 44020 | Adam Duric | 1 | 1.1 / 1.2 | 1.1 / 1.2 | SEP
60MAN53BR001 | 11 | P235GH (1.0345) | P235GH (1.0345) | BW | 219.1 | 200 | 7.1 | 219.1 | 200 | 7.1 | V | HER-001 | 0 | IMR-VP-12-2012 | 141 | BOEHLER "DMO-IG" | 2,0 : 3,0 | - | - | 1 | _ | 0.05 | _ | _ | _ | see remark 2) on WPS | <350 | No | 44020 | Adam Duric | 1 | 1.1 / 1.2 | 1.1 / 1.2 | SEP
60MAN53BR001 | 15 | P235GH (1.0345) | P235GH (1.0345) | BW | 219.1 | 200 | 7.1 | 219.1 | 200 | 7.1 | V | HER-001 | 0 | IMR-VP-12-2012 | 141 | BOEHLER "DMO-IG" | 2,0 : 3,0 | - | - | 1 | _ | 0.05 | _ | _ | _ | see remark 2) on WPS | <350 | No | 44020 | Adam Duric | 1 | 1.1 / 1.2 | 1.1 / 1.2 | SEP
60MAN53BR001 | 19 | P235GH (1.0345) | P250GH (1.0460) | BW | 219.1 | 200 | 7.1 | 219.1 | 200 | 7.1 | V | HER-001 | 0 | IMR-VP-12-2012 | 141 | BOEHLER "DMO-IG" | 2,0 : 3,0 | - | - | 1 | _ | 0.05 | _ | _ | _ | see remark 2) on WPS | <350 | No | 44020 | Adam Duric | 1 | 1.1 / 1.2 | 1.1 / 1.2 | SEP
60MAN53BR001 | 20 | P250GH (1.0460) | P235GH (1.0345) | BW | 219.1 | 200 | 7.1 | 219.1 | 200 | 7.1 | V | HER-001 | 0 | IMR-VP-12-2012 | 141 | BOEHLER "DMO-IG" | 2,0 : 3,0 | - | - | 1 | _ | 0.05 | _ | _ | _ | see remark 2) on WPS | <350 | No | 44020 | Adam Duric | 1 | 1.1 / 1.2 | 1.1 / 1.2 | SEP
60MAN53BR001 | 23 | P235GH (1.0345) | P235GH (1.0345) | BW | 219.1 | 200 | 7.1 | 219.1 | 200 | 7.1 | V | HER-001 | 0 | IMR-VP-12-2012 | 141 | BOEHLER "DMO-IG" | 2,0 : 3,0 | - | - | 1 | _ | 0.05 | _ | _ | _ | see remark 2) on WPS | <350 | No | 44020 | Adam Duric | 1 | 1.1 / 1.2 | 1.1 / 1.2 | SEP
60MAN53BR001 | 28 | 13CrMo4-5 (1.7335) | 13CrMo4-5 (1.7335) | BW | 219.1 | 200 | 8 | 219.1 | 200 | 8 | V | HER-024 | 0 | IMR-VP-04-2010 | 141 | BOEHLER "DCMS-IG" | 2,0 : 2,4 | - | - | 1 | _ | 0.1 | 0.05 | 0.1 | 0.1 | >20, see remark 2) on WPS | <350 | No | 44077 | Adam Duric | 1 | 5.1 | 5.1 | SEP
60MAN63BR001 | 1 | P235GH (1.0345) | P235GH (1.0345) | BW | 60.3 | 50 | 3.6 | 60.3 | 50 | 3.6 | V | HER-001 | 0 | IMR-VP-12-2012 | 141 | BOEHLER "DMO-IG" | 2,0 : 3,0 | - | - | 1 | _ | 0.05 | _ | _ | _ | see remark 2) on WPS | <350 | No | 44054 | Adam Duric | 1 | 1.1 / 1.2 | 1.1 / 1.2 | SEP
60MAN63BR001 | 5 | P235GH (1.0345) | P235GH (1.0345) | BW | 60.3 | 50 | 3.6 | 60.3 | 50 | 3.6 | V | HER-001 | 0 | IMR-VP-12-2012 | 141 | BOEHLER "DMO-IG" | 2,0 : 3,0 | - | - | 1 | _ | 0.05 | _ | _ | _ | see remark 2) on WPS | <350 | No | 44054 | Adam Duric | 1 | 1.1 / 1.2 | 1.1 / 1.2 | SEP
60MAN63BR001 | 9 | P235GH (1.0345) | P235GH (1.0345) | BW | 60.3 | 50 | 3.6 | 60.3 | 50 | 3.6 | V | HER-001 | 0 | IMR-VP-12-2012 | 141 | BOEHLER "DMO-IG" | 2,0 : 3,0 | - | - | 1 | _ | 0.05 | _ | _ | _ | see remark 2) on WPS | <350 | No | 44054 | Adam Duric | 1 | 1.1 / 1.2 | 1.1 / 1.2 | SEP
60MAN63BR001 | 13 | P235GH (1.0345) | P235GH (1.0345) | BW | 60.3 | 50 | 3.6 | 60.3 | 50 | 3.6 | V | HER-001 | 0 | IMR-VP-12-2012 | 141 | BOEHLER "DMO-IG" | 2,0 : 3,0 | - | - | 1 | _ | 0.05 | _ | _ | _ | see remark 2) on WPS | <350 | No | 44054 | Adam Duric | 1 | 1.1 / 1.2 | 1.1 / 1.2 | SEP
60MAN63BR001 | 17 | P235GH (1.0345) | P235GH (1.0345) | BW | 60.3 | 50 | 3.6 | 60.3 | 50 | 3.6 | V | HER-001 | 0 | IMR-VP-12-2012 | 141 | BOEHLER "DMO-IG" | 2,0 : 3,0 | - | - | 1 | _ | 0.05 | _ | _ | _ | see remark 2) on WPS | <350 | No | 44054 | Adam Duric | 1 | 1.1 / 1.2 | 1.1 / 1.2 | SEP
60MAN63BR001 | 21 | P235GH (1.0345) | P235GH (1.0345) | BW | 60.3 | 50 | 3.6 | 60.3 | 50 | 3.6 | V | HER-001 | 0 | IMR-VP-12-2012 | 141 | BOEHLER "DMO-IG" | 2,0 : 3,0 | - | - | 1 | _ | 0.05 | _ | _ | _ | see remark 2) on WPS | <350 | No | 44054 | Adam Duric | 1 | 1.1 / 1.2 | 1.1 / 1.2 | SEP
60MAN63BR001 | 24 | P235GH (1.0345) | P235GH (1.0345) | BW | 60.3 | 50 | 3.6 | 60.3 | 50 | 3.6 | V | HER-001 | 0 | IMR-VP-12-2012 | 141 | BOEHLER "DMO-IG" | 2,0 : 3,0 | - | - | 1 | _ | 0.05 | _ | _ | _ | see remark 2) on WPS | <350 | No | 44054 | Adam Duric | 1 | 1.1 / 1.2 | 1.1 / 1.2 | SEP
60MAN63BR001 | 30 | P235GH (1.0345) | P250GH (1.0460) | BW | 60.3 | 50 | 3.6 | 60.3 | 50 | 3.6 | V | HER-001 | 0 | IMR-VP-12-2012 | 141 | BOEHLER "DMO-IG" | 2,0 : 3,0 | - | - | 1 | _ | 0.05 | _ | _ | _ | see remark 2) on WPS | <350 | No | 44054 | Adam Duric | 1 | 1.1 / 1.2 | 1.1 / 1.2 | SEP
60MAN63BR001 | 31 | P250GH (1.0460) | P235GH (1.0345) | BW | 60.3 | 50 | 3.6 | 60.3 | 50 | 3.6 | V | HER-001 | 0 | IMR-VP-12-2012 | 141 | BOEHLER "DMO-IG" | 2,0 : 3,0 | - | - | 1 | _ | 0.05 | _ | _ | _ | see remark 2) on WPS | <350 | No | 44054 | Adam Duric | 1 | 1.1 / 1.2 | 1.1 / 1.2 | SEP
60MAN63BR001 | 42 | 16Mo3 (1.5415) | 16Mo3 (1.5415) | BW | 60.3 | 50 | 3.6 | 60.3 | 50 | 3.6 | V | HER-001 | 0 | IMR-VP-12-2012 | 141 | BOEHLER "DMO-IG" | 2,0 : 3,0 | - | - | 1 | _ | 0.05 | _ | _ | _ | see remark 2) on WPS | <350 | No | 44054 | Adam Duric | 1 | 1.1 / 1.2 | 1.1 / 1.2 | SEP
60MAN63BR301 | 1 | P235GH (1.0345) | P235GH (1.0345) | BW | 21.3 | 15 | 3.2 | 21.3 | 15 | 3.2 | V | HER-015 | 0 | IMR-VP-17-2015 | 141 | BOEHLER "DMO-IG" | 2,0 : 2,4 | - | - | 1 | _ | 0.05 | _ | _ | _ | see remark 2) on WPS | <340 | No | 44063 | Adam Duric | 1 | 1.1 / 1.2 | 1.1 / 1.2 | SEP
60MAN63BR301 | 2 | P235GH (1.0345) | 16Mo3 (1.5415) | SW | 21.3 | 15 | 3.2 | 21.3 | 15 | 3.2 | V | HER-015 | 0 | IMR-VP-17-2015 | 141 | BOEHLER "DMO-IG" | 2,0 : 2,4 | - | - | 1 | _ | 0.05 | _ | _ | _ | see remark 2) on WPS | <340 | No | 44067 | Adam Duric | 1 | 1.1 / 1.2 | 1.1 / 1.2 | SEP
60MAN63BR301 | 3 | 16Mo3 (1.5415) | P235GH (1.0345) | SW | 21.3 | 15 | 3.2 | 21.3 | 15 | 3.2 | V | HER-015 | 0 | IMR-VP-17-2015 | 141 | BOEHLER "DMO-IG" | 2,0 : 2,4 | - | - | 1 | _ | 0.05 | _ | _ | _ | see remark 2) on WPS | <340 | No | 44067 | Adam Duric | 1 | 1.1 / 1.2 | 1.1 / 1.2 | SEP
60MAN63BR301 | 4 | P235GH (1.0345) | 16Mo3 (1.5415) | BW | 21.3 | 15 | 3.2 | 21.3 | 15 | 3.2 | V | HER-015 | 0 | IMR-VP-17-2015 | 141 | BOEHLER "DMO-IG" | 2,0 : 2,4 | - | - | 1 | _ | 0.05 | _ | _ | _ | see remark 2) on WPS | <340 | No | 44063 | Adam Duric | 1 | 1.1 / 1.2 | 1.1 / 1.2 | SEP
60MAN63BR301 | 5 | P235GH (1.0345) | P235GH (1.0345) | BW | 33.7 | 25 | 4 | 33.7 | 25 | 4 | V | HER-015 | 0 | IMR-VP-17-2015 | 141 | BOEHLER "DMO-IG" | 2,0 : 2,4 | - | - | 1 | _ | 0.05 | _ | _ | _ | see remark 2) on WPS | <340 | No | 44067 | Adam Duric | 1 | 1.1 / 1.2 | 1.1 / 1.2 | SEP
60MAN63BR302 | 1 | P235GH (1.0345) | P235GH (1.0345) | BW | 21.3 | 15 | 3.2 | 21.3 | 15 | 3.2 | V | HER-015 | 0 | IMR-VP-17-2015 | 141 | BOEHLER "DMO-IG" | 2,0 : 2,4 | - | - | 1 | _ | 0.05 | _ | _ | _ | see remark 2) on WPS | <340 | No | 44063 | Adam Duric | 1 | 1.1 / 1.2 | 1.1 / 1.2 | SEP
60MAN63BR302 | 2 | P235GH (1.0345) | 16Mo3 (1.5415) | SW | 21.3 | 15 | 3.2 | 21.3 | 15 | 3.2 | V | HER-015 | 0 | IMR-VP-17-2015 | 141 | BOEHLER "DMO-IG" | 2,0 : 2,4 | - | - | 1 | _ | 0.05 | _ | _ | _ | see remark 2) on WPS | <340 | No | 44067 | Adam Duric | 1 | 1.1 / 1.2 | 1.1 / 1.2 | SEP
60MAN63BR302 | 3 | 16Mo3 (1.5415) | P235GH (1.0345) | SW | 21.3 | 15 | 3.2 | 21.3 | 15 | 3.2 | V | HER-015 | 0 | IMR-VP-17-2015 | 141 | BOEHLER "DMO-IG" | 2,0 : 2,4 | - | - | 1 | _ | 0.05 | _ | _ | _ | see remark 2) on WPS | <340 | No | 44067 | Adam Duric | 1 | 1.1 / 1.2 | 1.1 / 1.2 | SEP
60MAN63BR302 | 4 | P235GH (1.0345) | 16Mo3 (1.5415) | BW | 21.3 | 15 | 3.2 | 21.3 | 15 | 3.2 | V | HER-015 | 0 | IMR-VP-17-2015 | 141 | BOEHLER "DMO-IG" | 2,0 : 2,4 | - | - | 1 | _ | 0.05 | _ | _ | _ | see remark 2) on WPS | <340 | No | 44063 | Adam Duric | 1 | 1.1 / 1.2 | 1.1 / 1.2 | SEP
60MAN63BR302 | 5 | P235GH (1.0345) | P235GH (1.0345) | BW | 33.7 | 25 | 4 | 33.7 | 25 | 4 | V | HER-015 | 0 | IMR-VP-17-2015 | 141 | BOEHLER "DMO-IG" | 2,0 : 2,4 | - | - | 1 | _ | 0.05 | _ | _ | _ | see remark 2) on WPS | <340 | No | 44067 | Adam Duric | 1 | 1.1 / 1.2 | 1.1 / 1.2 | SEP
60MAN63BR303 | 1 | P235GH (1.0345) | P235GH (1.0345) | BW | 21.3 | 15 | 3.2 | 21.3 | 15 | 3.2 | V | HER-015 | 0 | IMR-VP-17-2015 | 141 | BOEHLER "DMO-IG" | 2,0 : 2,4 | - | - | 1 | _ | 0.05 | _ | _ | _ | see remark 2) on WPS | <340 | No | 44063 | Adam Duric | 1 | 1.1 / 1.2 | 1.1 / 1.2 | SEP
60MAN63BR303 | 2 | P235GH (1.0345) | 16Mo3 (1.5415) | SW | 21.3 | 15 | 3.2 | 21.3 | 15 | 3.2 | V | HER-015 | 0 | IMR-VP-17-2015 | 141 | BOEHLER "DMO-IG" | 2,0 : 2,4 | - | - | 1 | _ | 0.05 | _ | _ | _ | see remark 2) on WPS | <340 | No | 44067 | Adam Duric | 1 | 1.1 / 1.2 | 1.1 / 1.2 | SEP
60MAN63BR303 | 3 | 16Mo3 (1.5415) | P235GH (1.0345) | SW | 21.3 | 15 | 3.2 | 21.3 | 15 | 3.2 | V | HER-015 | 0 | IMR-VP-17-2015 | 141 | BOEHLER "DMO-IG" | 2,0 : 2,4 | - | - | 1 | _ | 0.05 | _ | _ | _ | see remark 2) on WPS | <340 | No | 44067 | Adam Duric | 1 | 1.1 / 1.2 | 1.1 / 1.2 | SEP
60MAN63BR303 | 4 | P235GH (1.0345) | 16Mo3 (1.5415) | BW | 21.3 | 15 | 3.2 | 21.3 | 15 | 3.2 | V | HER-015 | 0 | IMR-VP-17-2015 | 141 | BOEHLER "DMO-IG" | 2,0 : 2,4 | - | - | 1 | _ | 0.05 | _ | _ | _ | see remark 2) on WPS | <340 | No | 44063 | Adam Duric | 1 | 1.1 / 1.2 | 1.1 / 1.2 | SEP
60MAN63BR303 | 5 | P235GH (1.0345) | P235GH (1.0345) | BW | 33.7 | 25 | 4 | 33.7 | 25 | 4 | V | HER-015 | 0 | IMR-VP-17-2015 | 141 | BOEHLER "DMO-IG" | 2,0 : 2,4 | - | - | 1 | _ | 0.05 | _ | _ | _ | see remark 2) on WPS | <340 | No | 44067 | Adam Duric | 1 | 1.1 / 1.2 | 1.1 / 1.2 | SEP
60MAN90BR901 | 1 | P235GH (1.0345) | P235GH (1.0345) | BW | 33.7 | 25 | 4 | 33.7 | 25 | 4 | V | HER-001 | 0 | IMR-VP-12-2012 | 141 | BOEHLER "DMO-IG" | 2,0 : 3,0 | - | - | 1 | _ | 0.05 | _ | _ | _ | see remark 2) on WPS | <350 | No | 44054 | Adam Duric | 1 | 1.1 / 1.2 | 1.1 / 1.2 | SEP
60MAN90BR901 | 2 | P235GH (1.0345) | P235GH (1.0345) | BW | 33.7 | 25 | 4 | 33.7 | 25 | 4 | V | HER-001 | 0 | IMR-VP-12-2012 | 141 | BOEHLER "DMO-IG" | 2,0 : 3,0 | - | - | 1 | _ | 0.05 | _ | _ | _ | see remark 2) on WPS | <350 | No | 44054 | Adam Duric | 1 | 1.1 / 1.2 | 1.1 / 1.2 | SEP
60MAN90BR901 | 3 | P235GH (1.0345) | P235GH (1.0345) | BW | 33.7 | 25 | 4 | 33.7 | 25 | 4 | V | HER-001 | 0 | IMR-VP-12-2012 | 141 | BOEHLER "DMO-IG" | 2,0 : 3,0 | - | - | 1 | _ | 0.05 | _ | _ | _ | see remark 2) on WPS | <350 | No | 44054 | Adam Duric | 1 | 1.1 / 1.2 | 1.1 / 1.2 | SEP
60MAN90BR901 | 4 | P235GH (1.0345) | P235GH (1.0345) | BW | 33.7 | 25 | 4 | 33.7 | 25 | 4 | V | HER-001 | 0 | IMR-VP-12-2012 | 141 | BOEHLER "DMO-IG" | 2,0 : 3,0 | - | - | 1 | _ | 0.05 | _ | _ | _ | see remark 2) on WPS | <350 | No | 44054 | Adam Duric | 1 | 1.1 / 1.2 | 1.1 / 1.2 | SEP
60MAN90BR901 | 5 | P250GH (1.0460) | P235GH (1.0345) | BW | 33.7 | 25 | 4 | 33.7 | 25 | 4 | V | HER-001 | 0 | IMR-VP-12-2012 | 141 | BOEHLER "DMO-IG" | 2,0 : 3,0 | - | - | 1 | _ | 0.05 | _ | _ | _ | see remark 2) on WPS | <350 | No | 44054 | Adam Duric | 1 | 1.1 / 1.2 | 1.1 / 1.2 | SEP
60MAN90BR901 | 6 | P235GH (1.0345) | P250GH (1.0460) | BW | 33.7 | 25 | 4 | 33.7 | 25 | 4 | V | HER-001 | 0 | IMR-VP-12-2012 | 141 | BOEHLER "DMO-IG" | 2,0 : 3,0 | - | - | 1 | _ | 0.05 | _ | _ | _ | see remark 2) on WPS | <350 | No | 44054 | Adam Duric | 1 | 1.1 / 1.2 | 1.1 / 1.2 | SEP
60MAN90BR901 | 7 | P235GH (1.0345) | P235GH (1.0345) | BW | 33.7 | 25 | 4 | 33.7 | 25 | 4 | V | HER-001 | 0 | IMR-VP-12-2012 | 141 | BOEHLER "DMO-IG" | 2,0 : 3,0 | - | - | 1 | _ | 0.05 | _ | _ | _ | see remark 2) on WPS | <350 | No | 44054 | Adam Duric | 1 | 1.1 / 1.2 | 1.1 / 1.2 | SEP
60MAV35BR006 | 1 | X6CrNiTi18-10 (1.4541) | X6CrNiTi18-10 (1.4541) | BW | 60.3 | 50 | 7.1 | 60.3 | 50 | 8 | V | HER-008 | 1 | IMR-VP-08-2010 | 141 | BOEHLER "SAS 4-IG" | 2,0 :2,4 | - | - | [6 empty] | min. 5 | <200 | No | 44021 | Adam Duric | 1 | 8.1 | 8.1 | SEP
60MAV35BR006 | 9 | X6CrNiTi18-10 (1.4541) | X6CrNiTi18-10 (1.4541) | BW | 60.3 | 50 | 8 | 60.3 | 50 | 8 | V | HER-008 | 1 | IMR-VP-08-2010 | 141 | BOEHLER "SAS 4-IG" | 2,0 :2,4 | - | - | [6 empty] | min. 5 | <200 | No | 44021 | Adam Duric | 1 | 8.1 | 8.1 | SEP
60MAV35BR007 | 1 | X6CrNiTi18-10 (1.4541) | X6CrNiTi18-10 (1.4541) | BW | 60.3 | 50 | 8 | 60.3 | 50 | 8 | V | HER-008 | 1 | IMR-VP-08-2010 | 141 | BOEHLER "SAS 4-IG" | 2,0 :2,4 | - | - | [6 empty] | min. 5 | <200 | No | 44021 | Adam Duric | 1 | 8.1 | 8.1 | SEP
60MAV35BR007 | 3 | X6CrNiTi18-10 (1.4541) | X6CrNiTi18-10 (1.4541) | BW | 60.3 | 50 | 8 | 60.3 | 50 | 8 | V | HER-008 | 1 | IMR-VP-08-2010 | 141 | BOEHLER "SAS 4-IG" | 2,0 :2,4 | - | - | [6 empty] | min. 5 | <200 | No | 44021 | Adam Duric | 1 | 8.1 | 8.1 | SEP
60MAV35BR007-UMCM1Y-A21 | 1 | X6CrNiTi18-10 (1.4541) | X6CrNiTi18-10 (1.4541) | BW | 60.3 | 50 | 8 | 60.3 | 50 | 8 | V | HER-008 | 1 | IMR-VP-08-2010 | 141 | BOEHLER "SAS 4-IG" | 2,0 :2,4 | - | - | [6 empty] | min. 5 | <200 | No | 44021 | Adam Duric | 1 | 8.1 | 8.1 | SEP
60MAV35BR007-UMCM1Y-F21 | 1 | X6CrNiTi18-10 (1.4541) | X6CrNiTi18-10 (1.4541) | BW | 60.3 | 50 | 8 | 60.3 | 50 | 8 | V | HER-008 | 1 | IMR-VP-08-2010 | 141 | BOEHLER "SAS 4-IG" | 2,0 :2,4 | - | - | [6 empty] | min. 5 | <200 | No | 44021 | Adam Duric | 1 | 8.1 | 8.1 | SEP
60MAV35BR007-UMCM1Y-G61 | 1 | X6CrNiTi18-10 (1.4541) | X6CrNiTi18-10 (1.4541) | BW | 60.3 | 50 | 8 | 60.3 | 50 | 8 | V | HER-008 | 1 | IMR-VP-08-2010 | 141 | BOEHLER "SAS 4-IG" | 2,0 :2,4 | - | - | [6 empty] | min. 5 | <200 | No | 44021 | Adam Duric | 1 | 8.1 | 8.1 | SEP
60MAV35BR007-UMCM1Y-J11 | 1 | X6CrNiTi18-10 (1.4541) | X6CrNiTi18-10 (1.4541) | BW | 60.3 | 50 | 8 | 60.3 | 50 | 8 | V | HER-008 | 1 | IMR-VP-08-2010 | 141 | BOEHLER "SAS 4-IG" | 2,0 :2,4 | - | - | [6 empty] | min. 5 | <200 | No | 44021 | Adam Duric | 1 | 8.1 | 8.1 | SEP
60MAV35BR007-UMCM1Y-M11 | 1 | X6CrNiTi18-10 (1.4541) | X6CrNiTi18-10 (1.4541) | BW | 60.3 | 50 | 8 | 60.3 | 50 | 8 | V | HER-008 | 1 | IMR-VP-08-2010 | 141 | BOEHLER "SAS 4-IG" | 2,0 :2,4 | - | - | [6 empty] | min. 5 | <200 | No | 44021 | Adam Duric | 1 | 8.1 | 8.1 | SEP
60MAV35BR007-UMCM1Y-O41 | 1 | X6CrNiTi18-10 (1.4541) | X6CrNiTi18-10 (1.4541) | BW | 60.3 | 50 | 8 | 60.3 | 50 | 8 | V | HER-008 | 1 | IMR-VP-08-2010 | 141 | BOEHLER "SAS 4-IG" | 2,0 :2,4 | - | - | [6 empty] | min. 5 | <200 | No | 44021 | Adam Duric | 1 | 8.1 | 8.1 | SEP
60MAV35BR013-UMCM1Y-00L | 1 | X6CrNiTi18-10 (1.4541) | X6CrNiTi18-10 (1.4541) | BW | 48.3 | 40 | 6.3 | 48.3 | 40 | 6.3 | V | HER-020 | 0 | IMR-VP-03-2015 | 141 | BOEHLER "CN 18/11-IG" | 2,0 : 2,4 | - | - | [6 empty] | min. 5 | <170 | No | 44064 | Adam Duric | 1 | 8.1 | 8.1 | SEP
60MAV35BR013-UMCM1Y-00L | 11 | X6CrNiTi18-10 (1.4541) | X6CrNiTi18-10 (1.4541) | BW | 48.3 | 40 | 6.3 | 48.3 | 40 | 6.3 | V | HER-020 | 0 | IMR-VP-03-2015 | 141 | BOEHLER "CN 18/11-IG" | 2,0 : 2,4 | - | - | [6 empty] | min. 5 | <170 | No | 44064 | Adam Duric | 1 | 8.1 | 8.1 | SEP
60MAV35BR013-UMCM1Y-00L | 15 | X6CrNiTi18-10 (1.4541) | X6CrNiMoTi17-12-2 (1.4571) | BW | 42.4 | 32 | 5 | 42.4 | 32 | 5.4 | V | HER-020 | 0 | IMR-VP-03-2015 | 141 | BOEHLER "CN 18/11-IG" | 2,0 : 2,4 | - | - | [6 empty] | min. 5 | <170 | No | 44075 | Adam Duric | 1 | 8.1 | 8.1 | SEP
60MAV35BR013-UMCM1Y-00L | 4 | X6CrNiTi18-10 (1.4541) | X6CrNiTi18-10 (1.4541) | BW | 48.3 | 40 | 6.3 | 48.3 | 40 | 6.3 | V | HER-020 | 0 | IMR-VP-03-2015 | 141 | BOEHLER "CN 18/11-IG" | 2,0 : 2,4 | - | - | [6 empty] | min. 5 | <170 | No | 44064 | Adam Duric | 1 | 8.1 | 8.1 | SEP
60MAV35BR014 | 1 | X6CrNiTi18-10 (1.4541) | X6CrNiTi18-10 (1.4541) | BW | 60.3 | 50 | 8 | 60.3 | 50 | 8 | V | HER-008 | 1 | IMR-VP-08-2010 | 141 | BOEHLER "SAS 4-IG" | 2,0 :2,4 | - | - | [6 empty] | min. 5 | <200 | No | 44021 | Adam Duric | 1 | 8.1 | 8.1 | SEP
60MAV35BR014 | 3 | X6CrNiTi18-10 (1.4541) | X6CrNiMoTi17-12-2 (1.4571) | BW | 60.3 | 50 | 8 | 60.3 | 50 | 8 | V | HER-008 | 1 | IMR-VP-08-2010 | 141 | BOEHLER "SAS 4-IG" | 2,0 :2,4 | - | - | [6 empty] | min. 5 | <200 | No | 44021 | Adam Duric | 1 | 8.1 | 8.1 | SEP
60MAV35BR014 | 4 | X6CrNiMoTi17-12-2 (1.4571) | X6CrNiTi18-10 (1.4541) | BW | 60.3 | 50 | 8 | 60.3 | 50 | 8 | V | HER-008 | 1 | IMR-VP-08-2010 | 141 | BOEHLER "SAS 4-IG" | 2,0 :2,4 | - | - | [6 empty] | min. 5 | <200 | No | 44021 | Adam Duric | 1 | 8.1 | 8.1 | SEP
60MAV35BR014 | 5 | X6CrNiTi18-10 (1.4541) | X6CrNiMoTi17-12-2 (1.4571) | BW | 60.3 | 50 | 8 | 60.3 | 50 | 8 | V | HER-008 | 1 | IMR-VP-08-2010 | 141 | BOEHLER "SAS 4-IG" | 2,0 :2,4 | - | - | [6 empty] | min. 5 | <200 | No | 44021 | Adam Duric | 1 | 8.1 | 8.1 | SEP
60MAV35BR014 | 6 | X6CrNiMoTi17-12-2 (1.4571) | X6CrNiTi18-10 (1.4541) | BW | 60.3 | 50 | 8 | 60.3 | 50 | 8 | V | HER-008 | 1 | IMR-VP-08-2010 | 141 | BOEHLER "SAS 4-IG" | 2,0 :2,4 | - | - | [6 empty] | min. 5 | <200 | No | 44021 | Adam Duric | 1 | 8.1 | 8.1 | SEP
60MAV35BR014 | 11 | X6CrNiTi18-10 (1.4541) | X6CrNiTi18-10 (1.4541) | BW | 60.3 | 50 | 8 | 60.3 | 50 | 8 | V | HER-008 | 1 | IMR-VP-08-2010 | 141 | BOEHLER "SAS 4-IG" | 2,0 :2,4 | - | - | [6 empty] | min. 5 | <200 | No | 44021 | Adam Duric | 1 | 8.1 | 8.1 | SEP
60MAV35BR014-UMCM1Y-G61 | 8 | X6CrNiTi18-10 (1.4541) | X6CrNiTi18-10 (1.4541) | BW | 60.3 | 50 | 8 | 60.3 | 50 | 8 | V | HER-008 | 1 | IMR-VP-08-2010 | 141 | BOEHLER "SAS 4-IG" | 2,0 :2,4 | - | - | [6 empty] | min. 5 | <200 | No | 44021 | Adam Duric | 1 | 8.1 | 8.1 | SEP
60MAV35BR014-UMCM1Y-J11 | 1 | X6CrNiTi18-10 (1.4541) | X6CrNiTi18-10 (1.4541) | BW | 60.3 | 50 | 8 | 60.3 | 50 | 8 | V | HER-008 | 1 | IMR-VP-08-2010 | 141 | BOEHLER "SAS 4-IG" | 2,0 :2,4 | - | - | [6 empty] | min. 5 | <200 | No | 44021 | Adam Duric | 1 | 8.1 | 8.1 | SEP
60MAV35BR014-UMCM1Y-M11 | 1 | X6CrNiTi18-10 (1.4541) | X6CrNiTi18-10 (1.4541) | BW | 60.3 | 50 | 8 | 60.3 | 50 | 8 | V | HER-008 | 1 | IMR-VP-08-2010 | 141 | BOEHLER "SAS 4-IG" | 2,0 :2,4 | - | - | [6 empty] | min. 5 | <200 | No | 44021 | Adam Duric | 1 | 8.1 | 8.1 | SEP
60MAV35BR014-UMCM1Y-O41 | 1 | X6CrNiTi18-10 (1.4541) | X6CrNiTi18-10 (1.4541) | BW | 60.3 | 50 | 8 | 60.3 | 50 | 8 | V | HER-008 | 1 | IMR-VP-08-2010 | 141 | BOEHLER "SAS 4-IG" | 2,0 :2,4 | - | - | [6 empty] | min. 5 | <200 | No | 44021 | Adam Duric | 1 | 8.1 | 8.1 | SEP
60MAV42BR003-UMCM1Y-M11 | 1 | X6CrNiTi18-10 (1.4541) | X6CrNiTi18-10 (1.4541) | BW | 323.9 | 300 | 5.1 | 323.9 | 300 | 4.5 | V | HER-011 | 1 | IMR-VP-11-2011 | 141 | BOEHLER "SAS 4-IG" | 2,0 : 2,4 | - | - | [6 empty] | min. 5 | <200 | No | 44054 | Adam Duric | 1 | 8.1 | 8.1 | SEP
60MAV42BR004-UMCM1Y-00L | 1 | X6CrNiTi18-10 (1.4541) | X6CrNiTi18-10 (1.4541) | BW | 219.1 | 200 | 3.6 | 219.1 | 200 | 3.6 | V | HER-011 | 1 | IMR-VP-11-2011 | 141 | BOEHLER "SAS 4-IG" | 2,0 : 2,4 | - | - | [6 empty] | min. 5 | <200 | No | 44021 | Adam Duric | 1 | 8.1 | 8.1 | SEP
60MAV42BR004-UMCM1Y-G61 | 1 | X6CrNiTi18-10 (1.4541) | X6CrNiTi18-10 (1.4541) | BW | 219.1 | 200 | 3.6 | 219.1 | 200 | 3.6 | V | HER-011 | 1 | IMR-VP-11-2011 | 141 | BOEHLER "SAS 4-IG" | 2,0 : 2,4 | - | - | [6 empty] | min. 5 | <200 | No | 44021 | Adam Duric | 1 | 8.1 | 8.1 | SEP
60MAV42BR004-UMCM1Y-M11 | 1 | X6CrNiTi18-10 (1.4541) | X6CrNiTi18-10 (1.4541) | BW | 219.1 | 200 | 3.6 | 219.1 | 200 | 3.6 | V | HER-011 | 1 | IMR-VP-11-2011 | 141 | BOEHLER "SAS 4-IG" | 2,0 : 2,4 | - | - | [6 empty] | min. 5 | <200 | No | 44021 | Adam Duric | 1 | 8.1 | 8.1 | SEP
60MAV42BR005-UMCM1Y-A21 | 6 | X6CrNiTi18-10 (1.4541) | X6CrNiTi18-10 (1.4541) | BW | 114.3 | 100 | 2.9 | 114.3 | 100 | 2.9 | V | HER-011 | 1 | IMR-VP-11-2011 | 141 | BOEHLER "SAS 4-IG" | 2,0 : 2,4 | - | - | [6 empty] | min. 5 | <200 | No | 44021 | Adam Duric | 1 | 8.1 | 8.1 | SEP
60MAV42BR005-UMCM1Y-F21 | 1 | X6CrNiTi18-10 (1.4541) | X6CrNiTi18-10 (1.4541) | BW | 114.3 | 100 | 2.9 | 114.3 | 100 | 2.9 | V | HER-011 | 1 | IMR-VP-11-2011 | 141 | BOEHLER "SAS 4-IG" | 2,0 : 2,4 | - | - | [6 empty] | min. 5 | <200 | No | 44021 | Adam Duric | 1 | 8.1 | 8.1 | SEP
60MAV42BR007 | 1 | X6CrNiTi18-10 (1.4541) | X6CrNiTi18-10 (1.4541) | BW | 60.3 | 50 | 2.9 | 60.3 | 50 | 2.9 | V | HER-011 | 1 | IMR-VP-11-2011 | 141 | BOEHLER "SAS 4-IG" | 2,0 : 2,4 | - | - | [6 empty] | min. 5 | <200 | No | 44021 | Adam Duric | 1 | 8.1 | 8.1 | SEP
60MAV42BR007 | 12 | X6CrNiTi18-10 (1.4541) | X6CrNiTi18-10 (1.4541) | BW | 60.3 | 50 | 2.9 | 60.3 | 50 | 2.9 | V | HER-011 | 1 | IMR-VP-11-2011 | 141 | BOEHLER "SAS 4-IG" | 2,0 : 2,4 | - | - | [6 empty] | min. 5 | <200 | No | 44021 | Adam Duric | 1 | 8.1 | 8.1 | SEP
60MAV42BR007 | 17 | X6CrNiTi18-10 (1.4541) | X6CrNiMoTi17-12-2 (1.4571) | BW | 48.3 | 40 | 2.6 | 48.3 | 40 | 2.6 | V | HER-011 | 1 | IMR-VP-11-2011 | 141 | BOEHLER "SAS 4-IG" | 2,0 : 2,4 | - | - | [6 empty] | min. 5 | <200 | No | 44021 | Adam Duric | 1 | 8.1 | 8.1 | SEP
60MAV42BR007 | 6 | X6CrNiTi18-10 (1.4541) | X6CrNiTi18-10 (1.4541) | BW | 60.3 | 50 | 2.9 | 60.3 | 50 | 2.9 | V | HER-011 | 1 | IMR-VP-11-2011 | 141 | BOEHLER "SAS 4-IG" | 2,0 : 2,4 | - | - | [6 empty] | min. 5 | <200 | No | 44021 | Adam Duric | 1 | 8.1 | 8.1 | SEP
60MAV42BR007 | 13 | X6CrNiTi18-10 (1.4541) | X6CrNiTi18-10 (1.4541) | BW | 60.3 | 50 | 2.9 | 60.3 | 50 | 2.9 | V | HER-011 | 1 | IMR-VP-11-2011 | 141 | BOEHLER "SAS 4-IG" | 2,0 : 2,4 | - | - | [6 empty] | min. 5 | <200 | No | 44021 | Adam Duric | 1 | 8.1 | 8.1 | SEP
60MAV42BR007-UMCM1Y-A21 | 1 | X6CrNiTi18-10 (1.4541) | X6CrNiTi18-10 (1.4541) | BW | 60.3 | 50 | 2.9 | 60.3 | 50 | 2.9 | V | HER-011 | 1 | IMR-VP-11-2011 | 141 | BOEHLER "SAS 4-IG" | 2,0 : 2,4 | - | - | [6 empty] | min. 5 | <200 | No | 44021 | Adam Duric | 1 | 8.1 | 8.1 | SEP
60MAV42BR009-UMCM1Y-F21 | 1 | X6CrNiTi18-10 (1.4541) | X6CrNiTi18-10 (1.4541) | BW | 76.1 | 65 | 2.9 | 76.1 | 65 | 2.9 | V | HER-011 | 1 | IMR-VP-11-2011 | 141 | BOEHLER "SAS 4-IG" | 2,0 : 2,4 | - | - | [6 empty] | min. 5 | <200 | No | 44021 | Adam Duric | 1 | 8.1 | 8.1 | SEP
60MAV42BR011-UMCM1Y-F21 | 1 | X6CrNiTi18-10 (1.4541) | X6CrNiTi18-10 (1.4541) | BW | 114.3 | 100 | 2.9 | 114.3 | 100 | 2.9 | V | HER-011 | 1 | IMR-VP-11-2011 | 141 | BOEHLER "SAS 4-IG" | 2,0 : 2,4 | - | - | [6 empty] | min. 5 | <200 | No | 44021 | Adam Duric | 1 | 8.1 | 8.1 | SEP
60MAV42BR011-UMCM1Y-F21 | 4 | X6CrNiTi18-10 (1.4541) | X6CrNiTi18-10 (1.4541) | BW | 114.3 | 100 | 2.9 | 114.3 | 100 | 2.9 | V | HER-011 | 1 | IMR-VP-11-2011 | 141 | BOEHLER "SAS 4-IG" | 2,0 : 2,4 | - | - | [6 empty] | min. 5 | <200 | No | 44021 | Adam Duric | 1 | 8.1 | 8.1 | SEP
60MAV42BR011-UMCM1Y-F21 | 5 | X6CrNiTi18-10 (1.4541) | X6CrNiTi18-10 (1.4541) | BW | 114.3 | 100 | 2.9 | 114.3 | 100 | 2.9 | V | HER-011 | 1 | IMR-VP-11-2011 | 141 | BOEHLER "SAS 4-IG" | 2,0 : 2,4 | - | - | [6 empty] | min. 5 | <200 | No | 44021 | Adam Duric | 1 | 8.1 | 8.1 | SEP
60MAV42BR011-UMCM1Y-G61 | 1 | X6CrNiTi18-10 (1.4541) | X6CrNiTi18-10 (1.4541) | BW | 114.3 | 100 | 2.9 | 114.3 | 100 | 2.9 | V | HER-011 | 1 | IMR-VP-11-2011 | 141 | BOEHLER "SAS 4-IG" | 2,0 : 2,4 | - | - | [6 empty] | min. 5 | <200 | No | 44021 | Adam Duric | 1 | 8.1 | 8.1 | SEP
60MAV42BR012 | 1 | X6CrNiTi18-10 (1.4541) | X6CrNiTi18-10 (1.4541) | BW | 114.3 | 100 | 2.9 | 114.3 | 100 | 2.9 | V | HER-011 | 1 | IMR-VP-11-2011 | 141 | BOEHLER "SAS 4-IG" | 2,0 : 2,4 | - | - | [6 empty] | min. 5 | <200 | No | 44021 | Adam Duric | 1 | 8.1 | 8.1 | SEP
60MAV42BR013-UMCM1Y-F21 | 1 | X6CrNiTi18-10 (1.4541) | X6CrNiTi18-10 (1.4541) | BW | 60.3 | 50 | 2.9 | 60.3 | 50 | 2.9 | V | HER-011 | 1 | IMR-VP-11-2011 | 141 | BOEHLER "SAS 4-IG" | 2,0 : 2,4 | - | - | [6 empty] | min. 5 | <200 | No | 44021 | Adam Duric | 1 | 8.1 | 8.1 | SEP
60MAV42BR013-UMCM1Y-G61 | 1 | X6CrNiTi18-10 (1.4541) | X6CrNiTi18-10 (1.4541) | BW | 60.3 | 50 | 2.9 | 60.3 | 50 | 2.9 | V | HER-011 | 1 | IMR-VP-11-2011 | 141 | BOEHLER "SAS 4-IG" | 2,0 : 2,4 | - | - | [6 empty] | min. 5 | <200 | No | 44021 | Adam Duric | 1 | 8.1 | 8.1 | SEP
60MAV42BR014 | 13 | X6CrNiTi18-10 (1.4541) | X6CrNiTi18-10 (1.4541) | BW | 114.3 | 100 | 2.9 | 114.3 | 100 | 3.6 | V | HER-011 | 1 | IMR-VP-11-2011 | 141 | BOEHLER "SAS 4-IG" | 2,0 : 2,4 | - | - | [6 empty] | min. 5 | <200 | No | 44021 | Adam Duric | 1 | 8.1 | 8.1 | SEP
60MAV42BR014 | 4 | X6CrNiTi18-10 (1.4541) | X6CrNiTi18-10 (1.4541) | BW | 114.3 | 100 | 2.9 | 114.3 | 100 | 2.9 | V | HER-011 | 1 | IMR-VP-11-2011 | 141 | BOEHLER "SAS 4-IG" | 2,0 : 2,4 | - | - | [6 empty] | min. 5 | <200 | No | 44021 | Adam Duric | 1 | 8.1 | 8.1 | SEP
60MAV42BR015 | 1 | X6CrNiTi18-10 (1.4541) | X6CrNiTi18-10 (1.4541) | BW | 21.3 | 15 | 2 | 21.3 | 15 | 2 | V | HER-009 | 1 | IMR-VP-17-2011 | 141 | BOEHLER "SAS 4-IG" | 2,0 : 2,4 | - | - | [6 empty] | min. 5 | <200 | No | 44021 | Adam Duric | 1 | 8.1 | 8.1 | SEP
60MAV42BR015 | 2 | X6CrNiTi18-10 (1.4541) | X6CrNiTi18-10 (1.4541) | BW | 21.3 | 15 | 2 | 21.3 | 15 | 2 | V | HER-009 | 1 | IMR-VP-17-2011 | 141 | BOEHLER "SAS 4-IG" | 2,0 : 2,4 | - | - | [6 empty] | min. 5 | <200 | No | 44021 | Adam Duric | 1 | 8.1 | 8.1 | SEP
60MAV42BR015 | 5 | X6CrNiTi18-10 (1.4541) | X6CrNiTi18-10 (1.4541) | BW | 21.3 | 15 | 2 | 21.3 | 15 | 2 | V | HER-009 | 1 | IMR-VP-17-2011 | 141 | BOEHLER "SAS 4-IG" | 2,0 : 2,4 | - | - | [6 empty] | min. 5 | <200 | No | 44021 | Adam Duric | 1 | 8.1 | 8.1 | SEP
60MAV42BR015 | 6 | X6CrNiTi18-10 (1.4541) | X6CrNiTi18-10 (1.4541) | BW | 21.3 | 15 | 2 | 21.3 | 15 | 2 | V | HER-009 | 1 | IMR-VP-17-2011 | 141 | BOEHLER "SAS 4-IG" | 2,0 : 2,4 | - | - | [6 empty] | min. 5 | <200 | No | 44021 | Adam Duric | 1 | 8.1 | 8.1 | SEP
60MAV42BR015 | 7 | X6CrNiMoTi17-12-2 (1.4571) | X6CrNiTi18-10 (1.4541) | BW | 17.2 | 10 | 2 | 17.2 | 10 | 2 | V | HER-009 | 1 | IMR-VP-17-2011 | 141 | BOEHLER "SAS 4-IG" | 2,0 : 2,4 | - | - | [6 empty] | min. 5 | <200 | No | 44021 | Adam Duric | 1 | 8.1 | 8.1 | SEP
60MAV42BR015 | 8 | X6CrNiTi18-10 (1.4541) | Stainless Steel EN Manufacturer | SW | 21.3 | 15 | 2 | 15 | 15 | 2 | [20 empty] | 0 | 8.1 | 8.1 | SEP
60MAV42BR015 | 3 | X6CrNiTi18-10 (1.4541) | X6CrNiTi18-10 (1.4541) | BW | 21.3 | 15 | 2 | 21.3 | 15 | 2 | V | HER-009 | 1 | IMR-VP-17-2011 | 141 | BOEHLER "SAS 4-IG" | 2,0 : 2,4 | - | - | [6 empty] | min. 5 | <200 | No | 44021 | Adam Duric | 1 | 8.1 | 8.1 | SEP
60MAV42BR015 | 4 | X6CrNiTi18-10 (1.4541) | X6CrNiTi18-10 (1.4541) | BW | 21.3 | 15 | 2 | 21.3 | 15 | 2 | V | HER-009 | 1 | IMR-VP-17-2011 | 141 | BOEHLER "SAS 4-IG" | 2,0 : 2,4 | - | - | [6 empty] | min. 5 | <200 | No | 44021 | Adam Duric | 1 | 8.1 | 8.1 | SEP
60MAV42BR015-UMCM1Y-F21 | 1 | X6CrNiTi18-10 (1.4541) | X6CrNiTi18-10 (1.4541) | BW | 21.3 | 15 | 2 | 21.3 | 15 | 2 | V | HER-009 | 1 | IMR-VP-17-2011 | 141 | BOEHLER "SAS 4-IG" | 2,0 : 2,4 | - | - | [6 empty] | min. 5 | <200 | No | 44021 | Adam Duric | 1 | 8.1 | 8.1 | SEP
60MAV42BR015-UMCM1Y-G61 | 1 | X6CrNiTi18-10 (1.4541) | X6CrNiTi18-10 (1.4541) | BW | 21.3 | 15 | 2 | 21.3 | 15 | 2 | V | HER-009 | 1 | IMR-VP-17-2011 | 141 | BOEHLER "SAS 4-IG" | 2,0 : 2,4 | - | - | [6 empty] | min. 5 | <200 | No | 44021 | Adam Duric | 1 | 8.1 | 8.1 | SEP
60MAV42BR021 | 1 | X6CrNiTi18-10 (1.4541) | X6CrNiTi18-10 (1.4541) | BW | 33.7 | 25 | 2.3 | 33.7 | 25 | 2.9 | V | HER-011 | 1 | IMR-VP-11-2011 | 141 | BOEHLER "SAS 4-IG" | 2,0 : 2,4 | - | - | [6 empty] | min. 5 | <200 | No | 44054 | Adam Duric | 1 | 8.1 | 8.1 | SEP
60MAV42BR021 | 2 | X6CrNiTi18-10 (1.4541) | X6CrNiTi18-10 (1.4541) | BW | 21.3 | 15 | 2 | 21.3 | 15 | 2 | V | HER-009 | 1 | IMR-VP-17-2011 | 141 | BOEHLER "SAS 4-IG" | 2,0 : 2,4 | - | - | [6 empty] | min. 5 | <200 | No | 44021 | Adam Duric | 1 | 8.1 | 8.1 | SEP
60MAV42BR021 | 3 | X6CrNiTi18-10 (1.4541) | X6CrNiMoTi17-12-2 (8.1) | BW | 21.3 | 15 | 2 | 21.3 | 15 | 2.9 | V | HER-009 | 1 | IMR-VP-17-2011 | 141 | BOEHLER "SAS 4-IG" | 2,0 : 2,4 | - | - | [6 empty] | min. 5 | <200 | No | 44021 | Adam Duric | 1 | 8.1 | 8.1 | SEP
60MAV42BR051 | 1 | X6CrNiTi18-10 (1.4541) | X6CrNiTi18-10 (1.4541) | BW | 48.3 | 40 | 2.6 | 48.3 | 40 | 2.9 | V | HER-011 | 1 | IMR-VP-11-2011 | 141 | BOEHLER "SAS 4-IG" | 2,0 : 2,4 | - | - | [6 empty] | min. 5 | <200 | No | 44021 | Adam Duric | 1 | 8.1 | 8.1 | SEP
60MAV42BR051 | 12 | X6CrNiTi18-10 (1.4541) | X6CrNiTi18-10 (1.4541) | BW | 48.3 | 40 | 2.9 | 48.3 | 40 | 2.6 | V | HER-011 | 1 | IMR-VP-11-2011 | 141 | BOEHLER "SAS 4-IG" | 2,0 : 2,4 | - | - | [6 empty] | min. 5 | <200 | No | 44021 | Adam Duric | 1 | 8.1 | 8.1 | SEP
60MAV42BR051 | 4 | X6CrNiTi18-10 (1.4541) | X6CrNiTi18-10 (1.4541) | BW | 48.3 | 40 | 2.6 | 48.3 | 40 | 2.6 | V | HER-011 | 1 | IMR-VP-11-2011 | 141 | BOEHLER "SAS 4-IG" | 2,0 : 2,4 | - | - | [6 empty] | min. 5 | <200 | No | 44021 | Adam Duric | 1 | 8.1 | 8.1 | SEP
60MAV42BR051 | 5 | X6CrNiTi18-10 (1.4541) | X6CrNiTi18-10 (1.4541) | BW | 48.3 | 40 | 2.9 | 48.3 | 40 | 2.6 | V | HER-011 | 1 | IMR-VP-11-2011 | 141 | BOEHLER "SAS 4-IG" | 2,0 : 2,4 | - | - | [6 empty] | min. 5 | <200 | No | 44021 | Adam Duric | 1 | 8.1 | 8.1 | SEP
60MAV42BR051 | 8 | X6CrNiTi18-10 (1.4541) | X6CrNiMoTi17-12-2 (1.4571) | BW | 48.3 | 40 | 2.9 | 48.3 | 40 | 2.9 | V | HER-011 | 1 | IMR-VP-11-2011 | 141 | BOEHLER "SAS 4-IG" | 2,0 : 2,4 | - | - | [6 empty] | min. 5 | <200 | No | 44021 | Adam Duric | 1 | 8.1 | 8.1 | SEP
60MAV42BR051 | 9 | X6CrNiMoTi17-12-2 (1.4571) | X6CrNiTi18-10 (1.4541) | BW | 48.3 | 40 | 2.9 | 48.3 | 40 | 2.9 | V | HER-011 | 1 | IMR-VP-11-2011 | 141 | BOEHLER "SAS 4-IG" | 2,0 : 2,4 | - | - | [6 empty] | min. 5 | <200 | No | 44021 | Adam Duric | 1 | 8.1 | 8.1 | SEP
60MAV42BR052 | 1 | X6CrNiTi18-10 (1.4541) | X6CrNiTi18-10 (1.4541) | BW | 60.3 | 50 | 2.9 | 60.3 | 50 | 2.9 | V | HER-011 | 1 | IMR-VP-11-2011 | 141 | BOEHLER "SAS 4-IG" | 2,0 : 2,4 | - | - | [6 empty] | min. 5 | <200 | No | 44021 | Adam Duric | 1 | 8.1 | 8.1 | SEP
60MAV42BR052 | 7 | X6CrNiTi18-10 (1.4541) | X6CrNiMoTi17-12-2 (1.4571) | BW | 60.3 | 50 | 2.9 | 60.3 | 50 | 2.9 | V | HER-011 | 1 | IMR-VP-11-2011 | 141 | BOEHLER "SAS 4-IG" | 2,0 : 2,4 | - | - | [6 empty] | min. 5 | <200 | No | 44021 | Adam Duric | 1 | 8.1 | 8.1 | SEP
60MAV42BR052 | 8 | X6CrNiMoTi17-12-2 (1.4571) | X6CrNiTi18-10 (1.4541) | BW | 60.3 | 50 | 2.9 | 60.3 | 50 | 2.9 | V | HER-011 | 1 | IMR-VP-11-2011 | 141 | BOEHLER "SAS 4-IG" | 2,0 : 2,4 | - | - | [6 empty] | min. 5 | <200 | No | 44021 | Adam Duric | 1 | 8.1 | 8.1 | SEP
60MAV42BR052 | 5 | X6CrNiTi18-10 (1.4541) | X6CrNiTi18-10 (1.4541) | BW | 60.3 | 50 | 2.9 | 60.3 | 50 | 2.9 | V | HER-011 | 1 | IMR-VP-11-2011 | 141 | BOEHLER "SAS 4-IG" | 2,0 : 2,4 | - | - | [6 empty] | min. 5 | <200 | No | 44021 | Adam Duric | 1 | 8.1 | 8.1 | SEP
60MAV42BR053 | 1 | X6CrNiTi18-10 (1.4541) | X6CrNiMoTi17-12-2 (1.4571) | BW | 60.3 | 50 | 2.9 | 60.3 | 50 | 2.9 | V | HER-011 | 1 | IMR-VP-11-2011 | 141 | BOEHLER "SAS 4-IG" | 2,0 : 2,4 | - | - | [6 empty] | min. 5 | <200 | No | 44021 | Adam Duric | 1 | 8.1 | 8.1 | SEP
60MAV42BR053 | 2 | X6CrNiMoTi17-12-2 (1.4571) | X6CrNiTi18-10 (1.4541) | BW | 60.3 | 50 | 2.9 | 60.3 | 50 | 2.9 | V | HER-011 | 1 | IMR-VP-11-2011 | 141 | BOEHLER "SAS 4-IG" | 2,0 : 2,4 | - | - | [6 empty] | min. 5 | <200 | No | 44021 | Adam Duric | 1 | 8.1 | 8.1 | SEP
60MAV42BR053 | 6 | X6CrNiTi18-10 (1.4541) | X6CrNiTi18-10 (1.4541) | BW | 88.9 | 80 | 2.9 | 88.9 | 80 | 2.9 | V | HER-011 | 1 | IMR-VP-11-2011 | 141 | BOEHLER "SAS 4-IG" | 2,0 : 2,4 | - | - | [6 empty] | min. 5 | <200 | No | 44021 | Adam Duric | 1 | 8.1 | 8.1 | SEP
60MAV42BR053 | 9 | X6CrNiTi18-10 (1.4541) | X6CrNiTi18-10 (1.4541) | BW | 88.9 | 80 | 2.9 | 88.9 | 80 | 2.9 | V | HER-011 | 1 | IMR-VP-11-2011 | 141 | BOEHLER "SAS 4-IG" | 2,0 : 2,4 | - | - | [6 empty] | min. 5 | <200 | No | 44021 | Adam Duric | 1 | 8.1 | 8.1 | SEP
60MAV42BR053 | 12 | X6CrNiTi18-10 (1.4541) | X6CrNiTi18-10 (1.4541) | BW | 88.9 | 80 | 2.9 | 88.9 | 80 | 2.9 | V | HER-011 | 1 | IMR-VP-11-2011 | 141 | BOEHLER "SAS 4-IG" | 2,0 : 2,4 | - | - | [6 empty] | min. 5 | <200 | No | 44021 | Adam Duric | 1 | 8.1 | 8.1 | SEP
60MAV42BR053 | 14 | X6CrNiTi18-10 (1.4541) | X6CrNiTi18-10 (1.4541) | BW | 88.9 | 80 | 3.2 | 88.9 | 80 | 2.9 | V | HER-011 | 1 | IMR-VP-11-2011 | 141 | BOEHLER "SAS 4-IG" | 2,0 : 2,4 | - | - | [6 empty] | min. 5 | <200 | No | 44021 | Adam Duric | 1 | 8.1 | 8.1 | SEP
60MAV42BR054 | 1 | X6CrNiTi18-10 (1.4541) | X6CrNiTi18-10 (1.4541) | BW | 48.3 | 40 | 2.9 | 48.3 | 40 | 2.9 | V | HER-011 | 1 | IMR-VP-11-2011 | 141 | BOEHLER "SAS 4-IG" | 2,0 : 2,4 | - | - | [6 empty] | min. 5 | <200 | No | 44021 | Adam Duric | 1 | 8.1 | 8.1 | SEP
60MAV42BR054 | 11 | X6CrNiTi18-10 (1.4541) | X6CrNiTi18-10 (1.4541) | BW | 88.9 | 80 | 2.9 | 88.9 | 80 | 3.2 | V | HER-011 | 1 | IMR-VP-11-2011 | 141 | BOEHLER "SAS 4-IG" | 2,0 : 2,4 | - | - | [6 empty] | min. 5 | <200 | No | 44021 | Adam Duric | 1 | 8.1 | 8.1 | SEP
60MAV42BR054 | 8 | X6CrNiTi18-10 (1.4541) | X6CrNiTi18-10 (1.4541) | BW | 88.9 | 80 | 2.9 | 88.9 | 80 | 2.9 | V | HER-011 | 1 | IMR-VP-11-2011 | 141 | BOEHLER "SAS 4-IG" | 2,0 : 2,4 | - | - | [6 empty] | min. 5 | <200 | No | 44021 | Adam Duric | 1 | 8.1 | 8.1 | SEP
60MAV44BR001-UMCM1Y-M11 | 1 | X6CrNiTi18-10 (1.4541) | X6CrNiTi18-10 (1.4541) | BW | 114.3 | 100 | 2.9 | 114.3 | 100 | 2.9 | V | HER-011 | 1 | IMR-VP-11-2011 | 141 | BOEHLER "SAS 4-IG" | 2,0 : 2,4 | - | - | [6 empty] | min. 5 | <200 | No | 44021 | Adam Duric | 1 | 8.1 | 8.1 | SEP
60MAV44BR002 | 1 | X6CrNiTi18-10 (1.4541) | X6CrNiMoTi17-12-2 (1.4571) | BW | 88.9 | 80 | 2.9 | 88.9 | 80 | 2.9 | V | HER-011 | 1 | IMR-VP-11-2011 | 141 | BOEHLER "SAS 4-IG" | 2,0 : 2,4 | - | - | [6 empty] | min. 5 | <200 | No | 44021 | Adam Duric | 1 | 8.1 | 8.1 | SEP
60MAV44BR002 | 2 | X6CrNiMoTi17-12-2 (1.4571) | X6CrNiTi18-10 (1.4541) | BW | 88.9 | 80 | 2.9 | 88.9 | 80 | 2.9 | V | HER-011 | 1 | IMR-VP-11-2011 | 141 | BOEHLER "SAS 4-IG" | 2,0 : 2,4 | - | - | [6 empty] | min. 5 | <200 | No | 44021 | Adam Duric | 1 | 8.1 | 8.1 | SEP
60MAV44BR002 | 3 | X6CrNiTi18-10 (1.4541) | X6CrNiMoTi17-12-2 (1.4571) | BW | 88.9 | 80 | 2.9 | 88.9 | 80 | 2.9 | V | HER-011 | 1 | IMR-VP-11-2011 | 141 | BOEHLER "SAS 4-IG" | 2,0 : 2,4 | - | - | [6 empty] | min. 5 | <200 | No | 44021 | Adam Duric | 1 | 8.1 | 8.1 | SEP
60MAV44BR002 | 4 | X6CrNiMoTi17-12-2 (1.4571) | X6CrNiTi18-10 (1.4541) | BW | 88.9 | 80 | 2.9 | 88.9 | 80 | 2.9 | V | HER-011 | 1 | IMR-VP-11-2011 | 141 | BOEHLER "SAS 4-IG" | 2,0 : 2,4 | - | - | [6 empty] | min. 5 | <200 | No | 44021 | Adam Duric | 1 | 8.1 | 8.1 | SEP
60MAV44BR002 | 9 | X6CrNiTi18-10 (1.4541) | X6CrNiTi18-10 (1.4541) | BW | 88.9 | 80 | 2.9 | 88.9 | 80 | 2.9 | V | HER-011 | 1 | IMR-VP-11-2011 | 141 | BOEHLER "SAS 4-IG" | 2,0 : 2,4 | - | - | [6 empty] | min. 5 | <200 | No | 44021 | Adam Duric | 1 | 8.1 | 8.1 | SEP
60MAV44BR003 | 1 | X6CrNiTi18-10 (1.4541) | X6CrNiTi18-10 (1.4541) | BW | 88.9 | 80 | 2.9 | 88.9 | 80 | 2.9 | V | HER-011 | 1 | IMR-VP-11-2011 | 141 | BOEHLER "SAS 4-IG" | 2,0 : 2,4 | - | - | [6 empty] | min. 5 | <200 | No | 44021 | Adam Duric | 1 | 8.1 | 8.1 | SEP
60MAV44BR003 | 11 | X6CrNiTi18-10 (1.4541) | X6CrNiTi18-10 (1.4541) | BW | 139.7 | 125 | 3.2 | 139.7 | 125 | 3.2 | V | HER-011 | 1 | IMR-VP-11-2011 | 141 | BOEHLER "SAS 4-IG" | 2,0 : 2,4 | - | - | [6 empty] | min. 5 | <200 | No | 44021 | Adam Duric | 1 | 8.1 | 8.1 | SEP
60MAV44BR003 | 7 | X6CrNiTi18-10 (1.4541) | X6CrNiTi18-10 (1.4541) | BW | 139.7 | 125 | 3.2 | 139.7 | 125 | 3.2 | V | HER-011 | 1 | IMR-VP-11-2011 | 141 | BOEHLER "SAS 4-IG" | 2,0 : 2,4 | - | - | [6 empty] | min. 5 | <200 | No | 44021 | Adam Duric | 1 | 8.1 | 8.1 | SEP
60MAV44BR004-UMCM1Y-F21 | 4 | X6CrNiTi18-10 (1.4541) | X6CrNiTi18-10 (1.4541) | BW | 114.3 | 100 | 2.9 | 114.3 | 100 | 2.9 | V | HER-011 | 1 | IMR-VP-11-2011 | 141 | BOEHLER "SAS 4-IG" | 2,0 : 2,4 | - | - | [6 empty] | min. 5 | <200 | No | 44021 | Adam Duric | 1 | 8.1 | 8.1 | SEP
60MAV44BR004-UMCM1Y-G61 | 1 | X6CrNiTi18-10 (1.4541) | X6CrNiTi18-10 (1.4541) | BW | 114.3 | 100 | 2.9 | 114.3 | 100 | 2.9 | V | HER-011 | 1 | IMR-VP-11-2011 | 141 | BOEHLER "SAS 4-IG" | 2,0 : 2,4 | - | - | [6 empty] | min. 5 | <200 | No | 44021 | Adam Duric | 1 | 8.1 | 8.1 | SEP
60MAV44BR005 | 1 | X6CrNiTi18-10 (1.4541) | X6CrNiTi18-10 (1.4541) | BW | 88.9 | 80 | 2.9 | 88.9 | 80 | 2.9 | V | HER-011 | 1 | IMR-VP-11-2011 | 141 | BOEHLER "SAS 4-IG" | 2,0 : 2,4 | - | - | [6 empty] | min. 5 | <200 | No | 44021 | Adam Duric | 1 | 8.1 | 8.1 | SEP
60MAV44BR005 | 5 | X6CrNiTi18-10 (1.4541) | X6CrNiMoTi17-12-2 (1.4571) | BW | 88.9 | 80 | 2.9 | 88.9 | 80 | 2.9 | V | HER-011 | 1 | IMR-VP-11-2011 | 141 | BOEHLER "SAS 4-IG" | 2,0 : 2,4 | - | - | [6 empty] | min. 5 | <200 | No | 44021 | Adam Duric | 1 | 8.1 | 8.1 | SEP
60MAV44BR005-UMCM1Y-F21 | 1 | X6CrNiTi18-10 (1.4541) | X6CrNiMoTi17-12-2 (1.4571) | BW | 88.9 | 80 | 2.9 | 88.9 | 80 | 2.9 | V | HER-011 | 1 | IMR-VP-11-2011 | 141 | BOEHLER "SAS 4-IG" | 2,0 : 2,4 | - | - | [6 empty] | min. 5 | <200 | No | 44021 | Adam Duric | 1 | 8.1 | 8.1 | SEP
60MAV44BR005-UMCM1Y-F21 | 2 | X6CrNiMoTi17-12-2 (1.4571) | X6CrNiTi18-10 (1.4541) | BW | 88.9 | 80 | 2.9 | 88.9 | 80 | 2.9 | V | HER-011 | 1 | IMR-VP-11-2011 | 141 | BOEHLER "SAS 4-IG" | 2,0 : 2,4 | - | - | [6 empty] | min. 5 | <200 | No | 44021 | Adam Duric | 1 | 8.1 | 8.1 | SEP
60MAV44BR006 | 1 | X6CrNiMoTi17-12-2 (1.4571) | X6CrNiTi18-10 (1.4541) | BW | 88.9 | 80 | 2.9 | 88.9 | 80 | 2.9 | V | HER-011 | 1 | IMR-VP-11-2011 | 141 | BOEHLER "SAS 4-IG" | 2,0 : 2,4 | - | - | [6 empty] | min. 5 | <200 | No | 44021 | Adam Duric | 1 | 8.1 | 8.1 | SEP
60MAV44BR006 | 13 | X6CrNiTi18-10 (1.4541) | X6CrNiTi18-10 (1.4541) | BW | 139.7 | 125 | 3.2 | 139.7 | 125 | 3.2 | V | HER-011 | 1 | IMR-VP-11-2011 | 141 | BOEHLER "SAS 4-IG" | 2,0 : 2,4 | - | - | [6 empty] | min. 5 | <200 | No | 44021 | Adam Duric | 1 | 8.1 | 8.1 | SEP
60MAV44BR006 | 16 | X6CrNiTi18-10 (1.4541) | X6CrNiTi18-10 (1.4541) | BW | 139.7 | 125 | 3.2 | 139.7 | 125 | 4 | V | HER-011 | 1 | IMR-VP-11-2011 | 141 | BOEHLER "SAS 4-IG" | 2,0 : 2,4 | - | - | [6 empty] | min. 5 | <200 | No | 44021 | Adam Duric | 1 | 8.1 | 8.1 | SEP
60MAV44BR006 | 5 | X6CrNiTi18-10 (1.4541) | X6CrNiTi18-10 (1.4541) | BW | 139.7 | 125 | 3.2 | 139.7 | 125 | 3.2 | V | HER-011 | 1 | IMR-VP-11-2011 | 141 | BOEHLER "SAS 4-IG" | 2,0 : 2,4 | - | - | [6 empty] | min. 5 | <200 | No | 44021 | Adam Duric | 1 | 8.1 | 8.1 | SEP
60MAV66BR001 | 1 | X6CrNiTi18-10 (1.4541) | X6CrNiTi18-10 (1.4541) | BW | 21.3 | 15 | 3.2 | 21.3 | 15 | 3.2 | V | HER-009 | 1 | IMR-VP-17-2011 | 141 | BOEHLER "SAS 4-IG" | 2,0 : 2,4 | - | - | [6 empty] | min. 5 | <200 | No | 44021 | Adam Duric | 1 | 8.1 | 8.1 | SEP
60MAV66BR001 | 2 | X6CrNiTi18-10 (1.4541) | X6CrNiMoTi17-12-2 | BW | 21.3 | 15 | 3.2 | 21.3 | 15 | 2.9 | V | HER-009 | 1 | IMR-VP-17-2011 | 141 | BOEHLER "SAS 4-IG" | 2,0 : 2,4 | - | - | [6 empty] | min. 5 | <200 | No | 44021 | Adam Duric | 1 | 8.1 | 8.1 | SEP
60MAV66BR001-UMCM1Y-F21 | 1 | X6CrNiTi18-10 (1.4541) | X6CrNiTi18-10 (1.4541) | BW | 21.3 | 15 | 3.2 | 21.3 | 15 | 3.2 | V | HER-009 | 1 | IMR-VP-17-2011 | 141 | BOEHLER "SAS 4-IG" | 2,0 : 2,4 | - | - | [6 empty] | min. 5 | <200 | No | 44021 | Adam Duric | 1 | 8.1 | 8.1 | SEP
60MAV66BR001-UMCM1Y-G61 | 1 | X6CrNiTi18-10 (1.4541) | X6CrNiTi18-10 (1.4541) | BW | 26.9 | 20 | 3.2 | 26.9 | 20 | 3.2 | V | HER-011 | 1 | IMR-VP-11-2011 | 141 | BOEHLER "SAS 4-IG" | 2,0 : 2,4 | - | - | [6 empty] | min. 5 | <200 | No | 44054 | Adam Duric | 1 | 8.1 | 8.1 | SEP
60MAV66BR002 | 1 | X6CrNiTi18-10 (1.4541) | X6CrNiTi18-10 (1.4541) | BW | 21.3 | 15 | 3.2 | 21.3 | 15 | 3.2 | V | HER-009 | 1 | IMR-VP-17-2011 | 141 | BOEHLER "SAS 4-IG" | 2,0 : 2,4 | - | - | [6 empty] | min. 5 | <200 | No | 44021 | Adam Duric | 1 | 8.1 | 8.1 | SEP
60MAV66BR002 | 2 | X6CrNiTi18-10 (1.4541) | X6CrNiMoTi17-12-2 (8.1) | BW | 21.3 | 15 | 3.2 | 21.3 | 15 | 2.9 | V | HER-009 | 1 | IMR-VP-17-2011 | 141 | BOEHLER "SAS 4-IG" | 2,0 : 2,4 | - | - | [6 empty] | min. 5 | <200 | No | 44021 | Adam Duric | 1 | 8.1 | 8.1 | SEP
60MAV66BR002-UMCM1Y-F21 | 1 | X6CrNiTi18-10 (1.4541) | X6CrNiTi18-10 (1.4541) | BW | 26.9 | 20 | 3.2 | 26.9 | 20 | 3.2 | V | HER-011 | 1 | IMR-VP-11-2011 | 141 | BOEHLER "SAS 4-IG" | 2,0 : 2,4 | - | - | [6 empty] | min. 5 | <200 | No | 44054 | Adam Duric | 1 | 8.1 | 8.1 | SEP
60MAV66BR003 | 1 | X6CrNiTi18-10 (1.4541) | X6CrNiTi18-10 (1.4541) | BW | 33.7 | 25 | 4.5 | 33.7 | 25 | 4.5 | V | HER-011 | 1 | IMR-VP-11-2011 | 141 | BOEHLER "SAS 4-IG" | 2,0 : 2,4 | - | - | [6 empty] | min. 5 | <200 | No | 44054 | Adam Duric | 1 | 8.1 | 8.1 | SEP
60MAV66BR003 | 2 | X6CrNiTi18-10 (1.4541) | X6CrNiMoTi17-12-2 (8.1) | BW | 33.7 | 25 | 4.5 | 33.7 | 25 | 4 | V | HER-011 | 1 | IMR-VP-11-2011 | 141 | BOEHLER "SAS 4-IG" | 2,0 : 2,4 | - | - | [6 empty] | min. 5 | <200 | No | 44054 | Adam Duric | 1 | 8.1 | 8.1 | SEP
60MAV66BR003-UMCM1Y-A21 | 1 | X6CrNiTi18-10 (1.4541) | X6CrNiTi18-10 (1.4541) | BW | 60.3 | 50 | 8 | 60.3 | 50 | 8 | V | HER-008 | 1 | IMR-VP-08-2010 | 141 | BOEHLER "SAS 4-IG" | 2,0 :2,4 | - | - | [6 empty] | min. 5 | <200 | No | 44021 | Adam Duric | 1 | 8.1 | 8.1 | SEP
60MAV66BR004 | 1 | X6CrNiTi18-10 (1.4541) | X6CrNiTi18-10 (1.4541) | BW | 21.3 | 15 | 3.2 | 21.3 | 15 | 3.2 | V | HER-009 | 1 | IMR-VP-17-2011 | 141 | BOEHLER "SAS 4-IG" | 2,0 : 2,4 | - | - | [6 empty] | min. 5 | <200 | No | 44021 | Adam Duric | 1 | 8.1 | 8.1 | SEP
60MAV66BR004 | 2 | X6CrNiTi18-10 (1.4541) | X6CrNiMoTi17-12-2 | BW | 21.3 | 15 | 3.2 | 21.3 | 15 | 2.9 | V | HER-009 | 1 | IMR-VP-17-2011 | 141 | BOEHLER "SAS 4-IG" | 2,0 : 2,4 | - | - | [6 empty] | min. 5 | <200 | No | 44021 | Adam Duric | 1 | 8.1 | 8.1 | SEP
60MAV66BR004-UMCM1Y-F21 | 1 | X6CrNiTi18-10 (1.4541) | X6CrNiTi18-10 (1.4541) | BW | 21.3 | 15 | 3.2 | 21.3 | 15 | 3.2 | V | HER-009 | 1 | IMR-VP-17-2011 | 141 | BOEHLER "SAS 4-IG" | 2,0 : 2,4 | - | - | [6 empty] | min. 5 | <200 | No | 44021 | Adam Duric | 1 | 8.1 | 8.1 | SEP
60MAV66BR004-UMCM1Y-G61 | 1 | X6CrNiTi18-10 (1.4541) | X6CrNiTi18-10 (1.4541) | BW | 26.9 | 20 | 3.2 | 26.9 | 20 | 3.2 | V | HER-011 | 1 | IMR-VP-11-2011 | 141 | BOEHLER "SAS 4-IG" | 2,0 : 2,4 | - | - | [6 empty] | min. 5 | <200 | No | 44054 | Adam Duric | 1 | 8.1 | 8.1 | SEP
60MAV67BR001 | 1 | X6CrNiTi18-10 (1.4541) | X6CrNiMoTi17-12-2 (1.4571) | BW | 21.3 | 15 | 3.2 | 21.3 | 15 | 3.2 | V | HER-009 | 1 | IMR-VP-17-2011 | 141 | BOEHLER "SAS 4-IG" | 2,0 : 2,4 | - | - | [6 empty] | min. 5 | <200 | No | 44021 | Adam Duric | 1 | 8.1 | 8.1 | SEP
60MAV67BR001 | 2 | X6CrNiMoTi17-12-2 (1.4571) | X6CrNiTi18-10 (1.4541) | BW | 21.3 | 15 | 3.2 | 21.3 | 15 | 3.2 | V | HER-009 | 1 | IMR-VP-17-2011 | 141 | BOEHLER "SAS 4-IG" | 2,0 : 2,4 | - | - | [6 empty] | min. 5 | <200 | No | 44021 | Adam Duric | 1 | 8.1 | 8.1 | SEP
60MAV67BR001 | 3 | X6CrNiTi18-10 (1.4541) | X6CrNiMoTi17-12-2 (1.4571) | BW | 21.3 | 15 | 3.2 | 21.3 | 15 | 2.9 | V | HER-009 | 1 | IMR-VP-17-2011 | 141 | BOEHLER "SAS 4-IG" | 2,0 : 2,4 | - | - | [6 empty] | min. 5 | <200 | No | 44021 | Adam Duric | 1 | 8.1 | 8.1 | SEP
60MAV67BR001 | 4 | X6CrNiTi18-10 (1.4541) | X6CrNiTi18-10 (1.4541) | BW | 21.3 | 15 | 3.2 | 21.3 | 15 | 3.2 | V | HER-009 | 1 | IMR-VP-17-2011 | 141 | BOEHLER "SAS 4-IG" | 2,0 : 2,4 | - | - | [6 empty] | min. 5 | <200 | No | 44021 | Adam Duric | 1 | 8.1 | 8.1 | SEP
60MAV67BR001-UMCM1Y-M11 | 3 | X6CrNiTi18-10 (1.4541) | X6CrNiTi18-10 (1.4541) | BW | 21.3 | 15 | 3.2 | 21.3 | 15 | 3.2 | V | HER-009 | 1 | IMR-VP-17-2011 | 141 | BOEHLER "SAS 4-IG" | 2,0 : 2,4 | - | - | [6 empty] | min. 5 | <200 | No | 44077 | Adam Duric | 1 | 8.1 | 8.1 | SEP
60MAV67BR002 | 1 | X6CrNiTi18-10 (1.4541) | X6CrNiTi18-10 (1.4541) | BW | 26.9 | 20 | 3.2 | 26.9 | 20 | 3.2 | V | HER-011 | 1 | IMR-VP-11-2011 | 141 | BOEHLER "SAS 4-IG" | 2,0 : 2,4 | - | - | [6 empty] | min. 5 | <200 | No | 44054 | Adam Duric | 1 | 8.1 | 8.1 | SEP
60MAV67BR002 | 2 | X6CrNiTi18-10 (1.4541) | X6CrNiTi18-10 (1.4541) | BW | 26.9 | 20 | 3.2 | 26.9 | 20 | 3.2 | V | HER-011 | 1 | IMR-VP-11-2011 | 141 | BOEHLER "SAS 4-IG" | 2,0 : 2,4 | - | - | [6 empty] | min. 5 | <200 | No | 44054 | Adam Duric | 1 | 8.1 | 8.1 | SEP
60MAV67BR002 | 3 | X6CrNiTi18-10 (1.4541) | X6CrNiTi18-10 (1.4541) | BW | 21.3 | 15 | 3.2 | 21.3 | 15 | 3.2 | V | HER-009 | 1 | IMR-VP-17-2011 | 141 | BOEHLER "SAS 4-IG" | 2,0 : 2,4 | - | - | [6 empty] | min. 5 | <200 | No | 44021 | Adam Duric | 1 | 8.1 | 8.1 | SEP
60MAV67BR002 | 6 | X6CrNiTi18-10 (1.4541) | X6CrNiMoTi17-12-2 (1.4571) | BW | 21.3 | 15 | 3.2 | 21.3 | 15 | 2.9 | V | HER-009 | 1 | IMR-VP-17-2011 | 141 | BOEHLER "SAS 4-IG" | 2,0 : 2,4 | - | - | [6 empty] | min. 5 | <200 | No | 44021 | Adam Duric | 1 | 8.1 | 8.1 | SEP
60MAV67BR002-UMCM1Y-F21 | 1 | X6CrNiTi18-10 (1.4541) | X6CrNiTi18-10 (1.4541) | BW | 26.9 | 20 | 3.2 | 26.9 | 20 | 3.2 | V | HER-011 | 1 | IMR-VP-11-2011 | 141 | BOEHLER "SAS 4-IG" | 2,0 : 2,4 | - | - | [6 empty] | min. 5 | <200 | No | 44054 | Adam Duric | 1 | 8.1 | 8.1 | SEP
60MAV67BR002-UMCM1Y-G61 | 1 | X6CrNiTi18-10 (1.4541) | X6CrNiTi18-10 (1.4541) | BW | 60.3 | 50 | 8 | 60.3 | 50 | 8 | V | HER-008 | 1 | IMR-VP-08-2010 | 141 | BOEHLER "SAS 4-IG" | 2,0 :2,4 | - | - | [6 empty] | min. 5 | <200 | No | 44021 | Adam Duric | 1 | 8.1 | 8.1 | SEP
60MAV71BR001-UMCM1Y-F21 | 1 | X6CrNiTi18-10 (1.4541) | X6CrNiTi18-10 (1.4541) | BW | 273 | 250 | 4 | 273 | 250 | 4 | V | HER-011 | 1 | IMR-VP-11-2011 | 141 | BOEHLER "SAS 4-IG" | 2,0 : 2,4 | - | - | [6 empty] | min. 5 | <200 | No | 44021 | Adam Duric | 1 | 8.1 | 8.1 | SEP
60MAV71BR002-UMCM1Y-F21 | 1 | X6CrNiTi18-10 (1.4541) | X6CrNiTi18-10 (1.4541) | BW | 273 | 250 | 4 | 273 | 250 | 4 | V | HER-011 | 1 | IMR-VP-11-2011 | 141 | BOEHLER "SAS 4-IG" | 2,0 : 2,4 | - | - | [6 empty] | min. 5 | <200 | No | 44021 | Adam Duric | 1 | 8.1 | 8.1 | SEP
60MAV71BR002-UMCM1Y-G61 | 1 | X6CrNiTi18-10 (1.4541) | X6CrNiTi18-10 (1.4541) | BW | 323.9 | 300 | 4.5 | 323.9 | 300 | 4.5 | V | HER-011 | 1 | IMR-VP-11-2011 | 141 | BOEHLER "SAS 4-IG" | 2,0 : 2,4 | - | - | [6 empty] | min. 5 | <200 | No | 44054 | Adam Duric | 1 | 8.1 | 8.1 | SEP
60MAV71BR002-UMCM1Y-J11 | 1 | X6CrNiTi18-10 (1.4541) | X6CrNiTi18-10 (1.4541) | BW | 323.9 | 300 | 4.5 | 323.9 | 300 | 4.5 | V | HER-011 | 1 | IMR-VP-11-2011 | 141 | BOEHLER "SAS 4-IG" | 2,0 : 2,4 | - | - | [6 empty] | min. 5 | <200 | No | 44054 | Adam Duric | 1 | 8.1 | 8.1 | SEP
60MAV71BR002-UMCM1Y-M11 | 1 | X6CrNiTi18-10 (1.4541) | X6CrNiTi18-10 (1.4541) | BW | 323.9 | 300 | 4.5 | 323.9 | 300 | 4.5 | V | HER-011 | 1 | IMR-VP-11-2011 | 141 | BOEHLER "SAS 4-IG" | 2,0 : 2,4 | - | - | [6 empty] | min. 5 | <200 | No | 44054 | Adam Duric | 1 | 8.1 | 8.1 | SEP
60MAV71BR004-UMCM1Y-M11 | 1 | X6CrNiTi18-10 (1.4541) | X6CrNiTi18-10 (1.4541) | BW | 508 | 500 | 5.6 | 508 | 500 | 5.6 | V | HER-008 | 1 | IMR-VP-08-2010 | 141 | BOEHLER "SAS 4-IG" | 2,0 :2,4 | - | - | [6 empty] | min. 5 | <200 | No | 44021 | Adam Duric | 1 | 8.1 | 8.1 | SEP
60MAV71BR004-UMCM1Y-M11 | 6 | X6CrNiTi18-10 (1.4541) | X6CrNiTi18-10 (1.4541) | BW | 508 | 500 | 5.6 | 508 | 500 | 7.1 | V | HER-008 | 1 | IMR-VP-08-2010 | 141 | BOEHLER "SAS 4-IG" | 2,0 :2,4 | - | - | [6 empty] | min. 5 | <200 | No | 44021 | Adam Duric | 1 | 8.1 | 8.1 | SEP
60MAV71BR006 | 1 | X6CrNiTi18-10 (1.4541) | X6CrNiMoTi17-12-2 (1.4571) | BW | 273 | 250 | 6.3 | 273 | 250 | 6.3 | V | HER-008 | 1 | IMR-VP-08-2010 | 141 | BOEHLER "SAS 4-IG" | 2,0 : 2,4 | - | - | [6 empty] | min. 5 | <200 | No | 44025 | Adam Duric | 1 | 8.1 | 8.1 | SEP
60MAV71BR006 | 5 | X6CrNiTi18-10 (1.4541) | X6CrNiTi18-10 (1.4541) | BW | 273 | 250 | 4 | 273 | 250 | 4 | V | HER-011 | 1 | IMR-VP-11-2011 | 141 | BOEHLER "SAS 4-IG" | 2,0 : 2,4 | - | - | [6 empty] | min. 5 | <200 | No | 44021 | Adam Duric | 1 | 8.1 | 8.1 | SEP
60MAV71BR006-UMCM1Y-A21 | 1 | X6CrNiTi18-10 (1.4541) | X6CrNiTi18-10 (1.4541) | BW | 273 | 250 | 4 | 273 | 250 | 4 | V | HER-011 | 1 | IMR-VP-11-2011 | 141 | BOEHLER "SAS 4-IG" | 2,0 : 2,4 | - | - | [6 empty] | min. 5 | <200 | No | 44021 | Adam Duric | 1 | 8.1 | 8.1 | SEP
60MAV71BR006-UMCM1Y-A21 | 3 | X6CrNiTi18-10 (1.4541) | X6CrNiTi18-10 (1.4541) | BW | 273 | 250 | 4 | 273 | 250 | 4 | V | HER-011 | 1 | IMR-VP-11-2011 | 141 | BOEHLER "SAS 4-IG" | 2,0 : 2,4 | - | - | [6 empty] | min. 5 | <200 | No | 44021 | Adam Duric | 1 | 8.1 | 8.1 | SEP
60MAV71BR007 | 1 | X6CrNiTi18-10 (1.4541) | X6CrNiMoTi17-12-2 (1.4571) | BW | 273 | 250 | 6.3 | 273 | 250 | 6.3 | V | HER-008 | 1 | IMR-VP-08-2010 | 141 | BOEHLER "SAS 4-IG" | 2,0 :2,4 | - | - | [6 empty] | min. 5 | <200 | No | 44021 | Adam Duric | 1 | 8.1 | 8.1 | SEP
60MAV71BR007 | 5 | X6CrNiTi18-10 (1.4541) | X6CrNiTi18-10 (1.4541) | BW | 273 | 250 | 4 | 273 | 250 | 4 | V | HER-011 | 1 | IMR-VP-11-2011 | 141 | BOEHLER "SAS 4-IG" | 2,0 : 2,4 | - | - | [6 empty] | min. 5 | <200 | No | 44021 | Adam Duric | 1 | 8.1 | 8.1 | SEP
60MAV71BR007-UMCM1Y-F21 | 1 | X6CrNiTi18-10 (1.4541) | X6CrNiTi18-10 (1.4541) | BW | 273 | 250 | 4 | 273 | 250 | 4 | V | HER-011 | 1 | IMR-VP-11-2011 | 141 | BOEHLER "SAS 4-IG" | 2,0 : 2,4 | - | - | [6 empty] | min. 5 | <200 | No | 44021 | Adam Duric | 1 | 8.1 | 8.1 | SEP
60MAV71BR007-UMCM1Y-F21 | 2 | X6CrNiTi18-10 (1.4541) | X6CrNiTi18-10 (1.4541) | BW | 273 | 250 | 4 | 273 | 250 | 4 | V | HER-011 | 1 | IMR-VP-11-2011 | 141 | BOEHLER "SAS 4-IG" | 2,0 : 2,4 | - | - | [6 empty] | min. 5 | <200 | No | 44021 | Adam Duric | 1 | 8.1 | 8.1 | SEP
60MAV71BR015-UMCM1Y-J11 | 1 | X6CrNiTi18-10 (1.4541) | X6CrNiTi18-10 (1.4541) | BW | 323.9 | 300 | 4.5 | 323.9 | 300 | 4.5 | V | HER-011 | 1 | IMR-VP-11-2011 | 141 | BOEHLER "SAS 4-IG" | 2,0 : 2,4 | - | - | [6 empty] | min. 5 | <200 | No | 44054 | Adam Duric | 1 | 8.1 | 8.1 | SEP
60MAV71BR015-UMCM1Y-J11 | 3 | X6CrNiTi18-10 (1.4541) | X6CrNiTi18-10 (1.4541) | BW | 323.9 | 300 | 4.5 | 323.9 | 300 | 4.5 | V | HER-011 | 1 | IMR-VP-11-2011 | 141 | BOEHLER "SAS 4-IG" | 2,0 : 2,4 | - | - | [6 empty] | min. 5 | <200 | No | 44054 | Adam Duric | 1 | 8.1 | 8.1 | SEP
60MAV71BR016-UMCM1Y-J11 | 2 | X6CrNiTi18-10 (1.4541) | X6CrNiTi18-10 (1.4541) | BW | 60.3 | 50 | 2.9 | 60.3 | 50 | 2.9 | V | HER-011 | 1 | IMR-VP-11-2011 | 141 | BOEHLER "SAS 4-IG" | 2,0 : 2,4 | - | - | [6 empty] | min. 5 | <200 | No | 44021 | Adam Duric | 1 | 8.1 | 8.1 | SEP
60MAV71BR017 | 1 | P245GH (1.0352) | P235GH (1.0345) | BW | 323.9 | 300 | 7.1 | 323.9 | 300 | 7.1 | V | HER-001 | 0 | IMR-VP-12-2012 | 141 | BOEHLER "DMO-IG" | 2,0 : 3,0 | - | - | [6 empty] | see remark 2) on WPS | <350 | No | 44020 | Adam Duric | 1 | 1.1 / 1.2 | 1.1 / 1.2 | SEP
60MAV71BR017 | 4 | X6CrNiTi18-10 (1.4541) | X6CrNiTi18-10 (1.4541) | BW | 323.9 | 300 | 4.5 | 323.9 | 300 | 4.5 | V | HER-011 | 1 | IMR-VP-11-2011 | 141 | BOEHLER "SAS 4-IG" | 2,0 : 2,4 | - | - | [6 empty] | min. 5 | <200 | No | 44054 | Adam Duric | 1 | 8.1 | 8.1 | SEP
60MAV71BR071 | 1 | X6CrNiMoTi17-12-2 (1.4571) | X6CrNiTi18-10 (1.4541) | BW | 21.3 | 15 | 2.9 | 21.3 | 15 | 2 | V | HER-009 | 1 | IMR-VP-17-2011 | 141 | BOEHLER "SAS 4-IG" | 2,0 : 2,4 | - | - | [6 empty] | min. 5 | <200 | No | 44021 | Adam Duric | 1 | 8.1 | 8.1 | SEP
60MAV71BR071 | 2 | X6CrNiTi18-10 (1.4541) | X6CrNiTi18-10 (1.4541) | BW | 21.3 | 15 | 2 | 21.3 | 15 | 2 | V | HER-009 | 1 | IMR-VP-17-2011 | 141 | BOEHLER "SAS 4-IG" | 2,0 : 2,4 | - | - | [6 empty] | min. 5 | <200 | No | 44077 | Adam Duric | 1 | 8.1 | 8.1 | SEP
60MAV71BR071 | 3 | X6CrNiTi18-10 (1.4541) | X6CrNiTi18-10 (1.4541) | BW | 21.3 | 15 | 2 | 21.3 | 15 | 2 | V | HER-009 | 1 | IMR-VP-17-2011 | 141 | BOEHLER "SAS 4-IG" | 2,0 : 2,4 | - | - | [6 empty] | min. 5 | <200 | No | 44077 | Adam Duric | 1 | 8.1 | 8.1 | SEP
60MAV71BR071 | 4 | X6CrNiTi18-10 (1.4541) | X6CrNiTi18-10 (1.4541) | BW | 21.3 | 15 | 2 | 21.3 | 15 | 2 | V | HER-009 | 1 | IMR-VP-17-2011 | 141 | BOEHLER "SAS 4-IG" | 2,0 : 2,4 | - | - | [6 empty] | min. 5 | <200 | No | 44077 | Adam Duric | 1 | 8.1 | 8.1 | SEP
60MAV71BR071-UMCM1Y-A21 | 1 | X6CrNiTi18-10 (1.4541) | X6CrNiTi18-10 (1.4541) | BW | 21.3 | 15 | 2 | 21.3 | 15 | 2 | V | HER-009 | 1 | IMR-VP-17-2011 | 141 | BOEHLER "SAS 4-IG" | 2,0 : 2,4 | - | - | [6 empty] | min. 5 | <200 | No | 44021 | Adam Duric | 1 | 8.1 | 8.1 | SEP
60MAV71BR403 | 1 | X6CrNiTi18-10 (1.4541) | X6CrNiMoTi17-12-2 (1.4571) | BW | 273 | 250 | 6.3 | 273 | 250 | 6.3 | V | HER-008 | 1 | IMR-VP-08-2010 | 141 | BOEHLER "SAS 4-IG" | 2,0 :2,4 | - | - | [6 empty] | min. 5 | <200 | No | 44021 | Adam Duric | 1 | 8.1 | 8.1 | SEP
60MAV71BR403 | 5 | X6CrNiTi18-10 (1.4541) | X6CrNiTi18-10 (1.4541) | BW | 273 | 250 | 4 | 273 | 250 | 4 | V | HER-011 | 1 | IMR-VP-11-2011 | 141 | BOEHLER "SAS 4-IG" | 2,0 : 2,4 | - | - | [6 empty] | min. 5 | <200 | No | 44021 | Adam Duric | 1 | 8.1 | 8.1 | SEP
60MAV71BR403-UMCM1Y-A21 | 1 | X6CrNiTi18-10 (1.4541) | X6CrNiTi18-10 (1.4541) | BW | 273 | 250 | 4 | 273 | 250 | 4 | V | HER-011 | 1 | IMR-VP-11-2011 | 141 | BOEHLER "SAS 4-IG" | 2,0 : 2,4 | - | - | [6 empty] | min. 5 | <200 | No | 44021 | Adam Duric | 1 | 8.1 | 8.1 | SEP
60MAV71BR403-UMCM1Y-A21 | 2 | X6CrNiTi18-10 (1.4541) | X6CrNiTi18-10 (1.4541) | BW | 273 | 250 | 4 | 273 | 250 | 4 | V | HER-011 | 1 | IMR-VP-11-2011 | 141 | BOEHLER "SAS 4-IG" | 2,0 : 2,4 | - | - | [6 empty] | min. 5 | <200 | No | 44021 | Adam Duric | 1 | 8.1 | 8.1 | SEP
60MAV71BR901 | 1 | X6CrNiTi18-10 (1.4541) | X6CrNiTi18-10 (1.4541) | BW | 88.9 | 80 | 2.9 | 88.9 | 80 | 2.9 | V | HER-011 | 1 | IMR-VP-11-2011 | 141 | BOEHLER "SAS 4-IG" | 2,0 : 2,4 | - | - | [6 empty] | min. 5 | <200 | No | 44021 | Adam Duric | 1 | 8.1 | 8.1 | SEP
60MAV71BR902 | 1 | X6CrNiTi18-10 (1.4541) | X6CrNiTi18-10 (1.4541) | BW | 33.7 | 25 | 2.9 | 33.7 | 25 | 2.9 | V | HER-011 | 1 | IMR-VP-11-2011 | 141 | BOEHLER "SAS 4-IG" | 2,0 : 2,4 | - | - | [6 empty] | min. 5 | <200 | No | 44054 | Adam Duric | 1 | 8.1 | 8.1 | SEP
60MAV71BR902 | 2 | X6CrNiTi18-10 (1.4541) | X2CrNiMo17-12-2 (1.4404) | BW | 33.7 | 25 | 2.9 | 33.7 | 25 | 2.9 | V | HER-011 | 1 | IMR-VP-11-2011 | 141 | BOEHLER "SAS 4-IG" | 2,0 : 2,4 | - | - | [6 empty] | min. 5 | <200 | No | 44075 | Adam Duric | 1 | 8.1 | 8.1 | SEP
60MAV71BR902 | 3 | X2CrNiMo17-12-2 (1.4404) | X6CrNiTi18-10 (1.4541) | BW | 33.7 | 25 | 2.9 | 33.7 | 25 | 2.9 | V | HER-011 | 1 | IMR-VP-11-2011 | 141 | BOEHLER "SAS 4-IG" | 2,0 : 2,4 | - | - | [6 empty] | min. 5 | <200 | No | 44075 | Adam Duric | 1 | 8.1 | 8.1 | SEP
60MAV72BR001 | 1 | X6CrNiTi18-10 (1.4541) | X6CrNiTi18-10 (1.4541) | BW | 273 | 250 | 6.3 | 273 | 250 | 6.3 | V | HER-008 | 1 | IMR-VP-08-2010 | 141 | BOEHLER "SAS 4-IG" | 2,0 : 2,4 | - | - | [6 empty] | min. 5 | <200 | No | 44025 | Adam Duric | 1 | 8.1 | 8.1 | SEP
60MAV72BR001-UMCM1Y-J11 | 1 | X6CrNiTi18-10 (1.4541) | X6CrNiTi18-10 (1.4541) | BW | 273 | 250 | 4 | 273 | 250 | 4 | V | HER-011 | 1 | IMR-VP-11-2011 | 141 | BOEHLER "SAS 4-IG" | 2,0 : 2,4 | - | - | [6 empty] | min. 5 | <200 | No | 44021 | Adam Duric | 1 | 8.1 | 8.1 | SEP
60MAV72BR001-UMCM1Y-J11 | 11 | X6CrNiTi18-10 (1.4541) | X6CrNiTi18-10 (1.4541) | BW | 273 | 250 | 4 | 273 | 250 | 4 | V | HER-011 | 1 | IMR-VP-11-2011 | 141 | BOEHLER "SAS 4-IG" | 2,0 : 2,4 | - | - | [6 empty] | min. 5 | <200 | No | 44021 | Adam Duric | 1 | 8.1 | 8.1 | SEP
60MAV72BR001-UMCM1Y-M11 | 1 | X6CrNiTi18-10 (1.4541) | X6CrNiTi18-10 (1.4541) | BW | 273 | 250 | 4 | 273 | 250 | 4 | V | HER-011 | 1 | IMR-VP-11-2011 | 141 | BOEHLER "SAS 4-IG" | 2,0 : 2,4 | - | - | [6 empty] | min. 5 | <200 | No | 44021 | Adam Duric | 1 | 8.1 | 8.1 | SEP
60MAV72BR002 | 1 | X6CrNiTi18-10 (1.4541) | X6CrNiTi18-10 (1.4541) | BW | 273 | 250 | 6.3 | 273 | 250 | 6.3 | V | HER-008 | 1 | IMR-VP-08-2010 | 141 | BOEHLER "SAS 4-IG" | 2,0 : 2,4 | - | - | [6 empty] | min. 5 | <200 | No | 44025 | Adam Duric | 1 | 8.1 | 8.1 | SEP
60MAV72BR002-UMCM1Y-F21 | 6 | X6CrNiTi18-10 (1.4541) | X6CrNiTi18-10 (1.4541) | BW | 273 | 250 | 4 | 273 | 250 | 4 | V | HER-011 | 1 | IMR-VP-11-2011 | 141 | BOEHLER "SAS 4-IG" | 2,0 : 2,4 | - | - | [6 empty] | min. 5 | <200 | No | 44021 | Adam Duric | 1 | 8.1 | 8.1 | SEP
60MAV72BR003-UMCM1Y-00L | 1 | P245GH (1.0352) | X6CrNiTi18-10 (1.4541) | BW | 323.9 | 300 | 7.1 | 323.9 | 300 | 4.5 | V | HER-010 | 1 | IMR-VP-02-2011 | 141 | BOEHLER "NIBAS 70/20-IG" | 2,0 : 2,4 | - | - | [6 empty] | min. 5 | <300 | No | 44025 | Adam Duric | 1 | 1.1 / 1.2 | 8.1 | SEP
60MAV72BR003-UMCM1Y-00L | 2 | X6CrNiTi18-10 (1.4541) | X6CrNiTi18-10 (1.4541) | BW | 323.9 | 300 | 4.5 | 323.9 | 300 | 4.5 | V | HER-011 | 1 | IMR-VP-11-2011 | 141 | BOEHLER "SAS 4-IG" | 2,0 : 2,4 | - | - | [6 empty] | min. 5 | <200 | No | 44034 | Adam Duric | 1 | 8.1 | 8.1 | SEP
60MAV72BR003-UMCM1Y-F21 | 1 | X6CrNiTi18-10 (1.4541) | X6CrNiTi18-10 (1.4541) | BW | 323.9 | 300 | 4.5 | 323.9 | 300 | 4.5 | V | HER-011 | 1 | IMR-VP-11-2011 | 141 | BOEHLER "SAS 4-IG" | 2,0 : 2,4 | - | - | [6 empty] | min. 5 | <200 | No | 44034 | Adam Duric | 1 | 8.1 | 8.1 | SEP
60MAV81BR001 | 1 | X6CrNiTi18-10 (1.4541) | X6CrNiTi18-10 (1.4541) | BW | 114.3 | 100 | 2.9 | 114.3 | 100 | 2.9 | V | HER-011 | 1 | IMR-VP-11-2011 | 141 | BOEHLER "SAS 4-IG" | 2,0 : 2,4 | - | - | [6 empty] | min. 5 | <200 | No | 44021 | Adam Duric | 1 | 8.1 | 8.1 | SEP
60MAV81BR001 | 5 | X6CrNiTi18-10 (1.4541) | X6CrNiTi18-10 (1.4541) | BW | 114.3 | 100 | 2.9 | 114.3 | 100 | 2.9 | V | HER-011 | 1 | IMR-VP-11-2011 | 141 | BOEHLER "SAS 4-IG" | 2,0 : 2,4 | - | - | [6 empty] | min. 5 | <200 | No | 44021 | Adam Duric | 1 | 8.1 | 8.1 | SEP
60MAV81BR001 | 7 | X6CrNiTi18-10 (1.4541) | X6CrNiTi18-10 (1.4541) | BW | 168.3 | 150 | 3.2 | 168.3 | 150 | 4.5 | V | HER-011 | 1 | IMR-VP-11-2011 | 141 | BOEHLER "SAS 4-IG" | 2,0 : 2,4 | - | - | [6 empty] | min. 5 | <200 | No | 44021 | Adam Duric | 1 | 8.1 | 8.1 | SEP
60MAV81BR001-UMCM1Y-F21 | 1 | X6CrNiTi18-10 (1.4541) | X6CrNiTi18-10 (1.4541) | BW | 114.3 | 100 | 2.9 | 114.3 | 100 | 2.9 | V | HER-011 | 1 | IMR-VP-11-2011 | 141 | BOEHLER "SAS 4-IG" | 2,0 : 2,4 | - | - | [6 empty] | min. 5 | <200 | No | 44021 | Adam Duric | 1 | 8.1 | 8.1 | SEP
60MAV81BR001-UMCM1Y-G61 | 1 | X6CrNiTi18-10 (1.4541) | X6CrNiTi18-10 (1.4541) | BW | 114.3 | 100 | 2.9 | 114.3 | 100 | 2.9 | V | HER-011 | 1 | IMR-VP-11-2011 | 141 | BOEHLER "SAS 4-IG" | 2,0 : 2,4 | - | - | [6 empty] | min. 5 | <200 | No | 44021 | Adam Duric | 1 | 8.1 | 8.1 | SEP
60MAV81BR001-UMCM1Y-J11 | 1 | X6CrNiTi18-10 (1.4541) | X6CrNiTi18-10 (1.4541) | BW | 114.3 | 100 | 2.9 | 114.3 | 100 | 2.9 | V | HER-011 | 1 | IMR-VP-11-2011 | 141 | BOEHLER "SAS 4-IG" | 2,0 : 2,4 | - | - | [6 empty] | min. 5 | <200 | No | 44021 | Adam Duric | 1 | 8.1 | 8.1 | SEP
60MAV81BR001-UMCM1Y-M11 | 1 | X6CrNiTi18-10 (1.4541) | X6CrNiTi18-10 (1.4541) | BW | 114.3 | 100 | 2.9 | 114.3 | 100 | 2.9 | V | HER-011 | 1 | IMR-VP-11-2011 | 141 | BOEHLER "SAS 4-IG" | 2,0 : 2,4 | - | - | [6 empty] | min. 5 | <200 | No | 44021 | Adam Duric | 1 | 8.1 | 8.1 | SEP
60MAV81BR001-UMCM1Y-O41 | 1 | X6CrNiTi18-10 (1.4541) | X6CrNiTi18-10 (1.4541) | BW | 114.3 | 100 | 2.9 | 114.3 | 100 | 2.9 | V | HER-011 | 1 | IMR-VP-11-2011 | 141 | BOEHLER "SAS 4-IG" | 2,0 : 2,4 | - | - | [6 empty] | min. 5 | <200 | No | 44021 | Adam Duric | 1 | 8.1 | 8.1 | SEP
60MAV81BR002-UMCM1Y-M11 | 1 | X6CrNiTi18-10 (1.4541) | X6CrNiTi18-10 (1.4541) | BW | 48.3 | 40 | 2.9 | 48.3 | 40 | 2.9 | V | HER-011 | 1 | IMR-VP-11-2011 | 141 | BOEHLER "SAS 4-IG" | 2,0 : 2,4 | - | - | [6 empty] | min. 5 | <200 | No | 44021 | Adam Duric | 1 | 8.1 | 8.1 | SEP
60MAV81BR002-UMCM1Y-M11 | 4 | X6CrNiTi18-10 (1.4541) | X6CrNiTi18-10 (1.4541) | BW | 48.3 | 40 | 2.9 | 48.3 | 40 | 2.9 | V | HER-011 | 1 | IMR-VP-11-2011 | 141 | BOEHLER "SAS 4-IG" | 2,0 : 2,4 | - | - | [6 empty] | min. 5 | <200 | No | 44021 | Adam Duric | 1 | 8.1 | 8.1 | SEP
60MAV81BR003-UMCM1Y-G61 | 1 | X6CrNiTi18-10 (1.4541) | X6CrNiTi18-10 (1.4541) | BW | 48.3 | 40 | 2.9 | 48.3 | 40 | 2.9 | V | HER-011 | 1 | IMR-VP-11-2011 | 141 | BOEHLER "SAS 4-IG" | 2,0 : 2,4 | - | - | [6 empty] | min. 5 | <200 | No | 44021 | Adam Duric | 1 | 8.1 | 8.1 | SEP
60MAV81BR003-UMCM1Y-G61 | 6 | X6CrNiTi18-10 (1.4541) | X6CrNiTi18-10 (1.4541) | BW | 48.3 | 40 | 2.9 | 48.3 | 40 | 2.9 | V | HER-011 | 1 | IMR-VP-11-2011 | 141 | BOEHLER "SAS 4-IG" | 2,0 : 2,4 | - | - | [6 empty] | min. 5 | <200 | No | 44021 | Adam Duric | 1 | 8.1 | 8.1 | SEP
60MAV81BR005-UMCM1Y-A21 | 1 | X6CrNiTi18-10 (1.4541) | X6CrNiTi18-10 (1.4541) | BW | 48.3 | 40 | 2.9 | 48.3 | 40 | 2.9 | V | HER-011 | 1 | IMR-VP-11-2011 | 141 | BOEHLER "SAS 4-IG" | 2,0 : 2,4 | - | - | [6 empty] | min. 5 | <200 | No | 44021 | Adam Duric | 1 | 8.1 | 8.1 | SEP
60MAV81BR005-UMCM1Y-A21 | 7 | X6CrNiTi18-10 (1.4541) | X6CrNiTi18-10 (1.4541) | BW | 48.3 | 40 | 2.9 | 48.3 | 40 | 2.9 | V | HER-011 | 1 | IMR-VP-11-2011 | 141 | BOEHLER "SAS 4-IG" | 2,0 : 2,4 | - | - | [6 empty] | min. 5 | <200 | No | 44021 | Adam Duric | 1 | 8.1 | 8.1 | SEP
60MAV81BR006 | 1 | X6CrNiTi18-10 (1.4541) | X6CrNiTi18-10 (1.4541) | BW | 48.3 | 40 | 2.6 | 48.3 | 40 | 2.9 | V | HER-011 | 1 | IMR-VP-11-2011 | 141 | BOEHLER "SAS 4-IG" | 2,0 : 2,4 | - | - | [6 empty] | min. 5 | <200 | No | 44021 | Adam Duric | 1 | 8.1 | 8.1 | SEP
60MAV81BR006 | 2 | X6CrNiTi18-10 (1.4541) | X6CrNiTi18-10 (1.4541) | BW | 48.3 | 40 | 2.9 | 48.3 | 40 | 2.9 | V | HER-011 | 1 | IMR-VP-11-2011 | 141 | BOEHLER "SAS 4-IG" | 2,0 : 2,4 | - | - | [6 empty] | min. 5 | <200 | No | 44021 | Adam Duric | 1 | 8.1 | 8.1 | SEP
60MAV81BR006 | 7 | X6CrNiTi18-10 (1.4541) | X6CrNiTi18-10 (1.4541) | BW | 48.3 | 40 | 2.9 | 48.3 | 40 | 2.9 | V | HER-011 | 1 | IMR-VP-11-2011 | 141 | BOEHLER "SAS 4-IG" | 2,0 : 2,4 | - | - | [6 empty] | min. 5 | <200 | No | 44021 | Adam Duric | 1 | 8.1 | 8.1 | SEP
60MAV81BR006 | 8 | X6CrNiTi18-10 (1.4541) | X6CrNiTi18-10 (1.4541) | BW | 48.3 | 40 | 2.9 | 48.3 | 40 | 2.9 | V | HER-011 | 1 | IMR-VP-11-2011 | 141 | BOEHLER "SAS 4-IG" | 2,0 : 2,4 | - | - | [6 empty] | min. 5 | <200 | No | 44021 | Adam Duric | 1 | 8.1 | 8.1 | SEP
60MAV81BR006-UMCM1Y-A21 | 1 | X6CrNiTi18-10 (1.4541) | X6CrNiTi18-10 (1.4541) | BW | 48.3 | 40 | 2.9 | 48.3 | 40 | 2.9 | V | HER-011 | 1 | IMR-VP-11-2011 | 141 | BOEHLER "SAS 4-IG" | 2,0 : 2,4 | - | - | [6 empty] | min. 5 | <200 | No | 44021 | Adam Duric | 1 | 8.1 | 8.1 | SEP
60MAV81BR008 | 1 | X6CrNiTi18-10 (1.4541) | X6CrNiTi18-10 (1.4541) | BW | 48.3 | 40 | 2.6 | 48.3 | 40 | 2.9 | V | HER-011 | 1 | IMR-VP-11-2011 | 141 | BOEHLER "SAS 4-IG" | 2,0 : 2,4 | - | - | [6 empty] | min. 5 | <200 | No | 44021 | Adam Duric | 1 | 8.1 | 8.1 | SEP
60MAV81BR008 | 6 | X6CrNiTi18-10 (1.4541) | X6CrNiTi18-10 (1.4541) | BW | 48.3 | 40 | 2.9 | 48.3 | 40 | 2.9 | V | HER-011 | 1 | IMR-VP-11-2011 | 141 | BOEHLER "SAS 4-IG" | 2,0 : 2,4 | - | - | [6 empty] | min. 5 | <200 | No | 44021 | Adam Duric | 1 | 8.1 | 8.1 | SEP
60MAV81BR008-UMCM1Y-F21 | 1 | X6CrNiTi18-10 (1.4541) | X6CrNiTi18-10 (1.4541) | BW | 48.3 | 40 | 2.9 | 48.3 | 40 | 2.9 | V | HER-011 | 1 | IMR-VP-11-2011 | 141 | BOEHLER "SAS 4-IG" | 2,0 : 2,4 | - | - | [6 empty] | min. 5 | <200 | No | 44021 | Adam Duric | 1 | 8.1 | 8.1 | SEP
60MAV81BR009 | 1 | X6CrNiTi18-10 (1.4541) | X6CrNiTi18-10 (1.4541) | BW | 48.3 | 40 | 2.6 | 48.3 | 40 | 2.9 | V | HER-011 | 1 | IMR-VP-11-2011 | 141 | BOEHLER "SAS 4-IG" | 2,0 : 2,4 | - | - | [6 empty] | min. 5 | <200 | No | 44021 | Adam Duric | 1 | 8.1 | 8.1 | SEP
60MAV81BR009 | 6 | X6CrNiTi18-10 (1.4541) | X6CrNiTi18-10 (1.4541) | BW | 48.3 | 40 | 2.9 | 48.3 | 40 | 2.9 | V | HER-011 | 1 | IMR-VP-11-2011 | 141 | BOEHLER "SAS 4-IG" | 2,0 : 2,4 | - | - | [6 empty] | min. 5 | <200 | No | 44021 | Adam Duric | 1 | 8.1 | 8.1 | SEP
60MAV81BR009-UMCM1Y-F21 | 1 | X6CrNiTi18-10 (1.4541) | X6CrNiTi18-10 (1.4541) | BW | 48.3 | 40 | 2.9 | 48.3 | 40 | 2.9 | V | HER-011 | 1 | IMR-VP-11-2011 | 141 | BOEHLER "SAS 4-IG" | 2,0 : 2,4 | - | - | [6 empty] | min. 5 | <200 | No | 44021 | Adam Duric | 1 | 8.1 | 8.1 | SEP
60MAV82BR007-UMCM1Y-00L | 1 | S235JR (1.0038) | X6CrNiTi18-10 (1.4541) | BW | 168.3 | 150 | 4.5 | 168.3 | 150 | 3.2 | V | HER-010 | 1 | IMR-VP-02-2011 | 141 | BOEHLER "NIBAS 70/20-IG" | 2,0 : 2,4 | - | - | [6 empty] | min. 5 | <300 | No | 44025 | Adam Duric | 1 | 1.1 / 1.2 | 8.1 | SEP
60MAV82BR007-UMCM1Y-01L | 1 | X6CrNiTi18-10 (1.4541) | X6CrNiTi18-10 (1.4541) | BW | 168.3 | 150 | 3.2 | 168.3 | 150 | 3.2 | V | HER-011 | 1 | IMR-VP-11-2011 | 141 | BOEHLER "SAS 4-IG" | 2,0 : 2,4 | - | - | [6 empty] | min. 5 | <200 | No | 44021 | Adam Duric | 1 | 8.1 | 8.1 | SEP
60MAV82BR007-UMCM1Y-M11 | 1 | X6CrNiTi18-10 (1.4541) | X6CrNiTi18-10 (1.4541) | BW | 168.3 | 150 | 3.2 | 168.3 | 150 | 3.2 | V | HER-011 | 1 | IMR-VP-11-2011 | 141 | BOEHLER "SAS 4-IG" | 2,0 : 2,4 | - | - | [6 empty] | min. 5 | <200 | No | 44021 | Adam Duric | 1 | 8.1 | 8.1 | SEP
60MAV82BR007-UMCM1Y-O41 | 7 | X6CrNiTi18-10 (1.4541) | X6CrNiTi18-10 (1.4541) | BW | 168.3 | 150 | 3.2 | 168.3 | 150 | 3.2 | V | HER-011 | 1 | IMR-VP-11-2011 | 141 | BOEHLER "SAS 4-IG" | 2,0 : 2,4 | - | - | [6 empty] | min. 5 | <200 | No | 44021 | Adam Duric | 1 | 8.1 | 8.1 | SEP
60MAV82BR008-UMCM1Y-A21 | 1 | X6CrNiTi18-10 (1.4541) | X6CrNiTi18-10 (1.4541) | BW | 168.3 | 150 | 3.2 | 168.3 | 150 | 3.2 | V | HER-011 | 1 | IMR-VP-11-2011 | 141 | BOEHLER "SAS 4-IG" | 2,0 : 2,4 | - | - | [6 empty] | min. 5 | <200 | No | 44021 | Adam Duric | 1 | 8.1 | 8.1 | SEP
60MAV82BR008-UMCM1Y-F21 | 1 | X6CrNiTi18-10 (1.4541) | X6CrNiTi18-10 (1.4541) | BW | 168.3 | 150 | 3.2 | 168.3 | 150 | 3.2 | V | HER-011 | 1 | IMR-VP-11-2011 | 141 | BOEHLER "SAS 4-IG" | 2,0 : 2,4 | - | - | [6 empty] | min. 5 | <200 | No | 44021 | Adam Duric | 1 | 8.1 | 8.1 | SEP
60MAV82BR008-UMCM1Y-G61 | 21 | X6CrNiTi18-10 (1.4541) | X6CrNiTi18-10 (1.4541) | BW | 168.3 | 150 | 3.2 | 168.3 | 150 | 3.2 | V | HER-011 | 1 | IMR-VP-11-2011 | 141 | BOEHLER "SAS 4-IG" | 2,0 : 2,4 | - | - | [6 empty] | min. 5 | <200 | No | 44021 | Adam Duric | 1 | 8.1 | 8.1 | SEP
60MAV82BR010 | 1 | X6CrNiTi18-10 (1.4541) | X6CrNiTi18-10 (1.4541) | BW | 168.3 | 150 | 3.2 | 168.3 | 150 | 3.2 | V | HER-011 | 1 | IMR-VP-11-2011 | 141 | BOEHLER "SAS 4-IG" | 2,0 : 2,4 | - | - | [6 empty] | min. 5 | <200 | No | 44021 | Adam Duric | 1 | 8.1 | 8.1 | SEP
60MAV82BR010 | 20 | X6CrNiTi18-10 (1.4541) | X6CrNiTi18-10 (1.4541) | BW | 168.3 | 150 | 3.2 | 168.3 | 150 | 3.2 | V | HER-011 | 1 | IMR-VP-11-2011 | 141 | BOEHLER "SAS 4-IG" | 2,0 : 2,4 | - | - | [6 empty] | min. 5 | <200 | No | 44021 | Adam Duric | 1 | 8.1 | 8.1 | SEP
60MAV82BR010 | 38 | X6CrNiTi18-10 (1.4541) | X6CrNiTi18-10 (1.4541) | BW | 168.3 | 150 | 3.2 | 168.3 | 150 | 3.2 | V | HER-011 | 1 | IMR-VP-11-2011 | 141 | BOEHLER "SAS 4-IG" | 2,0 : 2,4 | - | - | [6 empty] | min. 5 | <200 | No | 44021 | Adam Duric | 1 | 8.1 | 8.1 | SEP
60MAV82BR010 | 41 | X6CrNiTi18-10 (1.4541) | X6CrNiTi18-10 (1.4541) | BW | 168.3 | 150 | 3.2 | 168.3 | 150 | 3.2 | V | HER-011 | 1 | IMR-VP-11-2011 | 141 | BOEHLER "SAS 4-IG" | 2,0 : 2,4 | - | - | [6 empty] | min. 5 | <200 | No | 44021 | Adam Duric | 1 | 8.1 | 8.1 | SEP
60MAV82BR010 | 45 | X6CrNiTi18-10 (1.4541) | X6CrNiTi18-10 (1.4541) | BW | 168.3 | 150 | 3.2 | 168.3 | 150 | 3.2 | V | HER-011 | 1 | IMR-VP-11-2011 | 141 | BOEHLER "SAS 4-IG" | 2,0 : 2,4 | - | - | [6 empty] | min. 5 | <200 | No | 44021 | Adam Duric | 1 | 8.1 | 8.1 | SEP
60MAV82BR010 | 59 | X6CrNiTi18-10 (1.4541) | X6CrNiTi18-10 (1.4541) | BW | 168.3 | 150 | 3.2 | 168.3 | 150 | 3.2 | V | HER-011 | 1 | IMR-VP-11-2011 | 141 | BOEHLER "SAS 4-IG" | 2,0 : 2,4 | - | - | [6 empty] | min. 5 | <200 | No | 44021 | Adam Duric | 1 | 8.1 | 8.1 | SEP
60MAV82BR010 | 6 | X6CrNiTi18-10 (1.4541) | X6CrNiTi18-10 (1.4541) | BW | 168.3 | 150 | 3.2 | 168.3 | 150 | 3.2 | V | HER-011 | 1 | IMR-VP-11-2011 | 141 | BOEHLER "SAS 4-IG" | 2,0 : 2,4 | - | - | [6 empty] | min. 5 | <200 | No | 44021 | Adam Duric | 1 | 8.1 | 8.1 | SEP
60MAV82BR901 | 1 | X6CrNiTi18-10 (1.4541) | X6CrNiTi18-10 (1.4541) | BW | 21.3 | 15 | 2 | 21.3 | 15 | 2 | V | HER-009 | 1 | IMR-VP-17-2011 | 141 | BOEHLER "SAS 4-IG" | 2,0 : 2,4 | - | - | [6 empty] | min. 5 | <200 | No | 44021 | Adam Duric | 1 | 8.1 | 8.1 | SEP
60MAV82BR901 | 2 | X6CrNiTi18-10 (1.4541) | X6CrNiTi18-10 (1.4541) | BW | 21.3 | 15 | 2 | 21.3 | 15 | 2 | V | HER-009 | 1 | IMR-VP-17-2011 | 141 | BOEHLER "SAS 4-IG" | 2,0 : 2,4 | - | - | [6 empty] | min. 5 | <200 | No | 44021 | Adam Duric | 1 | 8.1 | 8.1 | SEP
60MAV82BR901 | 3 | X6CrNiTi18-10 (1.4541) | X6CrNiTi18-10 (1.4541) | BW | 21.3 | 15 | 2 | 21.3 | 15 | 2 | V | HER-009 | 1 | IMR-VP-17-2011 | 141 | BOEHLER "SAS 4-IG" | 2,0 : 2,4 | - | - | [6 empty] | min. 5 | <200 | No | 44021 | Adam Duric | 1 | 8.1 | 8.1 | SEP
60MAV82BR901 | 5 | P250GH (1.0460) | X6CrNiTi18-10 (1.4541) | BW | 21.3 | 15 | 2 | 21.3 | 15 | 2 | V | HER-019 | 0 | IMR-VP-03-2011 | 141 | BOEHLER "NIBAS 70/20-IG" | 2,0 : 2,4 | - | - | [6 empty] | min. 5 | <300 | No | 44064 | Adam Duric | 1 | 1.1 / 1.2 | 8.1 | SEP
60MAV82BR901 | 6 | X6CrNiTi18-10 (1.4541) | X6CrNiTi18-10 (1.4541) | BW | 21.3 | 15 | 2 | 21.3 | 15 | 2 | V | HER-009 | 1 | IMR-VP-17-2011 | 141 | BOEHLER "SAS 4-IG" | 2,0 : 2,4 | - | - | [6 empty] | min. 5 | <200 | No | 44021 | Adam Duric | 1 | 8.1 | 8.1 | SEP
60MAV82BR901 | 4 | X6CrNiTi18-10 (1.4541) | P250GH (1.0460) | BW | 21.3 | 15 | 2 | 21.3 | 15 | 2 | V | HER-019 | 0 | IMR-VP-03-2011 | 141 | BOEHLER "NIBAS 70/20-IG" | 2,0 : 2,4 | - | - | [6 empty] | min. 5 | <300 | No | 44064 | Adam Duric | 1 | 8.1 | 1.1 / 1.2 | SEP
60MAW10BR002 | 1 | 16Mo3 (1.5415) | 16Mo3 (1.5415) | BW | 114.3 | 100 | 3.6 | 114.3 | 100 | 3.6 | V | HER-001 | 0 | IMR-VP-12-2012 | 141 | BOEHLER "DMO-IG" | 2,0 : 3,0 | - | - | 1 | _ | 0.05 | 0.05 | _ | _ | see remark 2) on WPS | <350 | No | 44054 | Adam Duric | 1 | 1.1 / 1.2 | 1.1 / 1.2 | SEP
60MAW10BR002 | 2 | 16Mo3 (1.5415) | 16Mo3 (1.5415) | BW | 219.1 | 200 | 6.3 | 219.1 | 200 | 6.3 | V | HER-001 | 0 | IMR-VP-12-2012 | 141 | BOEHLER "DMO-IG" | 2,0 : 3,0 | - | - | 1 | _ | 0.05 | 0.05 | _ | _ | see remark 2) on WPS | <350 | No | 44041 | Damjan Sliško | 1 | 1.1 / 1.2 | 1.1 / 1.2 | SEP
60MAW10BR002 | 7 | 10CrMo9-10 (1.7380) | 10CrMo9-10 (1.7380) | BW | 219.1 | 200 | 6.3 | 219.1 | 200 | 6.3 | V | HER-013 | 0 | IMR-VP-13-2011 | 141 | BOEHLER "CM 2-IG" | 2,0 : 3,0 | - | - | 1 | _ | 0.1 | 0.05 | 0.1 | 0.1 | >200 | <350 | Yes | 44063 | Adam Duric | 1 | 5.2 | 5.2 | SEP
60MAW10BR002 | 11 | 10CrMo9-10 (1.7380) | 10CrMo9-10 (1.7380) | BW | 219.1 | 200 | 6.3 | 219.1 | 200 | 6.3 | V | HER-013 | 0 | IMR-VP-13-2011 | 141 | BOEHLER "CM 2-IG" | 2,0 : 3,0 | - | - | 1 | _ | 0.1 | 0.05 | 0.1 | 0.1 | >200 | <350 | Yes | 44063 | Adam Duric | 1 | 5.2 | 5.2 | SEP
60MAW10BR002 | 15 | 10CrMo9-10 (1.7380) | 10CrMo9-10 (1.7380) | BW | 219.1 | 200 | 6.3 | 219.1 | 200 | 6.3 | V | HER-013 | 0 | IMR-VP-13-2011 | 141 | BOEHLER "CM 2-IG" | 2,0 : 3,0 | - | - | 1 | _ | 0.1 | 0.05 | 0.1 | 0.1 | >200 | <350 | Yes | 44063 | Adam Duric | 1 | 5.2 | 5.2 | SEP
60MAW20BR001 | 12 | X10CrMoVNb9-1 (1.4903) | 10CrMo9-10 (1.7380) | BW | 273 | 250 | 6.3 | 273 | 250 | 6.3 |  | HOLD! | [7 empty] | 1 | _ | 0.25 | 0.25 | 0.25 | 0.1 | [5 empty] | 0 | P91 6.4 | 5.2 | SEP
60MAW20BR003 | 1 | X10CrMoVNb9-1 (1.4903) | 10CrMo9-10 (1.7380) | BW | 219.1 | 200 | 6.3 | 219.1 | 200 | 6.3 |  | HOLD! | [7 empty] | 1 | _ | 0.1 | 0.05 | 0.1 | 0.1 | [5 empty] | 0 | P91 6.4 | 5.2 | SEP
60MAW20BR004 | 1 | 10CrMo9-10 (1.7380) | 10CrMo9-10 (1.7380) | BW | 114.3 | 100 | 3.6 | 114.3 | 100 | 3.6 | V | HER-014 | 0 | IMR-VP-03-2010 | 141 | BOEHLER "CM 2-IG" | 2,0 : 2,4 | - | - | 1 | _ | 0.1 | 0.05 | 0.1 | 0.1 | >200 | <350 | No | 44063 | Adam Duric | 1 | 5.2 | 5.2 | SEP
60MAW20BR005 | 1 | 10CrMo9-10 (1.7380) | 10CrMo9-10 (1.7380) | BW | 88.9 | 80 | 3.6 | 88.9 | 80 | 3.2 | V | HER-014 | 0 | IMR-VP-03-2010 | 141 | BOEHLER "CM 2-IG" | 2,0 : 2,4 | - | - | 1 | _ | 0.1 | 0.05 | 0.1 | 0.1 | >200 | <350 | No | 44063 | Adam Duric | 1 | 5.2 | 5.2 | SEP
60MAW20BR005 | 4 | 10CrMo9-10 (1.7380) | 10CrMo9-10 (1.7380) | BW | 88.9 | 80 | 3.2 | 88.9 | 80 | 3.2 | V | HER-014 | 0 | IMR-VP-03-2010 | 141 | BOEHLER "CM 2-IG" | 2,0 : 2,4 | - | - | 1 | _ | 0.1 | 0.05 | 0.1 | 0.1 | >200 | <350 | No | 44063 | Adam Duric | 1 | 5.2 | 5.2 | SEP
60MAW20BR101 | 1 | 10CrMo9-10 (1.7380) | 10CrMo9-10 (1.7380) | BW | 168.3 | 150 | 4.5 | 168.3 | 150 | 4.5 | V | HER-013 | 0 | IMR-VP-13-2011 | 141 | BOEHLER "CM 2-IG" | 2,0 : 3,0 | - | - | 1 | _ | 0.1 | 0.05 | 0.1 | 0.1 | >200 | <350 | Yes | 44063 | Adam Duric | 1 | 5.2 | 5.2 | SEP
60MAW20BR102 | 1 | 10CrMo9-10 (1.7380) | 10CrMo9-10 (1.7380) | BW | 114.3 | 100 | 3.6 | 114.3 | 100 | 3.6 | V | HER-014 | 0 | IMR-VP-03-2010 | 141 | BOEHLER "CM 2-IG" | 2,0 : 2,4 | - | - | 1 | _ | 0.1 | 0.05 | 0.1 | 0.1 | >200 | <350 | No | 44063 | Adam Duric | 1 | 5.2 | 5.2 | SEP
60MAW21BR001 | 1 | 10CrMo9-10 (1.7380) | 10CrMo9-10 (1.7380) | BW | 168.3 | 150 | 4.5 | 168.3 | 150 | 4.5 | V | HER-013 | 0 | IMR-VP-13-2011 | 141 | BOEHLER "CM 2-IG" | 2,0 : 3,0 | - | - | 1 | _ | 0.1 | 0.05 | 0.1 | 0.1 | >200 | <350 | Yes | 44063 | Adam Duric | 1 | 5.2 | 5.2 | SEP
60MAW21BR001 | 6 | 10CrMo9-10 (1.7380) | 10CrMo9-10 (1.7380) | BW | 168.3 | 150 | 4.5 | 168.3 | 150 | 4.5 | V | HER-013 | 0 | IMR-VP-13-2011 | 141 | BOEHLER "CM 2-IG" | 2,0 : 3,0 | - | - | 1 | _ | 0.1 | 0.05 | 0.1 | 0.1 | >200 | <350 | Yes | 44063 | Adam Duric | 1 | 5.2 | 5.2 | SEP
60MAW21BR002 | 1 | 10CrMo9-10 (1.7380) | 10CrMo9-10 (1.7380) | BW | 168.3 | 150 | 4.5 | 168.3 | 150 | 4.5 | V | HER-013 | 0 | IMR-VP-13-2011 | 141 | BOEHLER "CM 2-IG" | 2,0 : 3,0 | - | - | 1 | _ | 0.1 | 0.05 | 0.1 | 0.1 | >200 | <350 | Yes | 44063 | Adam Duric | 1 | 5.2 | 5.2 | SEP
60MAW21BR002 | 7 | 10CrMo9-10 (1.7380) | 10CrMo9-10 (1.7380) | BW | 114.3 | 100 | 3.6 | 114.3 | 100 | 3.6 | V | HER-013 | 0 | IMR-VP-13-2011 | 141 | BOEHLER "CM 2-IG" | 2,0 : 3,0 | - | - | 1 | _ | 0.1 | 0.05 | 0.1 | 0.1 | >200 | <350 | Yes | 44069 | Adam Duric | 1 | 5.2 | 5.2 | SEP
60MAW21BR002 | 17 | 13CrMo4-5 (1.7335) | 16Mo3 (1.5415) | BW | 114.3 | 100 | 6.3 | 114.3 | 100 | 6.3 | V | HER-018 | 0 | IMR-VP-17-2010 | 141 | BOEHLER "DMO-IG" | 2,0 : 2,4 | - | - | 1 | _ | 0.1 | 0.05 | 0.1 | 0.1 | 20, see remark 3) on WPS | <300 | No | 44063 | Adam Duric | 1 | 5.1 | 1.1 / 1.2 | SEP
60MAW21BR003 | 1 | 10CrMo9-10 (1.7380) | 10CrMo9-10 (1.7380) | BW | 168.3 | 150 | 4.5 | 168.3 | 150 | 4.5 | V | HER-013 | 0 | IMR-VP-13-2011 | 141 | BOEHLER "CM 2-IG" | 2,0 : 3,0 | - | - | 1 | _ | 0.1 | 0.05 | 0.1 | 0.1 | >200 | <350 | Yes | 44063 | Adam Duric | 1 | 5.2 | 5.2 | SEP
60MAW21BR003 | 6 | 10CrMo9-10 (1.7380) | 10CrMo9-10 (1.7380) | BW | 114.3 | 100 | 3.6 | 114.3 | 100 | 3.6 | V | HER-013 | 0 | IMR-VP-13-2011 | 141 | BOEHLER "CM 2-IG" | 2,0 : 3,0 | - | - | 1 | _ | 0.1 | 0.05 | 0.1 | 0.1 | >200 | <350 | Yes | 44069 | Adam Duric | 1 | 5.2 | 5.2 | SEP
60MAW21BR003 | 16 | 13CrMo4-5 (1.7335) | 16Mo3 (1.5415) | BW | 114.3 | 100 | 6.3 | 114.3 | 100 | 6.3 | V | HER-018 | 0 | IMR-VP-17-2010 | 141 | BOEHLER "DMO-IG" | 2,0 : 2,4 | - | - | 1 | _ | 0.1 | 0.05 | 0.1 | 0.1 | 20, see remark 3) on WPS | <300 | No | 44063 | Adam Duric | 1 | 5.1 | 1.1 / 1.2 | SEP
60MAW22BR001 | 1 | 10CrMo9-10 (1.7380) | 10CrMo9-10 (1.7380) | BW | 168.3 | 150 | 4.5 | 168.3 | 150 | 4.5 | V | HER-013 | 0 | IMR-VP-13-2011 | 141 | BOEHLER "CM 2-IG" | 2,0 : 3,0 | - | - | 1 | _ | 0.1 | 0.05 | 0.1 | 0.1 | >200 | <350 | Yes | 44063 | Adam Duric | 1 | 5.2 | 5.2 | SEP
60MAW22BR001 | 6 | 10CrMo9-10 (1.7380) | 10CrMo9-10 (1.7380) | BW | 168.3 | 150 | 4.5 | 168.3 | 150 | 4.5 | V | HER-013 | 0 | IMR-VP-13-2011 | 141 | BOEHLER "CM 2-IG" | 2,0 : 3,0 | - | - | 1 | _ | 0.1 | 0.05 | 0.1 | 0.1 | >200 | <350 | Yes | 44063 | Adam Duric | 1 | 5.2 | 5.2 | SEP
60MAW22BR002 | 1 | 10CrMo9-10 (1.7380) | 10CrMo9-10 (1.7380) | BW | 168.3 | 150 | 4.5 | 168.3 | 150 | 4.5 | V | HER-013 | 0 | IMR-VP-13-2011 | 141 | BOEHLER "CM 2-IG" | 2,0 : 3,0 | - | - | 1 | _ | 0.1 | 0.05 | 0.1 | 0.1 | >200 | <350 | Yes | 44063 | Adam Duric | 1 | 5.2 | 5.2 | SEP
60MAW22BR002 | 14 | 13CrMo4-5 (1.7335) | 16Mo3 (1.5415) | BW | 114.3 | 100 | 6.3 | 114.3 | 100 | 6.3 | V | HER-018 | 0 | IMR-VP-17-2010 | 141 | BOEHLER "DMO-IG" | 2,0 : 2,4 | - | - | 1 | _ | 0.1 | 0.05 | 0.1 | 0.1 | 20, see remark 3) on WPS | <300 | No | 44063 | Adam Duric | 1 | 5.1 | 1.1 / 1.2 | SEP
60MAW22BR003 | 1 | 10CrMo9-10 (1.7380) | 10CrMo9-10 (1.7380) | BW | 168.3 | 150 | 4.5 | 168.3 | 150 | 4.5 | V | HER-013 | 0 | IMR-VP-13-2011 | 141 | BOEHLER "CM 2-IG" | 2,0 : 3,0 | - | - | 1 | _ | 0.1 | 0.05 | 0.1 | 0.1 | >200 | <350 | Yes | 44063 | Adam Duric | 1 | 5.2 | 5.2 | SEP
60MAW22BR003 | 13 | 13CrMo4-5 (1.7335) | 16Mo3 (1.5415) | BW | 114.3 | 100 | 6.3 | 114.3 | 100 | 6.3 | V | HER-018 | 0 | IMR-VP-17-2010 | 141 | BOEHLER "DMO-IG" | 2,0 : 2,4 | - | - | 1 | _ | 0.1 | 0.05 | 0.1 | 0.1 | 20, see remark 3) on WPS | <300 | No | 44063 | Adam Duric | 1 | 5.1 | 1.1 / 1.2 | SEP
60MAW23BR001 | 1 | 10CrMo9-10 (1.7380) | 10CrMo9-10 (1.7380) | BW | 114.3 | 100 | 3.6 | 114.3 | 100 | 3.6 | V | HER-014 | 0 | IMR-VP-03-2010 | 141 | BOEHLER "CM 2-IG" | 2,0 : 2,4 | - | - | 1 | _ | 0.1 | 0.05 | 0.1 | 0.1 | >200 | <350 | No | 44063 | Adam Duric | 1 | 5.2 | 5.2 | SEP
60MAW23BR001 | 6 | 10CrMo9-10 (1.7380) | 10CrMo9-10 (1.7380) | BW | 114.3 | 100 | 3.6 | 114.3 | 100 | 3.6 | V | HER-014 | 0 | IMR-VP-03-2010 | 141 | BOEHLER "CM 2-IG" | 2,0 : 2,4 | - | - | 1 | _ | 0.1 | 0.05 | 0.1 | 0.1 | >200 | <350 | No | 44063 | Adam Duric | 1 | 5.2 | 5.2 | SEP
60MAW23BR001 | 14 | 13CrMo4-5 (1.7335) | P235GH-TC2 | BW | 114.3 | 100 | 3.6 | 114.3 | 100 | 3.6 | V | HER-018 | 0 | IMR-VP-17-2010 | 141 | BOEHLER "DMO-IG" | 2,0 : 2,4 | - | - | 1 | _ | 0.1 | 0.05 | 0.1 | 0.1 | 20, see remark 3) on WPS | <300 | No | 44063 | Adam Duric | 1 | 5.1 | 1.1 / 1.2 | SEP
60MAW24BR001 | 1 | 10CrMo9-10 (1.7380) | 10CrMo9-10 (1.7380) | BW | 114.3 | 100 | 3.6 | 114.3 | 100 | 3.6 | V | HER-014 | 0 | IMR-VP-03-2010 | 141 | BOEHLER "CM 2-IG" | 2,0 : 2,4 | - | - | 1 | _ | 0.1 | 0.05 | 0.1 | 0.1 | >200 | <350 | No | 44063 | Adam Duric | 1 | 5.2 | 5.2 | SEP
60MAW24BR001 | 5 | 10CrMo9-10 (1.7380) | 10CrMo9-10 (1.7380) | BW | 114.3 | 100 | 3.6 | 114.3 | 100 | 3.6 | V | HER-014 | 0 | IMR-VP-03-2010 | 141 | BOEHLER "CM 2-IG" | 2,0 : 2,4 | - | - | 1 | _ | 0.1 | 0.05 | 0.1 | 0.1 | >200 | <350 | No | 44063 | Adam Duric | 1 | 5.2 | 5.2 | SEP
60MAW24BR001 | 8 | 10CrMo9-10 (1.7380) | 10CrMo9-10 (1.7380) | BW | 114.3 | 100 | 3.6 | 114.3 | 100 | 3.6 | V | HER-014 | 0 | IMR-VP-03-2010 | 141 | BOEHLER "CM 2-IG" | 2,0 : 2,4 | - | - | 1 | _ | 0.1 | 0.05 | 0.1 | 0.1 | >200 | <350 | No | 44063 | Adam Duric | 1 | 5.2 | 5.2 | SEP
60MAW24BR001 | 18 | 13CrMo4-5 (1.7335) | P235GH-TC2 | BW | 114.3 | 100 | 3.6 | 114.3 | 100 | 3.6 | V | HER-018 | 0 | IMR-VP-17-2010 | 141 | BOEHLER "DMO-IG" | 2,0 : 2,4 | - | - | 1 | _ | 0.1 | 0.05 | 0.1 | 0.1 | 20, see remark 3) on WPS | <300 | No | 44069 | Adam Duric | 1 | 5.1 | 1.1 / 1.2 | SEP
60MAW50BR001 | 1 | X10CrMoVNb9-1 (1.4903) | 10CrMo9-10 (1.7380) | BW | 273 | 250 | 6.3 | 273 | 250 | 6.3 |  | HOLD! | [7 empty] | 1 | _ | 0.25 | 0.25 | 0.25 | 0.1 | [5 empty] | 0 | P91 6.4 | 5.2 | SEP
60MAW50BR001 | 5 | X10CrMoVNb9-1 (1.4903) | X10CrMoVNb9-1 (1.4903) | BW | 273 | 250 | 6.3 | 273 | 250 | 6.3 | V | HER-006 | 0 | IMR-VP-11-2008 | 141 | BOEHLER "C 9 MV-IG" | 2.0 : 3.0 | - | - | 1 | _ | 0.25 | 0.25 | 0.25 | 0.1 | ≥250 | <275 | Yes | 44021 | Adam Duric | 1 | P91 6.4 | P91 6.4 | SEP
60MAW50BR001 | 9 | X10CrMoVNb9-1 (1.4903) | X10CrMoVNb9-1 (1.4903) | BW | 273 | 250 | 6.3 | 273 | 250 | 6.3 | V | HER-006 | 0 | IMR-VP-11-2008 | 141 | BOEHLER "C 9 MV-IG" | 2.0 : 3.0 | - | - | 1 | _ | 0.25 | 0.25 | 0.25 | 0.1 | ≥250 | <275 | Yes | 44021 | Adam Duric | 1 | P91 6.4 | P91 6.4 | SEP
60MAW50BR002 | 1 | X10CrMoVNb9-1 (1.4903) | X10CrMoVNb9-1 (1.4903) | BW | 273 | 250 | 6.3 | 273 | 250 | 6.3 | V | HER-006 | 0 | IMR-VP-11-2008 | 141 | BOEHLER "C 9 MV-IG" | 2.0 : 3.0 | - | - | 1 | _ | 0.25 | 0.25 | 0.25 | 0.1 | ≥250 | <275 | Yes | 44021 | Adam Duric | 1 | P91 6.4 | P91 6.4 | SEP
60MAW50BR002 | 4 | X10CrMoVNb9-1 (1.4903) | X10CrMoVNb9-1 (1.4903) | BW | 273 | 250 | 6.3 | 273 | 250 | 6.3 | V | HER-006 | 0 | IMR-VP-11-2008 | 141 | BOEHLER "C 9 MV-IG" | 2.0 : 3.0 | - | - | 1 | _ | 0.25 | 0.25 | 0.25 | 0.1 | ≥250 | <275 | Yes | 44021 | Adam Duric | 1 | P91 6.4 | P91 6.4 | SEP
60MAW50BR002 | 7 | X10CrMoVNb9-1 (1.4903) | X10CrMoVNb9-1 (1.4903) | BW | 273 | 250 | 6.3 | 273 | 250 | 6.3 | V | HER-006 | 0 | IMR-VP-11-2008 | 141 | BOEHLER "C 9 MV-IG" | 2.0 : 3.0 | - | - | 1 | _ | 0.25 | 0.25 | 0.25 | 0.1 | ≥250 | <275 | Yes | 44021 | Adam Duric | 1 | P91 6.4 | P91 6.4 | SEP
60MAW50BR002 | 12 | X10CrMoVNb9-1 (1.4903) | X10CrMoVNb9-1 (1.4903) | BW | 273 | 250 | 6.3 | 273 | 250 | 6.3 | V | HER-006 | 0 | IMR-VP-11-2008 | 141 | BOEHLER "C 9 MV-IG" | 2.0 : 3.0 | - | - | 1 | _ | 0.25 | 0.25 | 0.25 | 0.1 | ≥250 | <275 | Yes | 44021 | Adam Duric | 1 | P91 6.4 | P91 6.4 | SEP
60MAW80BR001 | 1 | P235GH (1.0345) | P235GH (1.0345) | BW | 273 | 250 | 12.5 | 273 | 250 | 12.5 | V | HER-001 | 0 | IMR-VP-12-2012 | 141 | BOEHLER "DMO-IG" | 2,0 : 3,0 | - | - | 1 | _ | 0.05 | _ | _ | _ | see remark 2) on WPS | <350 | No | 44020 | Adam Duric | 1 | 1.1 / 1.2 | 1.1 / 1.2 | SEP
60MAW80BR030 | 1 | P235GH (1.0345) | P235GH (1.0345) | BW | 48.3 | 40 | 2.6 | 48.3 | 40 | 4 | V | HER-004 | 0 | IMR-VP-21-2015 | 141 | BOEHLER "DMO-IG" | 2,0 : 2,4 | - | - | 1 | _ | 0.05 | _ | _ | _ | see remark 2) on WPS | <265 | No | 44021 | Adam Duric | 1 | 1.1 / 1.2 | 1.1 / 1.2 | SEP
60MAW80BR030 | 2 | P235GH (1.0345) | P235GH (1.0345) | BW | 48.3 | 40 | 4 | 48.3 | 40 | 4 | V | HER-004 | 0 | IMR-VP-21-2015 | 141 | BOEHLER "DMO-IG" | 2,0 : 2,4 | - | - | 1 | _ | 0.05 | _ | _ | _ | see remark 2) on WPS | <265 | No | 44067 | Adam Duric | 1 | 1.1 / 1.2 | 1.1 / 1.2 | SEP
60MAW80BR030 | 3 | P235GH (1.0345) | P235GH (1.0345) | BW | 48.3 | 40 | 4 | 48.3 | 40 | 4 | V | HER-004 | 0 | IMR-VP-21-2015 | 141 | BOEHLER "DMO-IG" | 2,0 : 2,4 | - | - | 1 | _ | 0.05 | _ | _ | _ | see remark 2) on WPS | <265 | No | 44067 | Adam Duric | 1 | 1.1 / 1.2 | 1.1 / 1.2 | SEP
60MAW80BR030 | 10 | P235GH (1.0345) | P235GH-TC1 | BW | 48.3 | 40 | 4 | 48.3 | 40 | 4 | V | HER-004 | 0 | IMR-VP-21-2015 | 141 | BOEHLER "DMO-IG" | 2,0 : 2,4 | - | - | 1 | _ | 0.05 | _ | _ | _ | see remark 2) on WPS | <265 | No | 44067 | Adam Duric | 1 | 1.1 / 1.2 | 1.1 / 1.2 | SEP
60MAW80BR030 | 11 | P235GH (1.0345) | P235GH (1.0345) | BW | 48.3 | 40 | 4 | 48.3 | 40 | 4 | V | HER-004 | 0 | IMR-VP-21-2015 | 141 | BOEHLER "DMO-IG" | 2,0 : 2,4 | - | - | 1 | _ | 0.05 | _ | _ | _ | see remark 2) on WPS | <265 | No | 44067 | Adam Duric | 1 | 1.1 / 1.2 | 1.1 / 1.2 | SEP
60MAW80BR030 | 12 | P235GH (1.0345) | P235GH (1.0345) | BW | 48.3 | 40 | 4 | 48.3 | 40 | 4 | V | HER-004 | 0 | IMR-VP-21-2015 | 141 | BOEHLER "DMO-IG" | 2,0 : 2,4 | - | - | 1 | _ | 0.05 | _ | _ | _ | see remark 2) on WPS | <265 | No | 44067 | Adam Duric | 1 | 1.1 / 1.2 | 1.1 / 1.2 | SEP
60MAW80BR030 | 13 | P235GH (1.0345) | P235GH (1.0345) | BW | 48.3 | 40 | 4 | 48.3 | 40 | 4 | V | HER-004 | 0 | IMR-VP-21-2015 | 141 | BOEHLER "DMO-IG" | 2,0 : 2,4 | - | - | 1 | _ | 0.05 | _ | _ | _ | see remark 2) on WPS | <265 | No | 44067 | Adam Duric | 1 | 1.1 / 1.2 | 1.1 / 1.2 | SEP
60MAW80BR030 | 14 | P235GH (1.0345) | P235GH (1.0345) | BW | 48.3 | 40 | 4 | 48.3 | 40 | 4 | V | HER-004 | 0 | IMR-VP-21-2015 | 141 | BOEHLER "DMO-IG" | 2,0 : 2,4 | - | - | 1 | _ | 0.05 | _ | _ | _ | see remark 2) on WPS | <265 | No | 44067 | Adam Duric | 1 | 1.1 / 1.2 | 1.1 / 1.2 | SEP
60MAW80BR103 | 1 | P235GH (1.0345) | P235GH (1.0345) | BW | 168.3 | 150 | 4.5 | 168.3 | 150 | 4.5 | V | HER-001 | 0 | IMR-VP-12-2012 | 141 | BOEHLER "DMO-IG" | 2,0 : 3,0 | - | - | 1 | _ | 0.05 | _ | _ | _ | see remark 2) on WPS | <350 | No | 44054 | Adam Duric | 1 | 1.1 / 1.2 | 1.1 / 1.2 | SEP
60MAW80BR103 | 6 | P235GH (1.0345) | P235GH (1.0345) | BW | 168.3 | 150 | 4.5 | 168.3 | 150 | 4.5 | V | HER-001 | 0 | IMR-VP-12-2012 | 141 | BOEHLER "DMO-IG" | 2,0 : 3,0 | - | - | 1 | _ | 0.05 | _ | _ | _ | see remark 2) on WPS | <350 | No | 44054 | Adam Duric | 1 | 1.1 / 1.2 | 1.1 / 1.2 | SEP
60MAW80BR103 | 9 | P235GH (1.0345) | P235GH (1.0345) | BW | 168.3 | 150 | 4.5 | 168.3 | 150 | 4.5 | V | HER-001 | 0 | IMR-VP-12-2012 | 141 | BOEHLER "DMO-IG" | 2,0 : 3,0 | - | - | 1 | _ | 0.05 | _ | _ | _ | see remark 2) on WPS | <350 | No | 44054 | Adam Duric | 1 | 1.1 / 1.2 | 1.1 / 1.2 | SEP
60MAW80BR113 | 3 | P235GH (1.0345) | P235GH (1.0345) | BW | 219.1 | 200 | 6.3 | 219.1 | 200 | 6.3 | V | HER-001 | 0 | IMR-VP-12-2012 | 141 | BOEHLER "DMO-IG" | 2,0 : 3,0 | - | - | 1 | _ | 0.05 | _ | _ | _ | see remark 2) on WPS | <350 | No | 44020 | Adam Duric | 1 | 1.1 / 1.2 | 1.1 / 1.2 | SEP
60MAW80BR113 | 7 | P235GH (1.0345) | P235GH (1.0345) | BW | 219.1 | 200 | 6.3 | 219.1 | 200 | 6.3 | V | HER-001 | 0 | IMR-VP-12-2012 | 141 | BOEHLER "DMO-IG" | 2,0 : 3,0 | - | - | 1 | _ | 0.05 | _ | _ | _ | see remark 2) on WPS | <350 | No | 44020 | Adam Duric | 1 | 1.1 / 1.2 | 1.1 / 1.2 | SEP
60MAW80BR113 | 10 | P235GH (1.0345) | P235GH (1.0345) | BW | 219.1 | 200 | 6.3 | 219.1 | 200 | 6.3 | V | HER-001 | 0 | IMR-VP-12-2012 | 141 | BOEHLER "DMO-IG" | 2,0 : 3,0 | - | - | 1 | _ | 0.05 | _ | _ | _ | see remark 2) on WPS | <350 | No | 44020 | Adam Duric | 1 | 1.1 / 1.2 | 1.1 / 1.2 | SEP
60MAW80BR113 | 14 | P235GH (1.0345) | P235GH (1.0345) | BW | 219.1 | 200 | 6.3 | 219.1 | 200 | 6.3 | V | HER-001 | 0 | IMR-VP-12-2012 | 141 | BOEHLER "DMO-IG" | 2,0 : 3,0 | - | - | 1 | _ | 0.05 | _ | _ | _ | see remark 2) on WPS | <350 | No | 44020 | Adam Duric | 1 | 1.1 / 1.2 | 1.1 / 1.2 | SEP
60MAW80BR113 | 19 | P235GH (1.0345) | P235GH (1.0345) | BW | 219.1 | 200 | 6.3 | 219.1 | 200 | 6.3 | V | HER-001 | 0 | IMR-VP-12-2012 | 141 | BOEHLER "DMO-IG" | 2,0 : 3,0 | - | - | 1 | _ | 0.05 | _ | _ | _ | see remark 2) on WPS | <350 | No | 44020 | Adam Duric | 1 | 1.1 / 1.2 | 1.1 / 1.2 | SEP
60MAW80BR113 | 22 | P235GH (1.0345) | P235GH (1.0345) | BW | 219.1 | 200 | 6.3 | 219.1 | 200 | 6.3 | V | HER-001 | 0 | IMR-VP-12-2012 | 141 | BOEHLER "DMO-IG" | 2,0 : 3,0 | - | - | 1 | _ | 0.05 | _ | _ | _ | see remark 2) on WPS | <350 | No | 44020 | Adam Duric | 1 | 1.1 / 1.2 | 1.1 / 1.2 | SEP
60MAW80BR113 | 25 | P235GH (1.0345) | P235GH (1.0345) | BW | 219.1 | 200 | 6.3 | 219.1 | 200 | 6.3 | V | HER-001 | 0 | IMR-VP-12-2012 | 141 | BOEHLER "DMO-IG" | 2,0 : 3,0 | - | - | 1 | _ | 0.05 | _ | _ | _ | see remark 2) on WPS | <350 | No | 44020 | Adam Duric | 1 | 1.1 / 1.2 | 1.1 / 1.2 | SEP
60MAW80BR113 | 39 | P235GH (1.0345) | P235GH (1.0345) | BW | 219.1 | 200 | 6.3 | 219.1 | 200 | 6.3 | V | HER-001 | 0 | IMR-VP-12-2012 | 141 | BOEHLER "DMO-IG" | 2,0 : 3,0 | - | - | 1 | _ | 0.05 | _ | _ | _ | see remark 2) on WPS | <350 | No | 44020 | Adam Duric | 1 | 1.1 / 1.2 | 1.1 / 1.2 | SEP
60MAW80BR915 | 1 | P235GH (1.0345) | P235GH (1.0345) | BW | 33.7 | 25 | 2.6 | 33.7 | 25 | 4 | V | HER-004 | 0 | IMR-VP-21-2015 | 141 | BOEHLER "DMO-IG" | 2,0 : 2,4 | - | - | 1 | _ | 0.05 | _ | _ | _ | see remark 2) on WPS | <265 | No | 44021 | Adam Duric | 1 | 1.1 / 1.2 | 1.1 / 1.2 | SEP
60MAW80BR943 | 1 | P235GH (1.0345) | P235GH (1.0345) | BW | 168.3 | 150 | 4.5 | 168.3 | 150 | 4.5 | V | HER-001 | 0 | IMR-VP-12-2012 | 141 | BOEHLER "DMO-IG" | 2,0 : 3,0 | - | - | 1 | _ | 0.05 | _ | _ | _ | see remark 2) on WPS | <350 | No | 44054 | Adam Duric | 1 | 1.1 / 1.2 | 1.1 / 1.2 | SEP
60MAW80BR971 | 1 | P235GH (1.0345) | P235GH (1.0345) | BW | 60.3 | 50 | 3.6 | 60.3 | 50 | 3.6 | V | HER-001 | 0 | IMR-VP-12-2012 | 141 | BOEHLER "DMO-IG" | 2,0 : 3,0 | - | - | 1 | _ | 0.05 | _ | _ | _ | see remark 2) on WPS | <350 | No | 44054 | Adam Duric | 1 | 1.1 / 1.2 | 1.1 / 1.2 | SEP
60MAW80BR971 | 6 | P235GH (1.0345) | P235GH (1.0345) | BW | 60.3 | 50 | 3.6 | 60.3 | 50 | 3.6 | V | HER-001 | 0 | IMR-VP-12-2012 | 141 | BOEHLER "DMO-IG" | 2,0 : 3,0 | - | - | 1 | _ | 0.05 | _ | _ | _ | see remark 2) on WPS | <350 | No | 44054 | Adam Duric | 1 | 1.1 / 1.2 | 1.1 / 1.2 | SEP
60MAW81BR001 | 1 | 16Mo3 (1.5415) | 16Mo3 (1.5415) | BW | 114.3 | 100 | 6.3 | 114.3 | 100 | 6.3 | V | HER-001 | 0 | IMR-VP-12-2012 | 141 | BOEHLER "DMO-IG" | 2,0 : 3,0 | - | - | 1 | _ | 0.05 | _ | _ | _ | see remark 2) on WPS | <350 | No | 44041 | Damjan Sliško | 1 | 1.1 / 1.2 | 1.1 / 1.2 | SEP
60MAW81BR001 | 4 | P235GH (1.0345) | P235GH (1.0345) | BW | 114.3 | 100 | 3.6 | 114.3 | 100 | 3.6 | V | HER-001 | 0 | IMR-VP-12-2012 | 141 | BOEHLER "DMO-IG" | 2,0 : 3,0 | - | - | 1 | _ | 0.05 | _ | _ | _ | see remark 2) on WPS | <350 | No | 44054 | Adam Duric | 1 | 1.1 / 1.2 | 1.1 / 1.2 | SEP
60MAW81BR001 | 8 | P235GH (1.0345) | P235GH (1.0345) | BW | 114.3 | 100 | 3.6 | 114.3 | 100 | 3.6 | V | HER-001 | 0 | IMR-VP-12-2012 | 141 | BOEHLER "DMO-IG" | 2,0 : 3,0 | - | - | 1 | _ | 0.05 | _ | _ | _ | see remark 2) on WPS | <350 | No | 44054 | Adam Duric | 1 | 1.1 / 1.2 | 1.1 / 1.2 | SEP
60MAW81BR001 | 11 | P235GH (1.0345) | P235GH (1.0345) | BW | 114.3 | 100 | 3.6 | 114.3 | 100 | 3.6 | V | HER-001 | 0 | IMR-VP-12-2012 | 141 | BOEHLER "DMO-IG" | 2,0 : 3,0 | - | - | 1 | _ | 0.05 | _ | _ | _ | see remark 2) on WPS | <350 | No | 44054 | Adam Duric | 1 | 1.1 / 1.2 | 1.1 / 1.2 | SEP
60MAW81BR001 | 12 | P235GH (1.0345) | P235GH (1.0345) | BW | 114.3 | 100 | 3.6 | 114.3 | 100 | 3.6 | V | HER-001 | 0 | IMR-VP-12-2012 | 141 | BOEHLER "DMO-IG" | 2,0 : 3,0 | - | - | 1 | _ | 0.05 | _ | _ | _ | see remark 2) on WPS | <350 | No | 44054 | Adam Duric | 1 | 1.1 / 1.2 | 1.1 / 1.2 | SEP
60MAW81BR001 | 14 | P235GH (1.0345) | P235GH (1.0345) | BW | 114.3 | 100 | 3.6 | 114.3 | 100 | 3.6 | V | HER-001 | 0 | IMR-VP-12-2012 | 141 | BOEHLER "DMO-IG" | 2,0 : 3,0 | - | - | 1 | _ | 0.05 | _ | _ | _ | see remark 2) on WPS | <350 | No | 44054 | Adam Duric | 1 | 1.1 / 1.2 | 1.1 / 1.2 | SEP
60MAW82BR001 | 1 | 16Mo3 (1.5415) | 16Mo3 (1.5415) | BW | 114.3 | 100 | 6.3 | 114.3 | 100 | 6.3 | V | HER-001 | 0 | IMR-VP-12-2012 | 141 | BOEHLER "DMO-IG" | 2,0 : 3,0 | - | - | 1 | _ | 0.05 | _ | _ | _ | see remark 2) on WPS | <350 | No | 44041 | Damjan Sliško | 1 | 1.1 / 1.2 | 1.1 / 1.2 | SEP
60MAW82BR001 | 3 | P235GH (1.0345) | P235GH (1.0345) | BW | 114.3 | 100 | 3.6 | 114.3 | 100 | 3.6 | V | HER-001 | 0 | IMR-VP-12-2012 | 141 | BOEHLER "DMO-IG" | 2,0 : 3,0 | - | - | 1 | _ | 0.05 | _ | _ | _ | see remark 2) on WPS | <350 | No | 44054 | Adam Duric | 1 | 1.1 / 1.2 | 1.1 / 1.2 | SEP
60MAW82BR001 | 8 | P235GH (1.0345) | P235GH (1.0345) | BW | 114.3 | 100 | 3.6 | 114.3 | 100 | 3.6 | V | HER-001 | 0 | IMR-VP-12-2012 | 141 | BOEHLER "DMO-IG" | 2,0 : 3,0 | - | - | 1 | _ | 0.05 | _ | _ | _ | see remark 2) on WPS | <350 | No | 44054 | Adam Duric | 1 | 1.1 / 1.2 | 1.1 / 1.2 | SEP
60MAW82BR002 | 1 | P235GH (1.0345) | P235GH (1.0345) | BW | 114.3 | 100 | 3.6 | 114.3 | 100 | 3.6 | V | HER-001 | 0 | IMR-VP-12-2012 | 141 | BOEHLER "DMO-IG" | 2,0 : 3,0 | - | - | 1 | _ | 0.05 | _ | _ | _ | see remark 2) on WPS | <350 | No | 44054 | Adam Duric | 1 | 1.1 / 1.2 | 1.1 / 1.2 | SEP
60MAW82BR002 | 6 | P235GH (1.0345) | P235GH (1.0345) | BW | 168.3 | 150 | 4.5 | 168.3 | 150 | 4.5 | V | HER-001 | 0 | IMR-VP-12-2012 | 141 | BOEHLER "DMO-IG" | 2,0 : 3,0 | - | - | 1 | _ | 0.05 | _ | _ | _ | see remark 2) on WPS | <350 | No | 44054 | Adam Duric | 1 | 1.1 / 1.2 | 1.1 / 1.2 | SEP
60MAW82BR002 | 10 | P235GH (1.0345) | P235GH (1.0345) | BW | 168.3 | 150 | 4.5 | 168.3 | 150 | 4.5 | V | HER-001 | 0 | IMR-VP-12-2012 | 141 | BOEHLER "DMO-IG" | 2,0 : 3,0 | - | - | 1 | _ | 0.05 | _ | _ | _ | see remark 2) on WPS | <350 | No | 44054 | Adam Duric | 1 | 1.1 / 1.2 | 1.1 / 1.2 | SEP
60MAW82BR002 | 16 | P235GH (1.0345) | P235GH (1.0345) | BW | 168.3 | 150 | 4.5 | 168.3 | 150 | 4.5 | V | HER-001 | 0 | IMR-VP-12-2012 | 141 | BOEHLER "DMO-IG" | 2,0 : 3,0 | - | - | 1 | _ | 0.05 | _ | _ | _ | see remark 2) on WPS | <350 | No | 44054 | Adam Duric | 1 | 1.1 / 1.2 | 1.1 / 1.2 | SEP
60MAW83BR001 | 1 | P235GH-TC1 | P235GH (1.0345) | BW | 88.9 | 80 | 3.2 | 88.9 | 80 | 3.2 | V | HER-001 | 0 | IMR-VP-12-2012 | 141 | BOEHLER "DMO-IG" | 2,0 : 3,0 | - | - | 1 | _ | 0.05 | _ | _ | _ | see remark 2) on WPS | <350 | No | 44054 | Adam Duric | 1 | 1.1 / 1.2 | 1.1 / 1.2 | SEP
60MAW83BR002 | 1 | P235GH (1.0345) | P235GH (1.0345) | BW | 114.3 | 100 | 3.6 | 114.3 | 100 | 3.6 | V | HER-001 | 0 | IMR-VP-12-2012 | 141 | BOEHLER "DMO-IG" | 2,0 : 3,0 | - | - | 1 | _ | 0.05 | _ | _ | _ | see remark 2) on WPS | <350 | No | 44054 | Adam Duric | 1 | 1.1 / 1.2 | 1.1 / 1.2 | SEP
60MAW83BR002 | 2 | P235GH (1.0345) | P235GH (1.0345) | BW | 114.3 | 100 | 3.6 | 114.3 | 100 | 3.6 | V | HER-001 | 0 | IMR-VP-12-2012 | 141 | BOEHLER "DMO-IG" | 2,0 : 3,0 | - | - | 1 | _ | 0.05 | _ | _ | _ | see remark 2) on WPS | <350 | No | 44054 | Adam Duric | 1 | 1.1 / 1.2 | 1.1 / 1.2 | SEP
60MAW83BR002 | 3 | P235GH (1.0345) | P235GH (1.0345) | BW | 114.3 | 100 | 3.6 | 114.3 | 100 | 3.6 | V | HER-001 | 0 | IMR-VP-12-2012 | 141 | BOEHLER "DMO-IG" | 2,0 : 3,0 | - | - | 1 | _ | 0.05 | _ | _ | _ | see remark 2) on WPS | <350 | No | 44054 | Adam Duric | 1 | 1.1 / 1.2 | 1.1 / 1.2 | SEP
60MAW83BR002 | 7 | P235GH (1.0345) | P235GH (1.0345) | BW | 114.3 | 100 | 3.6 | 114.3 | 100 | 3.6 | V | HER-001 | 0 | IMR-VP-12-2012 | 141 | BOEHLER "DMO-IG" | 2,0 : 3,0 | - | - | 1 | _ | 0.05 | _ | _ | _ | see remark 2) on WPS | <350 | No | 44054 | Adam Duric | 1 | 1.1 / 1.2 | 1.1 / 1.2 | SEP
60MAW83BR002 | 11 | P235GH (1.0345) | P235GH (1.0345) | BW | 114.3 | 100 | 3.6 | 114.3 | 100 | 3.6 | V | HER-001 | 0 | IMR-VP-12-2012 | 141 | BOEHLER "DMO-IG" | 2,0 : 3,0 | - | - | 1 | _ | 0.05 | _ | _ | _ | see remark 2) on WPS | <350 | No | 44054 | Adam Duric | 1 | 1.1 / 1.2 | 1.1 / 1.2 | SEP
60MAW83BR002 | 15 | P235GH (1.0345) | P235GH (1.0345) | BW | 114.3 | 100 | 3.6 | 114.3 | 100 | 3.6 | V | HER-001 | 0 | IMR-VP-12-2012 | 141 | BOEHLER "DMO-IG" | 2,0 : 3,0 | - | - | 1 | _ | 0.05 | _ | _ | _ | see remark 2) on WPS | <350 | No | 44054 | Adam Duric | 1 | 1.1 / 1.2 | 1.1 / 1.2 | SEP
60MAW83BR002-MAL00Y-A10 | 5 | P235GH (1.0345) | P235GH (1.0345) | BW | 114.3 | 100 | 3.6 | 114.3 | 100 | 3.6 | V | HER-001 | 0 | IMR-VP-12-2012 | 141 | BOEHLER "DMO-IG" | 2,0 : 3,0 | - | - | 1 | _ | 0.05 | _ | _ | _ | see remark 2) on WPS | <350 | No | 44054 | Adam Duric | 1 | 1.1 / 1.2 | 1.1 / 1.2 | SEP
60MAW84BR001 | 1 | P235GH-TC1 | P235GH (1.0345) | BW | 88.9 | 80 | 3.2 | 88.9 | 80 | 3.2 | V | HER-001 | 0 | IMR-VP-12-2012 | 141 | BOEHLER "DMO-IG" | 2,0 : 3,0 | - | - | 1 | _ | 0.05 | _ | _ | _ | see remark 2) on WPS | <350 | No | 44054 | Adam Duric | 1 | 1.1 / 1.2 | 1.1 / 1.2 | SEP
60MAW84BR002 | 1 | P235GH (1.0345) | P235GH (1.0345) | BW | 114.3 | 100 | 3.6 | 114.3 | 100 | 3.6 | V | HER-001 | 0 | IMR-VP-12-2012 | 141 | BOEHLER "DMO-IG" | 2,0 : 3,0 | - | - | 1 | _ | 0.05 | _ | _ | _ | see remark 2) on WPS | <350 | No | 44054 | Adam Duric | 1 | 1.1 / 1.2 | 1.1 / 1.2 | SEP
60MAW84BR002 | 4 | P235GH (1.0345) | P235GH (1.0345) | BW | 114.3 | 100 | 3.6 | 114.3 | 100 | 3.6 | V | HER-001 | 0 | IMR-VP-12-2012 | 141 | BOEHLER "DMO-IG" | 2,0 : 3,0 | - | - | 1 | _ | 0.05 | _ | _ | _ | see remark 2) on WPS | <350 | No | 44054 | Adam Duric | 1 | 1.1 / 1.2 | 1.1 / 1.2 | SEP
60MAW84BR002 | 5 | P235GH (1.0345) | P235GH (1.0345) | BW | 114.3 | 100 | 3.6 | 114.3 | 100 | 3.6 | V | HER-001 | 0 | IMR-VP-12-2012 | 141 | BOEHLER "DMO-IG" | 2,0 : 3,0 | - | - | 1 | _ | 0.05 | _ | _ | _ | see remark 2) on WPS | <350 | No | 44054 | Adam Duric | 1 | 1.1 / 1.2 | 1.1 / 1.2 | SEP
60MAW84BR002 | 12 | P235GH (1.0345) | P235GH (1.0345) | BW | 114.3 | 100 | 3.6 | 114.3 | 100 | 3.6 | V | HER-001 | 0 | IMR-VP-12-2012 | 141 | BOEHLER "DMO-IG" | 2,0 : 3,0 | - | - | 1 | _ | 0.05 | _ | _ | _ | see remark 2) on WPS | <350 | No | 44054 | Adam Duric | 1 | 1.1 / 1.2 | 1.1 / 1.2 | SEP
60MAW84BR002 | 15 | P235GH (1.0345) | P235GH (1.0345) | BW | 114.3 | 100 | 3.6 | 114.3 | 100 | 3.6 | V | HER-001 | 0 | IMR-VP-12-2012 | 141 | BOEHLER "DMO-IG" | 2,0 : 3,0 | - | - | 1 | _ | 0.05 | _ | _ | _ | see remark 2) on WPS | <350 | No | 44054 | Adam Duric | 1 | 1.1 / 1.2 | 1.1 / 1.2 | SEP
60MAW84BR002-MAL00Y-A10 | 5 | P235GH (1.0345) | P235GH (1.0345) | BW | 114.3 | 100 | 3.6 | 114.3 | 100 | 3.6 | V | HER-001 | 0 | IMR-VP-12-2012 | 141 | BOEHLER "DMO-IG" | 2,0 : 3,0 | - | - | 1 | _ | 0.05 | _ | _ | _ | see remark 2) on WPS | <350 | No | 44054 | Adam Duric | 1 | 1.1 / 1.2 | 1.1 / 1.2 | SEP
60MAX01BR001 | 1 | X6CrNiTi18-10 (1.4541) | X6CrNiTi18-10 (1.4541) | BW | 48.3 | 40 | 5 | 48.3 | 40 | 5 | V | HER-011 | 1 | IMR-VP-11-2011 | 141 | BOEHLER "SAS 4-IG" | 2,0 : 2,4 | - | - | 1 | _ | 1 | _ | _ | 0.1 | min. 5 | <200 | No | 44021 | Adam Duric | 1 | 8.1 | 8.1 | SEP
60MAX01BR001 | 2 | X6CrNiTi18-10 (1.4541) | X6CrNiTi18-10 (1.4541) | BW | 48.3 | 40 | 5 | 48.3 | 40 | 5 | V | HER-011 | 1 | IMR-VP-11-2011 | 141 | BOEHLER "SAS 4-IG" | 2,0 : 2,4 | - | - | 1 | _ | 1 | _ | _ | 0.1 | min. 5 | <200 | No | 44021 | Adam Duric | 1 | 8.1 | 8.1 | SEP
60MAX01BR001 | 3 | X6CrNiTi18-10 (1.4541) | X6CrNiTi18-10 (1.4541) | BW | 48.3 | 40 | 5 | 48.3 | 40 | 5 | V | HER-011 | 1 | IMR-VP-11-2011 | 141 | BOEHLER "SAS 4-IG" | 2,0 : 2,4 | - | - | 1 | _ | 1 | _ | _ | 0.1 | min. 5 | <200 | No | 44021 | Adam Duric | 1 | 8.1 | 8.1 | SEP
60MAX01BR001 | 4 | X6CrNiTi18-10 (1.4541) | X6CrNiTi18-10 (1.4541) | BW | 48.3 | 40 | 5 | 48.3 | 40 | 5 | V | HER-011 | 1 | IMR-VP-11-2011 | 141 | BOEHLER "SAS 4-IG" | 2,0 : 2,4 | - | - | 1 | _ | 1 | _ | _ | 0.1 | min. 5 | <200 | No | 44021 | Adam Duric | 1 | 8.1 | 8.1 | SEP
60MAX01BR001 | 5 | X6CrNiTi18-10 (1.4541) | X6CrNiTi18-10 (1.4541) | BW | 48.3 | 40 | 5 | 48.3 | 40 | 5 | V | HER-011 | 1 | IMR-VP-11-2011 | 141 | BOEHLER "SAS 4-IG" | 2,0 : 2,4 | - | - | 1 | _ | 1 | _ | _ | 0.1 | min. 5 | <200 | No | 44021 | Adam Duric | 1 | 8.1 | 8.1 | SEP
60MAX01BR002 | 1 | X6CrNiTi18-10 (1.4541) | X6CrNiTi18-10 (1.4541) | BW | 48.3 | 40 | 5 | 48.3 | 40 | 5 | V | HER-011 | 1 | IMR-VP-11-2011 | 141 | BOEHLER "SAS 4-IG" | 2,0 : 2,4 | - | - | 1 | _ | 1 | _ | _ | 0.1 | min. 5 | <200 | No | 44034 | Adam Duric | 1 | 8.1 | 8.1 | SEP
60MAX01BR002 | 2 | X6CrNiTi18-10 (1.4541) | X6CrNiTi18-10 (1.4541) | BW | 26.9 | 20 | 4 | 26.9 | 20 | 4 | V | HER-011 | 1 | IMR-VP-11-2011 | 141 | BOEHLER "SAS 4-IG" | 2,0 : 2,4 | - | - | 1 | _ | 1 | _ | _ | 0.1 | min. 5 | <200 | No | 44054 | Adam Duric | 1 | 8.1 | 8.1 | SEP
60MAX01BR002 | 3 | X6CrNiTi18-10 (1.4541) | X6CrNiTi18-10 (1.4541) | BW | 26.9 | 20 | 4 | 26.9 | 20 | 4 | V | HER-011 | 1 | IMR-VP-11-2011 | 141 | BOEHLER "SAS 4-IG" | 2,0 : 2,4 | - | - | 1 | _ | 1 | _ | _ | 0.1 | min. 5 | <200 | No | 44054 | Adam Duric | 1 | 8.1 | 8.1 | SEP
60MAX01BR002 | 4 | X6CrNiTi18-10 (1.4541) | X6CrNiTi18-10 (1.4541) | BW | 26.9 | 20 | 4 | 26.9 | 20 | 4 | V | HER-011 | 1 | IMR-VP-11-2011 | 141 | BOEHLER "SAS 4-IG" | 2,0 : 2,4 | - | - | 1 | _ | 1 | _ | _ | 0.1 | min. 5 | <200 | No | 44054 | Adam Duric | 1 | 8.1 | 8.1 | SEP
60MAX01BR006 | 1 | X6CrNiTi18-10 (1.4541) | X6CrNiTi18-10 (1.4541) | BW | 48.3 | 40 | 5 | 48.3 | 40 | 5 | V | HER-011 | 1 | IMR-VP-11-2011 | 141 | BOEHLER "SAS 4-IG" | 2,0 : 2,4 | - | - | 1 | _ | 1 | _ | _ | 0.1 | min. 5 | <200 | No | 44021 | Adam Duric | 1 | 8.1 | 8.1 | SEP
60MAX01BR006 | 3 | X6CrNiTi18-10 (1.4541) | X6CrNiTi18-10 (1.4541) | BW | 48.3 | 40 | 5 | 48.3 | 40 | 5 | V | HER-011 | 1 | IMR-VP-11-2011 | 141 | BOEHLER "SAS 4-IG" | 2,0 : 2,4 | - | - | 1 | _ | 1 | _ | _ | 0.1 | min. 5 | <200 | No | 44021 | Adam Duric | 1 | 8.1 | 8.1 | SEP
60MAX01BR006 | 4 | X6CrNiTi18-10 (1.4541) | X6CrNiTi18-10 (1.4541) | BW | 48.3 | 40 | 5 | 48.3 | 40 | 5 | V | HER-011 | 1 | IMR-VP-11-2011 | 141 | BOEHLER "SAS 4-IG" | 2,0 : 2,4 | - | - | 1 | _ | 1 | _ | _ | 0.1 | min. 5 | <200 | No | 44021 | Adam Duric | 1 | 8.1 | 8.1 | SEP
60MAX01BR006 | 5 | X6CrNiTi18-10 (1.4541) | X6CrNiTi18-10 (1.4541) | BW | 48.3 | 40 | 5 | 48.3 | 40 | 5 | V | HER-011 | 1 | IMR-VP-11-2011 | 141 | BOEHLER "SAS 4-IG" | 2,0 : 2,4 | - | - | 1 | _ | 1 | _ | _ | 0.1 | min. 5 | <200 | No | 44021 | Adam Duric | 1 | 8.1 | 8.1 | SEP
60MAX01BR006 | 6 | X6CrNiTi18-10 (1.4541) | X6CrNiTi18-10 (1.4541) | BW | 48.3 | 40 | 5 | 48.3 | 40 | 5 | V | HER-011 | 1 | IMR-VP-11-2011 | 141 | BOEHLER "SAS 4-IG" | 2,0 : 2,4 | - | - | 1 | _ | 1 | _ | _ | 0.1 | min. 5 | <200 | No | 44021 | Adam Duric | 1 | 8.1 | 8.1 | SEP
60MAX01BR007 | 1 | X6CrNiTi18-10 (1.4541) | X6CrNiTi18-10 (1.4541) | BW | 26.9 | 20 | 4 | 26.9 | 20 | 4 | V | HER-011 | 1 | IMR-VP-11-2011 | 141 | BOEHLER "SAS 4-IG" | 2,0 : 2,4 | - | - | 1 | _ | 1 | _ | _ | 0.1 | min. 5 | <200 | No | 44054 | Adam Duric | 1 | 8.1 | 8.1 | SEP
60MAX01BR007 | 2 | X6CrNiTi18-10 (1.4541) | X6CrNiTi18-10 (1.4541) | BW | 26.9 | 20 | 4 | 26.9 | 20 | 4 | V | HER-011 | 1 | IMR-VP-11-2011 | 141 | BOEHLER "SAS 4-IG" | 2,0 : 2,4 | - | - | 1 | _ | 1 | _ | _ | 0.1 | min. 5 | <200 | No | 44054 | Adam Duric | 1 | 8.1 | 8.1 | SEP
60MAX01BR007 | 3 | X6CrNiTi18-10 (1.4541) | X6CrNiTi18-10 (1.4541) | BW | 26.9 | 20 | 4 | 26.9 | 20 | 4 | V | HER-011 | 1 | IMR-VP-11-2011 | 141 | BOEHLER "SAS 4-IG" | 2,0 : 2,4 | - | - | 1 | _ | 1 | _ | _ | 0.1 | min. 5 | <200 | No | 44054 | Adam Duric | 1 | 8.1 | 8.1 | SEP
60MAX01BR007 | 4 | X6CrNiTi18-10 (1.4541) | X6CrNiTi18-10 (1.4541) | BW | 26.9 | 20 | 4 | 26.9 | 20 | 4 | V | HER-011 | 1 | IMR-VP-11-2011 | 141 | BOEHLER "SAS 4-IG" | 2,0 : 2,4 | - | - | 1 | _ | 1 | _ | _ | 0.1 | min. 5 | <200 | No | 44054 | Adam Duric | 1 | 8.1 | 8.1 | SEP
60MAX01BR007 | 5 | X6CrNiTi18-10 (1.4541) | X6CrNiTi18-10 (1.4541) | BW | 26.9 | 20 | 4 | 26.9 | 20 | 4 | V | HER-011 | 1 | IMR-VP-11-2011 | 141 | BOEHLER "SAS 4-IG" | 2,0 : 2,4 | - | - | 1 | _ | 1 | _ | _ | 0.1 | min. 5 | <200 | No | 44054 | Adam Duric | 1 | 8.1 | 8.1 | SEP
60MAX01BR007 | 6 | X6CrNiTi18-10 (1.4541) | X6CrNiTi18-10 (1.4541) | BW | 26.9 | 20 | 4 | 26.9 | 20 | 4 | V | HER-011 | 1 | IMR-VP-11-2011 | 141 | BOEHLER "SAS 4-IG" | 2,0 : 2,4 | - | - | 1 | _ | 1 | _ | _ | 0.1 | min. 5 | <200 | No | 44054 | Adam Duric | 1 | 8.1 | 8.1 | SEP
60MAX01BR007 | 7 | X6CrNiTi18-10 (1.4541) | X6CrNiTi18-10 (1.4541) | BW | 26.9 | 20 | 4 | 26.9 | 20 | 4 | V | HER-011 | 1 | IMR-VP-11-2011 | 141 | BOEHLER "SAS 4-IG" | 2,0 : 2,4 | - | - | 1 | _ | 1 | _ | _ | 0.1 | min. 5 | <200 | No | 44054 | Adam Duric | 1 | 8.1 | 8.1 | SEP
60MAX01BR007 | 8 | X6CrNiTi18-10 (1.4541) | X6CrNiTi18-10 (1.4541) | BW | 26.9 | 20 | 4 | 26.9 | 20 | 4 | V | HER-011 | 1 | IMR-VP-11-2011 | 141 | BOEHLER "SAS 4-IG" | 2,0 : 2,4 | - | - | 1 | _ | 1 | _ | _ | 0.1 | min. 5 | <200 | No | 44054 | Adam Duric | 1 | 8.1 | 8.1 | SEP
60MAX01BR007 | 9 | X6CrNiTi18-10 (1.4541) | X6CrNiTi18-10 (1.4541) | BW | 26.9 | 20 | 4 | 26.9 | 20 | 4 | V | HER-011 | 1 | IMR-VP-11-2011 | 141 | BOEHLER "SAS 4-IG" | 2,0 : 2,4 | - | - | 1 | _ | 1 | _ | _ | 0.1 | min. 5 | <200 | No | 44054 | Adam Duric | 1 | 8.1 | 8.1 | SEP
60MAX01BR011 | 1 | X6CrNiTi18-10 (1.4541) | X6CrNiTi18-10 (1.4541) | BW | 26.9 | 20 | 4 | 26.9 | 20 | 4 | V | HER-011 | 1 | IMR-VP-11-2011 | 141 | BOEHLER "SAS 4-IG" | 2,0 : 2,4 | - | - | 1 | _ | 1 | _ | _ | 0.1 | min. 5 | <200 | No | 44054 | Adam Duric | 1 | 8.1 | 8.1 | SEP
60MAX01BR011 | 2 | X6CrNiTi18-10 (1.4541) | X6CrNiTi18-10 (1.4541) | BW | 26.9 | 20 | 4 | 26.9 | 20 | 4 | V | HER-011 | 1 | IMR-VP-11-2011 | 141 | BOEHLER "SAS 4-IG" | 2,0 : 2,4 | - | - | 1 | _ | 1 | _ | _ | 0.1 | min. 5 | <200 | No | 44054 | Adam Duric | 1 | 8.1 | 8.1 | SEP
60MAX01BR011 | 3 | X6CrNiTi18-10 (1.4541) | X6CrNiTi18-10 (1.4541) | BW | 26.9 | 20 | 4 | 26.9 | 20 | 4 | V | HER-011 | 1 | IMR-VP-11-2011 | 141 | BOEHLER "SAS 4-IG" | 2,0 : 2,4 | - | - | 1 | _ | 1 | _ | _ | 0.1 | min. 5 | <200 | No | 44054 | Adam Duric | 1 | 8.1 | 8.1 | SEP
60MAX01BR011 | 4 | X6CrNiTi18-10 (1.4541) | X6CrNiTi18-10 (1.4541) | BW | 26.9 | 20 | 4 | 26.9 | 20 | 4 | V | HER-011 | 1 | IMR-VP-11-2011 | 141 | BOEHLER "SAS 4-IG" | 2,0 : 2,4 | - | - | 1 | _ | 1 | _ | _ | 0.1 | min. 5 | <200 | No | 44054 | Adam Duric | 1 | 8.1 | 8.1 | SEP
60MAX01BR012 | 1 | X6CrNiTi18-10 (1.4541) | X6CrNiTi18-10 (1.4541) | BW | 33.7 | 25 | 2.3 | 33.7 | 25 | 2.3 | V | HER-011 | 1 | IMR-VP-11-2011 | 141 | BOEHLER "SAS 4-IG" | 2,0 : 2,4 | - | - | 1 | _ | 1 | _ | _ | 0.1 | min. 5 | <200 | No | 44054 | Adam Duric | 1 | 8.1 | 8.1 | SEP
60MAX01BR012 | 3 | X6CrNiTi18-10 (1.4541) | X6CrNiTi18-10 (1.4541) | BW | 48.3 | 40 | 2.6 | 48.3 | 40 | 2.6 | V | HER-011 | 1 | IMR-VP-11-2011 | 141 | BOEHLER "SAS 4-IG" | 2,0 : 2,4 | - | - | 1 | _ | 1 | _ | _ | 0.1 | min. 5 | <200 | No | 44021 | Adam Duric | 1 | 8.1 | 8.1 | SEP
60MAX01BR016 | 1 | X6CrNiTi18-10 (1.4541) | X6CrNiTi18-10 (1.4541) | BW | 48.3 | 40 | 5 | 48.3 | 40 | 5 | V | HER-011 | 1 | IMR-VP-11-2011 | 141 | BOEHLER "SAS 4-IG" | 2,0 : 2,4 | - | - | 1 | _ | 1 | _ | _ | 0.1 | min. 5 | <200 | No | 44021 | Adam Duric | 1 | 8.1 | 8.1 | SEP
60MAX01BR016 | 2 | X6CrNiTi18-10 (1.4541) | X6CrNiTi18-10 (1.4541) | BW | 48.3 | 40 | 5 | 48.3 | 40 | 5 | V | HER-011 | 1 | IMR-VP-11-2011 | 141 | BOEHLER "SAS 4-IG" | 2,0 : 2,4 | - | - | 1 | _ | 1 | _ | _ | 0.1 | min. 5 | <200 | No | 44021 | Adam Duric | 1 | 8.1 | 8.1 | SEP
60MAX01BR016 | 3 | X6CrNiTi18-10 (1.4541) | X6CrNiTi18-10 (1.4541) | BW | 48.3 | 40 | 5 | 48.3 | 40 | 5 | V | HER-011 | 1 | IMR-VP-11-2011 | 141 | BOEHLER "SAS 4-IG" | 2,0 : 2,4 | - | - | 1 | _ | 1 | _ | _ | 0.1 | min. 5 | <200 | No | 44021 | Adam Duric | 1 | 8.1 | 8.1 | SEP
60MAX01BR016 | 4 | X6CrNiTi18-10 (1.4541) | X6CrNiTi18-10 (1.4541) | BW | 48.3 | 40 | 5 | 48.3 | 40 | 5 | V | HER-011 | 1 | IMR-VP-11-2011 | 141 | BOEHLER "SAS 4-IG" | 2,0 : 2,4 | - | - | 1 | _ | 1 | _ | _ | 0.1 | min. 5 | <200 | No | 44021 | Adam Duric | 1 | 8.1 | 8.1 | SEP
60MAX01BR016 | 5 | X6CrNiTi18-10 (1.4541) | X6CrNiTi18-10 (1.4541) | BW | 48.3 | 40 | 5 | 48.3 | 40 | 5 | V | HER-011 | 1 | IMR-VP-11-2011 | 141 | BOEHLER "SAS 4-IG" | 2,0 : 2,4 | - | - | 1 | _ | 1 | _ | _ | 0.1 | min. 5 | <200 | No | 44021 | Adam Duric | 1 | 8.1 | 8.1 | SEP
60MAX01BR017 | 1 | X6CrNiTi18-10 (1.4541) | X6CrNiTi18-10 (1.4541) | BW | 33.7 | 25 | 2.3 | 33.7 | 25 | 2.3 | V | HER-011 | 1 | IMR-VP-11-2011 | 141 | BOEHLER "SAS 4-IG" | 2,0 : 2,4 | - | - | 1 | _ | 1 | _ | _ | 0.1 | min. 5 | <200 | No | 44054 | Adam Duric | 1 | 8.1 | 8.1 | SEP
60MAX01BR017 | 2 | X6CrNiTi18-10 (1.4541) | X6CrNiTi18-10 (1.4541) | BW | 33.7 | 25 | 2.3 | 33.7 | 25 | 2.3 | V | HER-011 | 1 | IMR-VP-11-2011 | 141 | BOEHLER "SAS 4-IG" | 2,0 : 2,4 | - | - | 1 | _ | 1 | _ | _ | 0.1 | min. 5 | <200 | No | 44054 | Adam Duric | 1 | 8.1 | 8.1 | SEP
60MAX01BR017 | 3 | X6CrNiTi18-10 (1.4541) | X6CrNiTi18-10 (1.4541) | BW | 33.7 | 25 | 2.3 | 33.7 | 25 | 2.3 | V | HER-011 | 1 | IMR-VP-11-2011 | 141 | BOEHLER "SAS 4-IG" | 2,0 : 2,4 | - | - | 1 | _ | 1 | _ | _ | 0.1 | min. 5 | <200 | No | 44054 | Adam Duric | 1 | 8.1 | 8.1 | SEP
60MAX01BR017 | 4 | X6CrNiTi18-10 (1.4541) | X6CrNiTi18-10 (1.4541) | BW | 33.7 | 25 | 2.3 | 33.7 | 25 | 2.3 | V | HER-011 | 1 | IMR-VP-11-2011 | 141 | BOEHLER "SAS 4-IG" | 2,0 : 2,4 | - | - | 1 | _ | 1 | _ | _ | 0.1 | min. 5 | <200 | No | 44054 | Adam Duric | 1 | 8.1 | 8.1 | SEP
60MAX01BR017 | 5 | X6CrNiTi18-10 (1.4541) | X6CrNiTi18-10 (1.4541) | BW | 33.7 | 25 | 2.3 | 33.7 | 25 | 2.3 | V | HER-011 | 1 | IMR-VP-11-2011 | 141 | BOEHLER "SAS 4-IG" | 2,0 : 2,4 | - | - | 1 | _ | 1 | _ | _ | 0.1 | min. 5 | <200 | No | 44054 | Adam Duric | 1 | 8.1 | 8.1 | SEP
60MAX01BR017 | 6 | X6CrNiTi18-10 (1.4541) | X6CrNiTi18-10 (1.4541) | BW | 33.7 | 25 | 2.3 | 33.7 | 25 | 2.3 | V | HER-011 | 1 | IMR-VP-11-2011 | 141 | BOEHLER "SAS 4-IG" | 2,0 : 2,4 | - | - | 1 | _ | 1 | _ | _ | 0.1 | min. 5 | <200 | No | 44054 | Adam Duric | 1 | 8.1 | 8.1 | SEP
60MAX01BR017 | 7 | X6CrNiTi18-10 (1.4541) | X6CrNiTi18-10 (1.4541) | BW | 33.7 | 25 | 2.3 | 33.7 | 25 | 2.3 | V | HER-011 | 1 | IMR-VP-11-2011 | 141 | BOEHLER "SAS 4-IG" | 2,0 : 2,4 | - | - | 1 | _ | 1 | _ | _ | 0.1 | min. 5 | <200 | No | 44054 | Adam Duric | 1 | 8.1 | 8.1 | SEP
60MAX01BR050 | 1 | X6CrNiTi18-10 (1.4541) | X6CrNiTi18-10 (1.4541) | BW | 48.3 | 40 | 5 | 48.3 | 40 | 5 | V | HER-011 | 1 | IMR-VP-11-2011 | 141 | BOEHLER "SAS 4-IG" | 2,0 : 2,4 | - | - | 1 | _ | 1 | _ | _ | 0.1 | min. 5 | <200 | No | 44034 | Adam Duric | 1 | 8.1 | 8.1 | SEP
60MAX01BR050 | 2 | X6CrNiTi18-10 (1.4541) | X6CrNiTi18-10 (1.4541) | BW | 48.3 | 40 | 5 | 48.3 | 40 | 5 | V | HER-011 | 1 | IMR-VP-11-2011 | 141 | BOEHLER "SAS 4-IG" | 2,0 : 2,4 | - | - | 1 | _ | 1 | _ | _ | 0.1 | min. 5 | <200 | No | 44021 | Adam Duric | 1 | 8.1 | 8.1 | SEP
60MAX01BR050 | 3 | X6CrNiTi18-10 (1.4541) | X6CrNiTi18-10 (1.4541) | BW | 48.3 | 40 | 5 | 48.3 | 40 | 5 | V | HER-011 | 1 | IMR-VP-11-2011 | 141 | BOEHLER "SAS 4-IG" | 2,0 : 2,4 | - | - | 1 | _ | 1 | _ | _ | 0.1 | min. 5 | <200 | No | 44021 | Adam Duric | 1 | 8.1 | 8.1 | SEP
60MAX01BR050 | 4 | X6CrNiTi18-10 (1.4541) | X6CrNiTi18-10 (1.4541) | BW | 48.3 | 40 | 5 | 48.3 | 40 | 5 | V | HER-011 | 1 | IMR-VP-11-2011 | 141 | BOEHLER "SAS 4-IG" | 2,0 : 2,4 | - | - | 1 | _ | 1 | _ | _ | 0.1 | min. 5 | <200 | No | 44021 | Adam Duric | 1 | 8.1 | 8.1 | SEP
60MAX01BR050 | 5 | X6CrNiTi18-10 (1.4541) | X6CrNiTi18-10 (1.4541) | BW | 48.3 | 40 | 5 | 48.3 | 40 | 5 | V | HER-011 | 1 | IMR-VP-11-2011 | 141 | BOEHLER "SAS 4-IG" | 2,0 : 2,4 | - | - | 1 | _ | 1 | _ | _ | 0.1 | min. 5 | <200 | No | 44021 | Adam Duric | 1 | 8.1 | 8.1 | SEP
60MAX01BR052 | 1 | X6CrNiTi18-10 (1.4541) | X6CrNiTi18-10 (1.4541) | BW | 48.3 | 40 | 5 | 48.3 | 40 | 5 | V | HER-011 | 1 | IMR-VP-11-2011 | 141 | BOEHLER "SAS 4-IG" | 2,0 : 2,4 | - | - | 1 | _ | 1 | _ | _ | 0.1 | min. 5 | <200 | No | 44021 | Adam Duric | 1 | 8.1 | 8.1 | SEP
60MAX01BR052 | 2 | X6CrNiTi18-10 (1.4541) | X6CrNiTi18-10 (1.4541) | BW | 48.3 | 40 | 5 | 48.3 | 40 | 5 | V | HER-011 | 1 | IMR-VP-11-2011 | 141 | BOEHLER "SAS 4-IG" | 2,0 : 2,4 | - | - | 1 | _ | 1 | _ | _ | 0.1 | min. 5 | <200 | No | 44021 | Adam Duric | 1 | 8.1 | 8.1 | SEP
60MAX01BR052 | 3 | X6CrNiTi18-10 (1.4541) | X6CrNiTi18-10 (1.4541) | BW | 48.3 | 40 | 5 | 48.3 | 40 | 5 | V | HER-011 | 1 | IMR-VP-11-2011 | 141 | BOEHLER "SAS 4-IG" | 2,0 : 2,4 | - | - | 1 | _ | 1 | _ | _ | 0.1 | min. 5 | <200 | No | 44021 | Adam Duric | 1 | 8.1 | 8.1 | SEP
60MAX01BR052 | 4 | X6CrNiTi18-10 (1.4541) | X6CrNiTi18-10 (1.4541) | BW | 48.3 | 40 | 5 | 48.3 | 40 | 5 | V | HER-011 | 1 | IMR-VP-11-2011 | 141 | BOEHLER "SAS 4-IG" | 2,0 : 2,4 | - | - | 1 | _ | 1 | _ | _ | 0.1 | min. 5 | <200 | No | 44021 | Adam Duric | 1 | 8.1 | 8.1 | SEP
60MAX01BR052 | 5 | X6CrNiTi18-10 (1.4541) | X6CrNiTi18-10 (1.4541) | BW | 48.3 | 40 | 5 | 48.3 | 40 | 5 | V | HER-011 | 1 | IMR-VP-11-2011 | 141 | BOEHLER "SAS 4-IG" | 2,0 : 2,4 | - | - | 1 | _ | 1 | _ | _ | 0.1 | min. 5 | <200 | No | 44034 | Adam Duric | 1 | 8.1 | 8.1 | SEP
60MAX01BR100 | 1 | X2CrNiMo17-12-2 (1.4404) | X6CrNiTi18-10 (1.4541) | BW | 60.3 | 50 | 5.6 | 60.3 | 50 | 5.6 | V | HER-008 | 1 | IMR-VP-08-2010 | 141 | BOEHLER "SAS 4-IG" | 2,0 :2,4 | - | - | 1 | _ | 1 | _ | _ | 0.1 | min. 5 | <200 | No | 44021 | Adam Duric | 1 | 8.1 | 8.1 | SEP
60MAX01BR100 | 4 | X6CrNiTi18-10 (1.4541) | X6CrNiTi18-10 (1.4541) | BW | 60.3 | 50 | 5.6 | 60.3 | 50 | 5.6 | V | HER-008 | 1 | IMR-VP-08-2010 | 141 | BOEHLER "SAS 4-IG" | 2,0 :2,4 | - | - | 1 | _ | 1 | _ | _ | 0.1 | min. 5 | <200 | No | 44021 | Adam Duric | 1 | 8.1 | 8.1 | SEP
60MAX01BR100 | 8 | X6CrNiTi18-10 (1.4541) | X6CrNiTi18-10 (1.4541) | BW | 60.3 | 50 | 5.6 | 60.3 | 50 | 5.6 | V | HER-008 | 1 | IMR-VP-08-2010 | 141 | BOEHLER "SAS 4-IG" | 2,0 :2,4 | - | - | 1 | _ | 1 | _ | _ | 0.1 | min. 5 | <200 | No | 44021 | Adam Duric | 1 | 8.1 | 8.1 | SEP
60MAX01BR100 | 12 | X6CrNiTi18-10 (1.4541) | X6CrNiTi18-10 (1.4541) | BW | 60.3 | 50 | 5.6 | 60.3 | 50 | 5.6 | V | HER-008 | 1 | IMR-VP-08-2010 | 141 | BOEHLER "SAS 4-IG" | 2,0 :2,4 | - | - | 1 | _ | 1 | _ | _ | 0.1 | min. 5 | <200 | No | 44021 | Adam Duric | 1 | 8.1 | 8.1 | SEP
60MAX01BR100 | 16 | X6CrNiTi18-10 (1.4541) | X6CrNiTi18-10 (1.4541) | BW | 60.3 | 50 | 5.6 | 60.3 | 50 | 5.6 | V | HER-008 | 1 | IMR-VP-08-2010 | 141 | BOEHLER "SAS 4-IG" | 2,0 :2,4 | - | - | 1 | _ | 1 | _ | _ | 0.1 | min. 5 | <200 | No | 44021 | Adam Duric | 1 | 8.1 | 8.1 | SEP
60MAX01BR100 | 20 | X6CrNiTi18-10 (1.4541) | X6CrNiTi18-10 (1.4541) | BW | 60.3 | 50 | 5.6 | 60.3 | 50 | 5.6 | V | HER-008 | 1 | IMR-VP-08-2010 | 141 | BOEHLER "SAS 4-IG" | 2,0 :2,4 | - | - | 1 | _ | 1 | _ | _ | 0.1 | min. 5 | <200 | No | 44021 | Adam Duric | 1 | 8.1 | 8.1 | SEP
60MAX01BR100 | 23 | X6CrNiTi18-10 (1.4541) | X6CrNiTi18-10 (1.4541) | BW | 60.3 | 50 | 5.6 | 60.3 | 50 | 5.6 | V | HER-008 | 1 | IMR-VP-08-2010 | 141 | BOEHLER "SAS 4-IG" | 2,0 :2,4 | - | - | 1 | _ | 1 | _ | _ | 0.1 | min. 5 | <200 | No | 44021 | Adam Duric | 1 | 8.1 | 8.1 | SEP
60MAX01BR200 | 9 | X6CrNiTi18-10 (1.4541) | X6CrNiTi18-10 (1.4541) | BW | 76.1 | 65 | 2.9 | 76.1 | 65 | 2.9 | V | HER-011 | 1 | IMR-VP-11-2011 | 141 | BOEHLER "SAS 4-IG" | 2,0 : 2,4 | - | - | 1 | _ | 1 | _ | _ | 0.1 | min. 5 | <200 | No | 44021 | Adam Duric | 1 | 8.1 | 8.1 | SEP
60MAX01BR200 | 14 | X6CrNiTi18-10 (1.4541) | X6CrNiTi18-10 (1.4541) | BW | 76.1 | 65 | 2.9 | 76.1 | 65 | 2.9 | V | HER-011 | 1 | IMR-VP-11-2011 | 141 | BOEHLER "SAS 4-IG" | 2,0 : 2,4 | - | - | 1 | _ | 1 | _ | _ | 0.1 | min. 5 | <200 | No | 44021 | Adam Duric | 1 | 8.1 | 8.1 | SEP
60MAX01BR200 | 17 | X6CrNiTi18-10 (1.4541) | X6CrNiTi18-10 (1.4541) | BW | 76.1 | 65 | 2.9 | 76.1 | 65 | 2.9 | V | HER-011 | 1 | IMR-VP-11-2011 | 141 | BOEHLER "SAS 4-IG" | 2,0 : 2,4 | - | - | 1 | _ | 1 | _ | _ | 0.1 | min. 5 | <200 | No | 44021 | Adam Duric | 1 | 8.1 | 8.1 | SEP
60MAX01BR200 | 20 | X6CrNiTi18-10 (1.4541) | X6CrNiTi18-10 (1.4541) | BW | 76.1 | 65 | 2.9 | 76.1 | 65 | 2.9 | V | HER-011 | 1 | IMR-VP-11-2011 | 141 | BOEHLER "SAS 4-IG" | 2,0 : 2,4 | - | - | 1 | _ | 1 | _ | _ | 0.1 | min. 5 | <200 | No | 44021 | Adam Duric | 1 | 8.1 | 8.1 | SEP
60MAX01BR200 | 24 | X6CrNiTi18-10 (1.4541) | X6CrNiTi18-10 (1.4541) | BW | 76.1 | 65 | 2.9 | 76.1 | 65 | 2.9 | V | HER-011 | 1 | IMR-VP-11-2011 | 141 | BOEHLER "SAS 4-IG" | 2,0 : 2,4 | - | - | 1 | _ | 1 | _ | _ | 0.1 | min. 5 | <200 | No | 44021 | Adam Duric | 1 | 8.1 | 8.1 | SEP
60MBA22BR901 | 1 | P250GH (1.0460) | P235GH (1.0345) | BW | 33.7 | 25 | 2.6 | 33.7 | 25 | 4 | V | HER-004 | 0 | IMR-VP-21-2015 | 141 | BOEHLER "DMO-IG" | 2,0 : 2,4 | - | - | 1 | _ | 0.05 | _ | _ | _ | see remark 2) on WPS | <265 | No | 44021 | Adam Duric | 1 | 1.1 / 1.2 | 1.1 / 1.2 | SEP
60MBA22BR901 | 2 | P235GH (1.0345) | P235GH (1.0345) | BW | 33.7 | 25 | 4 | 33.7 | 25 | 4 | V | HER-004 | 0 | IMR-VP-21-2015 | 141 | BOEHLER "DMO-IG" | 2,0 : 2,4 | - | - | 1 | _ | 0.05 | _ | _ | _ | see remark 2) on WPS | <265 | No | 44070 | Adam Duric | 1 | 1.1 / 1.2 | 1.1 / 1.2 | SEP
60MBA22BR901 | 3 | P235GH (1.0345) | P235GH (1.0345) | BW | 33.7 | 25 | 4 | 33.7 | 25 | 4 | V | HER-004 | 0 | IMR-VP-21-2015 | 141 | BOEHLER "DMO-IG" | 2,0 : 2,4 | - | - | 1 | _ | 0.05 | _ | _ | _ | see remark 2) on WPS | <265 | No | 44070 | Adam Duric | 1 | 1.1 / 1.2 | 1.1 / 1.2 | SEP
60MBA22BR902 | 1 | P250GH (1.0460) | P235GH (1.0345) | BW | 33.7 | 25 | 2.6 | 33.7 | 25 | 4 | V | HER-004 | 0 | IMR-VP-21-2015 | 141 | BOEHLER "DMO-IG" | 2,0 : 2,4 | - | - | 1 | _ | 0.05 | _ | _ | _ | see remark 2) on WPS | <265 | No | 44021 | Adam Duric | 1 | 1.1 / 1.2 | 1.1 / 1.2 | SEP
60MBA22BR902 | 2 | P235GH (1.0345) | P235GH (1.0345) | BW | 33.7 | 25 | 4 | 33.7 | 25 | 4 | V | HER-004 | 0 | IMR-VP-21-2015 | 141 | BOEHLER "DMO-IG" | 2,0 : 2,4 | - | - | 1 | _ | 0.05 | _ | _ | _ | see remark 2) on WPS | <265 | No | 44070 | Adam Duric | 1 | 1.1 / 1.2 | 1.1 / 1.2 | SEP
60MBA22BR902 | 3 | P235GH (1.0345) | P235GH (1.0345) | BW | 33.7 | 25 | 4 | 33.7 | 25 | 4 | V | HER-004 | 0 | IMR-VP-21-2015 | 141 | BOEHLER "DMO-IG" | 2,0 : 2,4 | - | - | 1 | _ | 0.05 | _ | _ | _ | see remark 2) on WPS | <265 | No | 44070 | Adam Duric | 1 | 1.1 / 1.2 | 1.1 / 1.2 | SEP
60MBA22BR951 | 4 | P235GH (1.0345) | P235GH (1.0345) | BW | 60.3 | 50 | 3.6 | 60.3 | 50 | 3.6 | V | HER-001 | 0 | IMR-VP-12-2012 | 141 | BOEHLER "DMO-IG" | 2,0 : 3,0 | - | - | 1 | _ | 0.05 | _ | _ | _ | see remark 2) on WPS | <350 | No | 44070 | Adam Duric | 1 | 1.1 / 1.2 | 1.1 / 1.2 | SEP
60MBA22BR951 | 10 | P235GH (1.0345) | P235GH (1.0345) | BW | 60.3 | 50 | 3.6 | 60.3 | 50 | 3.6 | V | HER-001 | 0 | IMR-VP-12-2012 | 141 | BOEHLER "DMO-IG" | 2,0 : 3,0 | - | - | 1 | _ | 0.05 | _ | _ | _ | see remark 2) on WPS | <350 | No | 44070 | Adam Duric | 1 | 1.1 / 1.2 | 1.1 / 1.2 | SEP
60MBA22BR951 | 16 | P235GH (1.0345) | P235GH (1.0345) | BW | 60.3 | 50 | 3.6 | 60.3 | 50 | 3.6 | V | HER-001 | 0 | IMR-VP-12-2012 | 141 | BOEHLER "DMO-IG" | 2,0 : 3,0 | - | - | 1 | _ | 0.05 | _ | _ | _ | see remark 2) on WPS | <350 | No | 44070 | Adam Duric | 1 | 1.1 / 1.2 | 1.1 / 1.2 | SEP
60MBA22BR951 | 18 | P235GH (1.0345) | P235GH (1.0345) | BW | 60.3 | 50 | 3.6 | 60.3 | 50 | 3.6 | V | HER-001 | 0 | IMR-VP-12-2012 | 141 | BOEHLER "DMO-IG" | 2,0 : 3,0 | - | - | 1 | _ | 0.05 | _ | _ | _ | see remark 2) on WPS | <350 | No | 44070 | Adam Duric | 1 | 1.1 / 1.2 | 1.1 / 1.2 | SEP
60MBA22BR951 | 23 | P235GH (1.0345) | P235GH (1.0345) | BW | 60.3 | 50 | 3.6 | 60.3 | 50 | 3.6 | V | HER-001 | 0 | IMR-VP-12-2012 | 141 | BOEHLER "DMO-IG" | 2,0 : 3,0 | - | - | 1 | _ | 0.05 | _ | _ | _ | see remark 2) on WPS | <350 | No | 44070 | Adam Duric | 1 | 1.1 / 1.2 | 1.1 / 1.2 | SEP
60MBA22BR951 | 29 | P235GH (1.0345) | P235GH (1.0345) | BW | 60.3 | 50 | 3.6 | 60.3 | 50 | 3.6 | V | HER-001 | 0 | IMR-VP-12-2012 | 141 | BOEHLER "DMO-IG" | 2,0 : 3,0 | - | - | 1 | _ | 0.05 | _ | _ | _ | see remark 2) on WPS | <350 | No | 44070 | Adam Duric | 1 | 1.1 / 1.2 | 1.1 / 1.2 | SEP
60MBA25BR901 | 1 | P250GH (1.0460) | X6CrNiMoTi17-12-2 (1.4571) | BW | 114.3 | 100 | 3.6 | 114.3 | 100 | 2.9 |  | HOLD! | [7 empty] | 1 | _ | 0.05 | _ | _ | 0.1 | [5 empty] | 0 | 1.1 / 1.2 | 8.1 | SEP
60MBA25BR901 | 10 | X6CrNiMoTi17-12-2 (1.4571) | X6CrNiMoTi17-12-2 (1.4571) | BW | 114.3 | 100 | 2.9 | 114.3 | 100 | 2.9 | V | HER-011 | 1 | IMR-VP-11-2011 | 141 | BOEHLER "SAS 4-IG" | 2,0 : 2,4 | - | - | 1 | _ | 0.05 | _ | _ | 0.1 | min. 5 | <200 | No | 44070 | Adam Duric | 1 | 8.1 | 8.1 | SEP
60MBA25BR902 | 7 | X6CrNiMoTi17-12-2 (1.4571) | X6CrNiMoTi17-12-2 (1.4571) | BW | 60.3 | 50 | 2.9 | 60.3 | 50 | 2.9 | V | HER-011 | 1 | IMR-VP-11-2011 | 141 | BOEHLER "SAS 4-IG" | 2,0 : 2,4 | - | - | 1 | _ | 0.05 | _ | _ | 0.1 | min. 5 | <200 | No | 44070 | Adam Duric | 1 | 8.1 | 8.1 | SEP
60MBA25BR902 | 12 | X6CrNiMoTi17-12-2 (1.4571) | X6CrNiMoTi17-12-2 (1.4571) | BW | 60.3 | 50 | 2.9 | 60.3 | 50 | 2.9 | V | HER-011 | 1 | IMR-VP-11-2011 | 141 | BOEHLER "SAS 4-IG" | 2,0 : 2,4 | - | - | 1 | _ | 0.05 | _ | _ | 0.1 | min. 5 | <200 | No | 44070 | Adam Duric | 1 | 8.1 | 8.1 | SEP
60MBA25BR902 | 15 | X6CrNiMoTi17-12-2 (1.4571) | X6CrNiMoTi17-12-2 (1.4571) | BW | 60.3 | 50 | 2.9 | 60.3 | 50 | 2.9 | V | HER-011 | 1 | IMR-VP-11-2011 | 141 | BOEHLER "SAS 4-IG" | 2,0 : 2,4 | - | - | 1 | _ | 0.05 | _ | _ | 0.1 | min. 5 | <200 | No | 44070 | Adam Duric | 1 | 8.1 | 8.1 | SEP
60MBA50BR001 | 1 | X6CrNiTi18-10 (1.4541) | X6CrNiTi18-10 (1.4541) | BW | 13.5 | 8 | 2 | 13.5 | 8 | 2 | V | HER-009 | 1 | IMR-VP-17-2011 | 141 | BOEHLER "SAS 4-IG" | 2,0 : 2,4 | - | - | 1 | _ | 1 | _ | _ | 0.1 | min. 5 | <200 | No | 44070 | Adam Duric | 1 | 8.1 | 8.1 | SEP
60MBA50BR001 | 2 | X6CrNiTi18-10 (1.4541) | X6CrNiTi18-10 (1.4541) | BW | 13.5 | 8 | 2 | 13.5 | 8 | 2 | V | HER-009 | 1 | IMR-VP-17-2011 | 141 | BOEHLER "SAS 4-IG" | 2,0 : 2,4 | - | - | 1 | _ | 1 | _ | _ | 0.1 | min. 5 | <200 | No | 44070 | Adam Duric | 1 | 8.1 | 8.1 | SEP
60MBA50BR001 | 3 | X6CrNiTi18-10 (1.4541) | X6CrNiTi18-10 (1.4541) | BW | 21.3 | 15 | 3.2 | 21.3 | 15 | 3.2 | V | HER-009 | 1 | IMR-VP-17-2011 | 141 | BOEHLER "SAS 4-IG" | 2,0 : 2,4 | - | - | 1 | _ | 1 | _ | _ | 0.1 | min. 5 | <200 | No | 44070 | Adam Duric | 1 | 8.1 | 8.1 | SEP
60MBA50BR001-UMCM1Y-M11 | 6 | X6CrNiTi18-10 (1.4541) | X6CrNiTi18-10 (1.4541) | BW | 13.5 | 8 | 2 | 13.5 | 8 | 2 | V | HER-009 | 1 | IMR-VP-17-2011 | 141 | BOEHLER "SAS 4-IG" | 2,0 : 2,4 | - | - | 1 | _ | 1 | _ | _ | 0.1 | min. 5 | <200 | No | 44070 | Adam Duric | 1 | 8.1 | 8.1 | SEP
60MBA50BR002 | 1 | X6CrNiTi18-10 (1.4541) | X6CrNiTi18-10 (1.4541) | BW | 13.5 | 8 | 2 | 13.5 | 8 | 2 | V | HER-009 | 1 | IMR-VP-17-2011 | 141 | BOEHLER "SAS 4-IG" | 2,0 : 2,4 | - | - | 1 | _ | 1 | _ | _ | 0.1 | min. 5 | <200 | No | 44070 | Adam Duric | 1 | 8.1 | 8.1 | SEP
60MBA50BR002 | 2 | X6CrNiTi18-10 (1.4541) | X6CrNiTi18-10 (1.4541) | BW | 13.5 | 8 | 2 | 13.5 | 8 | 2 | V | HER-009 | 1 | IMR-VP-17-2011 | 141 | BOEHLER "SAS 4-IG" | 2,0 : 2,4 | - | - | 1 | _ | 1 | _ | _ | 0.1 | min. 5 | <200 | No | 44070 | Adam Duric | 1 | 8.1 | 8.1 | SEP
60MBA50BR002 | 3 | X6CrNiTi18-10 (1.4541) | X6CrNiTi18-10 (1.4541) | BW | 21.3 | 15 | 3.2 | 21.3 | 15 | 3.2 | V | HER-009 | 1 | IMR-VP-17-2011 | 141 | BOEHLER "SAS 4-IG" | 2,0 : 2,4 | - | - | 1 | _ | 1 | _ | _ | 0.1 | min. 5 | <200 | No | 44070 | Adam Duric | 1 | 8.1 | 8.1 | SEP
60MBA50BR002-UMCM1Y-M11 | 6 | X6CrNiTi18-10 (1.4541) | X6CrNiTi18-10 (1.4541) | BW | 13.5 | 8 | 2 | 13.5 | 8 | 2 | V | HER-009 | 1 | IMR-VP-17-2011 | 141 | BOEHLER "SAS 4-IG" | 2,0 : 2,4 | - | - | 1 | _ | 1 | _ | _ | 0.1 | min. 5 | <200 | No | 44070 | Adam Duric | 1 | 8.1 | 8.1 | SEP
60MBA50BR003 | 1 | X6CrNiTi18-10 (1.4541) | X6CrNiTi18-10 (1.4541) | BW | 21.3 | 15 | 3.2 | 21.3 | 15 | 3.2 | V | HER-009 | 1 | IMR-VP-17-2011 | 141 | BOEHLER "SAS 4-IG" | 2,0 : 2,4 | - | - | 1 | _ | 1 | _ | _ | 0.1 | min. 5 | <200 | No | 44070 | Adam Duric | 1 | 8.1 | 8.1 | SEP
60MBA50BR003 | 2 | X6CrNiTi18-10 (1.4541) | X6CrNiTi18-10 (1.4541) | BW | 13.5 | 8 | 2 | 13.5 | 8 | 2 | V | HER-009 | 1 | IMR-VP-17-2011 | 141 | BOEHLER "SAS 4-IG" | 2,0 : 2,4 | - | - | 1 | _ | 1 | _ | _ | 0.1 | min. 5 | <200 | No | 44070 | Adam Duric | 1 | 8.1 | 8.1 | SEP
60MBA50BR003 | 3 | X6CrNiTi18-10 (1.4541) | X6CrNiTi18-10 (1.4541) | BW | 13.5 | 8 | 2 | 13.5 | 8 | 2 | V | HER-009 | 1 | IMR-VP-17-2011 | 141 | BOEHLER "SAS 4-IG" | 2,0 : 2,4 | - | - | 1 | _ | 1 | _ | _ | 0.1 | min. 5 | <200 | No | 44070 | Adam Duric | 1 | 8.1 | 8.1 | SEP
60MBA50BR003-UMCM1Y-M11 | 6 | X6CrNiTi18-10 (1.4541) | X6CrNiTi18-10 (1.4541) | BW | 13.5 | 8 | 2 | 13.5 | 8 | 2 | V | HER-009 | 1 | IMR-VP-17-2011 | 141 | BOEHLER "SAS 4-IG" | 2,0 : 2,4 | - | - | 1 | _ | 1 | _ | _ | 0.1 | min. 5 | <200 | No | 44070 | Adam Duric | 1 | 8.1 | 8.1 | SEP
60MBA50BR004 | 1 | X6CrNiTi18-10 (1.4541) | X6CrNiTi18-10 (1.4541) | BW | 21.3 | 15 | 3.2 | 21.3 | 15 | 3.2 | V | HER-009 | 1 | IMR-VP-17-2011 | 141 | BOEHLER "SAS 4-IG" | 2,0 : 2,4 | - | - | 1 | _ | 1 | _ | _ | 0.1 | min. 5 | <200 | No | 44070 | Adam Duric | 1 | 8.1 | 8.1 | SEP
60MBA50BR004 | 2 | X6CrNiTi18-10 (1.4541) | X6CrNiTi18-10 (1.4541) | BW | 13.5 | 8 | 2 | 13.5 | 8 | 2 | V | HER-009 | 1 | IMR-VP-17-2011 | 141 | BOEHLER "SAS 4-IG" | 2,0 : 2,4 | - | - | 1 | _ | 1 | _ | _ | 0.1 | min. 5 | <200 | No | 44070 | Adam Duric | 1 | 8.1 | 8.1 | SEP
60MBA50BR004 | 3 | X6CrNiTi18-10 (1.4541) | X6CrNiTi18-10 (1.4541) | BW | 13.5 | 8 | 2 | 13.5 | 8 | 2 | V | HER-009 | 1 | IMR-VP-17-2011 | 141 | BOEHLER "SAS 4-IG" | 2,0 : 2,4 | - | - | 1 | _ | 1 | _ | _ | 0.1 | min. 5 | <200 | No | 44070 | Adam Duric | 1 | 8.1 | 8.1 | SEP
60MBA50BR004-UMCM1Y-M11 | 6 | X6CrNiTi18-10 (1.4541) | X6CrNiTi18-10 (1.4541) | BW | 13.5 | 8 | 2 | 13.5 | 8 | 2 | V | HER-009 | 1 | IMR-VP-17-2011 | 141 | BOEHLER "SAS 4-IG" | 2,0 : 2,4 | - | - | 1 | _ | 1 | _ | _ | 0.1 | min. 5 | <200 | No | 44070 | Adam Duric | 1 | 8.1 | 8.1 | SEP
60MBA50BR005-UMCM1Y-M11 | 4 | X6CrNiTi18-10 (1.4541) | X6CrNiMoTi17-12-2 (1.4571) | BW | 21.3 | 15 | 2 | 22 | 15 | 2.5 | V | HER-009 | 1 | IMR-VP-17-2011 | 141 | BOEHLER "SAS 4-IG" | 2,0 : 2,4 | - | - | 1 | _ | 1 | _ | _ | 0.1 | min. 5 | <200 | No | 44074 | Adam Duric | 1 | 8.1 | 8.1 | SEP
60MBA50BR006-UMCM1Y-M11 | 1 | X6CrNiTi18-10 (1.4541) | X6CrNiMoTi17-12-2 (1.4571) | BW | 17.2 | 10 | 2.5 | 18 | 10 | 2 | V | HER-009 | 1 | IMR-VP-17-2011 | 141 | BOEHLER "SAS 4-IG" | 2,0 : 2,4 | - | - | 1 | _ | 1 | _ | _ | 0.1 | min. 5 | <200 | No | 44074 | Adam Duric | 1 | 8.1 | 8.1 | SEP
60MBL70BR001 | 1 | P245GH (1.0352) | P235GH (1.0345) | BW | 323.9 | 300 | 7.1 | 323.9 | 300 | 7.1 | V | HER-001 | 0 | IMR-VP-12-2012 | 141 | BOEHLER "DMO-IG" | 2,0 : 3,0 | - | - | 1 | _ | 0.05 | _ | _ | _ | see remark 2) on WPS | <350 | No | 44020 | Adam Duric | 1 | 1.1 / 1.2 | 1.1 / 1.2 | SEP
60MBL70BR002 | 1 | P235GH (1.0345) | P235GH (1.0345) | BW | 323.9 | 300 | 7.1 | 323.9 | 300 | 7.1 | V | HER-001 | 0 | IMR-VP-12-2012 | 141 | BOEHLER "DMO-IG" | 2,0 : 3,0 | - | - | 1 | _ | 0.05 | _ | _ | _ | see remark 2) on WPS | <350 | No | 44020 | Adam Duric | 1 | 1.1 / 1.2 | 1.1 / 1.2 | SEP
60MBL70BR002 | 12 | P235GH (1.0345) | P235GH (1.0345) | BW | 323.9 | 300 | 7.1 | 323.9 | 300 | 7.1 | V | HER-001 | 0 | IMR-VP-12-2012 | 141 | BOEHLER "DMO-IG" | 2,0 : 3,0 | - | - | 1 | _ | 0.05 | _ | _ | _ | see remark 2) on WPS | <350 | No | 44020 | Adam Duric | 1 | 1.1 / 1.2 | 1.1 / 1.2 | SEP
60MBL70BR002 | 23 | P235GH (1.0345) | P235GH (1.0345) | BW | 323.9 | 300 | 7.1 | 323.9 | 300 | 7.1 | V | HER-001 | 0 | IMR-VP-12-2012 | 141 | BOEHLER "DMO-IG" | 2,0 : 3,0 | - | - | 1 | _ | 0.05 | _ | _ | _ | see remark 2) on WPS | <350 | No | 44020 | Adam Duric | 1 | 1.1 / 1.2 | 1.1 / 1.2 | SEP
60MBL70BR002 | 28 | P235GH (1.0345) | P235GH (1.0345) | BW | 323.9 | 300 | 7.1 | 323.9 | 300 | 7.1 | V | HER-001 | 0 | IMR-VP-12-2012 | 141 | BOEHLER "DMO-IG" | 2,0 : 3,0 | - | - | 1 | _ | 0.05 | _ | _ | _ | see remark 2) on WPS | <350 | No | 44020 | Adam Duric | 1 | 1.1 / 1.2 | 1.1 / 1.2 | SEP
60MBL70BR002 | 5 | P235GH (1.0345) | P235GH (1.0345) | BW | 323.9 | 300 | 7.1 | 323.9 | 300 | 7.1 | V | HER-001 | 0 | IMR-VP-12-2012 | 141 | BOEHLER "DMO-IG" | 2,0 : 3,0 | - | - | 1 | _ | 0.05 | _ | _ | _ | see remark 2) on WPS | <350 | No | 44020 | Adam Duric | 1 | 1.1 / 1.2 | 1.1 / 1.2 | SEP
60MBL70BR002 | 8 | P235GH (1.0345) | P235GH (1.0345) | BW | 323.9 | 300 | 7.1 | 323.9 | 300 | 7.1 | V | HER-001 | 0 | IMR-VP-12-2012 | 141 | BOEHLER "DMO-IG" | 2,0 : 3,0 | - | - | 1 | _ | 0.05 | _ | _ | _ | see remark 2) on WPS | <350 | No | 44020 | Adam Duric | 1 | 1.1 / 1.2 | 1.1 / 1.2 | SEP
60MBL70BR902 | 1 | P235GH (1.0345) | P235GH (1.0345) | BW | 33.7 | 25 | 4 | 33.7 | 25 | 4 | V | HER-001 | 0 | IMR-VP-12-2012 | 141 | BOEHLER "DMO-IG" | 2,0 : 3,0 | - | - | 1 | _ | 0.05 | _ | _ | _ | see remark 2) on WPS | <350 | No | 44054 | Adam Duric | 1 | 1.1 / 1.2 | 1.1 / 1.2 | SEP
60MBL70BR902 | 2 | P235GH (1.0345) | P250GH (1.0460) | BW | 33.7 | 25 | 4 | 33.7 | 25 | 4 | V | HER-001 | 0 | IMR-VP-12-2012 | 141 | BOEHLER "DMO-IG" | 2,0 : 3,0 | - | - | 1 | _ | 0.05 | _ | _ | _ | see remark 2) on WPS | <350 | No | 44054 | Adam Duric | 1 | 1.1 / 1.2 | 1.1 / 1.2 | SEP
60MBL70BR902 | 3 | P250GH (1.0460) | P235GH (1.0345) | BW | 33.7 | 25 | 4 | 33.7 | 25 | 4 | V | HER-001 | 0 | IMR-VP-12-2012 | 141 | BOEHLER "DMO-IG" | 2,0 : 3,0 | - | - | 1 | _ | 0.05 | _ | _ | _ | see remark 2) on WPS | <350 | No | 44054 | Adam Duric | 1 | 1.1 / 1.2 | 1.1 / 1.2 | SEP
60MBL70BR951 | 1 | P235GH (1.0345) | P235GH (1.0345) | BW | 33.7 | 25 | 4 | 33.7 | 25 | 4 | V | HER-001 | 0 | IMR-VP-12-2012 | 141 | BOEHLER "DMO-IG" | 2,0 : 3,0 | - | - | 1 | _ | 0.05 | _ | _ | _ | see remark 2) on WPS | <350 | No | 44054 | Adam Duric | 1 | 1.1 / 1.2 | 1.1 / 1.2 | SEP
60MBL70BR951 | 2 | P235GH (1.0345) | P235GH (1.0345) | BW | 33.7 | 25 | 4 | 33.7 | 25 | 4 | V | HER-001 | 0 | IMR-VP-12-2012 | 141 | BOEHLER "DMO-IG" | 2,0 : 3,0 | - | - | 1 | _ | 0.05 | _ | _ | _ | see remark 2) on WPS | <350 | No | 44054 | Adam Duric | 1 | 1.1 / 1.2 | 1.1 / 1.2 | SEP
60MBL70BR951 | 3 | P235GH (1.0345) | P250GH (1.0460) | BW | 33.7 | 25 | 4 | 33.7 | 25 | 4 | V | HER-001 | 0 | IMR-VP-12-2012 | 141 | BOEHLER "DMO-IG" | 2,0 : 3,0 | - | - | 1 | _ | 0.05 | _ | _ | _ | see remark 2) on WPS | <350 | No | 44054 | Adam Duric | 1 | 1.1 / 1.2 | 1.1 / 1.2 | SEP
60MBL70BR951 | 4 | P250GH (1.0460) | P235GH (1.0345) | BW | 33.7 | 25 | 4 | 33.7 | 25 | 4 | V | HER-001 | 0 | IMR-VP-12-2012 | 141 | BOEHLER "DMO-IG" | 2,0 : 3,0 | - | - | 1 | _ | 0.05 | _ | _ | _ | see remark 2) on WPS | <350 | No | 44054 | Adam Duric | 1 | 1.1 / 1.2 | 1.1 / 1.2 | SEP
60MBL80BR002 | 3 | P235GH (1.0345) | P235GH (1.0345) | BW | 323.9 | 300 | 7.1 | 323.9 | 300 | 7.1 | V | HER-001 | 0 | IMR-VP-12-2012 | 141 | BOEHLER "DMO-IG" | 2,0 : 3,0 | - | - | 1 | _ | 0.05 | _ | _ | _ | see remark 2) on WPS | <350 | No | 44020 | Adam Duric | 1 | 1.1 / 1.2 | 1.1 / 1.2 | SEP
60MBL80BR002 | 6 | P235GH (1.0345) | P235GH (1.0345) | BW | 323.9 | 300 | 7.1 | 323.9 | 300 | 7.1 | V | HER-001 | 0 | IMR-VP-12-2012 | 141 | BOEHLER "DMO-IG" | 2,0 : 3,0 | - | - | 1 | _ | 0.05 | _ | _ | _ | see remark 2) on WPS | <350 | No | 44020 | Adam Duric | 1 | 1.1 / 1.2 | 1.1 / 1.2 | SEP
60MBL80BR005 | 1 | P235GH (1.0345) | P235GH (1.0345) | BW | 114.3 | 100 | 3.6 | 114.3 | 100 | 3.6 | V | HER-001 | 0 | IMR-VP-12-2012 | 141 | BOEHLER "DMO-IG" | 2,0 : 3,0 | - | - | 1 | _ | 0.05 | _ | _ | _ | see remark 2) on WPS | <350 | No | 44054 | Adam Duric | 1 | 1.1 / 1.2 | 1.1 / 1.2 | SEP
60MBL80BR005 | 5 | P235GH (1.0345) | P235GH (1.0345) | BW | 114.3 | 100 | 3.6 | 114.3 | 100 | 3.6 | V | HER-001 | 0 | IMR-VP-12-2012 | 141 | BOEHLER "DMO-IG" | 2,0 : 3,0 | - | - | 1 | _ | 0.05 | _ | _ | _ | see remark 2) on WPS | <350 | No | 44054 | Adam Duric | 1 | 1.1 / 1.2 | 1.1 / 1.2 | SEP
60MBL80BR005 | 9 | P235GH (1.0345) | P235GH (1.0345) | BW | 114.3 | 100 | 3.6 | 114.3 | 100 | 3.6 | V | HER-001 | 0 | IMR-VP-12-2012 | 141 | BOEHLER "DMO-IG" | 2,0 : 3,0 | - | - | 1 | _ | 0.05 | _ | _ | _ | see remark 2) on WPS | <350 | No | 44054 | Adam Duric | 1 | 1.1 / 1.2 | 1.1 / 1.2 | SEP
60MBL80BR005 | 11 | P235GH (1.0345) | P235GH (1.0345) | BW | 114.3 | 100 | 3.6 | 114.3 | 100 | 3.6 | V | HER-001 | 0 | IMR-VP-12-2012 | 141 | BOEHLER "DMO-IG" | 2,0 : 3,0 | - | - | 1 | _ | 0.05 | _ | _ | _ | see remark 2) on WPS | <350 | No | 44054 | Adam Duric | 1 | 1.1 / 1.2 | 1.1 / 1.2 | SEP
60MBL80BR005 | 13 | P235GH (1.0345) | GP240GH (1.0619) | BW | 114.3 | 100 | 3.6 | 114.3 | 100 | 3.6 | V | HER-001 | 0 | IMR-VP-12-2012 | 141 | BOEHLER "DMO-IG" | 2,0 : 3,0 | - | - | 1 | _ | 0.05 | _ | _ | _ | see remark 2) on WPS | <350 | No | 44054 | Adam Duric | 1 | 1.1 / 1.2 | 1.1 / 1.2 | SEP
60MBL80BR005 | 14 | GP240GH (1.0619) | P235GH (1.0345) | BW | 114.3 | 100 | 3.6 | 114.3 | 100 | 3.6 | V | HER-001 | 0 | IMR-VP-12-2012 | 141 | BOEHLER "DMO-IG" | 2,0 : 3,0 | - | - | 1 | _ | 0.05 | _ | _ | _ | see remark 2) on WPS | <350 | No | 44054 | Adam Duric | 1 | 1.1 / 1.2 | 1.1 / 1.2 | SEP
60MBL80BR901 | 1 | P235GH (1.0345) | P250GH (1.0460) | BW | 60.3 | 50 | 3.6 | 60.3 | 50 | 3.6 | V | HER-001 | 0 | IMR-VP-12-2012 | 141 | BOEHLER "DMO-IG" | 2,0 : 3,0 | - | - | 1 | _ | 0.05 | _ | _ | _ | see remark 2) on WPS | <350 | No | 44054 | Adam Duric | 1 | 1.1 / 1.2 | 1.1 / 1.2 | SEP
60MBL80BR901 | 2 | P250GH (1.0460) | P235GH (1.0345) | BW | 60.3 | 50 | 3.6 | 60.3 | 50 | 3.6 | V | HER-001 | 0 | IMR-VP-12-2012 | 141 | BOEHLER "DMO-IG" | 2,0 : 3,0 | - | - | 1 | _ | 0.05 | _ | _ | _ | see remark 2) on WPS | <350 | No | 44054 | Adam Duric | 1 | 1.1 / 1.2 | 1.1 / 1.2 | SEP
60MBL80BR905 | 1 | P235GH (1.0345) | P235GH (1.0345) | BW | 33.7 | 25 | 4 | 33.7 | 25 | 4 | V | HER-001 | 0 | IMR-VP-12-2012 | 141 | BOEHLER "DMO-IG" | 2,0 : 3,0 | - | - | 1 | _ | 0.05 | _ | _ | _ | see remark 2) on WPS | <350 | No | 44054 | Adam Duric | 1 | 1.1 / 1.2 | 1.1 / 1.2 | SEP
60MBL80BR905 | 2 | P235GH (1.0345) | P250GH (1.0460) | BW | 33.7 | 25 | 4 | 33.7 | 25 | 4 | V | HER-001 | 0 | IMR-VP-12-2012 | 141 | BOEHLER "DMO-IG" | 2,0 : 3,0 | - | - | 1 | _ | 0.05 | _ | _ | _ | see remark 2) on WPS | <350 | No | 44054 | Adam Duric | 1 | 1.1 / 1.2 | 1.1 / 1.2 | SEP
60MBL80BR905 | 3 | P250GH (1.0460) | P235GH (1.0345) | BW | 33.7 | 25 | 4 | 33.7 | 25 | 4 | V | HER-001 | 0 | IMR-VP-12-2012 | 141 | BOEHLER "DMO-IG" | 2,0 : 3,0 | - | - | 1 | _ | 0.05 | _ | _ | _ | see remark 2) on WPS | <350 | No | 44054 | Adam Duric | 1 | 1.1 / 1.2 | 1.1 / 1.2 | SEP
60MBL80BR953 | 1 | P235GH (1.0345) | P250GH (1.0460) | BW | 33.7 | 25 | 4 | 33.7 | 25 | 4 | V | HER-001 | 0 | IMR-VP-12-2012 | 141 | BOEHLER "DMO-IG" | 2,0 : 3,0 | - | - | 1 | _ | 0.05 | _ | _ | _ | see remark 2) on WPS | <350 | No | 44054 | Adam Duric | 1 | 1.1 / 1.2 | 1.1 / 1.2 | SEP
60MBL80BR953 | 2 | P250GH (1.0460) | P235GH (1.0345) | BW | 33.7 | 25 | 4 | 33.7 | 25 | 4 | V | HER-001 | 0 | IMR-VP-12-2012 | 141 | BOEHLER "DMO-IG" | 2,0 : 3,0 | - | - | 1 | _ | 0.05 | _ | _ | _ | see remark 2) on WPS | <350 | No | 44054 | Adam Duric | 1 | 1.1 / 1.2 | 1.1 / 1.2 | SEP
60MBL80BR953 | 5 | P235GH (1.0345) | P235GH (1.0345) | BW | 33.7 | 25 | 4 | 33.7 | 25 | 4 | V | HER-001 | 0 | IMR-VP-12-2012 | 141 | BOEHLER "DMO-IG" | 2,0 : 3,0 | - | - | 1 | _ | 0.05 | _ | _ | _ | see remark 2) on WPS | <350 | No | 44054 | Adam Duric | 1 | 1.1 / 1.2 | 1.1 / 1.2 | SEP
60MBL81BR001 | 4 | P235GH (1.0345) | P235GH (1.0345) | BW | 323.9 | 300 | 7.1 | 323.9 | 300 | 7.1 | V | HER-001 | 0 | IMR-VP-12-2012 | 141 | BOEHLER "DMO-IG" | 2,0 : 3,0 | - | - | 1 | _ | 0.05 | _ | _ | _ | see remark 2) on WPS | <350 | No | 44020 | Adam Duric | 1 | 1.1 / 1.2 | 1.1 / 1.2 | SEP
60MBL81BR001 | 6 | P235GH (1.0345) | P235GH (1.0345) | BW | 323.9 | 300 | 7.1 | 323.9 | 300 | 7.1 | V | HER-001 | 0 | IMR-VP-12-2012 | 141 | BOEHLER "DMO-IG" | 2,0 : 3,0 | - | - | 1 | _ | 0.05 | _ | _ | _ | see remark 2) on WPS | <350 | No | 44020 | Adam Duric | 1 | 1.1 / 1.2 | 1.1 / 1.2 | SEP
60MBL81BR001 | 9 | P235GH (1.0345) | P235GH (1.0345) | BW | 323.9 | 300 | 7.1 | 323.9 | 300 | 7.1 | V | HER-001 | 0 | IMR-VP-12-2012 | 141 | BOEHLER "DMO-IG" | 2,0 : 3,0 | - | - | 1 | _ | 0.05 | _ | _ | _ | see remark 2) on WPS | <350 | No | 44020 | Adam Duric | 1 | 1.1 / 1.2 | 1.1 / 1.2 | SEP
60MBL81BR901 | 1 | P235GH (1.0345) | P235GH (1.0345) | BW | 33.7 | 25 | 4 | 33.7 | 25 | 4 | V | HER-001 | 0 | IMR-VP-12-2012 | 141 | BOEHLER "DMO-IG" | 2,0 : 3,0 | - | - | 1 | _ | 0.05 | _ | _ | _ | see remark 2) on WPS | <350 | No | 44054 | Adam Duric | 1 | 1.1 / 1.2 | 1.1 / 1.2 | SEP
60MBL81BR901 | 2 | P235GH (1.0345) | P250GH (1.0460) | BW | 33.7 | 25 | 4 | 33.7 | 25 | 4 | V | HER-001 | 0 | IMR-VP-12-2012 | 141 | BOEHLER "DMO-IG" | 2,0 : 3,0 | - | - | 1 | _ | 0.05 | _ | _ | _ | see remark 2) on WPS | <350 | No | 44054 | Adam Duric | 1 | 1.1 / 1.2 | 1.1 / 1.2 | SEP
60MBL81BR901 | 3 | P250GH (1.0460) | P235GH (1.0345) | BW | 33.7 | 25 | 4 | 33.7 | 25 | 4 | V | HER-001 | 0 | IMR-VP-12-2012 | 141 | BOEHLER "DMO-IG" | 2,0 : 3,0 | - | - | 1 | _ | 0.05 | _ | _ | _ | see remark 2) on WPS | <350 | No | 44054 | Adam Duric | 1 | 1.1 / 1.2 | 1.1 / 1.2 | SEP
60MBL82BR001 | 6 | P235GH (1.0345) | P235GH (1.0345) | BW | 168.3 | 150 | 4.5 | 168.3 | 150 | 4.5 | V | HER-001 | 0 | IMR-VP-12-2012 | 141 | BOEHLER "DMO-IG" | 2,0 : 3,0 | - | - | 1 | _ | 0.05 | _ | _ | _ | see remark 2) on WPS | <350 | No | 44054 | Adam Duric | 1 | 1.1 / 1.2 | 1.1 / 1.2 | SEP
60MBL82BR001 | 9 | P235GH (1.0345) | P235GH (1.0345) | BW | 168.3 | 150 | 4.5 | 168.3 | 150 | 4.5 | V | HER-001 | 0 | IMR-VP-12-2012 | 141 | BOEHLER "DMO-IG" | 2,0 : 3,0 | - | - | 1 | _ | 0.05 | _ | _ | _ | see remark 2) on WPS | <350 | No | 44054 | Adam Duric | 1 | 1.1 / 1.2 | 1.1 / 1.2 | SEP
60MBL82BR001 | 13 | P235GH (1.0345) | P235GH (1.0345) | BW | 168.3 | 150 | 4.5 | 168.3 | 150 | 4.5 | V | HER-001 | 0 | IMR-VP-12-2012 | 141 | BOEHLER "DMO-IG" | 2,0 : 3,0 | - | - | 1 | _ | 0.05 | _ | _ | _ | see remark 2) on WPS | <350 | No | 44054 | Adam Duric | 1 | 1.1 / 1.2 | 1.1 / 1.2 | SEP
60MBL82BR001 | 17 | P235GH (1.0345) | P235GH (1.0345) | BW | 168.3 | 150 | 4.5 | 168.3 | 150 | 4.5 | V | HER-001 | 0 | IMR-VP-12-2012 | 141 | BOEHLER "DMO-IG" | 2,0 : 3,0 | - | - | 1 | _ | 0.05 | _ | _ | _ | see remark 2) on WPS | <350 | No | 44054 | Adam Duric | 1 | 1.1 / 1.2 | 1.1 / 1.2 | SEP
60MBL82BR001 | 20 | P235GH (1.0345) | P235GH (1.0345) | BW | 168.3 | 150 | 4.5 | 168.3 | 150 | 4.5 | V | HER-001 | 0 | IMR-VP-12-2012 | 141 | BOEHLER "DMO-IG" | 2,0 : 3,0 | - | - | 1 | _ | 0.05 | _ | _ | _ | see remark 2) on WPS | <350 | No | 44054 | Adam Duric | 1 | 1.1 / 1.2 | 1.1 / 1.2 | SEP
60MBL82BR001 | 25 | P235GH (1.0345) | P235GH (1.0345) | BW | 168.3 | 150 | 4.5 | 168.3 | 150 | 4.5 | V | HER-001 | 0 | IMR-VP-12-2012 | 141 | BOEHLER "DMO-IG" | 2,0 : 3,0 | - | - | 1 | _ | 0.05 | _ | _ | _ | see remark 2) on WPS | <350 | No | 44054 | Adam Duric | 1 | 1.1 / 1.2 | 1.1 / 1.2 | SEP
60MBL82BR001 | 29 | P235GH (1.0345) | P235GH (1.0345) | BW | 168.3 | 150 | 4.5 | 168.3 | 150 | 4.5 | V | HER-001 | 0 | IMR-VP-12-2012 | 141 | BOEHLER "DMO-IG" | 2,0 : 3,0 | - | - | 1 | _ | 0.05 | _ | _ | _ | see remark 2) on WPS | <350 | No | 44054 | Adam Duric | 1 | 1.1 / 1.2 | 1.1 / 1.2 | SEP
60MBL82BR002 | 8 | P235GH (1.0345) | P235GH (1.0345) | BW | 168.3 | 150 | 4.5 | 168.3 | 150 | 4.5 | V | HER-001 | 0 | IMR-VP-12-2012 | 141 | BOEHLER "DMO-IG" | 2,0 : 3,0 | - | - | 1 | _ | 0.05 | _ | _ | _ | see remark 2) on WPS | <350 | No | 44054 | Adam Duric | 1 | 1.1 / 1.2 | 1.1 / 1.2 | SEP
60MBL82BR002 | 12 | P235GH (1.0345) | P235GH (1.0345) | BW | 168.3 | 150 | 4.5 | 168.3 | 150 | 4.5 | V | HER-001 | 0 | IMR-VP-12-2012 | 141 | BOEHLER "DMO-IG" | 2,0 : 3,0 | - | - | 1 | _ | 0.05 | _ | _ | _ | see remark 2) on WPS | <350 | No | 44054 | Adam Duric | 1 | 1.1 / 1.2 | 1.1 / 1.2 | SEP
60MBL82BR002 | 16 | P235GH (1.0345) | P235GH (1.0345) | BW | 168.3 | 150 | 4.5 | 168.3 | 150 | 4.5 | V | HER-001 | 0 | IMR-VP-12-2012 | 141 | BOEHLER "DMO-IG" | 2,0 : 3,0 | - | - | 1 | _ | 0.05 | _ | _ | _ | see remark 2) on WPS | <350 | No | 44054 | Adam Duric | 1 | 1.1 / 1.2 | 1.1 / 1.2 | SEP
60MBL82BR002 | 19 | P235GH (1.0345) | P235GH (1.0345) | BW | 168.3 | 150 | 4.5 | 168.3 | 150 | 4.5 | V | HER-001 | 0 | IMR-VP-12-2012 | 141 | BOEHLER "DMO-IG" | 2,0 : 3,0 | - | - | 1 | _ | 0.05 | _ | _ | _ | see remark 2) on WPS | <350 | No | 44054 | Adam Duric | 1 | 1.1 / 1.2 | 1.1 / 1.2 | SEP
60MBL82BR002 | 24 | P235GH (1.0345) | P235GH (1.0345) | BW | 168.3 | 150 | 4.5 | 168.3 | 150 | 4.5 | V | HER-001 | 0 | IMR-VP-12-2012 | 141 | BOEHLER "DMO-IG" | 2,0 : 3,0 | - | - | 1 | _ | 0.05 | _ | _ | _ | see remark 2) on WPS | <350 | No | 44054 | Adam Duric | 1 | 1.1 / 1.2 | 1.1 / 1.2 | SEP
60MBL82BR002 | 26 | P235GH (1.0345) | P235GH (1.0345) | BW | 168.3 | 150 | 4.5 | 168.3 | 150 | 4.5 | V | HER-001 | 0 | IMR-VP-12-2012 | 141 | BOEHLER "DMO-IG" | 2,0 : 3,0 | - | - | 1 | _ | 0.05 | _ | _ | _ | see remark 2) on WPS | <350 | No | 44054 | Adam Duric | 1 | 1.1 / 1.2 | 1.1 / 1.2 | SEP
60MBL82BR002 | 30 | P235GH (1.0345) | P235GH (1.0345) | BW | 168.3 | 150 | 4.5 | 168.3 | 150 | 4.5 | V | HER-001 | 0 | IMR-VP-12-2012 | 141 | BOEHLER "DMO-IG" | 2,0 : 3,0 | - | - | 1 | _ | 0.05 | _ | _ | _ | see remark 2) on WPS | <350 | No | 44054 | Adam Duric | 1 | 1.1 / 1.2 | 1.1 / 1.2 | SEP
60MBL82BR002 | 32 | P235GH (1.0345) | P235GH (1.0345) | BW | 168.3 | 150 | 4.5 | 168.3 | 150 | 4.5 | V | HER-001 | 0 | IMR-VP-12-2012 | 141 | BOEHLER "DMO-IG" | 2,0 : 3,0 | - | - | 1 | _ | 0.05 | _ | _ | _ | see remark 2) on WPS | <350 | No | 44054 | Adam Duric | 1 | 1.1 / 1.2 | 1.1 / 1.2 | SEP
60MBL82BR002 | 36 | P235GH (1.0345) | P235GH (1.0345) | BW | 168.3 | 150 | 4.5 | 168.3 | 150 | 4.5 | V | HER-001 | 0 | IMR-VP-12-2012 | 141 | BOEHLER "DMO-IG" | 2,0 : 3,0 | - | - | 1 | _ | 0.05 | _ | _ | _ | see remark 2) on WPS | <350 | No | 44054 | Adam Duric | 1 | 1.1 / 1.2 | 1.1 / 1.2 | SEP
60MBL82BR011 | 1 | P235GH (1.0345) | P235GH (1.0345) | BW | 168.3 | 150 | 4.5 | 168.3 | 150 | 4.5 | V | HER-001 | 0 | IMR-VP-12-2012 | 141 | BOEHLER "DMO-IG" | 2,0 : 3,0 | - | - | 1 | _ | 0.05 | _ | _ | _ | see remark 2) on WPS | <350 | No | 44054 | Adam Duric | 1 | 1.1 / 1.2 | 1.1 / 1.2 | SEP
60MBL82BR011 | 8 | P235GH (1.0345) | P235GH (1.0345) | BW | 168.3 | 150 | 4.5 | 168.3 | 150 | 4.5 | V | HER-001 | 0 | IMR-VP-12-2012 | 141 | BOEHLER "DMO-IG" | 2,0 : 3,0 | - | - | 1 | _ | 0.05 | _ | _ | _ | see remark 2) on WPS | <350 | No | 44054 | Adam Duric | 1 | 1.1 / 1.2 | 1.1 / 1.2 | SEP
60MBL82BR191 | 1 | P235GH (1.0345) | P245GH (1.0352) | BW | 33.7 | 25 | 4 | 33.7 | 25 | 4 | V | HER-001 | 0 | IMR-VP-12-2012 | 141 | BOEHLER "DMO-IG" | 2,0 : 3,0 | - | - | 1 | _ | 0.05 | _ | _ | _ | see remark 2) on WPS | <350 | No | 44054 | Adam Duric | 1 | 1.1 / 1.2 | 1.1 / 1.2 | SEP
60MBL82BR192 | 2 | P235GH (1.0345) | P235GH (1.0345) | BW | 33.7 | 25 | 4 | 33.7 | 25 | 4 | V | HER-001 | 0 | IMR-VP-12-2012 | 141 | BOEHLER "DMO-IG" | 2,0 : 3,0 | - | - | 1 | _ | 0.05 | _ | _ | _ | see remark 2) on WPS | <350 | No | 44054 | Adam Duric | 1 | 1.1 / 1.2 | 1.1 / 1.2 | SEP
60MBL82BR301 | 1 | P235GH (1.0345) | 16Mo3 (1.5415) | BW | 21.3 | 15 | 3.2 | 21.3 | 15 | 3.2 | V | HER-015 | 0 | IMR-VP-17-2015 | 141 | BOEHLER "DMO-IG" | 2,0 : 2,4 | - | - | 1 | _ | 0.05 | _ | _ | _ | see remark 2) on WPS | <340 | No | 44063 | Adam Duric | 1 | 1.1 / 1.2 | 1.1 / 1.2 | SEP
60MBL82BR302 | 1 | P235GH (1.0345) | 16Mo3 (1.5415) | BW | 21.3 | 15 | 3.2 | 33.7 | 25 | 4 | V | HER-015 | 0 | IMR-VP-17-2015 | 141 | BOEHLER "DMO-IG" | 2,0 : 2,4 | - | - | 1 | _ | 0.05 | _ | _ | _ | see remark 2) on WPS | <340 | No | 44063 | Adam Duric | 1 | 1.1 / 1.2 | 1.1 / 1.2 | SEP
60MBL82BR901 | 1 | P235GH (1.0345) | P235GH (1.0345) | BW | 33.7 | 25 | 4 | 33.7 | 25 | 4 | V | HER-001 | 0 | IMR-VP-12-2012 | 141 | BOEHLER "DMO-IG" | 2,0 : 3,0 | - | - | 1 | _ | 0.05 | _ | _ | _ | see remark 2) on WPS | <350 | No | 44054 | Adam Duric | 1 | 1.1 / 1.2 | 1.1 / 1.2 | SEP
60MBL82BR901 | 2 | P235GH (1.0345) | P250GH (1.0460) | BW | 33.7 | 25 | 4 | 33.7 | 25 | 4 | V | HER-001 | 0 | IMR-VP-12-2012 | 141 | BOEHLER "DMO-IG" | 2,0 : 3,0 | - | - | 1 | _ | 0.05 | _ | _ | _ | see remark 2) on WPS | <350 | No | 44054 | Adam Duric | 1 | 1.1 / 1.2 | 1.1 / 1.2 | SEP
60MBL82BR901 | 3 | P250GH (1.0460) | P235GH (1.0345) | BW | 33.7 | 25 | 4 | 33.7 | 25 | 4 | V | HER-001 | 0 | IMR-VP-12-2012 | 141 | BOEHLER "DMO-IG" | 2,0 : 3,0 | - | - | 1 | _ | 0.05 | _ | _ | _ | see remark 2) on WPS | <350 | No | 44054 | Adam Duric | 1 | 1.1 / 1.2 | 1.1 / 1.2 | SEP
60MBL82BR951 | 1 | P235GH (1.0345) | P235GH (1.0345) | BW | 33.7 | 25 | 4 | 33.7 | 25 | 4 | V | HER-001 | 0 | IMR-VP-12-2012 | 141 | BOEHLER "DMO-IG" | 2,0 : 3,0 | - | - | 1 | _ | 0.05 | _ | _ | _ | see remark 2) on WPS | <350 | No | 44054 | Adam Duric | 1 | 1.1 / 1.2 | 1.1 / 1.2 | SEP
60MBL82BR951 | 2 | P235GH (1.0345) | P250GH (1.0460) | BW | 33.7 | 25 | 4 | 33.7 | 25 | 4 | V | HER-001 | 0 | IMR-VP-12-2012 | 141 | BOEHLER "DMO-IG" | 2,0 : 3,0 | - | - | 1 | _ | 0.05 | _ | _ | _ | see remark 2) on WPS | <350 | No | 44054 | Adam Duric | 1 | 1.1 / 1.2 | 1.1 / 1.2 | SEP
60MBL82BR951 | 3 | P250GH (1.0460) | P235GH (1.0345) | BW | 33.7 | 25 | 4 | 33.7 | 25 | 4 | V | HER-001 | 0 | IMR-VP-12-2012 | 141 | BOEHLER "DMO-IG" | 2,0 : 3,0 | - | - | 1 | _ | 0.05 | _ | _ | _ | see remark 2) on WPS | <350 | No | 44054 | Adam Duric | 1 | 1.1 / 1.2 | 1.1 / 1.2 | SEP
60MBL85BR001 | 1 | P235GH (1.0345) | P235GH (1.0345) | BW | 219.1 | 200 | 6.3 | 219.1 | 200 | 6.3 | V | HER-001 | 0 | IMR-VP-12-2012 | 141 | BOEHLER "DMO-IG" | 2,0 : 3,0 | - | - | 1 | _ | 0.05 | _ | _ | _ | see remark 2) on WPS | <350 | No | 44020 | Adam Duric | 1 | 1.1 / 1.2 | 1.1 / 1.2 | SEP
60MBL85BR002 | 1 | P235GH (1.0345) | P235GH (1.0345) | BW | 219.1 | 200 | 6.3 | 219.1 | 200 | 6.3 | V | HER-001 | 0 | IMR-VP-12-2012 | 141 | BOEHLER "DMO-IG" | 2,0 : 3,0 | - | - | 1 | _ | 0.05 | _ | _ | _ | see remark 2) on WPS | <350 | No | 44020 | Adam Duric | 1 | 1.1 / 1.2 | 1.1 / 1.2 | I
60MBL85BR002 | 2 | P235GH (1.0345) | P235GH (1.0345) | BW | 219.1 | 200 | 6.3 | 219.1 | 200 | 6.3 | V | HER-001 | 0 | IMR-VP-12-2012 | 141 | BOEHLER "DMO-IG" | 2,0 : 3,0 | - | - | 1 | _ | 0.05 | _ | _ | _ | see remark 2) on WPS | <350 | No | 44020 | Adam Duric | 1 | 1.1 / 1.2 | 1.1 / 1.2 | I
60MBL85BR002 | 19 | P235GH (1.0345) | P235GH (1.0345) | BW | 219.1 | 200 | 6.3 | 219.1 | 200 | 6.3 | V | HER-001 | 0 | IMR-VP-12-2012 | 141 | BOEHLER "DMO-IG" | 2,0 : 3,0 | - | - | 1 | _ | 0.05 | _ | _ | _ | see remark 2) on WPS | <350 | No | 44046 | Damjan Sliško | 1 | 1.1 / 1.2 | 1.1 / 1.2 | I
60MBL85BR003 | 6 | P235GH (1.0345) | P235GH (1.0345) | BW | 219.1 | 200 | 6.3 | 219.1 | 200 | 6.3 | V | HER-001 | 0 | IMR-VP-12-2012 | 141 | BOEHLER "DMO-IG" | 2,0 : 3,0 | - | - | 1 | _ | 0.05 | _ | _ | _ | see remark 2) on WPS | <350 | No | 44020 | Adam Duric | 1 | 1.1 / 1.2 | 1.1 / 1.2 | I
60MBL85BR003 | 7 | P235GH (1.0345) | P235GH (1.0345) | BW | 219.1 | 200 | 6.3 | 219.1 | 200 | 6.3 | V | HER-001 | 0 | IMR-VP-12-2012 | 141 | BOEHLER "DMO-IG" | 2,0 : 3,0 | - | - | 1 | _ | 0.05 | _ | _ | _ | see remark 2) on WPS | <350 | No | 44020 | Adam Duric | 1 | 1.1 / 1.2 | 1.1 / 1.2 | I
60MBL85BR003 | 8 | P235GH (1.0345) | P235GH (1.0345) | BW | 219.1 | 200 | 6.3 | 219.1 | 200 | 6.3 | V | HER-001 | 0 | IMR-VP-12-2012 | 141 | BOEHLER "DMO-IG" | 2,0 : 3,0 | - | - | 1 | _ | 0.05 | _ | _ | _ | see remark 2) on WPS | <350 | No | 44020 | Adam Duric | 1 | 1.1 / 1.2 | 1.1 / 1.2 | I
60MBL85BR003 | 10 | P235GH (1.0345) | P235GH (1.0345) | BW | 219.1 | 200 | 6.3 | 219.1 | 200 | 6.3 | V | HER-001 | 0 | IMR-VP-12-2012 | 141 | BOEHLER "DMO-IG" | 2,0 : 3,0 | - | - | 1 | _ | 0.05 | _ | _ | _ | see remark 2) on WPS | <350 | No | 44020 | Adam Duric | 1 | 1.1 / 1.2 | 1.1 / 1.2 | I
60MBL85BR192 | 8 | P235GH (1.0345) | P235GH (1.0345) | BW | 114.3 | 100 | 3.6 | 114.3 | 100 | 3.6 | V | HER-001 | 0 | IMR-VP-12-2012 | 141 | BOEHLER "DMO-IG" | 2,0 : 3,0 | - | - | 1 | _ | 0.05 | _ | _ | _ | see remark 2) on WPS | <350 | No | 44054 | Adam Duric | 1 | 1.1 / 1.2 | 1.1 / 1.2 | SEP
60MBL85BR192 | 14 | P235GH (1.0345) | P235GH (1.0345) | BW | 114.3 | 100 | 3.6 | 114.3 | 100 | 3.6 | V | HER-001 | 0 | IMR-VP-12-2012 | 141 | BOEHLER "DMO-IG" | 2,0 : 3,0 | - | - | 1 | _ | 0.05 | _ | _ | _ | see remark 2) on WPS | <350 | No | 44054 | Adam Duric | 1 | 1.1 / 1.2 | 1.1 / 1.2 | SEP
60MBL85BR306 | 1 | P235GH (1.0345) | 16Mo3 (1.5415) | BW | 21.3 | 15 | 3.2 | 33.7 | 25 | 4 | V | HER-015 | 0 | IMR-VP-17-2015 | 141 | BOEHLER "DMO-IG" | 2,0 : 2,4 | - | - | 1 | _ | 0.05 | _ | _ | _ | see remark 2) on WPS | <340 | No | 44063 | Adam Duric | 1 | 1.1 / 1.2 | 1.1 / 1.2 | SEP
60MBL85BR307 | 1 | P235GH (1.0345) | 16Mo3 (1.5415) | BW | 21.3 | 15 | 3.2 | 33.7 | 25 | 4 | V | HER-015 | 0 | IMR-VP-17-2015 | 141 | BOEHLER "DMO-IG" | 2,0 : 2,4 | - | - | 1 | _ | 0.05 | _ | _ | _ | see remark 2) on WPS | <340 | No | 44063 | Adam Duric | 1 | 1.1 / 1.2 | 1.1 / 1.2 | SEP
60MBL85BR308 | 1 | P235GH (1.0345) | 16Mo3 (1.5415) | BW | 21.3 | 15 | 3.2 | 33.7 | 25 | 4 | V | HER-015 | 0 | IMR-VP-17-2015 | 141 | BOEHLER "DMO-IG" | 2,0 : 2,4 | - | - | 1 | _ | 0.05 | _ | _ | _ | see remark 2) on WPS | <340 | No | 44063 | Adam Duric | 1 | 1.1 / 1.2 | 1.1 / 1.2 | SEP
60MBL85BR309 | 1 | P235GH (1.0345) | 16Mo3 (1.5415) | BW | 21.3 | 15 | 3.2 | 33.7 | 25 | 4 | V | HER-015 | 0 | IMR-VP-17-2015 | 141 | BOEHLER "DMO-IG" | 2,0 : 2,4 | - | - | 1 | _ | 0.05 | _ | _ | _ | see remark 2) on WPS | <340 | No | 44063 | Adam Duric | 1 | 1.1 / 1.2 | 1.1 / 1.2 | SEP
60MBL85BR902 | 1 | P235GH (1.0345) | P235GH (1.0345) | BW | 60.3 | 50 | 3.6 | 60.3 | 50 | 3.6 | V | HER-001 | 0 | IMR-VP-12-2012 | 141 | BOEHLER "DMO-IG" | 2,0 : 3,0 | - | - | 1 | _ | 0.05 | _ | _ | _ | see remark 2) on WPS | <350 | No | 44054 | Adam Duric | 1 | 1.1 / 1.2 | 1.1 / 1.2 | SEP
60MBL85BR902 | 3 | P235GH (1.0345) | P235GH (1.0345) | BW | 60.3 | 50 | 3.6 | 60.3 | 50 | 3.6 | V | HER-001 | 0 | IMR-VP-12-2012 | 141 | BOEHLER "DMO-IG" | 2,0 : 3,0 | - | - | 1 | _ | 0.05 | _ | _ | _ | see remark 2) on WPS | <350 | No | 44054 | Adam Duric | 1 | 1.1 / 1.2 | 1.1 / 1.2 | SEP
60MBL85BR902 | 4 | P235GH (1.0345) | P250GH (1.0460) | BW | 60.3 | 50 | 3.6 | 60.3 | 50 | 3.6 | V | HER-001 | 0 | IMR-VP-12-2012 | 141 | BOEHLER "DMO-IG" | 2,0 : 3,0 | - | - | 1 | _ | 0.05 | _ | _ | _ | see remark 2) on WPS | <350 | No | 44054 | Adam Duric | 1 | 1.1 / 1.2 | 1.1 / 1.2 | SEP
60MBL85BR902 | 7 | P250GH (1.0460) | P235GH (1.0345) | BW | 60.3 | 50 | 3.6 | 60.3 | 50 | 3.6 | V | HER-001 | 0 | IMR-VP-12-2012 | 141 | BOEHLER "DMO-IG" | 2,0 : 3,0 | - | - | 1 | _ | 0.05 | _ | _ | _ | see remark 2) on WPS | <350 | No | 44054 | Adam Duric | 1 | 1.1 / 1.2 | 1.1 / 1.2 | SEP
60MBL85BR951 | 1 | P235GH (1.0345) | P250GH (1.0460) | BW | 33.7 | 25 | 4 | 33.7 | 25 | 4 | V | HER-001 | 0 | IMR-VP-12-2012 | 141 | BOEHLER "DMO-IG" | 2,0 : 3,0 | - | - | 1 | _ | 0.05 | _ | _ | _ | see remark 2) on WPS | <350 | No | 44054 | Adam Duric | 1 | 1.1 / 1.2 | 1.1 / 1.2 | SEP
60MBL85BR951 | 2 | P250GH (1.0460) | P235GH (1.0345) | BW | 33.7 | 25 | 4 | 33.7 | 25 | 4 | V | HER-001 | 0 | IMR-VP-12-2012 | 141 | BOEHLER "DMO-IG" | 2,0 : 3,0 | - | - | 1 | _ | 0.05 | _ | _ | _ | see remark 2) on WPS | <350 | No | 44054 | Adam Duric | 1 | 1.1 / 1.2 | 1.1 / 1.2 | SEP
60MBL85BR951 | 5 | P235GH (1.0345) | P235GH (1.0345) | BW | 33.7 | 25 | 4 | 33.7 | 25 | 4 | V | HER-001 | 0 | IMR-VP-12-2012 | 141 | BOEHLER "DMO-IG" | 2,0 : 3,0 | - | - | 1 | _ | 0.05 | _ | _ | _ | see remark 2) on WPS | <350 | No | 44054 | Adam Duric | 1 | 1.1 / 1.2 | 1.1 / 1.2 | SEP
60MBL86BR001 | 1 | P235GH (1.0345) | P235GH (1.0345) | BW | 219.1 | 200 | 6.3 | 219.1 | 200 | 6.3 | V | HER-001 | 0 | IMR-VP-12-2012 | 141 | BOEHLER "DMO-IG" | 2,0 : 3,0 | - | - | 1 | _ | 0.05 | _ | _ | _ | see remark 2) on WPS | <350 | No | 44020 | Adam Duric | 1 | 1.1 / 1.2 | 1.1 / 1.2 | SEP
60MBL86BR002 | 1 | P235GH (1.0345) | P235GH (1.0345) | BW | 219.1 | 200 | 6.3 | 219.1 | 200 | 6.3 | V | HER-001 | 0 | IMR-VP-12-2012 | 141 | BOEHLER "DMO-IG" | 2,0 : 3,0 | - | - | 1 | _ | 0.05 | _ | _ | _ | see remark 2) on WPS | <350 | No | 44020 | Adam Duric | 1 | 1.1 / 1.2 | 1.1 / 1.2 | I
60MBL86BR002 | 2 | P235GH (1.0345) | P235GH (1.0345) | BW | 219.1 | 200 | 6.3 | 219.1 | 200 | 6.3 | V | HER-001 | 0 | IMR-VP-12-2012 | 141 | BOEHLER "DMO-IG" | 2,0 : 3,0 | - | - | 1 | _ | 0.05 | _ | _ | _ | see remark 2) on WPS | <350 | No | 44020 | Adam Duric | 1 | 1.1 / 1.2 | 1.1 / 1.2 | I
60MBL86BR003 | 6 | P235GH (1.0345) | P235GH (1.0345) | BW | 219.1 | 200 | 6.3 | 219.1 | 200 | 6.3 | V | HER-001 | 0 | IMR-VP-12-2012 | 141 | BOEHLER "DMO-IG" | 2,0 : 3,0 | - | - | 1 | _ | 0.05 | _ | _ | _ | see remark 2) on WPS | <350 | No | 44020 | Adam Duric | 1 | 1.1 / 1.2 | 1.1 / 1.2 | I
60MBL86BR003 | 7 | P235GH (1.0345) | P235GH (1.0345) | BW | 219.1 | 200 | 6.3 | 219.1 | 200 | 6.3 | V | HER-001 | 0 | IMR-VP-12-2012 | 141 | BOEHLER "DMO-IG" | 2,0 : 3,0 | - | - | 1 | _ | 0.05 | _ | _ | _ | see remark 2) on WPS | <350 | No | 44020 | Adam Duric | 1 | 1.1 / 1.2 | 1.1 / 1.2 | I
60MBL86BR003 | 8 | P235GH (1.0345) | P235GH (1.0345) | BW | 219.1 | 200 | 6.3 | 219.1 | 200 | 6.3 | V | HER-001 | 0 | IMR-VP-12-2012 | 141 | BOEHLER "DMO-IG" | 2,0 : 3,0 | - | - | 1 | _ | 0.05 | _ | _ | _ | see remark 2) on WPS | <350 | No | 44020 | Adam Duric | 1 | 1.1 / 1.2 | 1.1 / 1.2 | I
60MBL86BR191 | 1 | P235GH (1.0345) | P235GH (1.0345) | BW | 114.3 | 100 | 3.6 | 114.3 | 100 | 3.6 | V | HER-001 | 0 | IMR-VP-12-2012 | 141 | BOEHLER "DMO-IG" | 2,0 : 3,0 | - | - | 1 | _ | 0.05 | _ | _ | _ | see remark 2) on WPS | <350 | No | 44054 | Adam Duric | 1 | 1.1 / 1.2 | 1.1 / 1.2 | SEP
60MBL86BR192 | 7 | P235GH (1.0345) | P235GH (1.0345) | BW | 114.3 | 100 | 3.6 | 114.3 | 100 | 3.6 | V | HER-001 | 0 | IMR-VP-12-2012 | 141 | BOEHLER "DMO-IG" | 2,0 : 3,0 | - | - | 1 | _ | 0.05 | _ | _ | _ | see remark 2) on WPS | <350 | No | 44054 | Adam Duric | 1 | 1.1 / 1.2 | 1.1 / 1.2 | SEP
60MBL86BR192 | 16 | P235GH (1.0345) | P235GH (1.0345) | BW | 114.3 | 100 | 3.6 | 114.3 | 100 | 3.6 | V | HER-001 | 0 | IMR-VP-12-2012 | 141 | BOEHLER "DMO-IG" | 2,0 : 3,0 | - | - | 1 | _ | 0.05 | _ | _ | _ | see remark 2) on WPS | <350 | No | 44054 | Adam Duric | 1 | 1.1 / 1.2 | 1.1 / 1.2 | SEP
60MBL86BR192 | 26 | P235GH (1.0345) | P235GH (1.0345) | BW | 114.3 | 100 | 3.6 | 114.3 | 100 | 3.6 | V | HER-001 | 0 | IMR-VP-12-2012 | 141 | BOEHLER "DMO-IG" | 2,0 : 3,0 | - | - | 1 | _ | 0.05 | _ | _ | _ | see remark 2) on WPS | <350 | No | 44054 | Adam Duric | 1 | 1.1 / 1.2 | 1.1 / 1.2 | SEP
60MBL86BR306 | 1 | P235GH (1.0345) | 16Mo3 (1.5415) | BW | 21.3 | 15 | 3.2 | 33.7 | 25 | 4 | V | HER-015 | 0 | IMR-VP-17-2015 | 141 | BOEHLER "DMO-IG" | 2,0 : 2,4 | - | - | 1 | _ | 0.05 | _ | _ | _ | see remark 2) on WPS | <340 | No | 44063 | Adam Duric | 1 | 1.1 / 1.2 | 1.1 / 1.2 | SEP
60MBL86BR307 | 1 | P235GH (1.0345) | 16Mo3 (1.5415) | BW | 21.3 | 15 | 3.2 | 33.7 | 25 | 4 | V | HER-015 | 0 | IMR-VP-17-2015 | 141 | BOEHLER "DMO-IG" | 2,0 : 2,4 | - | - | 1 | _ | 0.05 | _ | _ | _ | see remark 2) on WPS | <340 | No | 44063 | Adam Duric | 1 | 1.1 / 1.2 | 1.1 / 1.2 | SEP
60MBL86BR308 | 1 | P235GH (1.0345) | 16Mo3 (1.5415) | BW | 21.3 | 15 | 3.2 | 33.7 | 25 | 4 | V | HER-015 | 0 | IMR-VP-17-2015 | 141 | BOEHLER "DMO-IG" | 2,0 : 2,4 | - | - | 1 | _ | 0.05 | _ | _ | _ | see remark 2) on WPS | <340 | No | 44063 | Adam Duric | 1 | 1.1 / 1.2 | 1.1 / 1.2 | SEP
60MBL86BR309 | 1 | P235GH (1.0345) | 16Mo3 (1.5415) | BW | 21.3 | 15 | 3.2 | 33.7 | 25 | 4 | V | HER-015 | 0 | IMR-VP-17-2015 | 141 | BOEHLER "DMO-IG" | 2,0 : 2,4 | - | - | 1 | _ | 0.05 | _ | _ | _ | see remark 2) on WPS | <340 | No | 44063 | Adam Duric | 1 | 1.1 / 1.2 | 1.1 / 1.2 | SEP
60MBL86BR902 | 1 | P235GH (1.0345) | P235GH (1.0345) | BW | 60.3 | 50 | 3.6 | 60.3 | 50 | 3.6 | V | HER-001 | 0 | IMR-VP-12-2012 | 141 | BOEHLER "DMO-IG" | 2,0 : 3,0 | - | - | 1 | _ | 0.05 | _ | _ | _ | see remark 2) on WPS | <350 | No | 44054 | Adam Duric | 1 | 1.1 / 1.2 | 1.1 / 1.2 | SEP
60MBL86BR902 | 3 | P235GH (1.0345) | P250GH (1.0460) | BW | 60.3 | 50 | 3.6 | 60.3 | 50 | 3.6 | V | HER-001 | 0 | IMR-VP-12-2012 | 141 | BOEHLER "DMO-IG" | 2,0 : 3,0 | - | - | 1 | _ | 0.05 | _ | _ | _ | see remark 2) on WPS | <350 | No | 44054 | Adam Duric | 1 | 1.1 / 1.2 | 1.1 / 1.2 | SEP
60MBL86BR902 | 4 | P250GH (1.0460) | P235GH (1.0345) | BW | 60.3 | 50 | 3.6 | 60.3 | 50 | 3.6 | V | HER-001 | 0 | IMR-VP-12-2012 | 141 | BOEHLER "DMO-IG" | 2,0 : 3,0 | - | - | 1 | _ | 0.05 | _ | _ | _ | see remark 2) on WPS | <350 | No | 44054 | Adam Duric | 1 | 1.1 / 1.2 | 1.1 / 1.2 | SEP
60MBL86BR951 | 1 | P235GH (1.0345) | P250GH (1.0460) | BW | 33.7 | 25 | 4 | 33.7 | 25 | 4 | V | HER-001 | 0 | IMR-VP-12-2012 | 141 | BOEHLER "DMO-IG" | 2,0 : 3,0 | - | - | 1 | _ | 0.05 | _ | _ | _ | see remark 2) on WPS | <350 | No | 44054 | Adam Duric | 1 | 1.1 / 1.2 | 1.1 / 1.2 | SEP
60MBL86BR951 | 2 | P250GH (1.0460) | P235GH (1.0345) | BW | 33.7 | 25 | 4 | 33.7 | 25 | 4 | V | HER-001 | 0 | IMR-VP-12-2012 | 141 | BOEHLER "DMO-IG" | 2,0 : 3,0 | - | - | 1 | _ | 0.05 | _ | _ | _ | see remark 2) on WPS | <350 | No | 44054 | Adam Duric | 1 | 1.1 / 1.2 | 1.1 / 1.2 | SEP
60MBL86BR951 | 5 | P235GH (1.0345) | P235GH (1.0345) | BW | 33.7 | 25 | 4 | 33.7 | 25 | 4 | V | HER-001 | 0 | IMR-VP-12-2012 | 141 | BOEHLER "DMO-IG" | 2,0 : 3,0 | - | - | 1 | _ | 0.05 | _ | _ | _ | see remark 2) on WPS | <350 | No | 44054 | Adam Duric | 1 | 1.1 / 1.2 | 1.1 / 1.2 | SEP
60MBL90BR001 | 1 | P235GH (1.0345) | P235GH (1.0345) | BW | 219.1 | 200 | 6.3 | 219.1 | 200 | 6.3 | V | HER-001 | 0 | IMR-VP-12-2012 | 141 | BOEHLER "DMO-IG" | 2,0 : 3,0 | - | - | 1 | _ | 0.05 | _ | _ | _ | see remark 2) on WPS | <350 | No | 44020 | Adam Duric | 1 | 1.1 / 1.2 | 1.1 / 1.2 | II
60MBL90BR001 | 7 | P235GH (1.0345) | P235GH (1.0345) | BW | 323.9 | 300 | 7.1 | 323.9 | 300 | 7.1 | V | HER-001 | 0 | IMR-VP-12-2012 | 141 | BOEHLER "DMO-IG" | 2,0 : 3,0 | - | - | 1 | _ | 0.05 | _ | _ | _ | see remark 2) on WPS | <350 | No | 44020 | Adam Duric | 1 | 1.1 / 1.2 | 1.1 / 1.2 | II
60MBL90BR001 | 8 | P235GH (1.0345) | P235GH (1.0345) | BW | 323.9 | 300 | 7.1 | 323.9 | 300 | 7.1 | V | HER-001 | 0 | IMR-VP-12-2012 | 141 | BOEHLER "DMO-IG" | 2,0 : 3,0 | - | - | 1 | _ | 0.05 | _ | _ | _ | see remark 2) on WPS | <350 | No | 44020 | Adam Duric | 1 | 1.1 / 1.2 | 1.1 / 1.2 | II
60MBL90BR001 | 17 | P235GH (1.0345) | P235GH (1.0345) | BW | 323.9 | 300 | 7.1 | 323.9 | 300 | 7.1 | V | HER-001 | 0 | IMR-VP-12-2012 | 141 | BOEHLER "DMO-IG" | 2,0 : 3,0 | - | - | 1 | _ | 0.05 | _ | _ | _ | see remark 2) on WPS | <350 | No | 44020 | Adam Duric | 1 | 1.1 / 1.2 | 1.1 / 1.2 | II
60MBL90BR003 | 1 | P235GH (1.0345) | P235GH (1.0345) | BW | 323.9 | 300 | 7.1 | 323.9 | 300 | 7.1 | V | HER-001 | 0 | IMR-VP-12-2012 | 141 | BOEHLER "DMO-IG" | 2,0 : 3,0 | - | - | 1 | _ | 0.05 | _ | _ | _ | see remark 2) on WPS | <350 | No | 44020 | Adam Duric | 1 | 1.1 / 1.2 | 1.1 / 1.2 | SEP
60MBL90BR003 | 3 | P235GH (1.0345) | P245GH (1.0352) | BW | 323.9 | 300 | 7.1 | 323.9 | 300 | 7.1 | V | HER-001 | 0 | IMR-VP-12-2012 | 141 | BOEHLER "DMO-IG" | 2,0 : 3,0 | - | - | 1 | _ | 0.05 | _ | _ | _ | see remark 2) on WPS | <350 | No | 44020 | Adam Duric | 1 | 1.1 / 1.2 | 1.1 / 1.2 | SEP
60MBL90BR951 | 1 | P235GH (1.0345) | P235GH (1.0345) | BW | 33.7 | 25 | 4 | 33.7 | 25 | 4 | V | HER-001 | 0 | IMR-VP-12-2012 | 141 | BOEHLER "DMO-IG" | 2,0 : 3,0 | - | - | 1 | _ | 0.05 | _ | _ | _ | see remark 2) on WPS | <350 | No | 44054 | Adam Duric | 1 | 1.1 / 1.2 | 1.1 / 1.2 | SEP
60MBL90BR951 | 2 | P235GH (1.0345) | P235GH (1.0345) | BW | 33.7 | 25 | 4 | 33.7 | 25 | 4 | V | HER-001 | 0 | IMR-VP-12-2012 | 141 | BOEHLER "DMO-IG" | 2,0 : 3,0 | - | - | 1 | _ | 0.05 | _ | _ | _ | see remark 2) on WPS | <350 | No | 44054 | Adam Duric | 1 | 1.1 / 1.2 | 1.1 / 1.2 | SEP
60MBL90BR951 | 3 | P235GH (1.0345) | P235GH (1.0345) | BW | 33.7 | 25 | 4 | 33.7 | 25 | 4 | V | HER-001 | 0 | IMR-VP-12-2012 | 141 | BOEHLER "DMO-IG" | 2,0 : 3,0 | - | - | 1 | _ | 0.05 | _ | _ | _ | see remark 2) on WPS | <350 | No | 44054 | Adam Duric | 1 | 1.1 / 1.2 | 1.1 / 1.2 | SEP
60MBL90BR951 | 4 | P235GH (1.0345) | P250GH (1.0460) | BW | 33.7 | 25 | 4 | 33.7 | 25 | 4 | V | HER-001 | 0 | IMR-VP-12-2012 | 141 | BOEHLER "DMO-IG" | 2,0 : 3,0 | - | - | 1 | _ | 0.05 | _ | _ | _ | see remark 2) on WPS | <350 | No | 44054 | Adam Duric | 1 | 1.1 / 1.2 | 1.1 / 1.2 | SEP
60MBL90BR951 | 5 | P250GH (1.0460) | P235GH (1.0345) | BW | 33.7 | 25 | 4 | 33.7 | 25 | 4 | V | HER-001 | 0 | IMR-VP-12-2012 | 141 | BOEHLER "DMO-IG" | 2,0 : 3,0 | - | - | 1 | _ | 0.05 | _ | _ | _ | see remark 2) on WPS | <350 | No | 44054 | Adam Duric | 1 | 1.1 / 1.2 | 1.1 / 1.2 | SEP
60MBP13BR951 | 1 | X6CrNiMoTi17-12-2 (1.4571) | X6CrNiMoTi17-12-2 (1.4571) | BW | 48.3 | 40 | 2.6 | 48.3 | 40 | 2.6 | V | HER-011 | 1 | IMR-VP-11-2011 | 141 | BOEHLER "SAS 4-IG" | 2,0 : 2,4 | - | - | 1 | _ | 0.05 | _ | _ | _ | min. 5 | <200 | No | 44074 | Adam Duric | 1 | 8.1 | 8.1 | I
60MBP13BR951 | 3 | X6CrNiMoTi17-12-2 (1.4571) | X6CrNiMoTi17-12-2 (1.4571) | BW | 48.3 | 40 | 2.6 | 48.3 | 40 | 2.6 | V | HER-011 | 1 | IMR-VP-11-2011 | 141 | BOEHLER "SAS 4-IG" | 2,0 : 2,4 | - | - | 1 | _ | 0.05 | _ | _ | _ | min. 5 | <200 | No | 44021 | Adam Duric | 1 | 8.1 | 8.1 | I
60MBP13BR951 | 4 | X6CrNiMoTi17-12-2 (1.4571) | X6CrNiMoTi17-12-2 (1.4571) | BW | 48.3 | 40 | 2.6 | 48.3 | 40 | 2.6 | V | HER-011 | 1 | IMR-VP-11-2011 | 141 | BOEHLER "SAS 4-IG" | 2,0 : 2,4 | - | - | 1 | _ | 0.05 | _ | _ | _ | min. 5 | <200 | No | 44021 | Adam Duric | 1 | 8.1 | 8.1 | I
60MBP13BR951 | 6 | X6CrNiMoTi17-12-2 (1.4571) | X6CrNiMoTi17-12-2 (1.4571) | BW | 48.3 | 40 | 2.6 | 48.3 | 40 | 2.6 | V | HER-011 | 1 | IMR-VP-11-2011 | 141 | BOEHLER "SAS 4-IG" | 2,0 : 2,4 | - | - | 1 | _ | 0.05 | _ | _ | _ | min. 5 | <200 | No | 44021 | Adam Duric | 1 | 8.1 | 8.1 | I
60MBP13BR951 | 7 | X6CrNiMoTi17-12-2 (1.4571) | X6CrNiMoTi17-12-2 (1.4571) | BW | 48.3 | 40 | 2.6 | 48.3 | 40 | 2.6 | V | HER-011 | 1 | IMR-VP-11-2011 | 141 | BOEHLER "SAS 4-IG" | 2,0 : 2,4 | - | - | 1 | _ | 0.05 | _ | _ | _ | min. 5 | <200 | No | 44021 | Adam Duric | 1 | 8.1 | 8.1 | I
60MBP13BR952 | 1 | X6CrNiMoTi17-12-2 (1.4571) | X6CrNiMoTi17-12-2 (1.4571) | BW | 33.7 | 25 | 2.3 | 33.7 | 25 | 2.3 | V | HER-011 | 1 | IMR-VP-11-2011 | 141 | BOEHLER "SAS 4-IG" | 2,0 : 2,4 | - | - | 1 | _ | 0.05 | _ | _ | _ | min. 5 | <200 | No | 44074 | Adam Duric | 1 | 8.1 | 8.1 | SEP
60MBP13BR952 | 3 | X6CrNiMoTi17-12-2 (1.4571) | X6CrNiMoTi17-12-2 (1.4571) | BW | 33.7 | 25 | 2.3 | 33.7 | 25 | 2.3 | V | HER-011 | 1 | IMR-VP-11-2011 | 141 | BOEHLER "SAS 4-IG" | 2,0 : 2,4 | - | - | 1 | _ | 0.05 | _ | _ | _ | min. 5 | <200 | No | 44054 | Adam Duric | 1 | 8.1 | 8.1 | SEP
60MBP13BR952 | 4 | X6CrNiMoTi17-12-2 (1.4571) | X6CrNiMoTi17-12-2 (1.4571) | BW | 33.7 | 25 | 2.3 | 33.7 | 25 | 2.3 | V | HER-011 | 1 | IMR-VP-11-2011 | 141 | BOEHLER "SAS 4-IG" | 2,0 : 2,4 | - | - | 1 | _ | 0.05 | _ | _ | _ | min. 5 | <200 | No | 44054 | Adam Duric | 1 | 8.1 | 8.1 | SEP
60MBP13BR952 | 6 | X6CrNiMoTi17-12-2 (1.4571) | X6CrNiMoTi17-12-2 (1.4571) | BW | 33.7 | 25 | 2.3 | 33.7 | 25 | 2.3 | V | HER-011 | 1 | IMR-VP-11-2011 | 141 | BOEHLER "SAS 4-IG" | 2,0 : 2,4 | - | - | 1 | _ | 0.05 | _ | _ | _ | min. 5 | <200 | No | 44054 | Adam Duric | 1 | 8.1 | 8.1 | SEP
60MBP13BR952 | 7 | X6CrNiMoTi17-12-2 (1.4571) | X6CrNiMoTi17-12-2 (1.4571) | BW | 33.7 | 25 | 2.3 | 33.7 | 25 | 2.3 | V | HER-011 | 1 | IMR-VP-11-2011 | 141 | BOEHLER "SAS 4-IG" | 2,0 : 2,4 | - | - | 1 | _ | 0.05 | _ | _ | _ | min. 5 | <200 | No | 44054 | Adam Duric | 1 | 8.1 | 8.1 | SEP
60MBP13BR953 | 1 | X6CrNiMoTi17-12-2 (1.4571) | X6CrNiTi18-10 (1.4541) | BW | 33.7 | 25 | 3.4 | 33.7 | 25 | 2.9 | V | HER-011 | 1 | IMR-VP-11-2011 | 141 | BOEHLER "SAS 4-IG" | 2,0 : 2,4 | - | - | 1 | _ | 0.05 | _ | _ | _ | min. 5 | <200 | No | 44054 | Adam Duric | 1 | 8.1 | 8.1 | SEP
60MBP13BR953 | 3 | X6CrNiTi18-10 (1.4541) | X6CrNiTi18-10 (1.4541) | BW | 33.7 | 25 | 2.9 | 33.7 | 25 | 2.9 | V | HER-011 | 1 | IMR-VP-11-2011 | 141 | BOEHLER "SAS 4-IG" | 2,0 : 2,4 | - | - | 1 | _ | 0.05 | _ | _ | _ | min. 5 | <200 | No | 44054 | Adam Duric | 1 | 8.1 | 8.1 | SEP
60MBP13BR953 | 4 | X6CrNiTi18-10 (1.4541) | X6CrNiTi18-10 (1.4541) | BW | 33.7 | 25 | 2.9 | 33.7 | 25 | 2.9 | V | HER-011 | 1 | IMR-VP-11-2011 | 141 | BOEHLER "SAS 4-IG" | 2,0 : 2,4 | - | - | 1 | _ | 0.05 | _ | _ | _ | min. 5 | <200 | No | 44054 | Adam Duric | 1 | 8.1 | 8.1 | SEP
60MBP13BR953 | 6 | X6CrNiTi18-10 (1.4541) | X6CrNiTi18-10 (1.4541) | BW | 33.7 | 25 | 2.9 | 33.7 | 25 | 2.9 | V | HER-011 | 1 | IMR-VP-11-2011 | 141 | BOEHLER "SAS 4-IG" | 2,0 : 2,4 | - | - | 1 | _ | 0.05 | _ | _ | _ | min. 5 | <200 | No | 44054 | Adam Duric | 1 | 8.1 | 8.1 | SEP
60MBP13BR953 | 7 | X6CrNiTi18-10 (1.4541) | X6CrNiTi18-10 (1.4541) | BW | 33.7 | 25 | 2.9 | 33.7 | 25 | 2.9 | V | HER-011 | 1 | IMR-VP-11-2011 | 141 | BOEHLER "SAS 4-IG" | 2,0 : 2,4 | - | - | 1 | _ | 0.05 | _ | _ | _ | min. 5 | <200 | No | 44054 | Adam Duric | 1 | 8.1 | 8.1 | SEP
60MBP13BR954 | 1 | X6CrNiMoTi17-12-2 (1.4571) | X6CrNiTi18-10 (1.4541) | BW | 33.7 | 25 | 3.4 | 33.7 | 25 | 2.9 | V | HER-011 | 1 | IMR-VP-11-2011 | 141 | BOEHLER "SAS 4-IG" | 2,0 : 2,4 | - | - | 1 | _ | 0.05 | _ | _ | _ | min. 5 | <200 | No | 44054 | Adam Duric | 1 | 8.1 | 8.1 | SEP
60MBP13BR954 | 2 | X6CrNiTi18-10 (1.4541) | X6CrNiTi18-10 (1.4541) | BW | 33.7 | 25 | 2.9 | 33.7 | 25 | 2.9 | V | HER-011 | 1 | IMR-VP-11-2011 | 141 | BOEHLER "SAS 4-IG" | 2,0 : 2,4 | - | - | 1 | _ | 0.05 | _ | _ | _ | min. 5 | <200 | No | 44054 | Adam Duric | 1 | 8.1 | 8.1 | SEP
60MBP13BR954 | 3 | X6CrNiTi18-10 (1.4541) | X6CrNiTi18-10 (1.4541) | BW | 33.7 | 25 | 2.9 | 33.7 | 25 | 2.9 | V | HER-011 | 1 | IMR-VP-11-2011 | 141 | BOEHLER "SAS 4-IG" | 2,0 : 2,4 | - | - | 1 | _ | 0.05 | _ | _ | _ | min. 5 | <200 | No | 44054 | Adam Duric | 1 | 8.1 | 8.1 | SEP
60MBP13BR954 | 5 | X6CrNiTi18-10 (1.4541) | X6CrNiTi18-10 (1.4541) | BW | 33.7 | 25 | 2.9 | 33.7 | 25 | 2.9 | V | HER-011 | 1 | IMR-VP-11-2011 | 141 | BOEHLER "SAS 4-IG" | 2,0 : 2,4 | - | - | 1 | _ | 0.05 | _ | _ | _ | min. 5 | <200 | No | 44054 | Adam Duric | 1 | 8.1 | 8.1 | SEP
60MBP13BR954 | 6 | X6CrNiTi18-10 (1.4541) | X6CrNiTi18-10 (1.4541) | BW | 33.7 | 25 | 2.9 | 33.7 | 25 | 2.9 | V | HER-011 | 1 | IMR-VP-11-2011 | 141 | BOEHLER "SAS 4-IG" | 2,0 : 2,4 | - | - | 1 | _ | 0.05 | _ | _ | _ | min. 5 | <200 | No | 44054 | Adam Duric | 1 | 8.1 | 8.1 | SEP
60MBU26BR005 | 8 | X6CrNiTi18-10 (1.4541) | X6CrNiTi18-10 (1.4541) | BW | 60.3 | 50 | 2.9 | 60.3 | 50 | 2.9 | V | HER-011 | 1 | IMR-VP-11-2011 | 141 | BOEHLER "SAS 4-IG" | 2,0 : 2,4 | - | - | 1 | _ | 0.05 | _ | _ | _ | min. 5 | <200 | No | 44021 | Adam Duric | 1 | 8.1 | 8.1 | SEP
60MBU26BR006 | 1 | X6CrNiTi18-10 (1.4541) | X6CrNiTi18-10 (1.4541) | BW | 60.3 | 50 | 2.9 | 60.3 | 50 | 2.9 | V | HER-011 | 1 | IMR-VP-11-2011 | 141 | BOEHLER "SAS 4-IG" | 2,0 : 2,4 | - | - | 1 | _ | 0.05 | _ | _ | _ | min. 5 | <200 | No | 44021 | Adam Duric | 1 | 8.1 | 8.1 | SEP
60MBU26BR006 | 7 | X6CrNiTi18-10 (1.4541) | X6CrNiTi18-10 (1.4541) | BW | 60.3 | 50 | 2.9 | 60.3 | 50 | 2.9 | V | HER-011 | 1 | IMR-VP-11-2011 | 141 | BOEHLER "SAS 4-IG" | 2,0 : 2,4 | - | - | 1 | _ | 0.05 | _ | _ | _ | min. 5 | <200 | No | 44021 | Adam Duric | 1 | 8.1 | 8.1 | SEP
60MBU26BR006 | 10 | X6CrNiTi18-10 (1.4541) | X6CrNiTi18-10 (1.4541) | BW | 60.3 | 50 | 2.9 | 60.3 | 50 | 2.9 | V | HER-011 | 1 | IMR-VP-11-2011 | 141 | BOEHLER "SAS 4-IG" | 2,0 : 2,4 | - | - | 1 | _ | 0.05 | _ | _ | _ | min. 5 | <200 | No | 44021 | Adam Duric | 1 | 8.1 | 8.1 | SEP
60MBU26BR006 | 12 | X6CrNiTi18-10 (1.4541) | X6CrNiTi18-10 (1.4541) | BW | 60.3 | 50 | 2.9 | 60.3 | 50 | 2.9 | V | HER-011 | 1 | IMR-VP-11-2011 | 141 | BOEHLER "SAS 4-IG" | 2,0 : 2,4 | - | - | 1 | _ | 0.05 | _ | _ | _ | min. 5 | <200 | No | 44021 | Adam Duric | 1 | 8.1 | 8.1 | SEP
60MBU26BR006 | 15 | X6CrNiTi18-10 (1.4541) | X6CrNiTi18-10 (1.4541) | BW | 60.3 | 50 | 2.9 | 60.3 | 50 | 2.9 | V | HER-011 | 1 | IMR-VP-11-2011 | 141 | BOEHLER "SAS 4-IG" | 2,0 : 2,4 | - | - | 1 | _ | 0.05 | _ | _ | _ | min. 5 | <200 | No | 44021 | Adam Duric | 1 | 8.1 | 8.1 | SEP
60MBU26BR006 | 17 | X6CrNiTi18-10 (1.4541) | X6CrNiTi18-10 (1.4541) | BW | 60.3 | 50 | 2.9 | 60.3 | 50 | 2.9 | V | HER-011 | 1 | IMR-VP-11-2011 | 141 | BOEHLER "SAS 4-IG" | 2,0 : 2,4 | - | - | 1 | _ | 0.05 | _ | _ | _ | min. 5 | <200 | No | 44021 | Adam Duric | 1 | 8.1 | 8.1 | SEP
60MBU26BR007-UHY00Y-00L | 1 | X6CrNiTi18-10 (1.4541) | X6CrNiTi18-10 (1.4541) | BW | 60.3 | 50 | 2.9 | 60.3 | 50 | 2.9 | V | HER-011 | 1 | IMR-VP-11-2011 | 141 | BOEHLER "SAS 4-IG" | 2,0 : 2,4 | - | - | 1 | _ | 0.05 | _ | _ | _ | min. 5 | <200 | No | 44021 | Adam Duric | 1 | 8.1 | 8.1 | SEP
60MBU26BR007-UHY00Y-00L | 2 | X6CrNiTi18-10 (1.4541) | X6CrNiTi18-10 (1.4541) | BW | 60.3 | 50 | 2.9 | 60.3 | 50 | 2.9 | V | HER-011 | 1 | IMR-VP-11-2011 | 141 | BOEHLER "SAS 4-IG" | 2,0 : 2,4 | - | - | 1 | _ | 0.05 | _ | _ | _ | min. 5 | <200 | No | 44021 | Adam Duric | 1 | 8.1 | 8.1 | SEP
60MBU26BR007-UHY00Y-01L | 1 | X6CrNiTi18-10 (1.4541) | X6CrNiTi18-10 (1.4541) | BW | 60.3 | 50 | 2.9 | 60.3 | 50 | 2.9 | V | HER-011 | 1 | IMR-VP-11-2011 | 141 | BOEHLER "SAS 4-IG" | 2,0 : 2,4 | - | - | 1 | _ | 0.05 | _ | _ | _ | min. 5 | <200 | No | 44021 | Adam Duric | 1 | 8.1 | 8.1 | SEP
60MBU26BR007-UHY00Y-01L | 2 | X6CrNiTi18-10 (1.4541) | X6CrNiTi18-10 (1.4541) | BW | 60.3 | 50 | 2.9 | 60.3 | 50 | 2.9 | V | HER-011 | 1 | IMR-VP-11-2011 | 141 | BOEHLER "SAS 4-IG" | 2,0 : 2,4 | - | - | 1 | _ | 0.05 | _ | _ | _ | min. 5 | <200 | No | 44021 | Adam Duric | 1 | 8.1 | 8.1 | SEP
60MBU26BR008-UNY01Y-00L | 1 | X6CrNiTi18-10 (1.4541) | X6CrNiTi18-10 (1.4541) | BW | 60.3 | 50 | 2.9 | 60.3 | 50 | 2.9 | V | HER-011 | 1 | IMR-VP-11-2011 | 141 | BOEHLER "SAS 4-IG" | 2,0 : 2,4 | - | - | 1 | _ | 0.05 | _ | _ | _ | min. 5 | <200 | No | 44021 | Adam Duric | 1 | 8.1 | 8.1 | SEP
60MBU26BR008-UNY01Y-00L | 3 | X6CrNiTi18-10 (1.4541) | X6CrNiTi18-10 (1.4541) | BW | 60.3 | 50 | 2.9 | 60.3 | 50 | 2.9 | V | HER-011 | 1 | IMR-VP-11-2011 | 141 | BOEHLER "SAS 4-IG" | 2,0 : 2,4 | - | - | 1 | _ | 0.05 | _ | _ | _ | min. 5 | <200 | No | 44021 | Adam Duric | 1 | 8.1 | 8.1 | SEP
60MBU26BR008-UNY01Y-00L | 7 | X6CrNiTi18-10 (1.4541) | X6CrNiTi18-10 (1.4541) | BW | 60.3 | 50 | 2.9 | 60.3 | 50 | 2.9 | V | HER-011 | 1 | IMR-VP-11-2011 | 141 | BOEHLER "SAS 4-IG" | 2,0 : 2,4 | - | - | 1 | _ | 0.05 | _ | _ | _ | min. 5 | <200 | No | 44021 | Adam Duric | 1 | 8.1 | 8.1 | SEP
60MBU26BR008-UNY01Y-00L | 10 | X6CrNiTi18-10 (1.4541) | X6CrNiTi18-10 (1.4541) | BW | 60.3 | 50 | 2.9 | 60.3 | 50 | 2.9 | V | HER-011 | 1 | IMR-VP-11-2011 | 141 | BOEHLER "SAS 4-IG" | 2,0 : 2,4 | - | - | 1 | _ | 0.05 | _ | _ | _ | min. 5 | <200 | No | 44021 | Adam Duric | 1 | 8.1 | 8.1 | SEP
60MBU26BR008-UNY01Y-00L | 14 | X6CrNiTi18-10 (1.4541) | X6CrNiTi18-10 (1.4541) | BW | 60.3 | 50 | 2.9 | 60.3 | 50 | 2.9 | V | HER-011 | 1 | IMR-VP-11-2011 | 141 | BOEHLER "SAS 4-IG" | 2,0 : 2,4 | - | - | 1 | _ | 0.05 | _ | _ | _ | min. 5 | <200 | No | 44047 | Adam Duric | 1 | 8.1 | 8.1 | SEP
60MBU26BR009 | 1 | X6CrNiTi18-10 (1.4541) | X6CrNiTi18-10 (1.4541) | BW | 60.3 | 50 | 2.9 | 60.3 | 50 | 2.9 | V | HER-011 | 1 | IMR-VP-11-2011 | 141 | BOEHLER "SAS 4-IG" | 2,0 : 2,4 | - | - | 1 | _ | 0.05 | _ | _ | _ | min. 5 | <200 | No | 44047 | Adam Duric | 1 | 8.1 | 8.1 | SEP
60MBU26BR901 | 1 | X6CrNiTi18-10 (1.4541) | X6CrNiTi18-10 (1.4541) | BW | 33.7 | 25 | 2.9 | 33.7 | 25 | 2.9 | V | HER-011 | 1 | IMR-VP-11-2011 | 141 | BOEHLER "SAS 4-IG" | 2,0 : 2,4 | - | - | 1 | _ | 0.05 | _ | _ | _ | min. 5 | <200 | No | 44054 | Adam Duric | 1 | 8.1 | 8.1 | SEP
60MBU26BR901 | 2 | GX5CrNiMo19-11-2 (1.4408) | X6CrNiTi18-10 (1.4541) | BW | 33.7 | 25 | 2.9 | 33.7 | 25 | 2.9 | V | HER-011 | 1 | IMR-VP-11-2011 | 141 | BOEHLER "SAS 4-IG" | 2,0 : 2,4 | - | - | 1 | _ | 0.05 | _ | _ | _ | min. 5 | <200 | No | 44054 | Adam Duric | 1 | 8.1 | 8.1 | SEP
60MBU26BR901 | 3 | X6CrNiTi18-10 (1.4541) | GX5CrNiMo19-11-2 (1.4408) | BW | 33.7 | 25 | 2.9 | 33.7 | 25 | 2.9 | V | HER-011 | 1 | IMR-VP-11-2011 | 141 | BOEHLER "SAS 4-IG" | 2,0 : 2,4 | - | - | 1 | _ | 0.05 | _ | _ | _ | min. 5 | <200 | No | 44054 | Adam Duric | 1 | 8.1 | 8.1 | SEP
60MBU26BR902 | 1 | X6CrNiTi18-10 (1.4541) | X6CrNiTi18-10 (1.4541) | BW | 33.7 | 25 | 2.9 | 33.7 | 25 | 2.9 | V | HER-011 | 1 | IMR-VP-11-2011 | 141 | BOEHLER "SAS 4-IG" | 2,0 : 2,4 | - | - | 1 | _ | 0.05 | _ | _ | _ | min. 5 | <200 | No | 44054 | Adam Duric | 1 | 8.1 | 8.1 | SEP
60MBU26BR902 | 2 | X6CrNiTi18-10 (1.4541) | P250GH (1.0460) | BW | 33.7 | 25 | 2.9 | 33.7 | 25 | 2.9 |  | HOLD! | [7 empty] | 1 | _ | 0.05 | _ | _ | _ | [5 empty] | 0 | 8.1 | 1.1 / 1.2 | SEP
60MBU26BR902 | 3 | P250GH (1.0460) | X6CrNiTi18-10 (1.4541) | BW | 33.7 | 25 | 2.9 | 33.7 | 25 | 2.9 |  | HOLD! | [7 empty] | 1 | _ | 0.05 | _ | _ | _ | [5 empty] | 0 | 1.1 / 1.2 | 8.1 | SEP
60MBU26BR951-UNY01Y-00L | 1 | X6CrNiTi18-10 (1.4541) | X6CrNiTi18-10 (1.4541) | BW | 33.7 | 25 | 2.9 | 33.7 | 25 | 2.9 | V | HER-011 | 1 | IMR-VP-11-2011 | 141 | BOEHLER "SAS 4-IG" | 2,0 : 2,4 | - | - | 1 | _ | 0.05 | _ | _ | _ | min. 5 | <200 | No | 44054 | Adam Duric | 1 | 8.1 | 8.1 | SEP
60MBU26BR951-UNY01Y-00L | 2 | X6CrNiTi18-10 (1.4541) | X6CrNiTi18-10 (1.4541) | BW | 33.7 | 25 | 2.9 | 33.7 | 25 | 2.9 | V | HER-011 | 1 | IMR-VP-11-2011 | 141 | BOEHLER "SAS 4-IG" | 2,0 : 2,4 | - | - | 1 | _ | 0.05 | _ | _ | _ | min. 5 | <200 | No | 44054 | Adam Duric | 1 | 8.1 | 8.1 | SEP
60MBU26BR951-UNY01Y-00L | 3 | X6CrNiTi18-10 (1.4541) | X6CrNiTi18-10 (1.4541) | BW | 33.7 | 25 | 2.9 | 33.7 | 25 | 2.9 | V | HER-011 | 1 | IMR-VP-11-2011 | 141 | BOEHLER "SAS 4-IG" | 2,0 : 2,4 | - | - | 1 | _ | 0.05 | _ | _ | _ | min. 5 | <200 | No | 44054 | Adam Duric | 1 | 8.1 | 8.1 | SEP
60MBU26BR951-UNY01Y-00L | 4 | X6CrNiTi18-10 (1.4541) | X6CrNiTi18-10 (1.4541) | BW | 33.7 | 25 | 2.9 | 33.7 | 25 | 2.9 | V | HER-011 | 1 | IMR-VP-11-2011 | 141 | BOEHLER "SAS 4-IG" | 2,0 : 2,4 | - | - | 1 | _ | 0.05 | _ | _ | _ | min. 5 | <200 | No | 44054 | Adam Duric | 1 | 8.1 | 8.1 | SEP
60MBU26BR951-UNY01Y-00L | 5 | X6CrNiTi18-10 (1.4541) | X6CrNiTi18-10 (1.4541) | BW | 33.7 | 25 | 2.9 | 33.7 | 25 | 2.9 | V | HER-011 | 1 | IMR-VP-11-2011 | 141 | BOEHLER "SAS 4-IG" | 2,0 : 2,4 | - | - | 1 | _ | 0.05 | _ | _ | _ | min. 5 | <200 | No | 44054 | Adam Duric | 1 | 8.1 | 8.1 | SEP
60MBV26BR001-UMCM1Y-M11 | 1 | X6CrNiTi18-10 (1.4541) | X6CrNiTi18-10 (1.4541) | BW | 114.3 | 100 | 2.9 | 114.3 | 100 | 2.9 | V | HER-011 | 1 | IMR-VP-11-2011 | 141 | BOEHLER "SAS 4-IG" | 2,0 : 2,4 | - | - | [6 empty] | min. 5 | <200 | No | 44021 | Adam Duric | 1 | 8.1 | 8.1 | SEP
60MBV26BR001-UMCM1Y-O41 | 1 | X6CrNiTi18-10 (1.4541) | X6CrNiTi18-10 (1.4541) | BW | 114.3 | 100 | 2.9 | 114.3 | 100 | 2.9 | V | HER-011 | 1 | IMR-VP-11-2011 | 141 | BOEHLER "SAS 4-IG" | 2,0 : 2,4 | - | - | [6 empty] | min. 5 | <200 | No | 44021 | Adam Duric | 1 | 8.1 | 8.1 | SEP
60MBV26BR002 | 1 | X6CrNiTi18-10 (1.4541) | X6CrNiTi18-10 (1.4541) | BW | 88.9 | 80 | 2.9 | 88.9 | 80 | 2.9 | V | HER-011 | 1 | IMR-VP-11-2011 | 141 | BOEHLER "SAS 4-IG" | 2,0 : 2,4 | - | - | [6 empty] | min. 5 | <200 | No | 44021 | Adam Duric | 1 | 8.1 | 8.1 | SEP
60MBV26BR002 | 4 | X6CrNiTi18-10 (1.4541) | X6CrNiMoTi17-12-2 (1.4571) | BW | 88.9 | 80 | 2.9 | 88.9 | 80 | 2.9 | V | HER-011 | 1 | IMR-VP-11-2011 | 141 | BOEHLER "SAS 4-IG" | 2,0 : 2,4 | - | - | [6 empty] | min. 5 | <200 | No | 44021 | Adam Duric | 1 | 8.1 | 8.1 | SEP
60MBV26BR002 | 5 | X6CrNiMoTi17-12-2 (1.4571) | X6CrNiTi18-10 (1.4541) | BW | 88.9 | 80 | 2.9 | 88.9 | 80 | 2.9 | V | HER-011 | 1 | IMR-VP-11-2011 | 141 | BOEHLER "SAS 4-IG" | 2,0 : 2,4 | - | - | [6 empty] | min. 5 | <200 | No | 44021 | Adam Duric | 1 | 8.1 | 8.1 | SEP
60MBV26BR002 | 6 | X6CrNiTi18-10 (1.4541) | X6CrNiMoTi17-12-2 (1.4571) | BW | 88.9 | 80 | 2.9 | 88.9 | 80 | 2.9 | V | HER-011 | 1 | IMR-VP-11-2011 | 141 | BOEHLER "SAS 4-IG" | 2,0 : 2,4 | - | - | [6 empty] | min. 5 | <200 | No | 44021 | Adam Duric | 1 | 8.1 | 8.1 | SEP
60MBV26BR002 | 7 | X6CrNiMoTi17-12-2 (1.4571) | X6CrNiTi18-10 (1.4541) | BW | 88.9 | 80 | 2.9 | 88.9 | 80 | 2.9 | V | HER-011 | 1 | IMR-VP-11-2011 | 141 | BOEHLER "SAS 4-IG" | 2,0 : 2,4 | - | - | [6 empty] | min. 5 | <200 | No | 44021 | Adam Duric | 1 | 8.1 | 8.1 | SEP
60MBV26BR003 | 1 | X6CrNiTi18-10 (1.4541) | X6CrNiTi18-10 (1.4541) | BW | 88.9 | 80 | 2.9 | 88.9 | 80 | 2.9 | V | HER-011 | 1 | IMR-VP-11-2011 | 141 | BOEHLER "SAS 4-IG" | 2,0 : 2,4 | - | - | [6 empty] | min. 5 | <200 | No | 44025 | Adam Duric | 1 | 8.1 | 8.1 | SEP
60MBV26BR003 | 5 | X6CrNiTi18-10 (1.4541) | X6CrNiTi18-10 (1.4541) | BW | 114.3 | 100 | 2.9 | 114.3 | 100 | 2.9 | V | HER-011 | 1 | IMR-VP-11-2011 | 141 | BOEHLER "SAS 4-IG" | 2,0 : 2,4 | - | - | [6 empty] | min. 5 | <200 | No | 44025 | Adam Duric | 1 | 8.1 | 8.1 | SEP
60MBV26BR003 | 7 | X6CrNiTi18-10 (1.4541) | X6CrNiTi18-10 (1.4541) | BW | 114.3 | 100 | 2.9 | 114.3 | 100 | 2.9 | V | HER-011 | 1 | IMR-VP-11-2011 | 141 | BOEHLER "SAS 4-IG" | 2,0 : 2,4 | - | - | [6 empty] | min. 5 | <200 | No | 44025 | Adam Duric | 1 | 8.1 | 8.1 | SEP
60MBV26BR003 | 10 | X6CrNiTi18-10 (1.4541) | X6CrNiMoTi17-12-2 (1.4571) | BW | 114.3 | 100 | 2.9 | 114.3 | 100 | 2.9 | V | HER-011 | 1 | IMR-VP-11-2011 | 141 | BOEHLER "SAS 4-IG" | 2,0 : 2,4 | - | - | [6 empty] | min. 5 | <200 | No | 44025 | Adam Duric | 1 | 8.1 | 8.1 | SEP
60MBV26BR004-UMCM1Y-M11 | 1 | X6CrNiTi18-10 (1.4541) | X6CrNiTi18-10 (1.4541) | BW | 168.3 | 150 | 3.2 | 168.3 | 150 | 3.2 | V | HER-011 | 1 | IMR-VP-11-2011 | 141 | BOEHLER "SAS 4-IG" | 2,0 : 2,4 | - | - | [6 empty] | min. 5 | <200 | No | 44021 | Adam Duric | 1 | 8.1 | 8.1 | SEP
60MBV26BR005 | 1 | X6CrNiTi18-10 (1.4541) | X6CrNiTi18-10 (1.4541) | BW | 114.3 | 100 | 2.9 | 114.3 | 100 | 2.9 | V | HER-011 | 1 | IMR-VP-11-2011 | 141 | BOEHLER "SAS 4-IG" | 2,0 : 2,4 | - | - | [6 empty] | min. 5 | <200 | No | 44021 | Adam Duric | 1 | 8.1 | 8.1 | SEP
60MBV26BR005 | 4 | X6CrNiTi18-10 (1.4541) | GX5CrNiMo19-11-2 (1.4408) | BW | 114.3 | 100 | 2.9 | 114.3 | 100 | 2.9 | V | HER-011 | 1 | IMR-VP-11-2011 | 141 | BOEHLER "SAS 4-IG" | 2,0 : 2,4 | - | - | [6 empty] | min. 5 | <200 | No | 44025 | Adam Duric | 1 | 8.1 | 8.1 | SEP
60MBV26BR005 | 5 | GX5CrNiMo19-11-2 (1.4408) | X6CrNiTi18-10 (1.4541) | BW | 114.3 | 100 | 2.9 | 114.3 | 100 | 2.9 | V | HER-011 | 1 | IMR-VP-11-2011 | 141 | BOEHLER "SAS 4-IG" | 2,0 : 2,4 | - | - | [6 empty] | min. 5 | <200 | No | 44025 | Adam Duric | 1 | 8.1 | 8.1 | SEP
60MBV26BR005 | 8 | X6CrNiTi18-10 (1.4541) | GX5CrNiMo19-11-2 (1.4408) | BW | 114.3 | 100 | 2.9 | 114.3 | 100 | 2.9 | V | HER-011 | 1 | IMR-VP-11-2011 | 141 | BOEHLER "SAS 4-IG" | 2,0 : 2,4 | - | - | [6 empty] | min. 5 | <200 | No | 44025 | Adam Duric | 1 | 8.1 | 8.1 | SEP
60MBV26BR005 | 9 | GX5CrNiMo19-11-2 (1.4408) | X6CrNiTi18-10 (1.4541) | BW | 114.3 | 100 | 2.9 | 114.3 | 100 | 2.9 | V | HER-011 | 1 | IMR-VP-11-2011 | 141 | BOEHLER "SAS 4-IG" | 2,0 : 2,4 | - | - | [6 empty] | min. 5 | <200 | No | 44025 | Adam Duric | 1 | 8.1 | 8.1 | SEP
60MBV26BR005 | 10 | GX5CrNiMo19-11-2 (1.4408) | X6CrNiTi18-10 (1.4541) | BW | 114.3 | 100 | 2.9 | 114.3 | 100 | 2.9 | V | HER-011 | 1 | IMR-VP-11-2011 | 141 | BOEHLER "SAS 4-IG" | 2,0 : 2,4 | - | - | [6 empty] | min. 5 | <200 | No | 44043 | Adam Duric | 1 | 8.1 | 8.1 | SEP
60MBV26BR006 | 1 | X6CrNiTi18-10 (1.4541) | X6CrNiTi18-10 (1.4541) | BW | 114.3 | 100 | 2.9 | 114.3 | 100 | 2.9 | V | HER-011 | 1 | IMR-VP-11-2011 | 141 | BOEHLER "SAS 4-IG" | 2,0 : 2,4 | - | - | [6 empty] | min. 5 | <200 | No | 44021 | Adam Duric | 1 | 8.1 | 8.1 | SEP
60MBV26BR006 | 4 | X6CrNiTi18-10 (1.4541) | EN-GJS-400-18U-RT | BW | 114.3 | 100 | 2.9 | 114.3 | 100 | 2.9 |  | HOLD! | [18 empty] | 0 | 8.1 | 72.2 | SEP
60MBV26BR007 | 1 | X6CrNiTi18-10 (1.4541) | X6CrNiTi18-10 (1.4541) | BW | 114.3 | 100 | 2.9 | 114.3 | 100 | 2.9 | V | HER-011 | 1 | IMR-VP-11-2011 | 141 | BOEHLER "SAS 4-IG" | 2,0 : 2,4 | - | - | [6 empty] | min. 5 | <200 | No | 44021 | Adam Duric | 1 | 8.1 | 8.1 | SEP
60MBV26BR007 | 2 | X6CrNiTi18-10 (1.4541) | EN-GJS-400-18U-RT | BW | 114.3 | 100 | 2.9 | 114.3 | 100 | 3.6 |  | HOLD! | [18 empty] | 0 | 8.1 | 72.2 | SEP
60MBV26BR008 | 1 | X6CrNiTi18-10 (1.4541) | X6CrNiTi18-10 (1.4541) | BW | 114.3 | 100 | 2.9 | 114.3 | 100 | 2.9 | V | HER-011 | 1 | IMR-VP-11-2011 | 141 | BOEHLER "SAS 4-IG" | 2,0 : 2,4 | - | - | [6 empty] | min. 5 | <200 | No | 44021 | Adam Duric | 1 | 8.1 | 8.1 | SEP
60MBV26BR009 | 1 | X6CrNiTi18-10 (1.4541) | X6CrNiMoTi17-12-2 | BW | 76.1 | 65 | 2.9 | 76.1 | 65 | 2.9 | V | HER-011 | 1 | IMR-VP-11-2011 | 141 | BOEHLER "SAS 4-IG" | 2,0 : 2,4 | - | - | [6 empty] | min. 5 | <200 | No | 44021 | Adam Duric | 1 | 8.1 | 8.1 | SEP
60MBV26BR009 | 2 | X6CrNiMoTi17-12-2 (1.4571) | X6CrNiTi18-10 (1.4541) | BW | 76.1 | 65 | 2.9 | 76.1 | 65 | 2.9 | V | HER-011 | 1 | IMR-VP-11-2011 | 141 | BOEHLER "SAS 4-IG" | 2,0 : 2,4 | - | - | [6 empty] | min. 5 | <200 | No | 44021 | Adam Duric | 1 | 8.1 | 8.1 | SEP
60MBV26BR009 | 3 | X6CrNiTi18-10 (1.4541) | X6CrNiMoTi17-12-2 (1.4571) | BW | 76.1 | 65 | 2.9 | 76.1 | 65 | 2.9 | V | HER-011 | 1 | IMR-VP-11-2011 | 141 | BOEHLER "SAS 4-IG" | 2,0 : 2,4 | - | - | [6 empty] | min. 5 | <200 | No | 44021 | Adam Duric | 1 | 8.1 | 8.1 | SEP
60MBV26BR010 | 1 | X6CrNiTi18-10 (1.4541) | X6CrNiTi18-10 (1.4541) | BW | 76.1 | 65 | 2.9 | 76.1 | 65 | 2.9 | V | HER-011 | 1 | IMR-VP-11-2011 | 141 | BOEHLER "SAS 4-IG" | 2,0 : 2,4 | - | - | [6 empty] | min. 5 | <200 | No | 44021 | Adam Duric | 1 | 8.1 | 8.1 | SEP
60MBV26BR010 | 5 | X6CrNiTi18-10 (1.4541) | X6CrNiTi18-10 (1.4541) | BW | 114.3 | 100 | 2.9 | 114.3 | 100 | 2.9 | V | HER-011 | 1 | IMR-VP-11-2011 | 141 | BOEHLER "SAS 4-IG" | 2,0 : 2,4 | - | - | [6 empty] | min. 5 | <200 | No | 44021 | Adam Duric | 1 | 8.1 | 8.1 | SEP
60MBV26BR010 | 11 | X6CrNiTi18-10 (1.4541) | X6CrNiTi18-10 (1.4541) | BW | 114.3 | 100 | 2.9 | 114.3 | 100 | 2.9 | V | HER-011 | 1 | IMR-VP-11-2011 | 141 | BOEHLER "SAS 4-IG" | 2,0 : 2,4 | - | - | [6 empty] | min. 5 | <200 | No | 44021 | Adam Duric | 1 | 8.1 | 8.1 | SEP
60MBV26BR010 | 17 | X6CrNiTi18-10 (1.4541) | EN-GJS-400-18U-RT | BW | 114.3 | 100 | 2.9 | 114.3 | 100 | 2.9 |  | HOLD! | [18 empty] | 0 | 8.1 | 72.2 | SEP
60MBV26BR011 | 1 | X6CrNiTi18-10 (1.4541) | X6CrNiTi18-10 (1.4541) | BW | 13.5 | 8 | 2 | 14 | 8 | 2 | V | HER-009 | 1 | IMR-VP-17-2011 | 141 | BOEHLER "SAS 4-IG" | 2,0 : 2,4 | - | - | [6 empty] | min. 5 | <200 | No | 44021 | Adam Duric | 1 | 8.1 | 8.1 | SEP
60MBV26BR011 | 14 | X6CrNiTi18-10 (1.4541) | X6CrNiTi18-10 (1.4541) | BW | 13.5 | 8 | 2 | 13.5 | 8 | 2 | V | HER-009 | 1 | IMR-VP-17-2011 | 141 | BOEHLER "SAS 4-IG" | 2,0 : 2,4 | - | - | [6 empty] | min. 5 | <200 | No | 44021 | Adam Duric | 1 | 8.1 | 8.1 | SEP
60MBV26BR011 | 15 | X6CrNiTi18-10 (1.4541) | X6CrNiTi18-10 (1.4541) | BW | 13.5 | 8 | 2 | 13.5 | 8 | 2 | V | HER-009 | 1 | IMR-VP-17-2011 | 141 | BOEHLER "SAS 4-IG" | 2,0 : 2,4 | - | - | [6 empty] | min. 5 | <200 | No | 44021 | Adam Duric | 1 | 8.1 | 8.1 | SEP
60MBV26BR011 | 16 | X6CrNiTi18-10 (1.4541) | X6CrNiTi18-10 (1.4541) | BW | 13.5 | 8 | 2 | 13.5 | 8 | 2 | V | HER-009 | 1 | IMR-VP-17-2011 | 141 | BOEHLER "SAS 4-IG" | 2,0 : 2,4 | - | - | [6 empty] | min. 5 | <200 | No | 44021 | Adam Duric | 1 | 8.1 | 8.1 | SEP
60MBV26BR011 | 18 | X6CrNiTi18-10 (1.4541) | X6CrNiTi18-10 (1.4541) | BW | 13.5 | 8 | 2 | 13.5 | 8 | 2 | V | HER-009 | 1 | IMR-VP-17-2011 | 141 | BOEHLER "SAS 4-IG" | 2,0 : 2,4 | - | - | [6 empty] | min. 5 | <200 | No | 44021 | Adam Duric | 1 | 8.1 | 8.1 | SEP
60MBV26BR011 | 20 | X6CrNiTi18-10 (1.4541) | X6CrNiMoTi17-12-2 (1.4571) | BW | 14 | 8 | 2 | 13.5 | 8 | 2 | V | HER-009 | 1 | IMR-VP-17-2011 | 141 | BOEHLER "SAS 4-IG" | 2,0 : 2,4 | - | - | [6 empty] | min. 5 | <200 | No | 44026 | Adam Duric | 1 | 8.1 | 8.1 | SEP
60MBV26BR020-UMCM1Y-00L | 1 | X6CrNiTi18-10 (1.4541) | X6CrNiTi18-10 (1.4541) | BW | 13.5 | 8 | 2 | 13.5 | 8 | 2 | V | HER-009 | 1 | IMR-VP-17-2011 | 141 | BOEHLER "SAS 4-IG" | 2,0 : 2,4 | - | - | [6 empty] | min. 5 | <200 | No | 44021 | Adam Duric | 1 | 8.1 | 8.1 | SEP
60MBV26BR020-UMCM1Y-00L | 2 | X6CrNiTi18-10 (1.4541) | X6CrNiTi18-10 (1.4541) | BW | 13.5 | 8 | 2 | 13.5 | 8 | 2 | V | HER-009 | 1 | IMR-VP-17-2011 | 141 | BOEHLER "SAS 4-IG" | 2,0 : 2,4 | - | - | [6 empty] | min. 5 | <200 | No | 44021 | Adam Duric | 1 | 8.1 | 8.1 | SEP
60MBV26BR031 | 1 | GX5CrNiMo19-11-2 (1.4408) | X6CrNiTi18-10 (1.4541) | BW | 114.3 | 100 | 2.9 | 114.3 | 100 | 2.9 | V | HER-011 | 1 | IMR-VP-11-2011 | 141 | BOEHLER "SAS 4-IG" | 2,0 : 2,4 | - | - | [6 empty] | min. 5 | <200 | No | 44043 | Adam Duric | 1 | 8.1 | 8.1 | SEP
60MBV26BR031 | 5 | X6CrNiTi18-10 (1.4541) | X6CrNiTi18-10 (1.4541) | BW | 139.7 | 125 | 3.2 | 139.7 | 125 | 3.2 | V | HER-011 | 1 | IMR-VP-11-2011 | 141 | BOEHLER "SAS 4-IG" | 2,0 : 2,4 | - | - | [6 empty] | min. 5 | <200 | No | 44021 | Adam Duric | 1 | 8.1 | 8.1 | SEP
60MBV26BR031 | 9 | X6CrNiTi18-10 (1.4541) | X6CrNiTi18-10 (1.4541) | BW | 139.7 | 125 | 3.2 | 139.7 | 125 | 3.2 | V | HER-011 | 1 | IMR-VP-11-2011 | 141 | BOEHLER "SAS 4-IG" | 2,0 : 2,4 | - | - | [6 empty] | min. 5 | <200 | No | 44021 | Adam Duric | 1 | 8.1 | 8.1 | SEP
60MBV26BR031 | 14 | X6CrNiTi18-10 (1.4541) | X6CrNiTi18-10 (1.4541) | BW | 139.7 | 125 | 3.2 | 139.7 | 125 | 3.2 | V | HER-011 | 1 | IMR-VP-11-2011 | 141 | BOEHLER "SAS 4-IG" | 2,0 : 2,4 | - | - | [6 empty] | min. 5 | <200 | No | 44021 | Adam Duric | 1 | 8.1 | 8.1 | SEP
60MBV31BR001 | 1 | X6CrNiTi18-10 (1.4541) | X6CrNiTi18-10 (1.4541) | BW | 26.9 | 20 | 3.2 | 26.9 | 20 | 3.2 | V | HER-009 | 1 | IMR-VP-17-2011 | 141 | BOEHLER "SAS 4-IG" | 2,0 : 2,4 | - | - | [6 empty] | min. 5 | <200 | No | 44054 | Adam Duric | 1 | 8.1 | 8.1 | SEP
60MBV31BR001 | 7 | X6CrNiTi18-10 (1.4541) | X6CrNiMoTi17-12-2 (1.4571) | BW | 26.9 | 20 | 3.2 | 26.9 | 20 | 3.2 | V | HER-009 | 1 | IMR-VP-17-2011 | 141 | BOEHLER "SAS 4-IG" | 2,0 : 2,4 | - | - | [6 empty] | min. 5 | <200 | No | 44054 | Adam Duric | 1 | 8.1 | 8.1 | SEP
60MBV31BR001 | 8 | X6CrNiMoTi17-12-2 (1.4571) | X6CrNiTi18-10 (1.4541) | BW | 26.9 | 20 | 3.2 | 21.3 | 20 | 3.2 | V | HER-009 | 1 | IMR-VP-17-2011 | 141 | BOEHLER "SAS 4-IG" | 2,0 : 2,4 | - | - | [6 empty] | min. 5 | <200 | No | 44021 | Adam Duric | 1 | 8.1 | 8.1 | SEP
60MBV31BR001 | 2 | X6CrNiTi18-10 (1.4541) | X6CrNiMoTi17-12-2 (1.4571) | BW | 26.1 | 20 | 3.3 | 21.4 | 20 | 3.2 | V | HER-009 | 1 | IMR-VP-17-2011 | 141 | BOEHLER "SAS 4-IG" | 2,0 : 2,4 | - | - | [6 empty] | min. 5 | <200 | No | 44021 | Adam Duric | 1 | 8.1 | 8.1 | SEP
60MBV31BR001 | 3 | X6CrNiTi18-10 (1.4541) | X6CrNiTi18-10 (1.4541) | BW | 21.3 | 15 | 3.2 | 21.3 | 15 | 3.2 | V | HER-009 | 1 | IMR-VP-17-2011 | 141 | BOEHLER "SAS 4-IG" | 2,0 : 2,4 | - | - | [6 empty] | min. 5 | <200 | No | 44026 | Adam Duric | 1 | 8.1 | 8.1 | SEP
60MBV31BR001 | 4 | X6CrNiTi18-10 (1.4541) | X6CrNiMoTi17-12-2 (1.4571) | BW | 17.2 | 10 | 2.6 | 21.3 | 10 | 2.6 | V | HER-009 | 1 | IMR-VP-17-2011 | 141 | BOEHLER "SAS 4-IG" | 2,0 : 2,4 | - | - | [6 empty] | min. 5 | <200 | No | 44021 | Adam Duric | 1 | 8.1 | 8.1 | SEP
60MBV31BR001 | 5 | X6CrNiMoTi17-12-2 (1.4571) | X6CrNiTi18-10 (1.4541) | BW | 17.2 | 10 | 2.6 | 21.3 | 10 | 2.6 | V | HER-009 | 1 | IMR-VP-17-2011 | 141 | BOEHLER "SAS 4-IG" | 2,0 : 2,4 | - | - | [6 empty] | min. 5 | <200 | No | 44021 | Adam Duric | 1 | 8.1 | 8.1 | SEP
60MBV31BR001 | 6 | X6CrNiTi18-10 (1.4541) | X6CrNiTi18-10 (1.4541) | BW | 17.2 | 10 | 2.7 | 21.4 | 10 | 3.2 | V | HER-009 | 1 | IMR-VP-17-2011 | 141 | BOEHLER "SAS 4-IG" | 2,0 : 2,4 | - | - | [6 empty] | min. 5 | <200 | No | 44021 | Adam Duric | 1 | 8.1 | 8.1 | SEP
60MBV31BR001-UMCM1Y-00L | 1 | X6CrNiTi18-10 (1.4541) | X6CrNiTi18-10 (1.4541) | BW | 26.9 | 20 | 3.2 | 26.9 | 20 | 3.2 | V | HER-009 | 1 | IMR-VP-17-2011 | 141 | BOEHLER "SAS 4-IG" | 2,0 : 2,4 | - | - | [6 empty] | min. 5 | <200 | No | 44054 | Adam Duric | 1 | 8.1 | 8.1 | SEP
60MBV31BR001-UMCM1Y-O41 | 1 | X6CrNiTi18-10 (1.4541) | X6CrNiTi18-10 (1.4541) | BW | 26.9 | 20 | 3.2 | 26.9 | 20 | 3.2 | V | HER-009 | 1 | IMR-VP-17-2011 | 141 | BOEHLER "SAS 4-IG" | 2,0 : 2,4 | - | - | [6 empty] | min. 5 | <200 | No | 44054 | Adam Duric | 1 | 8.1 | 8.1 | SEP
60MBV31BR002 | 1 | X6CrNiTi18-10 (1.4541) | X6CrNiTi18-10 (1.4541) | BW | 21.3 | 15 | 3.2 | 21.3 | 15 | 3.2 | V | HER-009 | 1 | IMR-VP-17-2011 | 141 | BOEHLER "SAS 4-IG" | 2,0 : 2,4 | - | - | [6 empty] | min. 5 | <200 | No | 44021 | Adam Duric | 1 | 8.1 | 8.1 | SEP
60MBV31BR002 | 2 | X6CrNiTi18-10 (1.4541) | X6CrNiTi18-10 (1.4541) | BW | 21.3 | 15 | 3.2 | 21.3 | 15 | 3.2 | V | HER-009 | 1 | IMR-VP-17-2011 | 141 | BOEHLER "SAS 4-IG" | 2,0 : 2,4 | - | - | [6 empty] | min. 5 | <200 | No | 44021 | Adam Duric | 1 | 8.1 | 8.1 | SEP
60MBV31BR002 | 3 | X6CrNiTi18-10 (1.4541) | X6CrNiTi18-10 (1.4541) | BW | 21.3 | 15 | 3.2 | 21.3 | 15 | 3.2 | V | HER-009 | 1 | IMR-VP-17-2011 | 141 | BOEHLER "SAS 4-IG" | 2,0 : 2,4 | - | - | [6 empty] | min. 5 | <200 | No | 44021 | Adam Duric | 1 | 8.1 | 8.1 | SEP
60MBV31BR002 | 4 | X6CrNiTi18-10 (1.4541) | X6CrNiMoTi17-12-2 (1.4571) | BW | 21.3 | 15 | 3.2 | 21.3 | 15 | 2.9 | V | HER-009 | 1 | IMR-VP-17-2011 | 141 | BOEHLER "SAS 4-IG" | 2,0 : 2,4 | - | - | [6 empty] | min. 5 | <200 | No | 44076 | Mihael Kolcic | 1 | 8.1 | 8.1 | SEP
60MBV31BR002 | 5 | X6CrNiTi18-10 (1.4541) | X6CrNiTi18-10 (1.4541) | BW | 21.3 | 15 | 3.2 | 26.9 | 15 | 3.2 | V | HER-009 | 1 | IMR-VP-17-2011 | 141 | BOEHLER "SAS 4-IG" | 2,0 : 2,4 | - | - | [6 empty] | min. 5 | <200 | No | 44021 | Adam Duric | 1 | 8.1 | 8.1 | SEP
60MBV31BR002 | 6 | X6CrNiTi18-10 (1.4541) | X6CrNiTi18-10 (1.4541) | BW | 26.9 | 20 | 3.2 | 26.9 | 20 | 3.2 | V | HER-009 | 1 | IMR-VP-17-2011 | 141 | BOEHLER "SAS 4-IG" | 2,0 : 2,4 | - | - | [6 empty] | min. 5 | <200 | No | 44076 | Adam Duric | 1 | 8.1 | 8.1 | SEP
60MBV31BR003 | 1 | X6CrNiTi18-10 (1.4541) | X6CrNiTi18-10 (1.4541) | BW | 26.9 | 20 | 3.2 | 26.9 | 20 | 2.9 | V | HER-009 | 1 | IMR-VP-17-2011 | 141 | BOEHLER "SAS 4-IG" | 2,0 : 2,4 | - | - | [6 empty] | min. 5 | <200 | No | 44054 | Adam Duric | 1 | 8.1 | 8.1 | SEP
60MBV31BR003-UMCM1Y-M11 | 1 | X6CrNiTi18-10 (1.4541) | X6CrNiTi18-10 (1.4541) | BW | 26.9 | 20 | 3.2 | 26.9 | 20 | 3.2 | V | HER-009 | 1 | IMR-VP-17-2011 | 141 | BOEHLER "SAS 4-IG" | 2,0 : 2,4 | - | - | [6 empty] | min. 5 | <200 | No | 44054 | Adam Duric | 1 | 8.1 | 8.1 | SEP
60MBV31BR004 | 1 | X6CrNiTi18-10 (1.4541) | X6CrNiTi18-10 (1.4541) | BW | 26.9 | 20 | 3.2 | 26.9 | 20 | 3.2 | V | HER-009 | 1 | IMR-VP-17-2011 | 141 | BOEHLER "SAS 4-IG" | 2,0 : 2,4 | - | - | [6 empty] | min. 5 | <200 | No | 44054 | Adam Duric | 1 | 8.1 | 8.1 | SEP
60MBV31BR004 | 9 | X6CrNiTi18-10 (1.4541) | X6CrNiTi18-10 (1.4541) | BW | 26.9 | 20 | 3.2 | 26.9 | 20 | 3.2 | V | HER-009 | 1 | IMR-VP-17-2011 | 141 | BOEHLER "SAS 4-IG" | 2,0 : 2,4 | - | - | [6 empty] | min. 5 | <200 | No | 44076 | Mihael Kolcic | 1 | 8.1 | 8.1 | SEP
60MBV31BR004 | 2 | X6CrNiTi18-10 (1.4541) | X6CrNiTi18-10 (1.4541) | BW | 26.9 | 20 | 3.2 | 26.9 | 20 | 3.2 | V | HER-009 | 1 | IMR-VP-17-2011 | 141 | BOEHLER "SAS 4-IG" | 2,0 : 2,4 | - | - | [6 empty] | min. 5 | <200 | No | 44054 | Adam Duric | 1 | 8.1 | 8.1 | SEP
60MBV31BR004 | 10 | X6CrNiTi18-10 (1.4541) | X6CrNiMoTi17-12-2 (1.4571) | BW | 21.3 | 15 | 3.2 | 21.3 | 15 | 3.2 | V | HER-009 | 1 | IMR-VP-17-2011 | 141 | BOEHLER "SAS 4-IG" | 2,0 : 2,4 | - | - | [6 empty] | min. 5 | <200 | No | 44076 | Mihael Kolcic | 1 | 8.1 | 8.1 | SEP
60MBV31BR004 | 11 | X6CrNiMoTi17-12-2 (1.4571) | X6CrNiTi18-10 (1.4541) | BW | 21.3 | 15 | 3.2 | 21.3 | 15 | 3.2 | V | HER-009 | 1 | IMR-VP-17-2011 | 141 | BOEHLER "SAS 4-IG" | 2,0 : 2,4 | - | - | [6 empty] | min. 5 | <200 | No | 44076 | Mihael Kolcic | 1 | 8.1 | 8.1 | SEP
60MBV31BR004 | 3 | X6CrNiTi18-10 (1.4541) | X6CrNiTi18-10 (1.4541) | BW | 26.9 | 20 | 3.2 | 26.9 | 20 | 3.2 | V | HER-009 | 1 | IMR-VP-17-2011 | 141 | BOEHLER "SAS 4-IG" | 2,0 : 2,4 | - | - | [6 empty] | min. 5 | <200 | No | 44054 | Adam Duric | 1 | 8.1 | 8.1 | SEP
60MBV31BR004 | 4 | X6CrNiTi18-10 (1.4541) | X6CrNiTi18-10 (1.4541) | BW | 26.9 | 20 | 3.2 | 26.9 | 20 | 3.2 | V | HER-009 | 1 | IMR-VP-17-2011 | 141 | BOEHLER "SAS 4-IG" | 2,0 : 2,4 | - | - | [6 empty] | min. 5 | <200 | No | 44054 | Adam Duric | 1 | 8.1 | 8.1 | SEP
60MBV31BR004 | 12 | X6CrNiTi18-10 (1.4541) | X6CrNiTi18-10 (1.4541) | BW | 26.9 | 20 | 3.2 | 26.9 | 20 | 3.2 | V | HER-009 | 1 | IMR-VP-17-2011 | 141 | BOEHLER "SAS 4-IG" | 2,0 : 2,4 | - | - | [6 empty] | min. 5 | <200 | No | 44076 | Mihael Kolcic | 1 | 8.1 | 8.1 | SEP
60MBV31BR004 | 13 | X6CrNiTi18-10 (1.4541) | X6CrNiTi18-10 (1.4541) | BW | 21.3 | 15 | 3.2 | 21.3 | 15 | 3.2 | V | HER-009 | 1 | IMR-VP-17-2011 | 141 | BOEHLER "SAS 4-IG" | 2,0 : 2,4 | - | - | [6 empty] | min. 5 | <200 | No | 44076 | Mihael Kolcic | 1 | 8.1 | 8.1 | SEP
60MBV31BR004 | 14 | X6CrNiTi18-10 (1.4541) | X6CrNiMoTi17-12-2 (1.4571) | BW | 21.3 | 15 | 3.2 | 21.3 | 15 | 2.9 | V | HER-009 | 1 | IMR-VP-17-2011 | 141 | BOEHLER "SAS 4-IG" | 2,0 : 2,4 | - | - | [6 empty] | min. 5 | <200 | No |  |  | 0 | 8.1 | 8.1 | SEP
60MBV31BR005 | 1 | X6CrNiTi18-10 (1.4541) | X6CrNiTi18-10 (1.4541) | BW | 21.3 | 15 | 3.2 | 21.3 | 15 | 3.2 | V | HER-009 | 1 | IMR-VP-17-2011 | 141 | BOEHLER "SAS 4-IG" | 2,0 : 2,4 | - | - | [6 empty] | min. 5 | <200 | No | 44021 | Adam Duric | 1 | 8.1 | 8.1 | SEP
60MBV31BR005 | 7 | X6CrNiTi18-10 (1.4541) | X6CrNiMoTi17-12-2 (1.4571) | BW | 21.3 | 15 | 3.2 | 21.3 | 15 | 3.2 | V | HER-009 | 1 | IMR-VP-17-2011 | 141 | BOEHLER "SAS 4-IG" | 2,0 : 2,4 | - | - | [6 empty] | min. 5 | <200 | No | 44076 | Mihael Kolcic | 1 | 8.1 | 8.1 | SEP
60MBV31BR005 | 6 | X6CrNiMoTi17-12-2 (1.4571) | X6CrNiTi18-10 (1.4541) | BW | 21.3 | 15 | 3.2 | 21.3 | 15 | 3.2 | V | HER-009 | 1 | IMR-VP-17-2011 | 141 | BOEHLER "SAS 4-IG" | 2,0 : 2,4 | - | - | [6 empty] | min. 5 | <200 | No | 44076 | Mihael Kolcic | 1 | 8.1 | 8.1 | SEP
60MBV31BR005 | 2 | X6CrNiTi18-10 (1.4541) | X6CrNiMoTi17-12-2 (1.4571) | BW | 21.3 | 15 | 3.2 | 21.3 | 15 | 2.9 | V | HER-009 | 1 | IMR-VP-17-2011 | 141 | BOEHLER "SAS 4-IG" | 2,0 : 2,4 | - | - | [6 empty] | min. 5 | <200 | No | 44021 | Adam Duric | 1 | 8.1 | 8.1 | SEP
60MBV31BR005 | 3 | X6CrNiTi18-10 (1.4541) | X6CrNiTi18-10 (1.4541) | BW | 21.3 | 15 | 3.2 | 21.3 | 15 | 3.2 | V | HER-009 | 1 | IMR-VP-17-2011 | 141 | BOEHLER "SAS 4-IG" | 2,0 : 2,4 | - | - | [6 empty] | min. 5 | <200 | No | 44076 | Adam Duric | 1 | 8.1 | 8.1 | SEP
60MBV31BR005 | 4 | X6CrNiTi18-10 (1.4541) | X6CrNiMoTi17-12-2 (1.4571) | BW | 26.9 | 20 | 3.2 | 26.9 | 20 | 3.2 | V | HER-009 | 1 | IMR-VP-17-2011 | 141 | BOEHLER "SAS 4-IG" | 2,0 : 2,4 | - | - | [6 empty] | min. 5 | <200 | No | 44076 | Mihael Kolcic | 1 | 8.1 | 8.1 | SEP
60MBV31BR006 | 1 | X6CrNiTi18-10 (1.4541) | X6CrNiTi18-10 (1.4541) | BW | 26.9 | 20 | 3.2 | 26.9 | 20 | 3.2 | V | HER-009 | 1 | IMR-VP-17-2011 | 141 | BOEHLER "SAS 4-IG" | 2,0 : 2,4 | - | - | [6 empty] | min. 5 | <200 | No | 44054 | Adam Duric | 1 | 8.1 | 8.1 | SEP
60MBV31BR006 | 2 | X6CrNiTi18-10 (1.4541) | X6CrNiTi18-10 (1.4541) | BW | 26.9 | 20 | 3.2 | 26.9 | 20 | 3.2 | V | HER-009 | 1 | IMR-VP-17-2011 | 141 | BOEHLER "SAS 4-IG" | 2,0 : 2,4 | - | - | [6 empty] | min. 5 | <200 | No | 44054 | Adam Duric | 1 | 8.1 | 8.1 | SEP
60MBV31BR006 | 3 | X6CrNiTi18-10 (1.4541) | X6CrNiTi18-10 (1.4541) | BW | 26.9 | 20 | 3.2 | 26.9 | 20 | 3.2 | V | HER-009 | 1 | IMR-VP-17-2011 | 141 | BOEHLER "SAS 4-IG" | 2,0 : 2,4 | - | - | [6 empty] | min. 5 | <200 | No | 44054 | Adam Duric | 1 | 8.1 | 8.1 | SEP
60MBV31BR006 | 4 | X6CrNiTi18-10 (1.4541) | X6CrNiTi18-10 (1.4541) | BW | 26.9 | 20 | 3.2 | 26.9 | 20 | 3.2 | V | HER-009 | 1 | IMR-VP-17-2011 | 141 | BOEHLER "SAS 4-IG" | 2,0 : 2,4 | - | - | [6 empty] | min. 5 | <200 | No | 44054 | Adam Duric | 1 | 8.1 | 8.1 | SEP
60MBV31BR006 | 5 | X6CrNiTi18-10 (1.4541) | X6CrNiTi18-10 (1.4541) | BW | 21.3 | 15 | 3.2 | 21.3 | 15 | 3.2 | V | HER-009 | 1 | IMR-VP-17-2011 | 141 | BOEHLER "SAS 4-IG" | 2,0 : 2,4 | - | - | [6 empty] | min. 5 | <200 | No | 44021 | Adam Duric | 1 | 8.1 | 8.1 | SEP
60MBV31BR006 | 6 | X6CrNiTi18-10 (1.4541) | X6CrNiTi18-10 (1.4541) | BW | 21.3 | 15 | 3.2 | 21.3 | 15 | 3.2 | V | HER-009 | 1 | IMR-VP-17-2011 | 141 | BOEHLER "SAS 4-IG" | 2,0 : 2,4 | - | - | [6 empty] | min. 5 | <200 | No | 44021 | Adam Duric | 1 | 8.1 | 8.1 | SEP
60MBV31BR006 | 7 | X6CrNiTi18-10 (1.4541) | X6CrNiTi18-10 (1.4541) | BW | 26.9 | 20 | 3.2 | 26.9 | 20 | 3.2 | V | HER-009 | 1 | IMR-VP-17-2011 | 141 | BOEHLER "SAS 4-IG" | 2,0 : 2,4 | - | - | [6 empty] | min. 5 | <200 | No | 44054 | Adam Duric | 1 | 8.1 | 8.1 | SEP
60MBV31BR006 | 8 | X6CrNiTi18-10 (1.4541) | X6CrNiTi18-10 (1.4541) | BW | 26.9 | 20 | 3.2 | 26.9 | 20 | 3.2 | V | HER-009 | 1 | IMR-VP-17-2011 | 141 | BOEHLER "SAS 4-IG" | 2,0 : 2,4 | - | - | [6 empty] | min. 5 | <200 | No | 44054 | Adam Duric | 1 | 8.1 | 8.1 | SEP
60MBV31BR006 | 9 | X6CrNiTi18-10 (1.4541) | X6CrNiTi18-10 (1.4541) | BW | 26.9 | 20 | 3.2 | 33.7 | 20 | 4.5 | V | HER-009 | 1 | IMR-VP-17-2011 | 141 | BOEHLER "SAS 4-IG" | 2,0 : 2,4 | - | - | [6 empty] | min. 5 | <200 | No | 44054 | Adam Duric | 1 | 8.1 | 8.1 | SEP
60MBV31BR006 | 10 | X6CrNiTi18-10 (1.4541) | X6CrNiTi18-10 (1.4541) | BW | 21.3 | 15 | 3.2 | 21.3 | 15 | 3.2 | V | HER-009 | 1 | IMR-VP-17-2011 | 141 | BOEHLER "SAS 4-IG" | 2,0 : 2,4 | - | - | [6 empty] | min. 5 | <200 | No | 44076 | Mihael Kolcic | 1 | 8.1 | 8.1 | SEP
60MBV31BR006 | 11 | X6CrNiTi18-10 (1.4541) | X6CrNiMoTi17-12-2 (1.4571) | BW | 21.3 | 15 | 3.2 | 21.3 | 15 | 3.2 | V | HER-009 | 1 | IMR-VP-17-2011 | 141 | BOEHLER "SAS 4-IG" | 2,0 : 2,4 | - | - | [6 empty] | min. 5 | <200 | No | 44076 | Mihael Kolcic | 1 | 8.1 | 8.1 | SEP
60MBV31BR006 | 12 | X6CrNiTi18-10 (1.4541) | X6CrNiTi18-10 (1.4541) | BW | 26.9 | 20 | 3.2 | 33.7 | 20 | 4.5 | V | HER-009 | 1 | IMR-VP-17-2011 | 141 | BOEHLER "SAS 4-IG" | 2,0 : 2,4 | - | - | [6 empty] | min. 5 | <200 | No | 44054 | Adam Duric | 1 | 8.1 | 8.1 | SEP
60MBV35BR001 | 1 | X6CrNiTi18-10 (1.4541) | X6CrNiTi18-10 (1.4541) | BW | 13.5 | 8 | 2 | 13.5 | 8 | 2 | V | HER-009 | 1 | IMR-VP-17-2011 | 141 | BOEHLER "SAS 4-IG" | 2,0 : 2,4 | - | - | [6 empty] | min. 5 | <200 | No | 44076 | Mihael Kolcic | 1 | 8.1 | 8.1 | SEP
60MBV35BR001 | 2 | X6CrNiTi18-10 (1.4541) | X6CrNiMoTi17-12-2 (1.4571) | BW | 13.5 | 8 | 2 | 13.5 | 8 | 2 | V | HER-009 | 1 | IMR-VP-17-2011 | 141 | BOEHLER "SAS 4-IG" | 2,0 : 2,4 | - | - | [6 empty] | min. 5 | <200 | No | 44021 | Adam Duric | 1 | 8.1 | 8.1 | SEP
60MBV35BR001 | 3 | X6CrNiMoTi17-12-2 (1.4571) | X6CrNiTi18-10 (1.4541) | BW | 13.5 | 8 | 2 | 13.5 | 8 | 2 | V | HER-009 | 1 | IMR-VP-17-2011 | 141 | BOEHLER "SAS 4-IG" | 2,0 : 2,4 | - | - | [6 empty] | min. 5 | <200 | No | 44021 | Adam Duric | 1 | 8.1 | 8.1 | SEP
60MBV35BR001 | 4 | X6CrNiTi18-10 (1.4541) | X6CrNiMoTi17-12-2 (1.4571) | BW | 13.5 | 8 | 2 | 13.5 | 8 | 2.6 | V | HER-009 | 1 | IMR-VP-17-2011 | 141 | BOEHLER "SAS 4-IG" | 2,0 : 2,4 | - | - | [6 empty] | min. 5 | <200 | No | 44076 | Mihael Kolcic | 1 | 8.1 | 8.1 | SEP
60MBV35BR001-UMCM1Y-00L | 2 | X6CrNiTi18-10 (1.4541) | X6CrNiTi18-10 (1.4541) | BW | 13.5 | 8 | 2 | 13.5 | 8 | 2 | V | HER-009 | 1 | IMR-VP-17-2011 | 141 | BOEHLER "SAS 4-IG" | 2,0 : 2,4 | - | - | [6 empty] | min. 5 | <200 | No | 44021 | Adam Duric | 1 | 8.1 | 8.1 | SEP
60MBV35BR001-UMCM1Y-00L | 3 | X6CrNiTi18-10 (1.4541) | X6CrNiTi18-10 (1.4541) | BW | 13.5 | 8 | 2 | 13.5 | 8 | 2 | V | HER-009 | 1 | IMR-VP-17-2011 | 141 | BOEHLER "SAS 4-IG" | 2,0 : 2,4 | - | - | [6 empty] | min. 5 | <200 | No | 44076 | Mihael Kolcic | 1 | 8.1 | 8.1 | SEP
60MBV35BR004 | 1 | X6CrNiTi18-10 (1.4541) | X6CrNiTi18-10 (1.4541) | BW | 33.7 | 25 | 4.5 | 33.7 | 25 | 4.5 | V | HER-011 | 1 | IMR-VP-11-2011 | 141 | BOEHLER "SAS 4-IG" | 2,0 : 2,4 | - | - | [6 empty] | min. 5 | <200 | No | 44054 | Adam Duric | 1 | 8.1 | 8.1 | SEP
60MBV35BR004 | 2 | X6CrNiTi18-10 (1.4541) | X6CrNiTi18-10 (1.4541) | BW | 33.7 | 25 | 4.5 | 33.7 | 25 | 4.5 | V | HER-011 | 1 | IMR-VP-11-2011 | 141 | BOEHLER "SAS 4-IG" | 2,0 : 2,4 | - | - | [6 empty] | min. 5 | <200 | No | 44054 | Adam Duric | 1 | 8.1 | 8.1 | SEP
60MBV35BR004 | 3 | X6CrNiTi18-10 (1.4541) | X6CrNiTi18-10 (1.4541) | BW | 33.7 | 25 | 4.5 | 33.7 | 25 | 4.5 | V | HER-011 | 1 | IMR-VP-11-2011 | 141 | BOEHLER "SAS 4-IG" | 2,0 : 2,4 | - | - | [6 empty] | min. 5 | <200 | No | 44054 | Adam Duric | 1 | 8.1 | 8.1 | SEP
60MBV35BR004 | 6 | X6CrNiTi18-10 (1.4541) | X6CrNiTi18-10 (1.4541) | BW | 33.7 | 25 | 4.5 | 33.7 | 25 | 4.5 | V | HER-011 | 1 | IMR-VP-11-2011 | 141 | BOEHLER "SAS 4-IG" | 2,0 : 2,4 | - | - | [6 empty] | min. 5 | <200 | No | 44054 | Adam Duric | 1 | 8.1 | 8.1 | SEP
60MBV35BR004 | 12 | X6CrNiTi18-10 (1.4541) | X6CrNiMoTi17-12-2 (1.4571) | BW | 33.7 | 25 | 4.5 | 33.7 | 25 | 4 | V | HER-011 | 1 | IMR-VP-11-2011 | 141 | BOEHLER "SAS 4-IG" | 2,0 : 2,4 | - | - | [6 empty] | min. 5 | <200 | No | 44076 | Mihael Kolcic | 1 | 8.1 | 8.1 | SEP
60MBV35BR004-UMCM1Y-M11 | 1 | X6CrNiTi18-10 (1.4541) | X6CrNiTi18-10 (1.4541) | BW | 33.7 | 25 | 4.5 | 33.7 | 25 | 4.5 | V | HER-011 | 1 | IMR-VP-11-2011 | 141 | BOEHLER "SAS 4-IG" | 2,0 : 2,4 | - | - | [6 empty] | min. 5 | <200 | No | 44054 | Adam Duric | 1 | 8.1 | 8.1 | SEP
60MBV35BR006-UMCM1Y-00L | 1 | X6CrNiMoTi17-12-2 (1.4571) | X6CrNiTi18-10 (1.4541) | BW | 42.4 | 32 | 3.2 | 42.4 | 32 | 5 | V | HER-011 | 1 | IMR-VP-11-2011 | 141 | BOEHLER "SAS 4-IG" | 2,0 : 2,4 | - | - | [6 empty] | min. 5 | <200 | No | 44076 | Mihael Kolcic | 1 | 8.1 | 8.1 | SEP
60MBV35BR006-UMCM1Y-00L | 2 | X6CrNiTi18-10 (1.4541) | X6CrNiTi18-10 (1.4541) | BW | 42.4 | 32 | 5 | 42.4 | 32 | 4.5 | V | HER-011 | 1 | IMR-VP-11-2011 | 141 | BOEHLER "SAS 4-IG" | 2,0 : 2,4 | - | - | [6 empty] | min. 5 | <200 | No | 44021 | Adam Duric | 1 | 8.1 | 8.1 | SEP
60MBV35BR006-UMCM1Y-00L | 2 | X6CrNiTi18-10 (1.4541) | GX5CrNiMo19-11-2 (1.4408) | BW | 33.7 | 25 | 4.5 | 33.7 | 25 | 4.5 | V | HER-011 | 1 | IMR-VP-11-2011 | 141 | BOEHLER "SAS 4-IG" | 2,0 : 2,4 | - | - | [6 empty] | min. 5 | <200 | No | 44076 | Mihael Kolcic | 1 | 8.1 | 8.1 | SEP
60MBV35BR301-UMCM1Y-00L | 2 | X6CrNiTi18-10 (1.4541) | X6CrNiTi18-10 (1.4541) | BW | 33.7 | 25 | 4.5 | 33.7 | 25 | 4.5 | V | HER-011 | 1 | IMR-VP-11-2011 | 141 | BOEHLER "SAS 4-IG" | 2,0 : 2,4 | - | - | [6 empty] | min. 5 | <200 | No | 44054 | Adam Duric | 1 | 8.1 | 8.1 | SEP
60MBV35BR301-UMCM1Y-00L | 1 | X6CrNiTi18-10 (1.4541) | 16Mo3 (1.5415) | BW | 33.7 | 25 | 4.5 | 33.7 | 25 | 4.5 | V | HER-010 | 1 | IMR-VP-02-2011 | 141 | BOEHLER "NIBAS 70/20-IG" | 2,0 : 2,4 | - | - | [6 empty] | min. 5 | <300 | No | 44025 | Adam Duric | 1 | 8.1 | 1.1 / 1.2 | SEP
60MBV81BR010 | 1 | X6CrNiTi18-10 (1.4541) | X6CrNiTi18-10 (1.4541) | BW | 88.9 | 80 | 2.9 | 88.9 | 80 | 2.9 | V | HER-011 | 1 | IMR-VP-11-2011 | 141 | BOEHLER "SAS 4-IG" | 2,0 : 2,4 | - | - | [6 empty] | min. 5 | <200 | No | 44021 | Adam Duric | 1 | 8.1 | 8.1 | SEP
60MBV81BR010 | 4 | X6CrNiTi18-10 (1.4541) | X6CrNiTi18-10 (1.4541) | BW | 48.3 | 40 | 2.9 | 48.3 | 40 | 2.9 | V | HER-011 | 1 | IMR-VP-11-2011 | 141 | BOEHLER "SAS 4-IG" | 2,0 : 2,4 | - | - | [6 empty] | min. 5 | <200 | No | 44021 | Adam Duric | 1 | 8.1 | 8.1 | SEP
60MBV81BR010 | 5 | X6CrNiTi18-10 (1.4541) | X6CrNiTi18-10 (1.4541) | BW | 48.3 | 40 | 2.9 | 48.3 | 40 | 2.9 | V | HER-011 | 1 | IMR-VP-11-2011 | 141 | BOEHLER "SAS 4-IG" | 2,0 : 2,4 | - | - | [6 empty] | min. 5 | <200 | No | 44021 | Adam Duric | 1 | 8.1 | 8.1 | SEP
60MBV81BR010 | 6 | X6CrNiTi18-10 (1.4541) | X6CrNiTi18-10 (1.4541) | BW | 48.3 | 40 | 2.9 | 48.3 | 40 | 2.9 | V | HER-011 | 1 | IMR-VP-11-2011 | 141 | BOEHLER "SAS 4-IG" | 2,0 : 2,4 | - | - | [6 empty] | min. 5 | <200 | No | 44029 | Adam Duric | 1 | 8.1 | 8.1 | SEP
60MBV81BR010-UMCM1Y-00L | 1 | X6CrNiTi18-10 (1.4541) | X6CrNiTi18-10 (1.4541) | BW | 48.3 | 40 | 2.9 | 48.3 | 40 | 2.9 | V | HER-011 | 1 | IMR-VP-11-2011 | 141 | BOEHLER "SAS 4-IG" | 2,0 : 2,4 | - | - | [6 empty] | min. 5 | <200 | No | 44021 | Adam Duric | 1 | 8.1 | 8.1 | SEP
60MBV81BR010-UMCM1Y-O41 | 1 | X6CrNiTi18-10 (1.4541) | X6CrNiTi18-10 (1.4541) | BW | 48.3 | 40 | 2.9 | 48.3 | 40 | 2.9 | V | HER-011 | 1 | IMR-VP-11-2011 | 141 | BOEHLER "SAS 4-IG" | 2,0 : 2,4 | - | - | [6 empty] | min. 5 | <200 | No | 44029 | Adam Duric | 1 | 8.1 | 8.1 | SEP
60MBV81BR014 | 12 | X6CrNiMoTi17-12-2 (1.4571) | X6CrNiTi18-10 (1.4541) | BW | 26.9 | 20 | 2.3 | 26.9 | 20 | 2 | V | HER-011 | 1 | IMR-VP-11-2011 | 141 | BOEHLER "SAS 4-IG" | 2,0 : 2,4 | - | - | [6 empty] | min. 5 | <200 | No | 44076 | Mihael Kolcic | 1 | 8.1 | 8.1 | SEP
60MBV81BR014 | 2 | X6CrNiTi18-10 (1.4541) | X6CrNiTi18-10 (1.4541) | BW | 33.7 | 25 | 2.9 | 33.7 | 25 | 2.9 | V | HER-011 | 1 | IMR-VP-11-2011 | 141 | BOEHLER "SAS 4-IG" | 2,0 : 2,4 | - | - | [6 empty] | min. 5 | <200 | No | 44054 | Adam Duric | 1 | 8.1 | 8.1 | SEP
60MBV81BR014 | 3 | X6CrNiTi18-10 (1.4541) | X6CrNiTi18-10 (1.4541) | BW | 33.7 | 25 | 2.9 | 33.7 | 25 | 2.9 | V | HER-011 | 1 | IMR-VP-11-2011 | 141 | BOEHLER "SAS 4-IG" | 2,0 : 2,4 | - | - | [6 empty] | min. 5 | <200 | No | 44054 | Adam Duric | 1 | 8.1 | 8.1 | SEP
60MBV81BR014 | 8 | X6CrNiTi18-10 (1.4541) | X6CrNiTi18-10 (1.4541) | BW | 33.7 | 25 | 2.9 | 33.7 | 25 | 2.9 | V | HER-011 | 1 | IMR-VP-11-2011 | 141 | BOEHLER "SAS 4-IG" | 2,0 : 2,4 | - | - | [6 empty] | min. 5 | <200 | No | 44054 | Adam Duric | 1 | 8.1 | 8.1 | SEP
60MBV81BR015 | 1 | X6CrNiTi18-10 (1.4541) | X6CrNiTi18-10 (1.4541) | BW | 33.7 | 25 | 2.9 | 33.7 | 25 | 2.9 | V | HER-011 | 1 | IMR-VP-11-2011 | 141 | BOEHLER "SAS 4-IG" | 2,0 : 2,4 | - | - | [6 empty] | min. 5 | <200 | No | 44076 | Mihael Kolcic | 1 | 8.1 | 8.1 | SEP
60MBV81BR015 | 5 | X6CrNiTi18-10 (1.4541) | X6CrNiTi18-10 (1.4541) | BW | 48.3 | 40 | 2.9 | 48.3 | 40 | 2.9 | V | HER-011 | 1 | IMR-VP-11-2011 | 141 | BOEHLER "SAS 4-IG" | 2,0 : 2,4 | - | - | [6 empty] | min. 5 | <200 | No | 44076 | Mihael Kolcic | 1 | 8.1 | 8.1 | SEP
60MBV81BR019 | 4 | X6CrNiTi18-10 (1.4541) | X6CrNiTi18-10 (1.4541) | BW | 48.3 | 40 | 2.9 | 48.3 | 40 | 2.9 | V | HER-011 | 1 | IMR-VP-11-2011 | 141 | BOEHLER "SAS 4-IG" | 2,0 : 2,4 | - | - | [6 empty] | min. 5 | <200 | No | 44029 | Adam Duric | 1 | 8.1 | 8.1 | SEP
60MBV81BR020 | 1 | X6CrNiTi18-10 (1.4541) | X6CrNiTi18-10 (1.4541) | BW | 48.3 | 40 | 2.9 | 48.3 | 40 | 2.9 | V | HER-011 | 1 | IMR-VP-11-2011 | 141 | BOEHLER "SAS 4-IG" | 2,0 : 2,4 | - | - | [6 empty] | min. 5 | <200 | No | 44029 | Adam Duric | 1 | 8.1 | 8.1 | SEP
60MBV81BR020 | 4 | X6CrNiTi18-10 (1.4541) | X6CrNiTi18-10 (1.4541) | BW | 48.3 | 40 | 2.9 | 48.3 | 40 | 2.9 | V | HER-011 | 1 | IMR-VP-11-2011 | 141 | BOEHLER "SAS 4-IG" | 2,0 : 2,4 | - | - | [6 empty] | min. 5 | <200 | No | 44021 | Adam Duric | 1 | 8.1 | 8.1 | SEP
60MBV81BR020-UMCM1Y-M11 | 1 | X6CrNiTi18-10 (1.4541) | X6CrNiTi18-10 (1.4541) | BW | 48.3 | 40 | 2.9 | 48.3 | 40 | 2.9 | V | HER-011 | 1 | IMR-VP-11-2011 | 141 | BOEHLER "SAS 4-IG" | 2,0 : 2,4 | - | - | [6 empty] | min. 5 | <200 | No | 44021 | Adam Duric | 1 | 8.1 | 8.1 | SEP
60MBV90BR001 | 1 | P250GH (1.0460) | X6CrNiTi18-10 (1.4541) | BW | 406.4 | 400 | 7.1 | 406.4 | 400 | 5 | V | HER-010 | 1 | IMR-VP-02-2011 | 141 | BOEHLER "NIBAS 70/20-IG" | 2,0 : 2,4 | - | - | [6 empty] | min. 5 | <300 | No | 44076 | Mihael Kolcic | 1 | 1.1 / 1.2 | 8.1 | SEP
60MBV90BR001 | 8 | X6CrNiTi18-10 (1.4541) | X6CrNiTi18-10 (1.4541) | BW | 406.4 | 400 | 5 | 406.4 | 400 | 5 | V | HER-011 | 1 | IMR-VP-11-2011 | 141 | BOEHLER "SAS 4-IG" | 2,0 : 2,4 | - | - | [6 empty] | min. 5 | <200 | No | 44054 | Adam Duric | 1 | 8.1 | 8.1 | SEP
60MBV90BR001-UMCM1Y-M11 | 1 | X6CrNiTi18-10 (1.4541) | X6CrNiTi18-10 (1.4541) | BW | 406.4 | 400 | 5 | 406.4 | 400 | 5 | V | HER-011 | 1 | IMR-VP-11-2011 | 141 | BOEHLER "SAS 4-IG" | 2,0 : 2,4 | - | - | [6 empty] | min. 5 | <200 | No | 44054 | Adam Duric | 1 | 8.1 | 8.1 | SEP
60MBV90BR001-UMCM1Y-M11 | 8 | X6CrNiTi18-10 (1.4541) | X6CrNiTi18-10 (1.4541) | BW | 406.4 | 400 | 5 | 406.4 | 400 | 5 | V | HER-011 | 1 | IMR-VP-11-2011 | 141 | BOEHLER "SAS 4-IG" | 2,0 : 2,4 | - | - | [6 empty] | min. 5 | <200 | No | 44054 | Adam Duric | 1 | 8.1 | 8.1 | SEP
60MBV90BR002 | 1 | P250GH (1.0460) | X6CrNiTi18-10 (1.4541) | BW | 219.1 | 200 | 6.3 | 219.1 | 200 | 3.6 | V | HER-010 | 1 | IMR-VP-02-2011 | 141 | BOEHLER "NIBAS 70/20-IG" | 2,0 : 2,4 | - | - | [6 empty] | min. 5 | <300 | No | 44076 | Mihael Kolcic | 1 | 1.1 / 1.2 | 8.1 | SEP
60MBV90BR003 | 1 | X6CrNiTi18-10 (1.4541) | X6CrNiTi18-10 (1.4541) | BW | 219.1 | 200 | 3.6 | 219.1 | 200 | 3.6 | V | HER-011 | 1 | IMR-VP-11-2011 | 141 | BOEHLER "SAS 4-IG" | 2,0 : 2,4 | - | - | [6 empty] | min. 5 | <200 | No | 44021 | Adam Duric | 1 | 8.1 | 8.1 | SEP
60MBV90BR003 | 8 | X6CrNiTi18-10 (1.4541) | X6CrNiTi18-10 (1.4541) | BW | 273 | 250 | 4 | 273 | 250 | 4 | V | HER-011 | 1 | IMR-VP-11-2011 | 141 | BOEHLER "SAS 4-IG" | 2,0 : 2,4 | - | - | [6 empty] | min. 5 | <200 | No | 44021 | Adam Duric | 1 | 8.1 | 8.1 | SEP
60MBV90BR003-UMCM1Y-M11 | 1 | X6CrNiTi18-10 (1.4541) | X6CrNiTi18-10 (1.4541) | BW | 273 | 250 | 4 | 273 | 250 | 4 | V | HER-011 | 1 | IMR-VP-11-2011 | 141 | BOEHLER "SAS 4-IG" | 2,0 : 2,4 | - | - | [6 empty] | min. 5 | <200 | No | 44021 | Adam Duric | 1 | 8.1 | 8.1 | SEP
60MBV90BR003-UMCM1Y-M11 | 6 | X6CrNiTi18-10 (1.4541) | X6CrNiTi18-10 (1.4541) | BW | 273 | 250 | 4 | 273 | 250 | 4 | V | HER-011 | 1 | IMR-VP-11-2011 | 141 | BOEHLER "SAS 4-IG" | 2,0 : 2,4 | - | - | [6 empty] | min. 5 | <200 | No | 44021 | Adam Duric | 1 | 8.1 | 8.1 | SEP
60MBV90BR003-UMCM1Y-O41 | 1 | X6CrNiTi18-10 (1.4541) | X6CrNiTi18-10 (1.4541) | BW | 273 | 250 | 4 | 273 | 250 | 4 | V | HER-011 | 1 | IMR-VP-11-2011 | 141 | BOEHLER "SAS 4-IG" | 2,0 : 2,4 | - | - | [6 empty] | min. 5 | <200 | No | 44021 | Adam Duric | 1 | 8.1 | 8.1 | SEP
60MBV90BR004-UMCM1Y-00L | 3 | X6CrNiTi18-10 (1.4541) | X6CrNiTi18-10 (1.4541) | BW | 26.9 | 20 | 2 | 26.9 | 20 | 2 | V | HER-011 | 1 | IMR-VP-11-2011 | 141 | BOEHLER "SAS 4-IG" | 2,0 : 2,4 | - | - | [6 empty] | min. 5 | <200 | No | 44054 | Adam Duric | 1 | 8.1 | 8.1 | SEP
60MBV90BR004-UMCM1Y-00L | 4 | X6CrNiTi18-10 (1.4541) | X6CrNiTi18-10 (1.4541) | BW | 26.9 | 20 | 2 | 26.9 | 20 | 2 | V | HER-011 | 1 | IMR-VP-11-2011 | 141 | BOEHLER "SAS 4-IG" | 2,0 : 2,4 | - | - | [6 empty] | min. 5 | <200 | No | 44054 | Adam Duric | 1 | 8.1 | 8.1 | SEP
60MBV90BR004-UMCM1Y-M11 | 1 | X6CrNiTi18-10 (1.4541) | X6CrNiTi18-10 (1.4541) | BW | 26.9 | 20 | 2 | 26.9 | 20 | 2 | V | HER-011 | 1 | IMR-VP-11-2011 | 141 | BOEHLER "SAS 4-IG" | 2,0 : 2,4 | - | - | [6 empty] | min. 5 | <200 | No | 44054 | Adam Duric | 1 | 8.1 | 8.1 | SEP
60MBV90BR004-UMCM1Y-M11 | 3 | X6CrNiTi18-10 (1.4541) | X6CrNiTi18-10 (1.4541) | BW | 26.9 | 20 | 2 | 26.9 | 20 | 2 | V | HER-011 | 1 | IMR-VP-11-2011 | 141 | BOEHLER "SAS 4-IG" | 2,0 : 2,4 | - | - | [6 empty] | min. 5 | <200 | No | 44054 | Adam Duric | 1 | 8.1 | 8.1 | SEP
60MKA11BR910 | 1 | P235GH (1.0345) | P235GH (1.0345) | BW | 33.7 | 25 | 2.6 | 33.7 | 25 | 4 | V | HER-004 | 0 | IMR-VP-21-2015 | 141 | BOEHLER "DMO-IG" | 2,0 : 2,4 | - | - | 1 | _ | 0.05 | _ | _ | _ | see remark 2) on WPS | <265 | No | 44021 | Adam Duric | 1 | 1.1 / 1.2 | 1.1 / 1.2 | SEP
60MKA11BR910 | 3 | P235GH (1.0345) | P235GH (1.0345) | BW | 33.7 | 25 | 4 | 33.7 | 25 | 4 | V | HER-004 | 0 | IMR-VP-21-2015 | 141 | BOEHLER "DMO-IG" | 2,0 : 2,4 | - | - | 1 | _ | 0.05 | _ | _ | _ | see remark 2) on WPS | <265 | No | 44071 | Adam Duric | 1 | 1.1 / 1.2 | 1.1 / 1.2 | SEP
60MKA11BR910 | 4 | P235GH (1.0345) | P235GH (1.0345) | BW | 33.7 | 25 | 4 | 33.7 | 25 | 4 | V | HER-004 | 0 | IMR-VP-21-2015 | 141 | BOEHLER "DMO-IG" | 2,0 : 2,4 | - | - | 1 | _ | 0.05 | _ | _ | _ | see remark 2) on WPS | <265 | No | 44071 | Adam Duric | 1 | 1.1 / 1.2 | 1.1 / 1.2 | SEP
60MKA11BR910 | 6 | P235GH (1.0345) | P235GH (1.0345) | BW | 33.7 | 25 | 4 | 33.7 | 25 | 2.6 | V | HER-004 | 0 | IMR-VP-21-2015 | 141 | BOEHLER "DMO-IG" | 2,0 : 2,4 | - | - | 1 | _ | 0.05 | _ | _ | _ | see remark 2) on WPS | <265 | No | 44021 | Adam Duric | 1 | 1.1 / 1.2 | 1.1 / 1.2 | SEP
60MKA12BR910 | 1 | X6CrNiTi18-10 (1.4541) | P235GH (1.0345) | BW | 33.7 | 25 | 2.6 | 33.7 | 25 | 4 |  | HOLD! | [7 empty] | 1 | _ | 0.05 | _ | _ | _ | [5 empty] | 0 | 8.1 | 1.1 / 1.2 | SEP
60MKA12BR910 | 3 | P235GH (1.0345) | P235GH (1.0345) | BW | 33.7 | 25 | 4 | 33.7 | 25 | 4 | V | HER-004 | 0 | IMR-VP-21-2015 | 141 | BOEHLER "DMO-IG" | 2,0 : 2,4 | - | - | 1 | _ | 0.05 | _ | _ | _ | see remark 2) on WPS | <265 | No | 44071 | Adam Duric | 1 | 1.1 / 1.2 | 1.1 / 1.2 | SEP
60MKA12BR910 | 4 | P235GH (1.0345) | P235GH (1.0345) | BW | 33.7 | 25 | 4 | 33.7 | 25 | 4 | V | HER-004 | 0 | IMR-VP-21-2015 | 141 | BOEHLER "DMO-IG" | 2,0 : 2,4 | - | - | 1 | _ | 0.05 | _ | _ | _ | see remark 2) on WPS | <265 | No | 44071 | Adam Duric | 1 | 1.1 / 1.2 | 1.1 / 1.2 | SEP
60MKA12BR910 | 6 | P235GH (1.0345) | P250GH (1.0345) | BW | 33.7 | 25 | 4 | 33.7 | 25 | 2.6 | V | HER-004 | 0 | IMR-VP-21-2015 | 141 | BOEHLER "DMO-IG" | 2,0 : 2,4 | - | - | 1 | _ | 0.05 | _ | _ | _ | see remark 2) on WPS | <265 | No | 44071 | Adam Duric | 1 | 1.1 / 1.2 | 1.1 / 1.2 | SEP
60MKA12BR920 | 1 | X6CrNiTi18-10 (1.4541) | P235GH (1.0345) | BW | 33.7 | 25 | 2.6 | 33.7 | 25 | 4 |  | HOLD! | [7 empty] | 1 | _ | 0.05 | _ | _ | _ | [5 empty] | 0 | 8.1 | 1.1 / 1.2 | SEP
60MKA12BR920 | 3 | P235GH (1.0345) | P235GH (1.0345) | BW | 33.7 | 25 | 4 | 33.7 | 25 | 4 | V | HER-001 | 0 | IMR-VP-12-2012 | 141 | BOEHLER "DMO-IG" | 2,0 : 3,0 | - | - | 1 | _ | 0.05 | _ | _ | _ | see remark 2) on WPS | <350 | No | 44054 | Adam Duric | 1 | 1.1 / 1.2 | 1.1 / 1.2 | SEP
60MKA12BR920 | 5 | P235GH (1.0345) | P235GH (1.0345) | BW | 33.7 | 25 | 4 | 33.7 | 25 | 4 | V | HER-001 | 0 | IMR-VP-12-2012 | 141 | BOEHLER "DMO-IG" | 2,0 : 3,0 | - | - | 1 | _ | 0.05 | _ | _ | _ | see remark 2) on WPS | <350 | No | 44054 | Adam Duric | 1 | 1.1 / 1.2 | 1.1 / 1.2 | SEP
60MKA12BR920 | 7 | P235GH (1.0345) | P250GH | BW | 33.7 | 25 | 4 | 33.7 | 25 | 4 | V | HER-001 | 0 | IMR-VP-12-2012 | 141 | BOEHLER "DMO-IG" | 2,0 : 3,0 | - | - | 1 | _ | 0.05 | _ | _ | _ | see remark 2) on WPS | <350 | No | 44054 | Adam Duric | 1 | 1.1 / 1.2 | 1.1 / 1.2 | SEP
60MKA12BR930 | 1 | X6CrNiTi18-10 (1.4541) | P235GH (1.0345) | BW | 33.7 | 25 | 2.6 | 33.7 | 25 | 4 |  | HOLD! | [7 empty] | 1 | _ | 0.05 | _ | _ | _ | [5 empty] | 0 | 8.1 | 1.1 / 1.2 | SEP
60MKA12BR930 | 3 | P235GH (1.0345) | P235GH (1.0345) | BW | 33.7 | 25 | 4 | 33.7 | 25 | 4 | V | HER-004 | 0 | IMR-VP-21-2015 | 141 | BOEHLER "DMO-IG" | 2,0 : 2,4 | - | - | 1 | _ | 0.05 | _ | _ | _ | see remark 2) on WPS | <265 | No | 44071 | Adam Duric | 1 | 1.1 / 1.2 | 1.1 / 1.2 | SEP
60MKA12BR930 | 4 | P235GH (1.0345) | P235GH (1.0345) | BW | 33.7 | 25 | 4 | 33.7 | 25 | 4 | V | HER-004 | 0 | IMR-VP-21-2015 | 141 | BOEHLER "DMO-IG" | 2,0 : 2,4 | - | - | 1 | _ | 0.05 | _ | _ | _ | see remark 2) on WPS | <265 | No | 44071 | Adam Duric | 1 | 1.1 / 1.2 | 1.1 / 1.2 | SEP
60MKA12BR930 | 7 | P235GH (1.0345) | P250GH (1.0345) | BW | 33.7 | 25 | 4 | 33.7 | 25 | 2.6 | V | HER-004 | 0 | IMR-VP-21-2015 | 141 | BOEHLER "DMO-IG" | 2,0 : 2,4 | - | - | 1 | _ | 0.05 | _ | _ | _ | see remark 2) on WPS | <265 | No | 44021 | Adam Duric | 1 | 1.1 / 1.2 | 1.1 / 1.2 | SEP
60MKA13BR910 | 1 | X6CrNiTi18-10 (1.4541) | P235GH (1.0345) | BW | 33.7 | 25 | 2.6 | 33.7 | 25 | 4 |  | HOLD! | [7 empty] | 1 | _ | 0.05 | _ | _ | _ | [5 empty] | 0 | 8.1 | 1.1 / 1.2 | SEP
60MKA13BR910 | 3 | P235GH (1.0345) | P235GH (1.0345) | BW | 33.7 | 25 | 4 | 33.7 | 25 | 4 | V | HER-004 | 0 | IMR-VP-21-2015 | 141 | BOEHLER "DMO-IG" | 2,0 : 2,4 | - | - | 1 | _ | 0.05 | _ | _ | _ | see remark 2) on WPS | <265 | No | 44071 | Adam Duric | 1 | 1.1 / 1.2 | 1.1 / 1.2 | SEP
60MKA13BR910 | 5 | P235GH (1.0345) | P235GH (1.0345) | BW | 33.7 | 25 | 4 | 33.7 | 25 | 4 | V | HER-004 | 0 | IMR-VP-21-2015 | 141 | BOEHLER "DMO-IG" | 2,0 : 2,4 | - | - | 1 | _ | 0.05 | _ | _ | _ | see remark 2) on WPS | <265 | No | 44071 | Adam Duric | 1 | 1.1 / 1.2 | 1.1 / 1.2 | SEP
60MKA13BR910 | 6 | P235GH (1.0345) | P235GH (1.0345) | BW | 33.7 | 25 | 4 | 33.7 | 25 | 4 | V | HER-004 | 0 | IMR-VP-21-2015 | 141 | BOEHLER "DMO-IG" | 2,0 : 2,4 | - | - | 1 | _ | 0.05 | _ | _ | _ | see remark 2) on WPS | <265 | No | 44071 | Adam Duric | 1 | 1.1 / 1.2 | 1.1 / 1.2 | SEP
60MKA13BR910 | 8 | P235GH (1.0345) | P250GH (1.0345) | BW | 33.7 | 25 | 4 | 33.7 | 25 | 2.6 | V | HER-004 | 0 | IMR-VP-21-2015 | 141 | BOEHLER "DMO-IG" | 2,0 : 2,4 | - | - | 1 | _ | 0.05 | _ | _ | _ | see remark 2) on WPS | <265 | No | 44021 | Adam Duric | 1 | 1.1 / 1.2 | 1.1 / 1.2 | SEP
60MKA20BR309 | 1 | X6CrNiTi18-10 (1.4541) | X6CrNiMoTi17-12-2 (1.4571) | BW | 21.3 | 15 | 2 | 21.3 | 15 | 3.2 | V | HER-009 | 1 | IMR-VP-17-2011 | 141 | BOEHLER "SAS 4-IG" | 2,0 : 2,4 | - | - | 1 | _ | 0.05 | _ | _ | _ | min. 5 | <200 | No | 44021 | Adam Duric | 1 | 8.1 | 8.1 | SEP
60MKA20BR309 | 2 | X6CrNiMoTi17-12-2 (1.4571) | X6CrNiTi18-10 (1.4541) | BW | 13.5 | 8 | 2 | 13.5 | 8 | 2 | V | HER-009 | 1 | IMR-VP-17-2011 | 141 | BOEHLER "SAS 4-IG" | 2,0 : 2,4 | - | - | 1 | _ | 0.05 | _ | _ | _ | min. 5 | <200 | No | 44021 | Adam Duric | 1 | 8.1 | 8.1 | SEP
60MKA20BR310 | 1 | X6CrNiTi18-10 (1.4541) | X6CrNiTi18-10 (1.4541) | BW | 13.5 | 8 | 2 | 13.5 | 8 | 2 | V | HER-009 | 1 | IMR-VP-17-2011 | 141 | BOEHLER "SAS 4-IG" | 2,0 : 2,4 | - | - | 1 | _ | 0.05 | _ | _ | _ | min. 5 | <200 | No | 44021 | Adam Duric | 1 | 8.1 | 8.1 | SEP
60MKA20BR310 | 2 | X6CrNiTi18-10 (1.4541) | X6CrNiMoTi17-12-2 | BW | 13.5 | 8 | 2 | 13.5 | 8 | 2.6 | V | HER-009 | 1 | IMR-VP-17-2011 | 141 | BOEHLER "SAS 4-IG" | 2,0 : 2,4 | - | - | 1 | _ | 0.05 | _ | _ | _ | min. 5 | <200 | No | 44021 | Adam Duric | 1 | 8.1 | 8.1 | SEP
60MKA20BR310-UMCM1Y-A21 | 1 | X6CrNiTi18-10 (1.4541) | X6CrNiTi18-10 (1.4541) | BW | 13.5 | 8 | 2 | 13.5 | 8 | 2 | V | HER-009 | 1 | IMR-VP-17-2011 | 141 | BOEHLER "SAS 4-IG" | 2,0 : 2,4 | - | - | 1 | _ | 0.05 | _ | _ | _ | min. 5 | <200 | No | 44021 | Adam Duric | 1 | 8.1 | 8.1 | SEP
60MKA20BR310-UMCM1Y-F21 | 1 | X6CrNiTi18-10 (1.4541) | X6CrNiTi18-10 (1.4541) | BW | 13.5 | 8 | 2 | 13.5 | 8 | 2 | V | HER-009 | 1 | IMR-VP-17-2011 | 141 | BOEHLER "SAS 4-IG" | 2,0 : 2,4 | - | - | 1 | _ | 0.05 | _ | _ | _ | min. 5 | <200 | No | 44021 | Adam Duric | 1 | 8.1 | 8.1 | SEP
60MKA20BR310-UMCM1Y-G61 | 1 | X6CrNiTi18-10 (1.4541) | X6CrNiTi18-10 (1.4541) | BW | 13.5 | 8 | 2 | 13.5 | 8 | 2 | V | HER-009 | 1 | IMR-VP-17-2011 | 141 | BOEHLER "SAS 4-IG" | 2,0 : 2,4 | - | - | 1 | _ | 0.05 | _ | _ | _ | min. 5 | <200 | No | 44021 | Adam Duric | 1 | 8.1 | 8.1 | SEP
60MKA20BR310-UMCM1Y-J11 | 1 | X6CrNiTi18-10 (1.4541) | X6CrNiTi18-10 (1.4541) | BW | 13.5 | 8 | 2 | 13.5 | 8 | 2 | V | HER-009 | 1 | IMR-VP-17-2011 | 141 | BOEHLER "SAS 4-IG" | 2,0 : 2,4 | - | - | 1 | _ | 0.05 | _ | _ | _ | min. 5 | <200 | No | 44021 | Adam Duric | 1 | 8.1 | 8.1 | SEP
60MKA20BR311 | 1 | X6CrNiTi18-10 (1.4541) | X6CrNiMoTi17-12-2 (1.4571) | BW | 21.3 | 15 | 2 | 21.3 | 15 | 2 | V | HER-009 | 1 | IMR-VP-17-2011 | 141 | BOEHLER "SAS 4-IG" | 2,0 : 2,4 | - | - | 1 | _ | 0.05 | _ | _ | _ | min. 5 | <200 | No | 44021 | Adam Duric | 1 | 8.1 | 8.1 | SEP
60MKA20BR311 | 2 | X6CrNiMoTi17-12-2 (1.4571) | X6CrNiTi18-10 (1.4541) | BW | 13.5 | 8 | 2 | 13.5 | 8 | 2 | V | HER-009 | 1 | IMR-VP-17-2011 | 141 | BOEHLER "SAS 4-IG" | 2,0 : 2,4 | - | - | 1 | _ | 0.05 | _ | _ | _ | min. 5 | <200 | No | 44021 | Adam Duric | 1 | 8.1 | 8.1 | SEP
60MKA20BR312 | 1 | X6CrNiTi18-10 (1.4541) | X6CrNiTi18-10 (1.4541) | BW | 13.5 | 8 | 2 | 13.5 | 8 | 2 | V | HER-009 | 1 | IMR-VP-17-2011 | 141 | BOEHLER "SAS 4-IG" | 2,0 : 2,4 | - | - | 1 | _ | 0.05 | _ | _ | _ | min. 5 | <200 | No | 44021 | Adam Duric | 1 | 8.1 | 8.1 | SEP
60MKA20BR312 | 2 | X6CrNiTi18-10 (1.4541) | X6CrNiMoTi17-12-2 | BW | 13.5 | 8 | 2 | 13.5 | 8 | 2.6 | V | HER-009 | 1 | IMR-VP-17-2011 | 141 | BOEHLER "SAS 4-IG" | 2,0 : 2,4 | - | - | 1 | _ | 0.05 | _ | _ | _ | min. 5 | <200 | No | 44021 | Adam Duric | 1 | 8.1 | 8.1 | SEP
60MKA20BR312-UMCM1Y-A21 | 1 | X6CrNiTi18-10 (1.4541) | X6CrNiTi18-10 (1.4541) | BW | 13.5 | 8 | 2 | 13.5 | 8 | 2 | V | HER-009 | 1 | IMR-VP-17-2011 | 141 | BOEHLER "SAS 4-IG" | 2,0 : 2,4 | - | - | 1 | _ | 0.05 | _ | _ | _ | min. 5 | <200 | No | 44021 | Adam Duric | 1 | 8.1 | 8.1 | SEP
60MKA20BR312-UMCM1Y-F21 | 1 | X6CrNiTi18-10 (1.4541) | X6CrNiTi18-10 (1.4541) | BW | 13.5 | 8 | 2 | 13.5 | 8 | 2 | V | HER-009 | 1 | IMR-VP-17-2011 | 141 | BOEHLER "SAS 4-IG" | 2,0 : 2,4 | - | - | 1 | _ | 0.05 | _ | _ | _ | min. 5 | <200 | No | 44021 | Adam Duric | 1 | 8.1 | 8.1 | SEP
60MKA20BR312-UMCM1Y-G61 | 1 | X6CrNiTi18-10 (1.4541) | X6CrNiTi18-10 (1.4541) | BW | 13.5 | 8 | 2 | 13.5 | 8 | 2 | V | HER-009 | 1 | IMR-VP-17-2011 | 141 | BOEHLER "SAS 4-IG" | 2,0 : 2,4 | - | - | 1 | _ | 0.05 | _ | _ | _ | min. 5 | <200 | No | 44021 | Adam Duric | 1 | 8.1 | 8.1 | SEP
60MKA20BR312-UMCM1Y-J11 | 1 | X6CrNiTi18-10 (1.4541) | X6CrNiTi18-10 (1.4541) | BW | 13.5 | 8 | 2 | 13.5 | 8 | 2 | V | HER-009 | 1 | IMR-VP-17-2011 | 141 | BOEHLER "SAS 4-IG" | 2,0 : 2,4 | - | - | 1 | _ | 0.05 | _ | _ | _ | min. 5 | <200 | No | 44021 | Adam Duric | 1 | 8.1 | 8.1 | SEP
60MKF17BR090 | 1 | X6CrNiTi18-10 (1.4541) | X6CrNiTi18-10 (1.4541) | BW | 114.3 | 100 | 3.6 | 114.3 | 100 | 2.9 | V | HER-011 | 1 | IMR-VP-11-2011 | 141 | BOEHLER "SAS 4-IG" | 2,0 : 2,4 | - | - | 1 | _ | 0.05 | _ | _ | _ | min. 5 | <200 | No | 44021 | Adam Duric | 1 | 8.1 | 8.1 | SEP
60MKF17BR090 | 6 | X6CrNiTi18-10 (1.4541) | X6CrNiTi18-10 (1.4541) | BW | 114.3 | 100 | 2.9 | 114.3 | 100 | 2.9 | V | HER-011 | 1 | IMR-VP-11-2011 | 141 | BOEHLER "SAS 4-IG" | 2,0 : 2,4 | - | - | 1 | _ | 0.05 | _ | _ | _ | min. 5 | <200 | No | 44021 | Adam Duric | 1 | 8.1 | 8.1 | SEP
60MKF17BR090 | 8 | X6CrNiTi18-10 (1.4541) | X6CrNiTi18-10 (1.4541) | BW | 114.3 | 100 | 2.9 | 114.3 | 100 | 2.9 | V | HER-011 | 1 | IMR-VP-11-2011 | 141 | BOEHLER "SAS 4-IG" | 2,0 : 2,4 | - | - | 1 | _ | 0.05 | _ | _ | _ | min. 5 | <200 | No | 44021 | Adam Duric | 1 | 8.1 | 8.1 | SEP
60MKF17BR090 | 12 | X6CrNiTi18-10 (1.4541) | X6CrNiTi18-10 (1.4541) | BW | 114.3 | 100 | 2.9 | 114.3 | 100 | 2.9 | V | HER-011 | 1 | IMR-VP-11-2011 | 141 | BOEHLER "SAS 4-IG" | 2,0 : 2,4 | - | - | 1 | _ | 0.05 | _ | _ | _ | min. 5 | <200 | No | 44021 | Adam Duric | 1 | 8.1 | 8.1 | SEP
60MKF17BR090 | 14 | X6CrNiTi18-10 (1.4541) | X6CrNiTi18-10 (1.4541) | BW | 114.3 | 100 | 2.9 | 114.3 | 100 | 2.9 | V | HER-011 | 1 | IMR-VP-11-2011 | 141 | BOEHLER "SAS 4-IG" | 2,0 : 2,4 | - | - | 1 | _ | 0.05 | _ | _ | _ | min. 5 | <200 | No | 44021 | Adam Duric | 1 | 8.1 | 8.1 | SEP
60MKF17BR090 | 18 | X6CrNiTi18-10 (1.4541) | X6CrNiTi18-10 (1.4541) | BW | 114.3 | 100 | 2.9 | 114.3 | 100 | 3.6 | V | HER-011 | 1 | IMR-VP-11-2011 | 141 | BOEHLER "SAS 4-IG" | 2,0 : 2,4 | - | - | 1 | _ | 0.05 | _ | _ | _ | min. 5 | <200 | No | 44021 | Adam Duric | 1 | 8.1 | 8.1 | SEP
60MKF17BR130 | 10 | X6CrNiTi18-10 (1.4541) | X6CrNiTi18-10 (1.4541) | BW | 114.3 | 100 | 2.9 | 114.3 | 100 | 2.9 | V | HER-011 | 1 | IMR-VP-11-2011 | 141 | BOEHLER "SAS 4-IG" | 2,0 : 2,4 | - | - | 1 | _ | 0.05 | _ | _ | _ | min. 5 | <200 | No | 44021 | Adam Duric | 1 | 8.1 | 8.1 | SEP
60MKF17BR130 | 12 | X6CrNiTi18-10 (1.4541) | X6CrNiTi18-10 (1.4541) | BW | 114.3 | 100 | 2.9 | 114.3 | 100 | 2.9 | V | HER-011 | 1 | IMR-VP-11-2011 | 141 | BOEHLER "SAS 4-IG" | 2,0 : 2,4 | - | - | 1 | _ | 0.05 | _ | _ | _ | min. 5 | <200 | No | 44021 | Adam Duric | 1 | 8.1 | 8.1 | SEP
60MKF17BR130 | 1 | X6CrNiTi18-10 (1.4541) | X6CrNiTi18-10 (1.4541) | BW | 114.3 | 100 | 3.6 | 114.3 | 100 | 2.9 | V | HER-011 | 1 | IMR-VP-11-2011 | 141 | BOEHLER "SAS 4-IG" | 2,0 : 2,4 | - | - | 1 | _ | 0.05 | _ | _ | _ | min. 5 | <200 | No | 44021 | Adam Duric | 1 | 8.1 | 8.1 | SEP
60MKF17BR130 | 16 | X6CrNiTi18-10 (1.4541) | X6CrNiTi18-10 (1.4541) | BW | 114.3 | 100 | 2.9 | 114.3 | 100 | 3.6 | V | HER-011 | 1 | IMR-VP-11-2011 | 141 | BOEHLER "SAS 4-IG" | 2,0 : 2,4 | - | - | 1 | _ | 0.05 | _ | _ | _ | min. 5 | <200 | No | 44021 | Adam Duric | 1 | 8.1 | 8.1 | SEP
60MKF17BR130 | 6 | X6CrNiTi18-10 (1.4541) | X6CrNiTi18-10 (1.4541) | BW | 114.3 | 100 | 2.9 | 114.3 | 100 | 2.9 | V | HER-011 | 1 | IMR-VP-11-2011 | 141 | BOEHLER "SAS 4-IG" | 2,0 : 2,4 | - | - | 1 | _ | 0.05 | _ | _ | _ | min. 5 | <200 | No | 44021 | Adam Duric | 1 | 8.1 | 8.1 | SEP
60MKF40BR010 | 1 | X6CrNiTi18-10 (1.4541) | X6CrNiTi18-10 (1.4541) | BW | 114.3 | 100 | 2.9 | 114.3 | 100 | 2.9 | V | HER-011 | 1 | IMR-VP-11-2011 | 141 | BOEHLER "SAS 4-IG" | 2,0 : 2,4 | - | - | 1 | _ | 0.05 | _ | _ | _ | min. 5 | <200 | No | 44021 | Adam Duric | 1 | 8.1 | 8.1 | SEP
60MKF40BR010 | 6 | X6CrNiTi18-10 (1.4541) | X6CrNiTi18-10 (1.4541) | BW | 114.3 | 100 | 2.9 | 114.3 | 100 | 2.9 | V | HER-011 | 1 | IMR-VP-11-2011 | 141 | BOEHLER "SAS 4-IG" | 2,0 : 2,4 | - | - | 1 | _ | 0.05 | _ | _ | _ | min. 5 | <200 | No | 44021 | Adam Duric | 1 | 8.1 | 8.1 | SEP
60MKF41BR019 | 1 | X6CrNiTi18-10 (1.4541) | X6CrNiTi18-10 (1.4541) | BW | 114.3 | 100 | 3.6 | 114.3 | 100 | 2.9 | V | HER-011 | 1 | IMR-VP-11-2011 | 141 | BOEHLER "SAS 4-IG" | 2,0 : 2,4 | - | - | 1 | _ | 0.05 | _ | _ | _ | min. 5 | <200 | No | 44021 | Adam Duric | 1 | 8.1 | 8.1 | SEP
60MKF41BR019 | 6 | X6CrNiTi18-10 (1.4541) | X6CrNiTi18-10 (1.4541) | BW | 114.3 | 100 | 2.9 | 114.3 | 100 | 2.9 | V | HER-011 | 1 | IMR-VP-11-2011 | 141 | BOEHLER "SAS 4-IG" | 2,0 : 2,4 | - | - | 1 | _ | 0.05 | _ | _ | _ | min. 5 | <200 | No | 44021 | Adam Duric | 1 | 8.1 | 8.1 | SEP
60MKF41BR020 | 22 | X6CrNiTi18-10 (1.4541) | X6CrNiTi18-10 (1.4541) | BW | 114.3 | 100 | 2.9 | 114.3 | 100 | 2.9 | V | HER-011 | 1 | IMR-VP-11-2011 | 141 | BOEHLER "SAS 4-IG" | 2,0 : 2,4 | - | - | 1 | _ | 0.05 | _ | _ | _ | min. 5 | <200 | No | 44021 | Adam Duric | 1 | 8.1 | 8.1 | SEP
60MKF41BR020 | 26 | X6CrNiTi18-10 (1.4541) | X6CrNiTi18-10 (1.4541) | BW | 114.3 | 100 | 2.9 | 114.3 | 100 | 2.9 | V | HER-011 | 1 | IMR-VP-11-2011 | 141 | BOEHLER "SAS 4-IG" | 2,0 : 2,4 | - | - | 1 | _ | 0.05 | _ | _ | _ | min. 5 | <200 | No | 44021 | Adam Duric | 1 | 8.1 | 8.1 | SEP
60MKF41BR020 | 39 | X6CrNiTi18-10 (1.4541) | X6CrNiTi18-10 (1.4541) | BW | 114.3 | 100 | 2.9 | 114.3 | 100 | 2.9 | V | HER-011 | 1 | IMR-VP-11-2011 | 141 | BOEHLER "SAS 4-IG" | 2,0 : 2,4 | - | - | 1 | _ | 0.05 | _ | _ | _ | min. 5 | <200 | No | 44021 | Adam Duric | 1 | 8.1 | 8.1 | SEP
60MKF41BR020 | 43 | X6CrNiTi18-10 (1.4541) | X6CrNiTi18-10 (1.4541) | BW | 114.3 | 100 | 2.9 | 114.3 | 100 | 2.9 | V | HER-011 | 1 | IMR-VP-11-2011 | 141 | BOEHLER "SAS 4-IG" | 2,0 : 2,4 | - | - | 1 | _ | 0.05 | _ | _ | _ | min. 5 | <200 | No | 44021 | Adam Duric | 1 | 8.1 | 8.1 | SEP
60MKF41BR020 | 35 | X6CrNiTi18-10 (1.4541) | X6CrNiTi18-10 (1.4541) | BW | 114.3 | 100 | 2.9 | 114.3 | 100 | 2.9 | V | HER-011 | 1 | IMR-VP-11-2011 | 141 | BOEHLER "SAS 4-IG" | 2,0 : 2,4 | - | - | 1 | _ | 0.05 | _ | _ | _ | min. 5 | <200 | No | 44050 | Adam Duric | 1 | 8.1 | 8.1 | SEP
60MKF41BR020-UMCM1Y-A21 | 9 | X6CrNiTi18-10 (1.4541) | X6CrNiTi18-10 (1.4541) | BW | 114.3 | 100 | 2.9 | 114.3 | 100 | 2.9 | V | HER-011 | 1 | IMR-VP-11-2011 | 141 | BOEHLER "SAS 4-IG" | 2,0 : 2,4 | - | - | 1 | _ | 0.05 | _ | _ | _ | min. 5 | <200 | No | 44021 | Adam Duric | 1 | 8.1 | 8.1 | SEP
60MKF41BR020-UMCM1Y-F21 | 1 | X6CrNiTi18-10 (1.4541) | X6CrNiTi18-10 (1.4541) | BW | 114.3 | 100 | 2.9 | 114.3 | 100 | 2.9 | V | HER-011 | 1 | IMR-VP-11-2011 | 141 | BOEHLER "SAS 4-IG" | 2,0 : 2,4 | - | - | 1 | _ | 0.05 | _ | _ | _ | min. 5 | <200 | No | 44021 | Adam Duric | 1 | 8.1 | 8.1 | SEP
60MKF41BR020-UMCM1Y-G61 | 1 | X6CrNiTi18-10 (1.4541) | X6CrNiTi18-10 (1.4541) | BW | 114.3 | 100 | 2.9 | 114.3 | 100 | 2.9 | V | HER-011 | 1 | IMR-VP-11-2011 | 141 | BOEHLER "SAS 4-IG" | 2,0 : 2,4 | - | - | 1 | _ | 0.05 | _ | _ | _ | min. 5 | <200 | No | 44021 | Adam Duric | 1 | 8.1 | 8.1 | SEP
60MKF41BR020-UMCM1Y-J11 | 1 | X6CrNiTi18-10 (1.4541) | X6CrNiTi18-10 (1.4541) | BW | 114.3 | 100 | 2.9 | 114.3 | 100 | 2.9 | V | HER-011 | 1 | IMR-VP-11-2011 | 141 | BOEHLER "SAS 4-IG" | 2,0 : 2,4 | - | - | 1 | _ | 0.05 | _ | _ | _ | min. 5 | <200 | No | 44021 | Adam Duric | 1 | 8.1 | 8.1 | SEP
60MKF41BR151 | 1 | X6CrNiTi18-10 (1.4541) | X6CrNiTi18-10 (1.4541) | BW | 114.3 | 100 | 2.9 | 114.3 | 100 | 2.9 | V | HER-011 | 1 | IMR-VP-11-2011 | 141 | BOEHLER "SAS 4-IG" | 2,0 : 2,4 | - | - | 1 | _ | 0.05 | _ | _ | _ | min. 5 | <200 | No | 44034 | Adam Duric | 1 | 8.1 | 8.1 | SEP
60MKF41BR151 | 24 | X6CrNiTi18-10 (1.4541) | X6CrNiTi18-10 (1.4541) | BW | 168.3 | 150 | 3.2 | 168.3 | 150 | 3.2 | V | HER-011 | 1 | IMR-VP-11-2011 | 141 | BOEHLER "SAS 4-IG" | 2,0 : 2,4 | - | - | 1 | _ | 0.05 | _ | _ | _ | min. 5 | <200 | No | 44021 | Adam Duric | 1 | 8.1 | 8.1 | SEP
60MKF41BR151 | 9 | X6CrNiTi18-10 (1.4541) | X6CrNiTi18-10 (1.4541) | BW | 168.3 | 150 | 3.2 | 168.3 | 150 | 3.2 | V | HER-011 | 1 | IMR-VP-11-2011 | 141 | BOEHLER "SAS 4-IG" | 2,0 : 2,4 | - | - | 1 | _ | 0.05 | _ | _ | _ | min. 5 | <200 | No | 44021 | Adam Duric | 1 | 8.1 | 8.1 | SEP
60MKF41BR151 | 27 | X6CrNiTi18-10 (1.4541) | X6CrNiTi18-10 (1.4541) | BW | 168.3 | 150 | 3.2 | 168.3 | 150 | 3.2 | V | HER-011 | 1 | IMR-VP-11-2011 | 141 | BOEHLER "SAS 4-IG" | 2,0 : 2,4 | - | - | 1 | _ | 0.05 | _ | _ | _ | min. 5 | <200 | No | 44050 | Adam Duric | 1 | 8.1 | 8.1 | SEP
60MKF41BR151-UMCM1Y-A21 | 1 | X6CrNiTi18-10 (1.4541) | X6CrNiTi18-10 (1.4541) | BW | 168.3 | 150 | 3.2 | 168.3 | 150 | 3.2 | V | HER-011 | 1 | IMR-VP-11-2011 | 141 | BOEHLER "SAS 4-IG" | 2,0 : 2,4 | - | - | 1 | _ | 0.05 | _ | _ | _ | min. 5 | <200 | No | 44021 | Adam Duric | 1 | 8.1 | 8.1 | SEP
60MKF41BR151-UMCM1Y-F21 | 1 | X6CrNiTi18-10 (1.4541) | X6CrNiTi18-10 (1.4541) | BW | 168.3 | 150 | 3.2 | 168.3 | 150 | 3.2 | V | HER-011 | 1 | IMR-VP-11-2011 | 141 | BOEHLER "SAS 4-IG" | 2,0 : 2,4 | - | - | 1 | _ | 0.05 | _ | _ | _ | min. 5 | <200 | No | 44021 | Adam Duric | 1 | 8.1 | 8.1 | SEP
60MKF41BR151-UMCM1Y-G61 | 1 | X6CrNiTi18-10 (1.4541) | X6CrNiTi18-10 (1.4541) | BW | 168.3 | 150 | 3.2 | 168.3 | 150 | 3.2 | V | HER-011 | 1 | IMR-VP-11-2011 | 141 | BOEHLER "SAS 4-IG" | 2,0 : 2,4 | - | - | 1 | _ | 0.05 | _ | _ | _ | min. 5 | <200 | No | 44021 | Adam Duric | 1 | 8.1 | 8.1 | SEP
60MKF41BR151-UMCM1Y-J11 | 1 | X6CrNiTi18-10 (1.4541) | X6CrNiTi18-10 (1.4541) | BW | 168.3 | 150 | 3.2 | 168.3 | 150 | 3.2 | V | HER-011 | 1 | IMR-VP-11-2011 | 141 | BOEHLER "SAS 4-IG" | 2,0 : 2,4 | - | - | 1 | _ | 0.05 | _ | _ | _ | min. 5 | <200 | No | 44034 | Adam Duric | 1 | 8.1 | 8.1 | SEP
60MKF41BR152 | 1 | X6CrNiTi18-10 (1.4541) | X6CrNiTi18-10 (1.4541) | BW | 168.3 | 150 | 3.2 | 168.3 | 150 | 3.2 | V | HER-011 | 1 | IMR-VP-11-2011 | 141 | BOEHLER "SAS 4-IG" | 2,0 : 2,4 | - | - | 1 | _ | 0.05 | _ | _ | _ | min. 5 | <200 | No | 44021 | Adam Duric | 1 | 8.1 | 8.1 | SEP
60MKF41BR152 | 5 | X6CrNiTi18-10 (1.4541) | X6CrNiTi18-10 (1.4541) | BW | 168.3 | 150 | 3.2 | 168.3 | 150 | 3.2 | V | HER-011 | 1 | IMR-VP-11-2011 | 141 | BOEHLER "SAS 4-IG" | 2,0 : 2,4 | - | - | 1 | _ | 0.05 | _ | _ | _ | min. 5 | <200 | No | 44021 | Adam Duric | 1 | 8.1 | 8.1 | SEP
60MKF41BR152 | 9 | X6CrNiTi18-10 (1.4541) | X6CrNiTi18-10 (1.4541) | BW | 168.3 | 150 | 3.2 | 168.3 | 150 | 4.5 | V | HER-011 | 1 | IMR-VP-11-2011 | 141 | BOEHLER "SAS 4-IG" | 2,0 : 2,4 | - | - | 1 | _ | 0.05 | _ | _ | _ | min. 5 | <200 | No | 44021 | Adam Duric | 1 | 8.1 | 8.1 | SEP
60MKF41BR305 | 1 | X6CrNiTi18-10 (1.4541) | X6CrNiTi18-10 (1.4541) | BW | 13.5 | 8 | 2 | 13.5 | 8 | 2 | V | HER-009 | 1 | IMR-VP-17-2011 | 141 | BOEHLER "SAS 4-IG" | 2,0 : 2,4 | - | - | 1 | _ | 0.05 | _ | _ | _ | min. 5 | <200 | No | 44021 | Adam Duric | 1 | 8.1 | 8.1 | SEP
60MKF41BR305 | 2 | X6CrNiTi18-10 (1.4541) | X6CrNiTi18-10 (1.4541) | BW | 13.5 | 8 | 2 | 13.5 | 8 | 2 | V | HER-009 | 1 | IMR-VP-17-2011 | 141 | BOEHLER "SAS 4-IG" | 2,0 : 2,4 | - | - | 1 | _ | 0.05 | _ | _ | _ | min. 5 | <200 | No | 44050 | Adam Duric | 1 | 8.1 | 8.1 | SEP
60MKF41BR305-UMCM1Y-A21 | 1 | X6CrNiTi18-10 (1.4541) | X6CrNiTi18-10 (1.4541) | BW | 13.5 | 8 | 2 | 13.5 | 8 | 2 | V | HER-009 | 1 | IMR-VP-17-2011 | 141 | BOEHLER "SAS 4-IG" | 2,0 : 2,4 | - | - | 1 | _ | 0.05 | _ | _ | _ | min. 5 | <200 | No | 44021 | Adam Duric | 1 | 8.1 | 8.1 | SEP
60MKF41BR305-UMCM1Y-F21 | 1 | X6CrNiTi18-10 (1.4541) | X6CrNiTi18-10 (1.4541) | BW | 13.5 | 8 | 2 | 13.5 | 8 | 2 | V | HER-009 | 1 | IMR-VP-17-2011 | 141 | BOEHLER "SAS 4-IG" | 2,0 : 2,4 | - | - | 1 | _ | 0.05 | _ | _ | _ | min. 5 | <200 | No | 44021 | Adam Duric | 1 | 8.1 | 8.1 | SEP
60MKF41BR305-UMCM1Y-G61 | 1 | X6CrNiTi18-10 (1.4541) | X6CrNiTi18-10 (1.4541) | BW | 13.5 | 8 | 2 | 13.5 | 8 | 2 | V | HER-009 | 1 | IMR-VP-17-2011 | 141 | BOEHLER "SAS 4-IG" | 2,0 : 2,4 | - | - | 1 | _ | 0.05 | _ | _ | _ | min. 5 | <200 | No | 44021 | Adam Duric | 1 | 8.1 | 8.1 | SEP
60MKF41BR305-UMCM1Y-J11 | 1 | X6CrNiTi18-10 (1.4541) | X6CrNiTi18-10 (1.4541) | BW | 13.5 | 8 | 2 | 13.5 | 8 | 2 | V | HER-009 | 1 | IMR-VP-17-2011 | 141 | BOEHLER "SAS 4-IG" | 2,0 : 2,4 | - | - | 1 | _ | 0.05 | _ | _ | _ | min. 5 | <200 | No | 44034 | Adam Duric | 1 | 8.1 | 8.1 | SEP
60MKF41BR306 | 1 | X6CrNiTi18-10 (1.4541) | X6CrNiTi18-10 (1.4541) | BW | 13.5 | 8 | 2 | 13.5 | 8 | 2.6 | V | HER-009 | 1 | IMR-VP-17-2011 | 141 | BOEHLER "SAS 4-IG" | 2,0 : 2,4 | - | - | 1 | _ | 0.05 | _ | _ | _ | min. 5 | <200 | No | 44021 | Adam Duric | 1 | 8.1 | 8.1 | SEP
60MKF41BR306 | 2 | X6CrNiTi18-10 (1.4541) | X6CrNiTi18-10 (1.4541) | BW | 13.5 | 8 | 2 | 13.5 | 8 | 2 | V | HER-009 | 1 | IMR-VP-17-2011 | 141 | BOEHLER "SAS 4-IG" | 2,0 : 2,4 | - | - | 1 | _ | 0.05 | _ | _ | _ | min. 5 | <200 | No | 44021 | Adam Duric | 1 | 8.1 | 8.1 | SEP
60MKF41BR710 | 1 | X6CrNiTi18-10 (1.4541) | X6CrNiTi18-10 (1.4541) | BW | 114.3 | 100 | 2.9 | 114.3 | 100 | 2.9 | V | HER-011 | 1 | IMR-VP-11-2011 | 141 | BOEHLER "SAS 4-IG" | 2,0 : 2,4 | - | - | 1 | _ | 0.05 | _ | _ | _ | min. 5 | <200 | No | 44034 | Adam Duric | 1 | 8.1 | 8.1 | SEP
60MKF41BR715 | 1 | X6CrNiTi18-10 (1.4541) | X6CrNiTi18-10 (1.4541) | BW | 114.3 | 100 | 2.9 | 114.3 | 100 | 2.9 | V | HER-011 | 1 | IMR-VP-11-2011 | 141 | BOEHLER "SAS 4-IG" | 2,0 : 2,4 | - | - | 1 | _ | 0.05 | _ | _ | _ | min. 5 | <200 | No | 44050 | Adam Duric | 1 | 8.1 | 8.1 | SEP
60MKF42BR151 | 1 | X6CrNiTi18-10 (1.4541) | X6CrNiTi18-10 (1.4541) | BW | 21.3 | 15 | 2 | 21.3 | 15 | 2 | V | HER-009 | 1 | IMR-VP-17-2011 | 141 | BOEHLER "SAS 4-IG" | 2,0 : 2,4 | - | - | 1 | _ | 0.05 | _ | _ | _ | min. 5 | <200 | No | 44021 | Adam Duric | 1 | 8.1 | 8.1 | SEP
60MKF42BR151 | 2 | X6CrNiTi18-10 (1.4541) | X6CrNiTi18-10 (1.4541) | BW | 21.3 | 15 | 2 | 21.3 | 15 | 2 | V | HER-009 | 1 | IMR-VP-17-2011 | 141 | BOEHLER "SAS 4-IG" | 2,0 : 2,4 | - | - | 1 | _ | 0.05 | _ | _ | _ | min. 5 | <200 | No | 44050 | Adam Duric | 1 | 8.1 | 8.1 | SEP
60MKF42BR151-UMCM1Y-A21 | 1 | X6CrNiTi18-10 (1.4541) | X6CrNiTi18-10 (1.4541) | BW | 21.3 | 15 | 2 | 21.3 | 15 | 2 | V | HER-009 | 1 | IMR-VP-17-2011 | 141 | BOEHLER "SAS 4-IG" | 2,0 : 2,4 | - | - | 1 | _ | 0.05 | _ | _ | _ | min. 5 | <200 | No | 44021 | Adam Duric | 1 | 8.1 | 8.1 | SEP
60MKF42BR151-UMCM1Y-F21 | 1 | X6CrNiTi18-10 (1.4541) | X6CrNiTi18-10 (1.4541) | BW | 21.3 | 15 | 2 | 21.3 | 15 | 2 | V | HER-009 | 1 | IMR-VP-17-2011 | 141 | BOEHLER "SAS 4-IG" | 2,0 : 2,4 | - | - | 1 | _ | 0.05 | _ | _ | _ | min. 5 | <200 | No | 44021 | Adam Duric | 1 | 8.1 | 8.1 | SEP
60MKF42BR151-UMCM1Y-G61 | 1 | X6CrNiTi18-10 (1.4541) | X6CrNiTi18-10 (1.4541) | BW | 21.3 | 15 | 2 | 21.3 | 15 | 2 | V | HER-009 | 1 | IMR-VP-17-2011 | 141 | BOEHLER "SAS 4-IG" | 2,0 : 2,4 | - | - | 1 | _ | 0.05 | _ | _ | _ | min. 5 | <200 | No | 44021 | Adam Duric | 1 | 8.1 | 8.1 | SEP
60MKF42BR151-UMCM1Y-J11 | 1 | X6CrNiTi18-10 (1.4541) | X6CrNiTi18-10 (1.4541) | BW | 21.3 | 15 | 2 | 21.3 | 15 | 2 | V | HER-009 | 1 | IMR-VP-17-2011 | 141 | BOEHLER "SAS 4-IG" | 2,0 : 2,4 | - | - | 1 | _ | 0.05 | _ | _ | _ | min. 5 | <200 | No | 44034 | Adam Duric | 1 | 8.1 | 8.1 | SEP
60MKF42BR152 | 1 | X6CrNiTi18-10 (1.4541) | X6CrNiTi18-10 (1.4541) | BW | 21.3 | 15 | 2 | 21.3 | 15 | 2 | V | HER-009 | 1 | IMR-VP-17-2011 | 141 | BOEHLER "SAS 4-IG" | 2,0 : 2,4 | - | - | 1 | _ | 0.05 | _ | _ | _ | min. 5 | <200 | No | 44021 | Adam Duric | 1 | 8.1 | 8.1 | SEP
60MKF42BR152 | 2 | X6CrNiTi18-10 (1.4541) | X6CrNiTi18-10 (1.4541) | BW | 21.3 | 15 | 2 | 21.3 | 15 | 2 | V | HER-009 | 1 | IMR-VP-17-2011 | 141 | BOEHLER "SAS 4-IG" | 2,0 : 2,4 | - | - | 1 | _ | 0.05 | _ | _ | _ | min. 5 | <200 | No | 44021 | Adam Duric | 1 | 8.1 | 8.1 | SEP
60MKF42BR910 | 1 | X6CrNiTi18-10 (1.4541) | X6CrNiTi18-10 (1.4541) | BW | 33.7 | 25 | 2.9 | 33.7 | 25 | 2.9 | V | HER-011 | 1 | IMR-VP-11-2011 | 141 | BOEHLER "SAS 4-IG" | 2,0 : 2,4 | - | - | 1 | _ | 0.05 | _ | _ | _ | min. 5 | <200 | No | 44054 | Adam Duric | 1 | 8.1 | 8.1 | SEP
60MKF42BR910 | 3 | X6CrNiTi18-10 (1.4541) | X6CrNiTi18-10 (1.4541) | BW | 33.7 | 25 | 2.9 | 33.7 | 25 | 2.9 | V | HER-011 | 1 | IMR-VP-11-2011 | 141 | BOEHLER "SAS 4-IG" | 2,0 : 2,4 | - | - | 1 | _ | 0.05 | _ | _ | _ | min. 5 | <200 | No | 44054 | Adam Duric | 1 | 8.1 | 8.1 | SEP
60MKF43BR911 | 1 | X6CrNiTi18-10 (1.4541) | X6CrNiTi18-10 (1.4541) | BW | 21.3 | 15 | 2 | 21.3 | 15 | 2 | V | HER-009 | 1 | IMR-VP-17-2011 | 141 | BOEHLER "SAS 4-IG" | 2,0 : 2,4 | - | - | 1 | _ | 0.05 | _ | _ | _ | min. 5 | <200 | No | 44021 | Adam Duric | 1 | 8.1 | 8.1 | SEP
60MKF43BR911 | 2 | X6CrNiTi18-10 (1.4541) | X6CrNiTi18-10 (1.4541) | BW | 21.3 | 15 | 2 | 21.3 | 15 | 2 | V | HER-009 | 1 | IMR-VP-17-2011 | 141 | BOEHLER "SAS 4-IG" | 2,0 : 2,4 | - | - | 1 | _ | 0.05 | _ | _ | _ | min. 5 | <200 | No | 44021 | Adam Duric | 1 | 8.1 | 8.1 | SEP
60MKF43BR911 | 3 | X6CrNiTi18-10 (1.4541) | X6CrNiTi18-10 (1.4541) | BW | 21.3 | 15 | 2 | 21.3 | 15 | 2 | V | HER-009 | 1 | IMR-VP-17-2011 | 141 | BOEHLER "SAS 4-IG" | 2,0 : 2,4 | - | - | 1 | _ | 0.05 | _ | _ | _ | min. 5 | <200 | No | 44021 | Adam Duric | 1 | 8.1 | 8.1 | SEP
60MKF43BR911-UMCM1Y-A21 | 1 | X6CrNiTi18-10 (1.4541) | X6CrNiTi18-10 (1.4541) | BW | 21.3 | 15 | 2 | 21.3 | 15 | 2 | V | HER-009 | 1 | IMR-VP-17-2011 | 141 | BOEHLER "SAS 4-IG" | 2,0 : 2,4 | - | - | 1 | _ | 0.05 | _ | _ | _ | min. 5 | <200 | No | 44021 | Adam Duric | 1 | 8.1 | 8.1 | SEP
60MKF43BR911-UMCM1Y-F21 | 1 | X6CrNiTi18-10 (1.4541) | X6CrNiTi18-10 (1.4541) | BW | 21.3 | 15 | 2 | 21.3 | 15 | 2 | V | HER-009 | 1 | IMR-VP-17-2011 | 141 | BOEHLER "SAS 4-IG" | 2,0 : 2,4 | - | - | 1 | _ | 0.05 | _ | _ | _ | min. 5 | <200 | No | 44021 | Adam Duric | 1 | 8.1 | 8.1 | SEP
60MKF43BR911-UMCM1Y-G61 | 1 | X6CrNiTi18-10 (1.4541) | X6CrNiTi18-10 (1.4541) | BW | 21.3 | 15 | 2 | 21.3 | 15 | 2 | V | HER-009 | 1 | IMR-VP-17-2011 | 141 | BOEHLER "SAS 4-IG" | 2,0 : 2,4 | - | - | 1 | _ | 0.05 | _ | _ | _ | min. 5 | <200 | No | 44021 | Adam Duric | 1 | 8.1 | 8.1 | SEP
60MKF43BR911-UMCM1Y-J11 | 1 | X6CrNiTi18-10 (1.4541) | X6CrNiTi18-10 (1.4541) | BW | 21.3 | 15 | 2 | 21.3 | 15 | 2 | V | HER-009 | 1 | IMR-VP-17-2011 | 141 | BOEHLER "SAS 4-IG" | 2,0 : 2,4 | - | - | 1 | _ | 0.05 | _ | _ | _ | min. 5 | <200 | No | 44021 | Adam Duric | 1 | 8.1 | 8.1 | SEP
60MKF43BR912 | 1 | X6CrNiTi18-10 (1.4541) | X6CrNiTi18-10 (1.4541) | BW | 21.3 | 15 | 2 | 21.3 | 15 | 2 | V | HER-009 | 1 | IMR-VP-17-2011 | 141 | BOEHLER "SAS 4-IG" | 2,0 : 2,4 | - | - | 1 | _ | 0.05 | _ | _ | _ | min. 5 | <200 | No | 44021 | Adam Duric | 1 | 8.1 | 8.1 | SEP
60MKF43BR912 | 2 | X6CrNiTi18-10 (1.4541) | X6CrNiTi18-10 (1.4541) | BW | 21.3 | 15 | 2 | 21.3 | 15 | 2 | V | HER-009 | 1 | IMR-VP-17-2011 | 141 | BOEHLER "SAS 4-IG" | 2,0 : 2,4 | - | - | 1 | _ | 0.05 | _ | _ | _ | min. 5 | <200 | No | 44021 | Adam Duric | 1 | 8.1 | 8.1 | SEP
60MKF51BR019 | 1 | X6CrNiTi18-10 (1.4541) | X6CrNiTi18-10 (1.4541) | BW | 60.3 | 50 | 2.9 | 60.3 | 50 | 2.9 | V | HER-011 | 1 | IMR-VP-11-2011 | 141 | BOEHLER "SAS 4-IG" | 2,0 : 2,4 | - | - | 1 | _ | 0.05 | _ | _ | _ | min. 5 | <200 | No | 44021 | Adam Duric | 1 | 8.1 | 8.1 | SEP
60MKF51BR019 | 6 | X6CrNiTi18-10 (1.4541) | X6CrNiTi18-10 (1.4541) | BW | 60.3 | 50 | 2.9 | 60.3 | 50 | 2.9 | V | HER-011 | 1 | IMR-VP-11-2011 | 141 | BOEHLER "SAS 4-IG" | 2,0 : 2,4 | - | - | 1 | _ | 0.05 | _ | _ | _ | min. 5 | <200 | No | 44021 | Adam Duric | 1 | 8.1 | 8.1 | SEP
60MKF51BR020 | 1 | X6CrNiTi18-10 (1.4541) | X6CrNiTi18-10 (1.4541) | BW | 60.3 | 50 | 2.9 | 60.3 | 50 | 2.9 | V | HER-011 | 1 | IMR-VP-11-2011 | 141 | BOEHLER "SAS 4-IG" | 2,0 : 2,4 | - | - | 1 | _ | 0.05 | _ | _ | _ | min. 5 | <200 | No | 44021 | Adam Duric | 1 | 8.1 | 8.1 | SEP
60MKF51BR020 | 20 | X6CrNiTi18-10 (1.4541) | X6CrNiTi18-10 (1.4541) | BW | 60.3 | 50 | 2.9 | 60.3 | 50 | 2.6 | V | HER-011 | 1 | IMR-VP-11-2011 | 141 | BOEHLER "SAS 4-IG" | 2,0 : 2,4 | - | - | 1 | _ | 0.05 | _ | _ | _ | min. 5 | <200 | No | 44021 | Adam Duric | 1 | 8.1 | 8.1 | SEP
60MKF51BR020 | 7 | X6CrNiTi18-10 (1.4541) | X6CrNiTi18-10 (1.4541) | BW | 60.3 | 50 | 2.9 | 60.3 | 50 | 2.9 | V | HER-011 | 1 | IMR-VP-11-2011 | 141 | BOEHLER "SAS 4-IG" | 2,0 : 2,4 | - | - | 1 | _ | 0.05 | _ | _ | _ | min. 5 | <200 | No | 44021 | Adam Duric | 1 | 8.1 | 8.1 | SEP
60MKF51BR020-UMCM1Y-A21 | 1 | X6CrNiTi18-10 (1.4541) | X6CrNiTi18-10 (1.4541) | BW | 60.3 | 50 | 2.9 | 60.3 | 50 | 2.9 | V | HER-011 | 1 | IMR-VP-11-2011 | 141 | BOEHLER "SAS 4-IG" | 2,0 : 2,4 | - | - | 1 | _ | 0.05 | _ | _ | _ | min. 5 | <200 | No | 44021 | Adam Duric | 1 | 8.1 | 8.1 | SEP
60MKF51BR020-UMCM1Y-F21 | 1 | X6CrNiTi18-10 (1.4541) | X6CrNiTi18-10 (1.4541) | BW | 60.3 | 50 | 2.9 | 60.3 | 50 | 2.9 | V | HER-011 | 1 | IMR-VP-11-2011 | 141 | BOEHLER "SAS 4-IG" | 2,0 : 2,4 | - | - | 1 | _ | 0.05 | _ | _ | _ | min. 5 | <200 | No | 44021 | Adam Duric | 1 | 8.1 | 8.1 | SEP
60MKF51BR020-UMCM1Y-G61 | 1 | X6CrNiTi18-10 (1.4541) | X6CrNiTi18-10 (1.4541) | BW | 60.3 | 50 | 2.9 | 60.3 | 50 | 2.9 | V | HER-011 | 1 | IMR-VP-11-2011 | 141 | BOEHLER "SAS 4-IG" | 2,0 : 2,4 | - | - | 1 | _ | 0.05 | _ | _ | _ | min. 5 | <200 | No | 44021 | Adam Duric | 1 | 8.1 | 8.1 | SEP
60MKF51BR020-UMCM1Y-J11 | 1 | X6CrNiTi18-10 (1.4541) | X6CrNiTi18-10 (1.4541) | BW | 60.3 | 50 | 2.9 | 60.3 | 50 | 2.9 | V | HER-011 | 1 | IMR-VP-11-2011 | 141 | BOEHLER "SAS 4-IG" | 2,0 : 2,4 | - | - | 1 | _ | 0.05 | _ | _ | _ | min. 5 | <200 | No | 44021 | Adam Duric | 1 | 8.1 | 8.1 | SEP
60MKF51BR030 | 1 | X6CrNiTi18-10 (1.4541) | X6CrNiTi18-10 (1.4541) | BW | 33.7 | 25 | 2.6 | 33.7 | 25 | 2.9 | V | HER-011 | 1 | IMR-VP-11-2011 | 141 | BOEHLER "SAS 4-IG" | 2,0 : 2,4 | - | - | 1 | _ | 0.05 | _ | _ | _ | min. 5 | <200 | No | 44054 | Adam Duric | 1 | 8.1 | 8.1 | SEP
60MKF51BR030 | 20 | X6CrNiTi18-10 (1.4541) | X6CrNiTi18-10 (1.4541) | BW | 33.7 | 25 | 2.9 | 33.7 | 25 | 2.9 | V | HER-011 | 1 | IMR-VP-11-2011 | 141 | BOEHLER "SAS 4-IG" | 2,0 : 2,4 | - | - | 1 | _ | 0.05 | _ | _ | _ | min. 5 | <200 | No | 44054 | Adam Duric | 1 | 8.1 | 8.1 | SEP
60MKF51BR030 | 5 | X6CrNiTi18-10 (1.4541) | X6CrNiTi18-10 (1.4541) | BW | 33.7 | 25 | 2.9 | 33.7 | 25 | 2.9 | V | HER-011 | 1 | IMR-VP-11-2011 | 141 | BOEHLER "SAS 4-IG" | 2,0 : 2,4 | - | - | 1 | _ | 0.05 | _ | _ | _ | min. 5 | <200 | No | 44054 | Adam Duric | 1 | 8.1 | 8.1 | SEP
60MKF51BR040 | 1 | X6CrNiTi18-10 (1.4541) | X6CrNiTi18-10 (1.4541) | BW | 60.3 | 50 | 2.9 | 60.3 | 50 | 2.9 | V | HER-011 | 1 | IMR-VP-11-2011 | 141 | BOEHLER "SAS 4-IG" | 2,0 : 2,4 | - | - | 1 | _ | 0.05 | _ | _ | _ | min. 5 | <200 | No | 44021 | Adam Duric | 1 | 8.1 | 8.1 | SEP
60MKF51BR040 | 11 | X6CrNiTi18-10 (1.4541) | X6CrNiTi18-10 (1.4541) | BW | 33.7 | 25 | 2.9 | 33.7 | 25 | 2.6 | V | HER-011 | 1 | IMR-VP-11-2011 | 141 | BOEHLER "SAS 4-IG" | 2,0 : 2,4 | - | - | 1 | _ | 0.05 | _ | _ | _ | min. 5 | <200 | No | 44054 | Adam Duric | 1 | 8.1 | 8.1 | SEP
60MKF51BR050 | 1 | X6CrNiTi18-10 (1.4541) | X6CrNiTi18-10 (1.4541) | BW | 33.7 | 25 | 2.6 | 33.7 | 25 | 2.9 | V | HER-011 | 1 | IMR-VP-11-2011 | 141 | BOEHLER "SAS 4-IG" | 2,0 : 2,4 | - | - | 1 | _ | 0.05 | _ | _ | _ | min. 5 | <200 | No | 44054 | Adam Duric | 1 | 8.1 | 8.1 | SEP
60MKF51BR050 | 3 | X6CrNiTi18-10 (1.4541) | X6CrNiTi18-10 (1.4541) | BW | 33.7 | 25 | 2.9 | 33.7 | 25 | 2.9 | V | HER-011 | 1 | IMR-VP-11-2011 | 141 | BOEHLER "SAS 4-IG" | 2,0 : 2,4 | - | - | 1 | _ | 0.05 | _ | _ | _ | min. 5 | <200 | No | 44054 | Adam Duric | 1 | 8.1 | 8.1 | SEP
60MKF51BR050 | 4 | X6CrNiTi18-10 (1.4541) | X6CrNiTi18-10 (1.4541) | BW | 33.7 | 25 | 2.9 | 33.7 | 25 | 2.9 | V | HER-011 | 1 | IMR-VP-11-2011 | 141 | BOEHLER "SAS 4-IG" | 2,0 : 2,4 | - | - | 1 | _ | 0.05 | _ | _ | _ | min. 5 | <200 | No | 44054 | Adam Duric | 1 | 8.1 | 8.1 | SEP
60MKF51BR060 | 1 | X6CrNiTi18-10 (1.4541) | X6CrNiTi18-10 (1.4541) | BW | 60.3 | 50 | 2.9 | 60.3 | 50 | 2.9 | V | HER-011 | 1 | IMR-VP-11-2011 | 141 | BOEHLER "SAS 4-IG" | 2,0 : 2,4 | - | - | 1 | _ | 0.05 | _ | _ | _ | min. 5 | <200 | No | 44021 | Adam Duric | 1 | 8.1 | 8.1 | SEP
60MKF51BR060 | 11 | X6CrNiTi18-10 (1.4541) | X6CrNiTi18-10 (1.4541) | BW | 33.7 | 25 | 2.9 | 33.7 | 25 | 2.6 | V | HER-011 | 1 | IMR-VP-11-2011 | 141 | BOEHLER "SAS 4-IG" | 2,0 : 2,4 | - | - | 1 | _ | 0.05 | _ | _ | _ | min. 5 | <200 | No | 44054 | Adam Duric | 1 | 8.1 | 8.1 | SEP
60MKF51BR060 | 6 | X6CrNiTi18-10 (1.4541) | X6CrNiTi18-10 (1.4541) | BW | 60.3 | 50 | 2.9 | 60.3 | 50 | 2.9 | V | HER-011 | 1 | IMR-VP-11-2011 | 141 | BOEHLER "SAS 4-IG" | 2,0 : 2,4 | - | - | 1 | _ | 0.05 | _ | _ | _ | min. 5 | <200 | No | 44021 | Adam Duric | 1 | 8.1 | 8.1 | SEP
60MKF51BR070 | 1 | X6CrNiTi18-10 (1.4541) | X6CrNiTi18-10 (1.4541) | BW | 33.7 | 25 | 2.9 | 33.7 | 25 | 2.9 | V | HER-011 | 1 | IMR-VP-11-2011 | 141 | BOEHLER "SAS 4-IG" | 2,0 : 2,4 | - | - | 1 | _ | 0.05 | _ | _ | _ | min. 5 | <200 | No | 44054 | Adam Duric | 1 | 8.1 | 8.1 | SEP
60MKF51BR070 | 15 | X6CrNiTi18-10 (1.4541) | X6CrNiTi18-10 (1.4541) | BW | 33.7 | 25 | 2.9 | 33.7 | 25 | 2.9 | V | HER-011 | 1 | IMR-VP-11-2011 | 141 | BOEHLER "SAS 4-IG" | 2,0 : 2,4 | - | - | 1 | _ | 0.05 | _ | _ | _ | min. 5 | <200 | No | 44054 | Adam Duric | 1 | 8.1 | 8.1 | SEP
60MKF51BR070 | 16 | X6CrNiTi18-10 (1.4541) | X6CrNiTi18-10 (1.4541) | BW | 33.7 | 25 | 2.6 | 33.7 | 25 | 2.9 | V | HER-011 | 1 | IMR-VP-11-2011 | 141 | BOEHLER "SAS 4-IG" | 2,0 : 2,4 | - | - | 1 | _ | 0.05 | _ | _ | _ | min. 5 | <200 | No | 44054 | Adam Duric | 1 | 8.1 | 8.1 | SEP
60MKF51BR070 | 2 | X6CrNiTi18-10 (1.4541) | X6CrNiTi18-10 (1.4541) | BW | 33.7 | 25 | 2.9 | 33.7 | 25 | 2.9 | V | HER-011 | 1 | IMR-VP-11-2011 | 141 | BOEHLER "SAS 4-IG" | 2,0 : 2,4 | - | - | 1 | _ | 0.05 | _ | _ | _ | min. 5 | <200 | No | 44054 | Adam Duric | 1 | 8.1 | 8.1 | SEP
60MKF51BR090 | 1 | X6CrNiTi18-10 (1.4541) | X6CrNiTi18-10 (1.4541) | BW | 33.7 | 25 | 2.9 | 33.7 | 25 | 2.9 | V | HER-011 | 1 | IMR-VP-11-2011 | 141 | BOEHLER "SAS 4-IG" | 2,0 : 2,4 | - | - | 1 | _ | 0.05 | _ | _ | _ | min. 5 | <200 | No | 44054 | Adam Duric | 1 | 8.1 | 8.1 | SEP
60MKF51BR100 | 1 | X6CrNiTi18-10 (1.4541) | X6CrNiTi18-10 (1.4541) | BW | 60.3 | 50 | 2.9 | 88.9 | 50 | 2.9 | V | HER-011 | 1 | IMR-VP-11-2011 | 141 | BOEHLER "SAS 4-IG" | 2,0 : 2,4 | - | - | 1 | _ | 0.05 | _ | _ | _ | min. 5 | <200 | No | 44021 | Adam Duric | 1 | 8.1 | 8.1 | SEP
60MKF51BR100 | 3 | X6CrNiTi18-10 (1.4541) | X6CrNiTi18-10 (1.4541) | BW | 88.9 | 80 | 2.9 | 88.9 | 80 | 2.9 | V | HER-011 | 1 | IMR-VP-11-2011 | 141 | BOEHLER "SAS 4-IG" | 2,0 : 2,4 | - | - | 1 | _ | 0.05 | _ | _ | _ | min. 5 | <200 | No | 44021 | Adam Duric | 1 | 8.1 | 8.1 | SEP
60MKF51BR911 | 1 | X6CrNiTi18-10 (1.4541) | X6CrNiTi18-10 (1.4541) | BW | 33.7 | 25 | 2.9 | 33.7 | 25 | 2.9 | V | HER-011 | 1 | IMR-VP-11-2011 | 141 | BOEHLER "SAS 4-IG" | 2,0 : 2,4 | - | - | 1 | _ | 0.05 | _ | _ | _ | min. 5 | <200 | No | 44054 | Adam Duric | 1 | 8.1 | 8.1 | SEP
60MKF55BR911 | 1 | X6CrNiTi18-10 (1.4541) | X6CrNiTi18-10 (1.4541) | BW | 88.9 | 80 | 3.2 | 88.9 | 80 | 2.9 | V | HER-011 | 1 | IMR-VP-11-2011 | 141 | BOEHLER "SAS 4-IG" | 2,0 : 2,4 | - | - | 1 | _ | 0.05 | _ | _ | _ | min. 5 | <200 | No | 44021 | Adam Duric | 1 | 8.1 | 8.1 | SEP
60MKF55BR911 | 5 | X6CrNiTi18-10 (1.4541) | X6CrNiTi18-10 (1.4541) | BW | 33.7 | 25 | 2.9 | 33.7 | 25 | 2.9 | V | HER-011 | 1 | IMR-VP-11-2011 | 141 | BOEHLER "SAS 4-IG" | 2,0 : 2,4 | - | - | 1 | _ | 0.05 | _ | _ | _ | min. 5 | <200 | No | 44054 | Adam Duric | 1 | 8.1 | 8.1 | SEP
60MKF55BR911 | 7 | X6CrNiTi18-10 (1.4541) | X6CrNiTi18-10 (1.4541) | BW | 33.7 | 25 | 2.9 | 33.7 | 25 | 2.9 | V | HER-011 | 1 | IMR-VP-11-2011 | 141 | BOEHLER "SAS 4-IG" | 2,0 : 2,4 | - | - | 1 | _ | 0.05 | _ | _ | _ | min. 5 | <200 | No | 44054 | Adam Duric | 1 | 8.1 | 8.1 | SEP
60MKF55BR921 | 1 | X6CrNiTi18-10 (1.4541) | X6CrNiTi18-10 (1.4541) | BW | 88.9 | 80 | 3.2 | 88.9 | 80 | 2.9 | V | HER-011 | 1 | IMR-VP-11-2011 | 141 | BOEHLER "SAS 4-IG" | 2,0 : 2,4 | - | - | 1 | _ | 0.05 | _ | _ | _ | min. 5 | <200 | No | 44021 | Adam Duric | 1 | 8.1 | 8.1 | SEP
60MKF55BR921 | 5 | X6CrNiTi18-10 (1.4541) | X6CrNiTi18-10 (1.4541) | BW | 33.7 | 25 | 2.9 | 33.7 | 25 | 2.9 | V | HER-011 | 1 | IMR-VP-11-2011 | 141 | BOEHLER "SAS 4-IG" | 2,0 : 2,4 | - | - | 1 | _ | 0.05 | _ | _ | _ | min. 5 | <200 | No | 44054 | Adam Duric | 1 | 8.1 | 8.1 | SEP
60MKF55BR921 | 6 | X6CrNiTi18-10 (1.4541) | X6CrNiTi18-10 (1.4541) | BW | 33.7 | 25 | 2.9 | 33.7 | 25 | 2.9 | V | HER-011 | 1 | IMR-VP-11-2011 | 141 | BOEHLER "SAS 4-IG" | 2,0 : 2,4 | - | - | 1 | _ | 0.05 | _ | _ | _ | min. 5 | <200 | No | 44054 | Adam Duric | 1 | 8.1 | 8.1 | SEP
60MKG18BR020 | 1 | X6CrNiTi18-10 (1.4541) | X6CrNiTi18-10 (1.4541) | BW | 60.3 | 50 | 2.9 | 60.3 | 50 | 2.9 | V | HER-011 | 1 | IMR-VP-11-2011 | 141 | BOEHLER "SAS 4-IG" | 2,0 : 2,4 | - | - | 1 | _ | 0.05 | _ | _ | _ | min. 5 | <200 | No | 44021 | Adam Duric | 1 | 8.1 | 8.1 | I
60MKG18BR020 | 5 | X6CrNiTi18-10 (1.4541) | X6CrNiTi18-10 (1.4541) | BW | 48.3 | 40 | 2.9 | 48.3 | 40 | 2.9 | V | HER-011 | 1 | IMR-VP-11-2011 | 141 | BOEHLER "SAS 4-IG" | 2,0 : 2,4 | - | - | 1 | _ | 0.05 | _ | _ | _ | min. 5 | <200 | No | 44021 | Adam Duric | 1 | 8.1 | 8.1 | I
60MKG18BR020 | 6 | X6CrNiTi18-10 (1.4541) | X6CrNiTi18-10 (1.4541) | BW | 48.3 | 40 | 2.9 | 48.3 | 40 | 2.9 | V | HER-011 | 1 | IMR-VP-11-2011 | 141 | BOEHLER "SAS 4-IG" | 2,0 : 2,4 | - | - | 1 | _ | 0.05 | _ | _ | _ | min. 5 | <200 | No | 44021 | Adam Duric | 1 | 8.1 | 8.1 | I
60MKG18BR020 | 7 | X6CrNiTi18-10 (1.4541) | X6CrNiTi18-10 (1.4541) | BW | 48.3 | 40 | 2.9 | 48.3 | 40 | 2.9 | V | HER-011 | 1 | IMR-VP-11-2011 | 141 | BOEHLER "SAS 4-IG" | 2,0 : 2,4 | - | - | 1 | _ | 0.05 | _ | _ | _ | min. 5 | <200 | No | 44021 | Adam Duric | 1 | 8.1 | 8.1 | I
60MKG18BR020 | 8 | X6CrNiTi18-10 (1.4541) | X6CrNiTi18-10 (1.4541) | BW | 48.3 | 40 | 2.9 | 48.3 | 40 | 2.9 | V | HER-011 | 1 | IMR-VP-11-2011 | 141 | BOEHLER "SAS 4-IG" | 2,0 : 2,4 | - | - | 1 | _ | 0.05 | _ | _ | _ | min. 5 | <200 | No | 44021 | Adam Duric | 1 | 8.1 | 8.1 | I
60MKG18BR020 | 10 | X6CrNiTi18-10 (1.4541) | X6CrNiMoTi17-12-2 (1.4571) | BW | 48.3 | 40 | 2.9 | 48.3 | 40 | 2.6 | V | HER-011 | 1 | IMR-VP-11-2011 | 141 | BOEHLER "SAS 4-IG" | 2,0 : 2,4 | - | - | 1 | _ | 0.05 | _ | _ | _ | min. 5 | <200 | No | 44021 | Adam Duric | 1 | 8.1 | 8.1 | I
60MKG18BR320 | 1 | X6CrNiTi18-10 (1.4541) | X6CrNiTi18-10 (1.4541) | BW | 21.3 | 15 | 2 | 21.3 | 15 | 2 | V | HER-009 | 1 | IMR-VP-17-2011 | 141 | BOEHLER "SAS 4-IG" | 2,0 : 2,4 | - | - | 1 | _ | 0.05 | _ | _ | _ | min. 5 | <200 | No | 44021 | Adam Duric | 1 | 8.1 | 8.1 | SEP
60MKG18BR320 | 2 | X6CrNiTi18-10 (1.4541) | P250GH (1.0460) | BW | 21.3 | 15 | 2 | 21.3 | 15 | 2 | V | HER-019 | 0 | IMR-VP-03-2011 | 141 | BOEHLER "NIBAS 70/20-IG" | 2,0 : 2,4 | - | - | [6 empty] | min. 5 | <300 | No | 44064 | Adam Duric | 1 | 8.1 | 1.1 / 1.2
60MKG18BR320 | 3 | X6CrNiTi18-10 (1.4541) | X6CrNiTi18-10 (1.4541) | BW | 21.3 | 15 | 2 | 21.3 | 15 | 2 | V | HER-009 | 1 | IMR-VP-17-2011 | 141 | BOEHLER "SAS 4-IG" | 2,0 : 2,4 | - | - | 1 | _ | 0.05 | _ | _ | _ | min. 5 | <200 | No | 44021 | Adam Duric | 1 | 8.1 | 8.1 | SEP
60MKG18BR320 | 4 | X6CrNiTi18-10 (1.4541) | X6CrNiTi18-10 (1.4541) | BW | 21.3 | 15 | 2 | 21.3 | 15 | 2 | V | HER-009 | 1 | IMR-VP-17-2011 | 141 | BOEHLER "SAS 4-IG" | 2,0 : 2,4 | - | - | 1 | _ | 0.05 | _ | _ | _ | min. 5 | <200 | No | 44021 | Adam Duric | 1 | 8.1 | 8.1 | SEP
60MKG18BR320 | 5 | X6CrNiTi18-10 (1.4541) | X6CrNiTi18-10 (1.4541) | BW | 21.3 | 15 | 2 | 21.3 | 15 | 2 | V | HER-009 | 1 | IMR-VP-17-2011 | 141 | BOEHLER "SAS 4-IG" | 2,0 : 2,4 | - | - | 1 | _ | 0.05 | _ | _ | _ | min. 5 | <200 | No | 44021 | Adam Duric | 1 | 8.1 | 8.1 | SEP
60MKG18BR320 | 6 | X6CrNiTi18-10 (1.4541) | X6CrNiTi18-10 (1.4541) | BW | 21.3 | 15 | 2 | 21.3 | 15 | 2 | V | HER-009 | 1 | IMR-VP-17-2011 | 141 | BOEHLER "SAS 4-IG" | 2,0 : 2,4 | - | - | 1 | _ | 0.05 | _ | _ | _ | min. 5 | <200 | No | 44021 | Adam Duric | 1 | 8.1 | 8.1 | SEP
60MKG18BR331 | 1 | P250GH (1.0460) | X6CrNiTi18-10 (1.4541) | BW | 21.3 | 15 | 2 | 21.3 | 15 | 2 | V | HER-019 | 0 | IMR-VP-03-2011 | 141 | BOEHLER "NIBAS 70/20-IG" | 2,0 : 2,4 | - | - | 1 | _ | 0.05 | _ | _ | _ | min. 5 | <300 | No | 44064 | Adam Duric | 1 | 1.1 / 1.2 | 8.1 | SEP
60MKG18BR331 | 2 | X6CrNiTi18-10 (1.4541) | X6CrNiTi18-10 (1.4541) | BW | 21.3 | 15 | 2 | 21.3 | 15 | 2 | V | HER-009 | 1 | IMR-VP-17-2011 | 141 | BOEHLER "SAS 4-IG" | 2,0 : 2,4 | - | - | 1 | _ | 0.05 | _ | _ | _ | min. 5 | <200 | No | 44021 | Adam Duric | 1 | 8.1 | 8.1 | SEP
60MKG18BR331 | 3 | X6CrNiTi18-10 (1.4541) | X6CrNiTi18-10 (1.4541) | BW | 21.3 | 15 | 2 | 21.3 | 15 | 2 | V | HER-009 | 1 | IMR-VP-17-2011 | 141 | BOEHLER "SAS 4-IG" | 2,0 : 2,4 | - | - | 1 | _ | 0.05 | _ | _ | _ | min. 5 | <200 | No | 44021 | Adam Duric | 1 | 8.1 | 8.1 | SEP
60MKG18BR331 | 4 | X6CrNiTi18-10 (1.4541) | X6CrNiTi18-10 (1.4541) | BW | 21.3 | 15 | 2 | 21.3 | 15 | 2 | V | HER-009 | 1 | IMR-VP-17-2011 | 141 | BOEHLER "SAS 4-IG" | 2,0 : 2,4 | - | - | 1 | _ | 0.05 | _ | _ | _ | min. 5 | <200 | No | 44021 | Adam Duric | 1 | 8.1 | 8.1 | SEP
60MKG18BR331 | 5 | X6CrNiTi18-10 (1.4541) | X6CrNiTi18-10 (1.4541) | BW | 21.3 | 15 | 2 | 21.3 | 15 | 2 | V | HER-009 | 1 | IMR-VP-17-2011 | 141 | BOEHLER "SAS 4-IG" | 2,0 : 2,4 | - | - | 1 | _ | 0.05 | _ | _ | _ | min. 5 | <200 | No | 44021 | Adam Duric | 1 | 8.1 | 8.1 | SEP
60MKG18BR331 | 6 | X6CrNiTi18-10 (1.4541) | X6CrNiTi18-10 (1.4541) | BW | 21.3 | 15 | 2 | 21.3 | 15 | 2 | V | HER-009 | 1 | IMR-VP-17-2011 | 141 | BOEHLER "SAS 4-IG" | 2,0 : 2,4 | - | - | 1 | _ | 0.05 | _ | _ | _ | min. 5 | <200 | No | 44021 | Adam Duric | 1 | 8.1 | 8.1 | SEP
60MKG21BR039 | 1 | P250GH (1.0460) | X6CrNiTi18-10 (1.4541) | BW | 33.7 | 25 | 2.6 | 33.7 | 25 | 2.9 | V | HOLD! | [7 empty] | 1 | _ | 0.05 | _ | _ | _ | [5 empty] | 0 | 1.1 / 1.2 | 8.1 | SEP
60MKG21BR039 | 3 | X6CrNiTi18-10 (1.4541) | X6CrNiTi18-10 (1.4541) | BW | 33.7 | 25 | 2.9 | 33.7 | 25 | 2.9 | V | HER-011 | 1 | IMR-VP-11-2011 | 141 | BOEHLER "SAS 4-IG" | 2,0 : 2,4 | - | - | 1 | _ | 0.05 | _ | _ | _ | min. 5 | <200 | No | 44054 | Adam Duric | 1 | 8.1 | 8.1 | SEP
60MKG21BR039 | 5 | X6CrNiTi18-10 (1.4541) | X6CrNiTi18-10 (1.4541) | BW | 33.7 | 25 | 2.9 | 33.7 | 25 | 2.9 | V | HER-011 | 1 | IMR-VP-11-2011 | 141 | BOEHLER "SAS 4-IG" | 2,0 : 2,4 | - | - | 1 | _ | 0.05 | _ | _ | _ | min. 5 | <200 | No | 44054 | Adam Duric | 1 | 8.1 | 8.1 | SEP
60MKG21BR039 | 7 | X6CrNiTi18-10 (1.4541) | X6CrNiTi18-10 (1.4541) | BW | 33.7 | 25 | 2.9 | 33.7 | 25 | 2.9 | V | HER-011 | 1 | IMR-VP-11-2011 | 141 | BOEHLER "SAS 4-IG" | 2,0 : 2,4 | - | - | 1 | _ | 0.05 | _ | _ | _ | min. 5 | <200 | No | 44054 | Adam Duric | 1 | 8.1 | 8.1 | SEP
60MKG21BR039 | 8 | X6CrNiTi18-10 (1.4541) | X6CrNiTi18-10 (1.4541) | BW | 33.7 | 25 | 2.9 | 33.7 | 25 | 2.9 | V | HER-011 | 1 | IMR-VP-11-2011 | 141 | BOEHLER "SAS 4-IG" | 2,0 : 2,4 | - | - | 1 | _ | 0.05 | _ | _ | _ | min. 5 | <200 | No | 44054 | Adam Duric | 1 | 8.1 | 8.1 | SEP
60MKG21BR039 | 9 | X6CrNiTi18-10 (1.4541) | X6CrNiTi18-10 (1.4541) | BW | 33.7 | 25 | 2.9 | 33.7 | 25 | 2.9 | V | HER-011 | 1 | IMR-VP-11-2011 | 141 | BOEHLER "SAS 4-IG" | 2,0 : 2,4 | - | - | 1 | _ | 0.05 | _ | _ | _ | min. 5 | <200 | No | 44054 | Adam Duric | 1 | 8.1 | 8.1 | SEP
60MKG21BR039 | 10 | X6CrNiTi18-10 (1.4541) | X6CrNiTi18-10 (1.4541) | BW | 33.7 | 25 | 2.9 | 33.7 | 25 | 2.9 | V | HER-011 | 1 | IMR-VP-11-2011 | 141 | BOEHLER "SAS 4-IG" | 2,0 : 2,4 | - | - | 1 | _ | 0.05 | _ | _ | _ | min. 5 | <200 | No | 44054 | Adam Duric | 1 | 8.1 | 8.1 | SEP
60MKG21BR040-UMCM1Y-J11 | 1 | X6CrNiTi18-10 (1.4541) | X6CrNiTi18-10 (1.4541) | BW | 33.7 | 25 | 2.9 | 33.7 | 25 | 2.9 | V | HER-011 | 1 | IMR-VP-11-2011 | 141 | BOEHLER "SAS 4-IG" | 2,0 : 2,4 | - | - | 1 | _ | 0.05 | _ | _ | _ | min. 5 | <200 | No | 44054 | Adam Duric | 1 | 8.1 | 8.1 | SEP
60MKG21BR040-UMCM1Y-M11 | 1 | X6CrNiTi18-10 (1.4541) | X6CrNiTi18-10 (1.4541) | BW | 33.7 | 25 | 2.9 | 33.7 | 25 | 2.9 | V | HER-011 | 1 | IMR-VP-11-2011 | 141 | BOEHLER "SAS 4-IG" | 2,0 : 2,4 | - | - | 1 | _ | 0.05 | _ | _ | _ | min. 5 | <200 | No | 44054 | Adam Duric | 1 | 8.1 | 8.1 | SEP
60MKG21BR040-UMCM1Y-O41 | 1 | X6CrNiTi18-10 (1.4541) | X6CrNiTi18-10 (1.4541) | BW | 33.7 | 25 | 2.9 | 33.7 | 25 | 2.9 | V | HER-011 | 1 | IMR-VP-11-2011 | 141 | BOEHLER "SAS 4-IG" | 2,0 : 2,4 | - | - | 1 | _ | 0.05 | _ | _ | _ | min. 5 | <200 | No | 44054 | Adam Duric | 1 | 8.1 | 8.1 | SEP
60MKG21BR040-UMCM1Y-O41 | 4 | X6CrNiTi18-10 (1.4541) | X6CrNiTi18-10 (1.4541) | BW | 33.7 | 25 | 2.9 | 33.7 | 25 | 2.9 | V | HER-011 | 1 | IMR-VP-11-2011 | 141 | BOEHLER "SAS 4-IG" | 2,0 : 2,4 | - | - | 1 | _ | 0.05 | _ | _ | _ | min. 5 | <200 | No | 44054 | Adam Duric | 1 | 8.1 | 8.1 | SEP
60MKG21BR041 | 1 | X6CrNiTi18-10 (1.4541) | X6CrNiTi18-10 (1.4541) | BW | 33.7 | 25 | 2.9 | 33.7 | 25 | 2.9 | V | HER-011 | 1 | IMR-VP-11-2011 | 141 | BOEHLER "SAS 4-IG" | 2,0 : 2,4 | - | - | 1 | _ | 0.05 | _ | _ | _ | min. 5 | <200 | No | 44054 | Adam Duric | 1 | 8.1 | 8.1 | SEP
60MKG21BR041 | 3 | X6CrNiTi18-10 (1.4541) | X6CrNiTi18-10 (1.4541) | BW | 33.7 | 25 | 2.9 | 33.7 | 25 | 2.9 | V | HER-011 | 1 | IMR-VP-11-2011 | 141 | BOEHLER "SAS 4-IG" | 2,0 : 2,4 | - | - | 1 | _ | 0.05 | _ | _ | _ | min. 5 | <200 | No | 44054 | Adam Duric | 1 | 8.1 | 8.1 | SEP
60MKG21BR041 | 5 | X6CrNiTi18-10 (1.4541) | X6CrNiTi18-10 (1.4541) | BW | 33.7 | 25 | 2.9 | 33.7 | 25 | 2.6 | V | HER-011 | 1 | IMR-VP-11-2011 | 141 | BOEHLER "SAS 4-IG" | 2,0 : 2,4 | - | - | 1 | _ | 0.05 | _ | _ | _ | min. 5 | <200 | No | 44054 | Adam Duric | 1 | 8.1 | 8.1 | SEP
60MKG30BR305 | 1 | X6CrNiTi18-10 (1.4541) | X6CrNiTi18-10 (1.4541) | BW | 26.9 | 20 | 2 | 26.9 | 20 | 2 | V | HER-011 | 1 | IMR-VP-11-2011 | 141 | BOEHLER "SAS 4-IG" | 2,0 : 2,4 | - | - | 1 | _ | 0.05 | _ | _ | _ | min. 5 | <200 | No | 44054 | Adam Duric | 1 | 8.1 | 8.1 | SEP
60MKG30BR305 | 2 | X6CrNiTi18-10 (1.4541) | X6CrNiTi18-10 (1.4541) | BW | 21.3 | 15 | 2 | 21.3 | 15 | 2 | V | HER-009 | 1 | IMR-VP-17-2011 | 141 | BOEHLER "SAS 4-IG" | 2,0 : 2,4 | - | - | 1 | _ | 0.05 | _ | _ | _ | min. 5 | <200 | No | 44021 | Adam Duric | 1 | 8.1 | 8.1 | SEP
60MKG30BR305 | 3 | X6CrNiTi18-10 (1.4541) | P250GH (1.0460) | BW | 21.3 | 15 | 2 | 21.3 | 15 | 2 | V | HER-019 | 0 | IMR-VP-03-2011 | 141 | BOEHLER "NIBAS 70/20-IG" | 2,0 : 2,4 | - | - | 1 | _ | 0.05 | _ | _ | _ | min. 5 | <300 | No | 44064 | Adam Duric | 1 | 8.1 | 1.1 / 1.2 | SEP
60MKG30BR305 | 4 | P250GH (1.0460) | X6CrNiTi18-10 (1.4541) | BW | 13.5 | 8 | 2 | 13.5 | 8 | 2 | V | HER-019 | 0 | IMR-VP-03-2011 | 141 | BOEHLER "NIBAS 70/20-IG" | 2,0 : 2,4 | - | - | 1 | _ | 0.05 | _ | _ | _ | min. 5 | <300 | No | 44064 | Adam Duric | 1 | 1.1 / 1.2 | 8.1 | SEP
60MKG30BR305 | 5 | X6CrNiTi18-10 (1.4541) | X6CrNiTi18-10 (1.4541) | BW | 13.5 | 8 | 2 | 13.5 | 8 | 2.6 | V | HER-009 | 1 | IMR-VP-17-2011 | 141 | BOEHLER "SAS 4-IG" | 2,0 : 2,4 | - | - | 1 | _ | 0.05 | _ | _ | _ | min. 5 | <200 | No | 44021 | Adam Duric | 1 | 8.1 | 8.1 | SEP
60MKG51BR010 | 1 | X6CrNiTi18-10 (1.4541) | X6CrNiTi18-10 (1.4541) | BW | 60.3 | 50 | 2.9 | 60.3 | 50 | 2.9 | V | HER-011 | 1 | IMR-VP-11-2011 | 141 | BOEHLER "SAS 4-IG" | 2,0 : 2,4 | - | - | 1 | _ | 0.05 | _ | _ | _ | min. 5 | <200 | No | 44021 | Adam Duric | 1 | 8.1 | 8.1 | I
60MKG51BR010 | 7 | X6CrNiTi18-10 (1.4541) | X6CrNiTi18-10 (1.4541) | BW | 60.3 | 50 | 2.9 | 60.3 | 50 | 2.9 | V | HER-011 | 1 | IMR-VP-11-2011 | 141 | BOEHLER "SAS 4-IG" | 2,0 : 2,4 | - | - | 1 | _ | 0.05 | _ | _ | _ | min. 5 | <200 | No | 44021 | Adam Duric | 1 | 8.1 | 8.1 | I
60MKG51BR010 | 11 | X6CrNiTi18-10 (1.4541) | X6CrNiTi18-10 (1.4541) | BW | 60.3 | 50 | 2.9 | 60.3 | 50 | 2.9 | V | HER-011 | 1 | IMR-VP-11-2011 | 141 | BOEHLER "SAS 4-IG" | 2,0 : 2,4 | - | - | 1 | _ | 0.05 | _ | _ | _ | min. 5 | <200 | No | 44021 | Adam Duric | 1 | 8.1 | 8.1 | I
60MKG51BR010 | 15 | X6CrNiTi18-10 (1.4541) | X6CrNiTi18-10 (1.4541) | BW | 60.3 | 50 | 2.9 | 60.3 | 50 | 2.9 | V | HER-011 | 1 | IMR-VP-11-2011 | 141 | BOEHLER "SAS 4-IG" | 2,0 : 2,4 | - | - | 1 | _ | 0.05 | _ | _ | _ | min. 5 | <200 | No | 44021 | Adam Duric | 1 | 8.1 | 8.1 | I
60MKG51BR010 | 19 | X6CrNiTi18-10 (1.4541) | X6CrNiTi18-10 (1.4541) | BW | 60.3 | 50 | 2.9 | 60.3 | 50 | 2.9 | V | HER-011 | 1 | IMR-VP-11-2011 | 141 | BOEHLER "SAS 4-IG" | 2,0 : 2,4 | - | - | 1 | _ | 0.05 | _ | _ | _ | min. 5 | <200 | No | 44021 | Adam Duric | 1 | 8.1 | 8.1 | I
60MKG51BR010 | 26 | X6CrNiTi18-10 (1.4541) | X6CrNiTi18-10 (1.4541) | BW | 60.3 | 50 | 2.9 | 60.3 | 50 | 2.9 | V | HER-011 | 1 | IMR-VP-11-2011 | 141 | BOEHLER "SAS 4-IG" | 2,0 : 2,4 | - | - | 1 | _ | 0.05 | _ | _ | _ | min. 5 | <200 | No | 44021 | Adam Duric | 1 | 8.1 | 8.1 | I
60MKG51BR040 | 1 | P250GH (1.0460) | X6CrNiTi18-10 (1.4541) | BW | 60.3 | 50 | 2.9 | 60.3 | 50 | 2.9 |  | HOLD! | [7 empty] | 1 | _ | 0.05 | _ | _ | _ | [5 empty] | 0 | 1.1 / 1.2 | 8.1 | I
60MKG51BR040 | 9 | X6CrNiTi18-10 (1.4541) | X6CrNiTi18-10 (1.4541) | BW | 60.3 | 50 | 2.9 | 60.3 | 50 | 2.9 | V | HER-011 | 1 | IMR-VP-11-2011 | 141 | BOEHLER "SAS 4-IG" | 2,0 : 2,4 | - | - | 1 | _ | 0.05 | _ | _ | _ | min. 5 | <200 | No | 44021 | Adam Duric | 1 | 8.1 | 8.1 | I
60MKG51BR040 | 13 | X6CrNiTi18-10 (1.4541) | X6CrNiTi18-10 (1.4541) | BW | 60.3 | 50 | 2.9 | 60.3 | 50 | 2.9 | V | HER-011 | 1 | IMR-VP-11-2011 | 141 | BOEHLER "SAS 4-IG" | 2,0 : 2,4 | - | - | 1 | _ | 0.05 | _ | _ | _ | min. 5 | <200 | No | 44021 | Adam Duric | 1 | 8.1 | 8.1 | I
60MKG51BR040 | 17 | X6CrNiTi18-10 (1.4541) | X6CrNiTi18-10 (1.4541) | BW | 60.3 | 50 | 2.9 | 60.3 | 50 | 2.9 | V | HER-011 | 1 | IMR-VP-11-2011 | 141 | BOEHLER "SAS 4-IG" | 2,0 : 2,4 | - | - | 1 | _ | 0.05 | _ | _ | _ | min. 5 | <200 | No | 44021 | Adam Duric | 1 | 8.1 | 8.1 | I
60MKG51BR040 | 22 | X6CrNiTi18-10 (1.4541) | X6CrNiTi18-10 (1.4541) | BW | 60.3 | 50 | 2.9 | 60.3 | 50 | 2.9 | V | HER-011 | 1 | IMR-VP-11-2011 | 141 | BOEHLER "SAS 4-IG" | 2,0 : 2,4 | - | - | 1 | _ | 0.05 | _ | _ | _ | min. 5 | <200 | No | 44021 | Adam Duric | 1 | 8.1 | 8.1 | I
60MKG75BR030 | 1 | X6CrNiMoTi17-12-2 (1.4571) | X6CrNiTi18-10 (1.4541) | BW | 48.3 | 40 | 2.6 | 48.3 | 40 | 2.9 | V | HER-011 | 1 | IMR-VP-11-2011 | 141 | BOEHLER "SAS 4-IG" | 2,0 : 2,4 | - | - | 1 | _ | 0.05 | _ | _ | _ | min. 5 | <200 | No | 44021 | Adam Duric | 1 | 8.1 | 8.1 | SEP
60MKG75BR030 | 3 | X6CrNiTi18-10 (1.4541) | X6CrNiTi18-10 (1.4541) | BW | 48.3 | 40 | 2.9 | 48.3 | 40 | 2.9 | V | HER-011 | 1 | IMR-VP-11-2011 | 141 | BOEHLER "SAS 4-IG" | 2,0 : 2,4 | - | - | 1 | _ | 0.05 | _ | _ | _ | min. 5 | <200 | No | 44021 | Adam Duric | 1 | 8.1 | 8.1 | SEP
60MKG75BR030 | 5 | X6CrNiTi18-10 (1.4541) | X6CrNiMoTi17-12-2 (1.4571) | BW | 48.3 | 40 | 2.9 | 48.3 | 40 | 2.6 | V | HER-011 | 1 | IMR-VP-11-2011 | 141 | BOEHLER "SAS 4-IG" | 2,0 : 2,4 | - | - | 1 | _ | 0.05 | _ | _ | _ | min. 5 | <200 | No | 44021 | Adam Duric | 1 | 8.1 | 8.1 | SEP
60MKG78BR010 | 1 | X6CrNiMoTi17-12-2 (1.4571) | X6CrNiTi18-10 (1.4541) | BW | 48.3 | 40 | 2.6 | 48.3 | 40 | 2.9 | V | HER-011 | 1 | IMR-VP-11-2011 | 141 | BOEHLER "SAS 4-IG" | 2,0 : 2,4 | - | - | 1 | _ | 0.05 | _ | _ | _ | min. 5 | <200 | No | 44021 | Adam Duric | 1 | 8.1 | 8.1 | I
60MKG78BR010 | 3 | X6CrNiTi18-10 (1.4541) | X6CrNiTi18-10 (1.4541) | BW | 48.3 | 40 | 2.9 | 48.3 | 40 | 2.9 | V | HER-011 | 1 | IMR-VP-11-2011 | 141 | BOEHLER "SAS 4-IG" | 2,0 : 2,4 | - | - | 1 | _ | 0.05 | _ | _ | _ | min. 5 | <200 | No | 44021 | Adam Duric | 1 | 8.1 | 8.1 | I
60MKG78BR010 | 4 | X6CrNiTi18-10 (1.4541) | X6CrNiTi18-10 (1.4541) | BW | 48.3 | 40 | 2.9 | 48.3 | 40 | 2.9 | V | HER-011 | 1 | IMR-VP-11-2011 | 141 | BOEHLER "SAS 4-IG" | 2,0 : 2,4 | - | - | 1 | _ | 0.05 | _ | _ | _ | min. 5 | <200 | No | 44021 | Adam Duric | 1 | 8.1 | 8.1 | I
60MKG78BR010 | 5 | X6CrNiTi18-10 (1.4541) | X6CrNiTi18-10 (1.4541) | BW | 48.3 | 40 | 2.9 | 48.3 | 40 | 2.9 | V | HER-011 | 1 | IMR-VP-11-2011 | 141 | BOEHLER "SAS 4-IG" | 2,0 : 2,4 | - | - | 1 | _ | 0.05 | _ | _ | _ | min. 5 | <200 | No | 44021 | Adam Duric | 1 | 8.1 | 8.1 | I
60MKG78BR010 | 9 | X6CrNiTi18-10 (1.4541) | X6CrNiTi18-10 (1.4541) | BW | 60.3 | 50 | 2.9 | 60.3 | 50 | 2.9 | V | HER-011 | 1 | IMR-VP-11-2011 | 141 | BOEHLER "SAS 4-IG" | 2,0 : 2,4 | - | - | 1 | _ | 0.05 | _ | _ | _ | min. 5 | <200 | No | 44021 | Adam Duric | 1 | 8.1 | 8.1 | I
60MKG82BR135 | 1 | P250GH (1.0460) | X6CrNiTi18-10 (1.4541) | BW | 33.7 | 25 | 4 | 33.7 | 25 | 4.5 | V | HER-010 | 1 | IMR-VP-02-2011 | 141 | BOEHLER "NIBAS 70/20-IG" | 2,0 : 2,4 | - | - | 1 | _ | 0.05 | _ | _ | _ | min. 5 | <300 | No | 44025 | Adam Duric | 1 | 1.1 / 1.2 | 8.1 | SEP
60MKG82BR135 | 3 | X6CrNiTi18-10 (1.4541) | X6CrNiTi18-10 (1.4541) | BW | 33.7 | 25 | 4.5 | 33.7 | 25 | 4.5 | V | HER-011 | 1 | IMR-VP-11-2011 | 141 | BOEHLER "SAS 4-IG" | 2,0 : 2,4 | - | - | 1 | _ | 0.05 | _ | _ | _ | min. 5 | <200 | No | 44054 | Adam Duric | 1 | 8.1 | 8.1 | SEP
60MKG82BR135 | 5 | X6CrNiTi18-10 (1.4541) | P250GH (1.0460) | BW | 33.7 | 25 | 4.5 | 33.7 | 25 | 4 | V | HER-010 | 1 | IMR-VP-02-2011 | 141 | BOEHLER "NIBAS 70/20-IG" | 2,0 : 2,4 | - | - | 1 | _ | 0.05 | _ | _ | _ | min. 5 | <300 | No | 44025 | Adam Duric | 1 | 8.1 | 1.1 / 1.2 | SEP
60MKQ03BR010 | 1 | X6CrNiTi18-10 (1.4541) | X6CrNiTi18-10 (1.4541) | BW | 88.9 | 80 | 3.2 | 88.9 | 80 | 2.9 | V | HER-011 | 1 | IMR-VP-11-2011 | 141 | BOEHLER "SAS 4-IG" | 2,0 : 2,4 | - | - | 1 | _ | 1 | _ | _ | 0.1 | min. 5 | <200 | No | 44074 | Adam Duric | 1 | 8.1 | 8.1 | I
60MKQ03BR010-UMCM1Y-J11 | 7 | X6CrNiTi18-10 (1.4541) | X6CrNiTi18-10 (1.4541) | BW | 88.9 | 80 | 2.9 | 88.9 | 80 | 2.9 | V | HER-011 | 1 | IMR-VP-11-2011 | 141 | BOEHLER "SAS 4-IG" | 2,0 : 2,4 | - | - | 1 | _ | 1 | _ | _ | 0.1 | min. 5 | <200 | No | 44074 | Adam Duric | 1 | 8.1 | 8.1 | I
60MKQ03BR010-UMCM1Y-M11 | 1 | X6CrNiTi18-10 (1.4541) | X6CrNiTi18-10 (1.4541) | BW | 88.9 | 80 | 2.9 | 88.9 | 80 | 2.9 | V | HER-011 | 1 | IMR-VP-11-2011 | 141 | BOEHLER "SAS 4-IG" | 2,0 : 2,4 | - | - | 1 | _ | 1 | _ | _ | 0.1 | min. 5 | <200 | No | 44074 | Adam Duric | 1 | 8.1 | 8.1 | I
60MKQ03BR011 | 1 | X6CrNiTi18-10 (1.4541) | X6CrNiTi18-10 (1.4541) | BW | 88.9 | 80 | 2.9 | 88.9 | 80 | 2.9 | V | HER-011 | 1 | IMR-VP-11-2011 | 141 | BOEHLER "SAS 4-IG" | 2,0 : 2,4 | - | - | 1 | _ | 1 | _ | _ | 0.1 | min. 5 | <200 | No | 44074 | Adam Duric | 1 | 8.1 | 8.1 | I
60MKQ03BR020 | 1 | X6CrNiTi18-10 (1.4541) | X6CrNiTi18-10 (1.4541) | BW | 88.9 | 80 | 2.9 | 168.3 | 80 | 3.2 | V | HER-011 | 1 | IMR-VP-11-2011 | 141 | BOEHLER "SAS 4-IG" | 2,0 : 2,4 | - | - | 1 | _ | 1 | _ | _ | 0.1 | min. 5 | <200 | No | 44074 | Adam Duric | 1 | 8.1 | 8.1 | II
60MKQ03BR040 | 1 | X6CrNiTi18-10 (1.4541) | X6CrNiTi18-10 (1.4541) | BW | 88.9 | 80 | 2.9 | 88.9 | 80 | 2.9 | V | HER-011 | 1 | IMR-VP-11-2011 | 141 | BOEHLER "SAS 4-IG" | 2,0 : 2,4 | - | - | 1 | _ | 1 | _ | _ | 0.1 | min. 5 | <200 | No | 44074 | Adam Duric | 1 | 8.1 | 8.1 | I
60MKQ03BR155 | 1 | X6CrNiTi18-10 (1.4541) | X6CrNiTi18-10 (1.4541) | BW | 168.3 | 150 | 3.2 | 168.3 | 150 | 3.2 | V | HER-011 | 1 | IMR-VP-11-2011 | 141 | BOEHLER "SAS 4-IG" | 2,0 : 2,4 | - | - | 1 | _ | 1 | _ | _ | 0.1 | min. 5 | <200 | No | 44074 | Adam Duric | 1 | 8.1 | 8.1 | I
60MKQ03BR155-UMCM1Y-A21 | 1 | X6CrNiTi18-10 (1.4541) | X6CrNiTi18-10 (1.4541) | BW | 168.3 | 150 | 3.2 | 168.3 | 150 | 3.2 | V | HER-011 | 1 | IMR-VP-11-2011 | 141 | BOEHLER "SAS 4-IG" | 2,0 : 2,4 | - | - | 1 | _ | 1 | _ | _ | 0.1 | min. 5 | <200 | No | 44074 | Adam Duric | 1 | 8.1 | 8.1 | I
60MKQ03BR155-UMCM1Y-F21 | 1 | X6CrNiTi18-10 (1.4541) | X6CrNiTi18-10 (1.4541) | BW | 168.3 | 150 | 3.2 | 168.3 | 150 | 3.2 | V | HER-011 | 1 | IMR-VP-11-2011 | 141 | BOEHLER "SAS 4-IG" | 2,0 : 2,4 | - | - | 1 | _ | 1 | _ | _ | 0.1 | min. 5 | <200 | No | 44074 | Adam Duric | 1 | 8.1 | 8.1 | I
60MKQ03BR155-UMCM1Y-G61 | 1 | X6CrNiTi18-10 (1.4541) | X6CrNiTi18-10 (1.4541) | BW | 168.3 | 150 | 3.2 | 168.3 | 150 | 3.2 | V | HER-011 | 1 | IMR-VP-11-2011 | 141 | BOEHLER "SAS 4-IG" | 2,0 : 2,4 | - | - | 1 | _ | 1 | _ | _ | 0.1 | min. 5 | <200 | No | 44074 | Adam Duric | 1 | 8.1 | 8.1 | I
60MKQ03BR156 | 1 | X6CrNiTi18-10 (1.4541) | X6CrNiTi18-10 (1.4541) | BW | 168.3 | 150 | 3.2 | 168.3 | 150 | 3.2 | V | HER-011 | 1 | IMR-VP-11-2011 | 141 | BOEHLER "SAS 4-IG" | 2,0 : 2,4 | - | - | 1 | _ | 1 | _ | _ | 0.1 | min. 5 | <200 | No | 44074 | Adam Duric | 1 | 8.1 | 8.1 | I
60MKQ03BR156 | 5 | X6CrNiTi18-10 (1.4541) | X6CrNiTi18-10 (1.4541) | BW | 168.3 | 150 | 3.2 | 168.3 | 150 | 3.2 | V | HER-011 | 1 | IMR-VP-11-2011 | 141 | BOEHLER "SAS 4-IG" | 2,0 : 2,4 | - | - | 1 | _ | 1 | _ | _ | 0.1 | min. 5 | <200 | No | 44074 | Adam Duric | 1 | 8.1 | 8.1 | I
60MKQ03BR156 | 10 | X6CrNiTi18-10 (1.4541) | X6CrNiTi18-10 (1.4541) | BW | 168.3 | 150 | 3.2 | 168.3 | 150 | 3.2 | V | HER-011 | 1 | IMR-VP-11-2011 | 141 | BOEHLER "SAS 4-IG" | 2,0 : 2,4 | - | - | 1 | _ | 1 | _ | _ | 0.1 | min. 5 | <200 | No | 44074 | Adam Duric | 1 | 8.1 | 8.1 | I
60MKQ03BR156 | 23 | X6CrNiTi18-10 (1.4541) | X6CrNiTi18-10 (1.4541) | BW | 168.3 | 150 | 3.2 | 168.3 | 150 | 3.2 | V | HER-011 | 1 | IMR-VP-11-2011 | 141 | BOEHLER "SAS 4-IG" | 2,0 : 2,4 | - | - | 1 | _ | 1 | _ | _ | 0.1 | min. 5 | <200 | No | 44074 | Adam Duric | 1 | 8.1 | 8.1 | I
60MKQ03BR156 | 44 | X6CrNiTi18-10 (1.4541) | X6CrNiTi18-10 (1.4541) | BW | 168.3 | 150 | 3.2 | 168.3 | 150 | 3.2 | V | HER-011 | 1 | IMR-VP-11-2011 | 141 | BOEHLER "SAS 4-IG" | 2,0 : 2,4 | - | - | 1 | _ | 1 | _ | _ | 0.1 | min. 5 | <200 | No | 44074 | Adam Duric | 1 | 8.1 | 8.1 | I
60MKQ03BR156 | 48 | X6CrNiTi18-10 (1.4541) | X6CrNiTi18-10 (1.4541) | BW | 168.3 | 150 | 3.2 | 168.3 | 150 | 3.2 | V | HER-011 | 1 | IMR-VP-11-2011 | 141 | BOEHLER "SAS 4-IG" | 2,0 : 2,4 | - | - | 1 | _ | 1 | _ | _ | 0.1 | min. 5 | <200 | No | 44074 | Adam Duric | 1 | 8.1 | 8.1 | I
60MKQ03BR156 | 58 | X6CrNiTi18-10 (1.4541) | X6CrNiTi18-10 (1.4541) | BW | 168.3 | 150 | 3.2 | 168.3 | 150 | 3.2 | V | HER-011 | 1 | IMR-VP-11-2011 | 141 | BOEHLER "SAS 4-IG" | 2,0 : 2,4 | - | - | 1 | _ | 1 | _ | _ | 0.1 | min. 5 | <200 | No | 44074 | Adam Duric | 1 | 8.1 | 8.1 | I
60MKQ03BR156 | 60 | X6CrNiTi18-10 (1.4541) | X6CrNiTi18-10 (1.4541) | BW | 168.3 | 150 | 3.2 | 168.3 | 150 | 3.2 | V | HER-011 | 1 | IMR-VP-11-2011 | 141 | BOEHLER "SAS 4-IG" | 2,0 : 2,4 | - | - | 1 | _ | 1 | _ | _ | 0.1 | min. 5 | <200 | No | 44074 | Adam Duric | 1 | 8.1 | 8.1 | I
60MKQ03BR156 | 70 | X6CrNiTi18-10 (1.4541) | X6CrNiTi18-10 (1.4541) | BW | 168.3 | 150 | 4.5 | 168.3 | 150 | 3.2 | V | HER-011 | 1 | IMR-VP-11-2011 | 141 | BOEHLER "SAS 4-IG" | 2,0 : 2,4 | - | - | 1 | _ | 1 | _ | _ | 0.1 | min. 5 | <200 | No | 44074 | Adam Duric | 1 | 8.1 | 8.1 | I
60MKQ03BR410 | 1 | X6CrNiTi18-10 (1.4541) | X6CrNiTi18-10 (1.4541) | BW | 88.9 | 80 | 2.9 | 88.9 | 80 | 2.9 | V | HER-011 | 1 | IMR-VP-11-2011 | 141 | BOEHLER "SAS 4-IG" | 2,0 : 2,4 | - | - | 1 | _ | 1 | _ | _ | 0.1 | min. 5 | <200 | No | 44074 | Adam Duric | 1 | 8.1 | 8.1 | SEP
60MKQ03BR410 | 16 | X6CrNiTi18-10 (1.4541) | X6CrNiTi18-10 (1.4541) | BW | 88.9 | 80 | 2.9 | 88.9 | 80 | 2.9 | V | HER-011 | 1 | IMR-VP-11-2011 | 141 | BOEHLER "SAS 4-IG" | 2,0 : 2,4 | - | - | 1 | _ | 1 | _ | _ | 0.1 | min. 5 | <200 | No | 44074 | Adam Duric | 1 | 8.1 | 8.1 | SEP
60MKQ03BR430-UMCM1Y-G61 | 1 | X6CrNiTi18-10 (1.4541) | X6CrNiTi18-10 (1.4541) | BW | 168.3 | 150 | 3.2 | 168.3 | 150 | 3.2 | V | HER-011 | 1 | IMR-VP-11-2011 | 141 | BOEHLER "SAS 4-IG" | 2,0 : 2,4 | - | - | 1 | _ | 1 | _ | _ | 0.1 | min. 5 | <200 | No | 44074 | Adam Duric | 1 | 8.1 | 8.1 | I
60MKQ03BR430-UMCM1Y-G61 | 6 | X6CrNiTi18-10 (1.4541) | X6CrNiTi18-10 (1.4541) | BW | 168.3 | 150 | 3.2 | 168.3 | 150 | 3.2 | V | HER-011 | 1 | IMR-VP-11-2011 | 141 | BOEHLER "SAS 4-IG" | 2,0 : 2,4 | - | - | 1 | _ | 1 | _ | _ | 0.1 | min. 5 | <200 | No | 44074 | Adam Duric | 1 | 8.1 | 8.1 | I
60MKQ03BR911 | 1 | X6CrNiTi18-10 (1.4541) | X6CrNiTi18-10 (1.4541) | BW | 88.9 | 80 | 2.9 | 88.9 | 80 | 2.9 | V | HER-011 | 1 | IMR-VP-11-2011 | 141 | BOEHLER "SAS 4-IG" | 2,0 : 2,4 | - | - | 1 | _ | 1 | _ | _ | 0.1 | min. 5 | <200 | No | 44074 | Adam Duric | 1 | 8.1 | 8.1 | SEP
60MKQ04BR010 | 1 | X6CrNiTi18-10 (1.4541) | X6CrNiTi18-10 (1.4541) | BW | 88.9 | 80 | 3.2 | 88.9 | 80 | 2.9 | V | HER-011 | 1 | IMR-VP-11-2011 | 141 | BOEHLER "SAS 4-IG" | 2,0 : 2,4 | - | - | 1 | _ | 1 | _ | _ | 0.1 | min. 5 | <200 | No | 44074 | Adam Duric | 1 | 8.1 | 8.1 | I
60MKQ04BR010 | 4 | X6CrNiTi18-10 (1.4541) | X6CrNiTi18-10 (1.4541) | BW | 88.9 | 80 | 2.9 | 88.9 | 80 | 2.9 | V | HER-011 | 1 | IMR-VP-11-2011 | 141 | BOEHLER "SAS 4-IG" | 2,0 : 2,4 | - | - | 1 | _ | 1 | _ | _ | 0.1 | min. 5 | <200 | No | 44074 | Adam Duric | 1 | 8.1 | 8.1 | I
60MKQ04BR010-UMCM1Y-J11 | 1 | X6CrNiTi18-10 (1.4541) | X6CrNiTi18-10 (1.4541) | BW | 88.9 | 80 | 2.9 | 88.9 | 80 | 2.9 | V | HER-011 | 1 | IMR-VP-11-2011 | 141 | BOEHLER "SAS 4-IG" | 2,0 : 2,4 | - | - | 1 | _ | 1 | _ | _ | 0.1 | min. 5 | <200 | No | 44074 | Adam Duric | 1 | 8.1 | 8.1 | I
60MKQ04BR011 | 1 | X6CrNiTi18-10 (1.4541) | X6CrNiTi18-10 (1.4541) | BW | 88.9 | 80 | 2.9 | 88.9 | 80 | 2.9 | V | HER-011 | 1 | IMR-VP-11-2011 | 141 | BOEHLER "SAS 4-IG" | 2,0 : 2,4 | - | - | 1 | _ | 1 | _ | _ | 0.1 | min. 5 | <200 | No | 44074 | Adam Duric | 1 | 8.1 | 8.1 | I
60MKQ04BR020 | 1 | X6CrNiTi18-10 (1.4541) | X6CrNiTi18-10 (1.4541) | BW | 88.9 | 80 | 2.9 | 168.3 | 80 | 3.2 | V | HER-011 | 1 | IMR-VP-11-2011 | 141 | BOEHLER "SAS 4-IG" | 2,0 : 2,4 | - | - | 1 | _ | 1 | _ | _ | 0.1 | min. 5 | <200 | No | 44074 | Adam Duric | 1 | 8.1 | 8.1 | II
60MKQ04BR040 | 5 | X6CrNiTi18-10 (1.4541) | X6CrNiTi18-10 (1.4541) | BW | 88.9 | 80 | 2.9 | 88.9 | 80 | 2.9 | V | HER-011 | 1 | IMR-VP-11-2011 | 141 | BOEHLER "SAS 4-IG" | 2,0 : 2,4 | - | - | 1 | _ | 1 | _ | _ | 0.1 | min. 5 | <200 | No | 44074 | Adam Duric | 1 | 8.1 | 8.1 | I
60MKQ04BR410 | 1 | X6CrNiTi18-10 (1.4541) | X6CrNiTi18-10 (1.4541) | BW | 88.9 | 80 | 2.9 | 88.9 | 80 | 2.9 | V | HER-011 | 1 | IMR-VP-11-2011 | 141 | BOEHLER "SAS 4-IG" | 2,0 : 2,4 | - | - | 1 | _ | 1 | _ | _ | 0.1 | min. 5 | <200 | No | 44074 | Adam Duric | 1 | 8.1 | 8.1 | SEP
60MKQ04BR410 | 14 | X6CrNiTi18-10 (1.4541) | X6CrNiTi18-10 (1.4541) | BW | 88.9 | 80 | 2.9 | 88.9 | 80 | 2.9 | V | HER-011 | 1 | IMR-VP-11-2011 | 141 | BOEHLER "SAS 4-IG" | 2,0 : 2,4 | - | - | 1 | _ | 1 | _ | _ | 0.1 | min. 5 | <200 | No | 44074 | Adam Duric | 1 | 8.1 | 8.1 | SEP
60MKQ04BR410 | 18 | X6CrNiTi18-10 (1.4541) | X6CrNiTi18-10 (1.4541) | BW | 88.9 | 80 | 2.9 | 88.9 | 80 | 2.9 | V | HER-011 | 1 | IMR-VP-11-2011 | 141 | BOEHLER "SAS 4-IG" | 2,0 : 2,4 | - | - | 1 | _ | 1 | _ | _ | 0.1 | min. 5 | <200 | No | 44074 | Adam Duric | 1 | 8.1 | 8.1 | SEP
60MKQ04BR410-UMCM1Y-F21 | 1 | X6CrNiTi18-10 (1.4541) | X6CrNiTi18-10 (1.4541) | BW | 88.9 | 80 | 2.9 | 88.9 | 80 | 2.9 | V | HER-011 | 1 | IMR-VP-11-2011 | 141 | BOEHLER "SAS 4-IG" | 2,0 : 2,4 | - | - | 1 | _ | 1 | _ | _ | 0.1 | min. 5 | <200 | No | 44074 | Adam Duric | 1 | 8.1 | 8.1 | SEP
60MKQ31BR010-UMCM1Y-00L | 1 | X6CrNiTi18-10 (1.4541) | X6CrNiTi18-10 (1.4541) | BW | 114.3 | 80 | 2.9 | 114.3 | 80 | 2.9 | V | HER-011 | 1 | IMR-VP-11-2011 | 141 | BOEHLER "SAS 4-IG" | 2,0 : 2,4 | - | - | 1 | _ | 1 | _ | _ | 0.1 | min. 5 | <200 | No | 44074 | Adam Duric | 1 | 8.1 | 8.1 | SEP
60MKQ31BR010-UMCM1Y-G61 | 1 | X6CrNiTi18-10 (1.4541) | X6CrNiTi18-10 (1.4541) | BW | 114.3 | 100 | 2.9 | 114.3 | 100 | 2.9 | V | HER-011 | 1 | IMR-VP-11-2011 | 141 | BOEHLER "SAS 4-IG" | 2,0 : 2,4 | - | - | 1 | _ | 1 | _ | _ | 0.1 | min. 5 | <200 | No | 44074 | Adam Duric | 1 | 8.1 | 8.1 | SEP
60MKQ31BR010-UMCM1Y-J11 | 1 | X6CrNiTi18-10 (1.4541) | X6CrNiTi18-10 (1.4541) | BW | 114.3 | 100 | 3.6 | 114.3 | 100 | 2.9 | V | HER-011 | 1 | IMR-VP-11-2011 | 141 | BOEHLER "SAS 4-IG" | 2,0 : 2,4 | - | - | 1 | _ | 1 | _ | _ | 0.1 | min. 5 | <200 | No | 44074 | Adam Duric | 1 | 8.1 | 8.1 | SEP
60MKQ32BR020 | 1 | X6CrNiTi18-10 (1.4541) | X6CrNiTi18-10 (1.4541) | BW | 33.7 | 25 | 2.9 | 33.7 | 25 | 2.9 | V | HER-011 | 1 | IMR-VP-11-2011 | 141 | BOEHLER "SAS 4-IG" | 2,0 : 2,4 | - | - | 1 | _ | 1 | _ | _ | 0.1 | min. 5 | <200 | No | 44074 | Adam Duric | 1 | 8.1 | 8.1 | SEP
60MKQ32BR020 | 3 | X6CrNiTi18-10 (1.4541) | X6CrNiTi18-10 (1.4541) | BW | 33.7 | 25 | 2.9 | 33.7 | 25 | 2.9 | V | HER-011 | 1 | IMR-VP-11-2011 | 141 | BOEHLER "SAS 4-IG" | 2,0 : 2,4 | - | - | 1 | _ | 1 | _ | _ | 0.1 | min. 5 | <200 | No | 44074 | Adam Duric | 1 | 8.1 | 8.1 | SEP
60MKQ32BR020 | 5 | X6CrNiTi18-10 (1.4541) | X6CrNiTi18-10 (1.4541) | BW | 33.7 | 25 | 2.9 | 33.7 | 25 | 2.9 | V | HER-011 | 1 | IMR-VP-11-2011 | 141 | BOEHLER "SAS 4-IG" | 2,0 : 2,4 | - | - | 1 | _ | 1 | _ | _ | 0.1 | min. 5 | <200 | No | 44074 | Adam Duric | 1 | 8.1 | 8.1 | SEP
60MKQ32BR020 | 6 | X6CrNiTi18-10 (1.4541) | X6CrNiTi18-10 (1.4541) | BW | 33.7 | 25 | 2.9 | 33.7 | 25 | 2.9 | V | HER-011 | 1 | IMR-VP-11-2011 | 141 | BOEHLER "SAS 4-IG" | 2,0 : 2,4 | - | - | 1 | _ | 1 | _ | _ | 0.1 | min. 5 | <200 | No | 44074 | Adam Duric | 1 | 8.1 | 8.1 | SEP
60MKQ41BR020 | 1 | X6CrNiTi18-10 (1.4541) | X6CrNiTi18-10 (1.4541) | BW | 114.3 | 100 | 3.6 | 114.3 | 100 | 2.9 | V | HER-011 | 1 | IMR-VP-11-2011 | 141 | BOEHLER "SAS 4-IG" | 2,0 : 2,4 | - | - | 1 | _ | 1 | _ | _ | 0.1 | min. 5 | <200 | No | 44074 | Adam Duric | 1 | 8.1 | 8.1 | SEP
60MKQ41BR020 | 9 | X6CrNiTi18-10 (1.4541) | X6CrNiTi18-10 (1.4541) | BW | 114.3 | 100 | 2.9 | 114.3 | 100 | 2.9 | V | HER-011 | 1 | IMR-VP-11-2011 | 141 | BOEHLER "SAS 4-IG" | 2,0 : 2,4 | - | - | 1 | _ | 1 | _ | _ | 0.1 | min. 5 | <200 | No | 44074 | Adam Duric | 1 | 8.1 | 8.1 | SEP
60MKQ41BR931 | 1 | X6CrNiTi18-10 (1.4541) | X6CrNiTi18-10 (1.4541) | BW | 33.7 | 25 | 2.9 | 33.7 | 25 | 2.9 | V | HER-011 | 1 | IMR-VP-11-2011 | 141 | BOEHLER "SAS 4-IG" | 2,0 : 2,4 | - | - | 1 | _ | 1 | _ | _ | 0.1 | min. 5 | <200 | No | 44074 | Adam Duric | 1 | 8.1 | 8.1 | SEP
60MKQ41BR931 | 3 | X6CrNiTi18-10 (1.4541) | X6CrNiTi18-10 (1.4541) | BW | 33.7 | 25 | 2.9 | 33.7 | 25 | 2.9 | V | HER-011 | 1 | IMR-VP-11-2011 | 141 | BOEHLER "SAS 4-IG" | 2,0 : 2,4 | - | - | 1 | _ | 1 | _ | _ | 0.1 | min. 5 | <200 | No | 44074 | Adam Duric | 1 | 8.1 | 8.1 | SEP
60MKQ42BR020 | 1 | X6CrNiTi18-10 (1.4541) | X6CrNiTi18-10 (1.4541) | BW | 33.7 | 25 | 2.9 | 33.7 | 25 | 2.9 | V | HER-011 | 1 | IMR-VP-11-2011 | 141 | BOEHLER "SAS 4-IG" | 2,0 : 2,4 | - | - | 1 | _ | 1 | _ | _ | 0.1 | min. 5 | <200 | No | 44074 | Adam Duric | 1 | 8.1 | 8.1 | SEP
60MKQ42BR020 | 3 | X6CrNiTi18-10 (1.4541) | X6CrNiTi18-10 (1.4541) | BW | 33.7 | 25 | 2.9 | 33.7 | 25 | 2.9 | V | HER-011 | 1 | IMR-VP-11-2011 | 141 | BOEHLER "SAS 4-IG" | 2,0 : 2,4 | - | - | 1 | _ | 1 | _ | _ | 0.1 | min. 5 | <200 | No | 44074 | Adam Duric | 1 | 8.1 | 8.1 | SEP
60MKQ42BR030 | 3 | X6CrNiTi18-10 (1.4541) | X6CrNiTi18-10 (1.4541) | BW | 33.7 | 25 | 2.9 | 33.7 | 25 | 2.9 | V | HER-011 | 1 | IMR-VP-11-2011 | 141 | BOEHLER "SAS 4-IG" | 2,0 : 2,4 | - | - | 1 | _ | 1 | _ | _ | 0.1 | min. 5 | <200 | No | 44074 | Adam Duric | 1 | 8.1 | 8.1 | SEP
60MKQ42BR030-UMCM1Y-A21 | 1 | X6CrNiTi18-10 (1.4541) | X6CrNiTi18-10 (1.4541) | BW | 33.7 | 25 | 2.9 | 33.7 | 25 | 2.9 | V | HER-011 | 1 | IMR-VP-11-2011 | 141 | BOEHLER "SAS 4-IG" | 2,0 : 2,4 | - | - | 1 | _ | 1 | _ | _ | 0.1 | min. 5 | <200 | No | 44074 | Adam Duric | 1 | 8.1 | 8.1 | SEP
60MKQ42BR030-UMCM1Y-F21 | 1 | X6CrNiTi18-10 (1.4541) | X6CrNiTi18-10 (1.4541) | BW | 33.7 | 25 | 2.9 | 33.7 | 25 | 2.9 | V | HER-011 | 1 | IMR-VP-11-2011 | 141 | BOEHLER "SAS 4-IG" | 2,0 : 2,4 | - | - | 1 | _ | 1 | _ | _ | 0.1 | min. 5 | <200 | No | 44074 | Adam Duric | 1 | 8.1 | 8.1 | SEP
60MKQ42BR030-UMCM1Y-G61 | 1 | X6CrNiTi18-10 (1.4541) | X6CrNiTi18-10 (1.4541) | BW | 114.3 | 25 | 2.9 | 33.7 | 25 | 2.9 | V | HER-011 | 1 | IMR-VP-11-2011 | 141 | BOEHLER "SAS 4-IG" | 2,0 : 2,4 | - | - | 1 | _ | 1 | _ | _ | 0.1 | min. 5 | <200 | No | 44074 | Adam Duric | 1 | 8.1 | 8.1 | SEP
60MKQ42BR031 | 1 | X6CrNiTi18-10 (1.4541) | X6CrNiTi18-10 (1.4541) | BW | 33.7 | 25 | 2.9 | 33.7 | 25 | 2.9 | V | HER-011 | 1 | IMR-VP-11-2011 | 141 | BOEHLER "SAS 4-IG" | 2,0 : 2,4 | - | - | 1 | _ | 1 | _ | _ | 0.1 | min. 5 | <200 | No | 44074 | Adam Duric | 1 | 8.1 | 8.1 | SEP
60MKQ42BR031 | 3 | X6CrNiTi18-10 (1.4541) | X6CrNiTi18-10 (1.4541) | BW | 33.7 | 25 | 2.9 | 33.7 | 25 | 2.9 | V | HER-011 | 1 | IMR-VP-11-2011 | 141 | BOEHLER "SAS 4-IG" | 2,0 : 2,4 | - | - | 1 | _ | 1 | _ | _ | 0.1 | min. 5 | <200 | No | 44074 | Adam Duric | 1 | 8.1 | 8.1 | SEP
60MKQ42BR031 | 5 | X6CrNiTi18-10 (1.4541) | X6CrNiTi18-10 (1.4541) | BW | 33.7 | 25 | 2.9 | 33.7 | 25 | 2.9 | V | HER-011 | 1 | IMR-VP-11-2011 | 141 | BOEHLER "SAS 4-IG" | 2,0 : 2,4 | - | - | 1 | _ | 1 | _ | _ | 0.1 | min. 5 | <200 | No | 44074 | Adam Duric | 1 | 8.1 | 8.1 | SEP
60MKQ42BR031 | 7 | X6CrNiTi18-10 (1.4541) | X6CrNiTi18-10 (1.4541) | BW | 33.7 | 25 | 2.9 | 33.7 | 25 | 2.9 | V | HER-011 | 1 | IMR-VP-11-2011 | 141 | BOEHLER "SAS 4-IG" | 2,0 : 2,4 | - | - | 1 | _ | 1 | _ | _ | 0.1 | min. 5 | <200 | No | 44074 | Adam Duric | 1 | 8.1 | 8.1 | SEP
60MKQ42BR031 | 9 | X6CrNiTi18-10 (1.4541) | X6CrNiTi18-10 (1.4541) | BW | 33.7 | 25 | 2.9 | 33.7 | 25 | 2.9 | V | HER-011 | 1 | IMR-VP-11-2011 | 141 | BOEHLER "SAS 4-IG" | 2,0 : 2,4 | - | - | 1 | _ | 1 | _ | _ | 0.1 | min. 5 | <200 | No | 44074 | Adam Duric | 1 | 8.1 | 8.1 | SEP
60MKQ42BR031 | 10 | X6CrNiTi18-10 (1.4541) | X6CrNiTi18-10 (1.4541) | BW | 33.7 | 25 | 2.9 | 33.7 | 25 | 2.9 | V | HER-011 | 1 | IMR-VP-11-2011 | 141 | BOEHLER "SAS 4-IG" | 2,0 : 2,4 | - | - | 1 | _ | 1 | _ | _ | 0.1 | min. 5 | <200 | No | 44074 | Adam Duric | 1 | 8.1 | 8.1 | SEP
60MKQ42BR031 | 12 | X6CrNiTi18-10 (1.4541) | X6CrNiTi18-10 (1.4541) | BW | 33.7 | 25 | 2.9 | 33.7 | 25 | 2.9 | V | HER-011 | 1 | IMR-VP-11-2011 | 141 | BOEHLER "SAS 4-IG" | 2,0 : 2,4 | - | - | 1 | _ | 1 | _ | _ | 0.1 | min. 5 | <200 | No | 44074 | Adam Duric | 1 | 8.1 | 8.1 | SEP
60MKQ42BR031 | 14 | X6CrNiTi18-10 (1.4541) | X6CrNiMoTi17-12-2 (1.4571) | BW | 33.7 | 25 | 2.9 | 33.7 | 25 | 2.9 | V | HER-011 | 1 | IMR-VP-11-2011 | 141 | BOEHLER "SAS 4-IG" | 2,0 : 2,4 | - | - | 1 | _ | 1 | _ | _ | 0.1 | min. 5 | <200 | No | 44074 | Adam Duric | 1 | 8.1 | 8.1 | SEP
60MKQ42BR931 | 1 | X6CrNiTi18-10 (1.4541) | X6CrNiTi18-10 (1.4541) | BW | 33.7 | 25 | 2.9 | 33.7 | 25 | 2.9 | V | HER-011 | 1 | IMR-VP-11-2011 | 141 | BOEHLER "SAS 4-IG" | 2,0 : 2,4 | - | - | 1 | _ | 1 | _ | _ | 0.1 | min. 5 | <200 | No | 44074 | Adam Duric | 1 | 8.1 | 8.1 | SEP
60MKQ44BR440 | 1 | X6CrNiTi18-10 (1.4541) | X6CrNiTi18-10 (1.4541) | BW | 60.3 | 50 | 2.9 | 60.3 | 50 | 2.9 | V | HER-011 | 1 | IMR-VP-11-2011 | 141 | BOEHLER "SAS 4-IG" | 2,0 : 2,4 | - | - | 1 | _ | 1 | _ | _ | 0.1 | min. 5 | <200 | No | 44074 | Adam Duric | 1 | 8.1 | 8.1 | SEP
60MKQ44BR440 | 11 | X6CrNiTi18-10 (1.4541) | X6CrNiTi18-10 (1.4541) | BW | 60.3 | 50 | 2.9 | 60.3 | 50 | 2.9 | V | HER-011 | 1 | IMR-VP-11-2011 | 141 | BOEHLER "SAS 4-IG" | 2,0 : 2,4 | - | - | 1 | _ | 1 | _ | _ | 0.1 | min. 5 | <200 | No | 44074 | Adam Duric | 1 | 8.1 | 8.1 | SEP
60MKQ44BR440 | 6 | X6CrNiTi18-10 (1.4541) | X6CrNiTi18-10 (1.4541) | BW | 60.3 | 50 | 2.9 | 60.3 | 50 | 2.9 | V | HER-011 | 1 | IMR-VP-11-2011 | 141 | BOEHLER "SAS 4-IG" | 2,0 : 2,4 | - | - | 1 | _ | 1 | _ | _ | 0.1 | min. 5 | <200 | No | 44074 | Adam Duric | 1 | 8.1 | 8.1 | SEP
60MKQ44BR440-UMCM1Y-A21 | 7 | X6CrNiTi18-10 (1.4541) | X6CrNiTi18-10 (1.4541) | BW | 60.3 | 50 | 2.9 | 60.3 | 50 | 2.9 | V | HER-011 | 1 | IMR-VP-11-2011 | 141 | BOEHLER "SAS 4-IG" | 2,0 : 2,4 | - | - | 1 | _ | 1 | _ | _ | 0.1 | min. 5 | <200 | No | 44074 | Adam Duric | 1 | 8.1 | 8.1 | SEP
60MKQ44BR440-UMCM1Y-A21 | 8 | X6CrNiTi18-10 (1.4541) | X6CrNiTi18-10 (1.4541) | BW | 60.3 | 50 | 2.9 | 60.3 | 50 | 2.9 | V | HER-011 | 1 | IMR-VP-11-2011 | 141 | BOEHLER "SAS 4-IG" | 2,0 : 2,4 | - | - | 1 | _ | 1 | _ | _ | 0.1 | min. 5 | <200 | No | 44074 | Adam Duric | 1 | 8.1 | 8.1 | SEP
60MKQ44BR440-UMCM1Y-F21 | 1 | X6CrNiTi18-10 (1.4541) | X6CrNiTi18-10 (1.4541) | BW | 60.3 | 50 | 2.9 | 60.3 | 50 | 2.9 | V | HER-011 | 1 | IMR-VP-11-2011 | 141 | BOEHLER "SAS 4-IG" | 2,0 : 2,4 | - | - | 1 | _ | 1 | _ | _ | 0.1 | min. 5 | <200 | No | 44074 | Adam Duric | 1 | 8.1 | 8.1 | SEP
60MKQ44BR931 | 1 | X6CrNiTi18-10 (1.4541) | X6CrNiTi18-10 (1.4541) | BW | 33.7 | 25 | 2.9 | 33.7 | 25 | 2.9 | V | HER-011 | 1 | IMR-VP-11-2011 | 141 | BOEHLER "SAS 4-IG" | 2,0 : 2,4 | - | - | 1 | _ | 1 | _ | _ | 0.1 | min. 5 | <200 | No | 44074 | Adam Duric | 1 | 8.1 | 8.1 | SEP
60MKQ44BR931 | 2 | X6CrNiTi18-10 (1.4541) | X6CrNiTi18-10 (1.4541) | BW | 33.7 | 25 | 2.9 | 33.7 | 25 | 2.9 | V | HER-011 | 1 | IMR-VP-11-2011 | 141 | BOEHLER "SAS 4-IG" | 2,0 : 2,4 | - | - | 1 | _ | 1 | _ | _ | 0.1 | min. 5 | <200 | No | 44074 | Adam Duric | 1 | 8.1 | 8.1 | SEP
60MKQ45BR010 | 1 | X6CrNiTi18-10 (1.4541) | X6CrNiTi18-10 (1.4541) | BW | 48.3 | 40 | 2.9 | 48.3 | 40 | 2.9 | V | HER-011 | 1 | IMR-VP-11-2011 | 141 | BOEHLER "SAS 4-IG" | 2,0 : 2,4 | - | - | 1 | _ | 1 | _ | _ | 0.1 | min. 5 | <200 | No | 44074 | Adam Duric | 1 | 8.1 | 8.1 | SEP
60MKQ45BR931 | 1 | X6CrNiTi18-10 (1.4541) | X6CrNiTi18-10 (1.4541) | BW | 33.7 | 25 | 2.9 | 33.7 | 25 | 2.9 | V | HER-011 | 1 | IMR-VP-11-2011 | 141 | BOEHLER "SAS 4-IG" | 2,0 : 2,4 | - | - | 1 | _ | 1 | _ | _ | 0.1 | min. 5 | <200 | No | 44074 | Adam Duric | 1 | 8.1 | 8.1 | SEP
60MKQ45BR931 | 2 | X6CrNiTi18-10 (1.4541) | X6CrNiTi18-10 (1.4541) | BW | 33.7 | 25 | 2.9 | 33.7 | 25 | 2.9 | V | HER-011 | 1 | IMR-VP-11-2011 | 141 | BOEHLER "SAS 4-IG" | 2,0 : 2,4 | - | - | 1 | _ | 1 | _ | _ | 0.1 | min. 5 | <200 | No | 44074 | Adam Duric | 1 | 8.1 | 8.1 | SEP
60MKQ45BR932 | 1 | X6CrNiTi18-10 (1.4541) | X6CrNiTi18-10 (1.4541) | BW | 48.3 | 40 | 2.9 | 48.3 | 40 | 2.9 | V | HER-011 | 1 | IMR-VP-11-2011 | 141 | BOEHLER "SAS 4-IG" | 2,0 : 2,4 | - | - | 1 | _ | 1 | _ | _ | 0.1 | min. 5 | <200 | No | 44074 | Adam Duric | 1 | 8.1 | 8.1 | SEP
60MKQ45BR932 | 2 | X6CrNiTi18-10 (1.4541) | X6CrNiTi18-10 (1.4541) | BW | 48.3 | 40 | 2.9 | 48.3 | 40 | 2.9 | V | HER-011 | 1 | IMR-VP-11-2011 | 141 | BOEHLER "SAS 4-IG" | 2,0 : 2,4 | - | - | 1 | _ | 1 | _ | _ | 0.1 | min. 5 | <200 | No | 44074 | Adam Duric | 1 | 8.1 | 8.1 | SEP
60MKQ45BR932 | 4 | X6CrNiTi18-10 (1.4541) | X6CrNiTi18-10 (1.4541) | BW | 48.3 | 40 | 2.9 | 48.3 | 40 | 2.9 | V | HER-011 | 1 | IMR-VP-11-2011 | 141 | BOEHLER "SAS 4-IG" | 2,0 : 2,4 | - | - | 1 | _ | 1 | _ | _ | 0.1 | min. 5 | <200 | No | 44074 | Adam Duric | 1 | 8.1 | 8.1 | SEP
60MKQ45BR932 | 6 | X6CrNiTi18-10 (1.4541) | X6CrNiTi18-10 (1.4541) | BW | 48.3 | 40 | 2.9 | 48.3 | 40 | 2.9 | V | HER-011 | 1 | IMR-VP-11-2011 | 141 | BOEHLER "SAS 4-IG" | 2,0 : 2,4 | - | - | 1 | _ | 1 | _ | _ | 0.1 | min. 5 | <200 | No | 44074 | Adam Duric | 1 | 8.1 | 8.1 | SEP
60MKQ45BR932 | 8 | X6CrNiTi18-10 (1.4541) | X6CrNiTi18-10 (1.4541) | BW | 48.3 | 40 | 2.9 | 48.3 | 40 | 2.9 | V | HER-011 | 1 | IMR-VP-11-2011 | 141 | BOEHLER "SAS 4-IG" | 2,0 : 2,4 | - | - | 1 | _ | 1 | _ | _ | 0.1 | min. 5 | <200 | No | 44074 | Adam Duric | 1 | 8.1 | 8.1 | SEP
60MKQ45BR932 | 9 | X6CrNiTi18-10 (1.4541) | X6CrNiTi18-10 (1.4541) | BW | 48.3 | 40 | 2.9 | 48.3 | 40 | 2.9 | V | HER-011 | 1 | IMR-VP-11-2011 | 141 | BOEHLER "SAS 4-IG" | 2,0 : 2,4 | - | - | 1 | _ | 1 | _ | _ | 0.1 | min. 5 | <200 | No | 44074 | Adam Duric | 1 | 8.1 | 8.1 | SEP
60MKQ45BR932 | 11 | X6CrNiTi18-10 (1.4541) | X6CrNiTi18-10 (1.4541) | BW | 48.3 | 40 | 2.9 | 48.3 | 40 | 2.9 | V | HER-011 | 1 | IMR-VP-11-2011 | 141 | BOEHLER "SAS 4-IG" | 2,0 : 2,4 | - | - | 1 | _ | 1 | _ | _ | 0.1 | min. 5 | <200 | No | 44074 | Adam Duric | 1 | 8.1 | 8.1 | SEP
60MKQ45BR932 | 12 | X6CrNiTi18-10 (1.4541) | X6CrNiTi18-10 (1.4541) | BW | 48.3 | 40 | 2.9 | 48.3 | 40 | 2.9 | V | HER-011 | 1 | IMR-VP-11-2011 | 141 | BOEHLER "SAS 4-IG" | 2,0 : 2,4 | - | - | 1 | _ | 1 | _ | _ | 0.1 | min. 5 | <200 | No | 44074 | Adam Duric | 1 | 8.1 | 8.1 | SEP
60MKQ45BR932 | 15 | X6CrNiTi18-10 (1.4541) | X6CrNiMoTi17-12-2 (1.4571) | BW | 50 | 50 | 2.9 | 60.3 | 50 | 2.9 | V | HER-011 | 1 | IMR-VP-11-2011 | 141 | BOEHLER "SAS 4-IG" | 2,0 : 2,4 | - | - | 1 | _ | 1 | _ | _ | 0.1 | min. 5 | <200 | No | 44074 | Adam Duric | 1 | 8.1 | 8.1 | SEP
60MKQ45BR932-UMCM1Y-00L | 1 | X6CrNiTi18-10 (1.4541) | X6CrNiTi18-10 (1.4541) | BW | 48.3 | 40 | 2.9 | 33.7 | 40 | 2.9 | V | HER-011 | 1 | IMR-VP-11-2011 | 141 | BOEHLER "SAS 4-IG" | 2,0 : 2,4 | - | - | 1 | _ | 1 | _ | _ | 0.1 | min. 5 | <200 | No | 44074 | Adam Duric | 1 | 8.1 | 8.1 | SEP
60MKQ45BR932-UMCM1Y-A21 | 1 | X6CrNiTi18-10 (1.4541) | X6CrNiTi18-10 (1.4541) | BW | 114.3 | 100 | 2.9 | 48.3 | 100 | 2.9 | V | HER-011 | 1 | IMR-VP-11-2011 | 141 | BOEHLER "SAS 4-IG" | 2,0 : 2,4 | - | - | 1 | _ | 1 | _ | _ | 0.1 | min. 5 | <200 | No | 44074 | Adam Duric | 1 | 8.1 | 8.1 | SEP
60MKQ45BR932-UMCM1Y-F21 | 1 | X6CrNiTi18-10 (1.4541) | X6CrNiTi18-10 (1.4541) | BW | 48.3 | 40 | 2.9 | 48.3 | 40 | 2.9 | V | HER-011 | 1 | IMR-VP-11-2011 | 141 | BOEHLER "SAS 4-IG" | 2,0 : 2,4 | - | - | 1 | _ | 1 | _ | _ | 0.1 | min. 5 | <200 | No | 44074 | Adam Duric | 1 | 8.1 | 8.1 | SEP
60MKQ45BR932-UMCM1Y-G61 | 1 | X6CrNiTi18-10 (1.4541) | X6CrNiTi18-10 (1.4541) | BW | 48.3 | 40 | 2.9 | 48.3 | 40 | 2.9 | V | HER-011 | 1 | IMR-VP-11-2011 | 141 | BOEHLER "SAS 4-IG" | 2,0 : 2,4 | - | - | 1 | _ | 1 | _ | _ | 0.1 | min. 5 | <200 | No | 44074 | Adam Duric | 1 | 8.1 | 8.1 | SEP
60MKQ46BR196 | 1 | X6CrNiTi18-10 (1.4541) | X6CrNiTi18-10 (1.4541) | BW | 60.3 | 50 | 2.9 | 60.3 | 50 | 2.9 | V | HER-011 | 1 | IMR-VP-11-2011 | 141 | BOEHLER "SAS 4-IG" | 2,0 : 2,4 | - | - | 1 | _ | 1 | _ | _ | 0.1 | min. 5 | <200 | No | 44074 | Adam Duric | 1 | 8.1 | 8.1 | SEP
60MKQ46BR196 | 8 | X6CrNiTi18-10 (1.4541) | X6CrNiTi18-10 (1.4541) | BW | 60.3 | 50 | 2.9 | 60.3 | 50 | 2.9 | V | HER-011 | 1 | IMR-VP-11-2011 | 141 | BOEHLER "SAS 4-IG" | 2,0 : 2,4 | - | - | 1 | _ | 1 | _ | _ | 0.1 | min. 5 | <200 | No | 44074 | Adam Duric | 1 | 8.1 | 8.1 | SEP
60MKQ46BR196 | 12 | X6CrNiTi18-10 (1.4541) | X6CrNiTi18-10 (1.4541) | BW | 60.3 | 50 | 2.9 | 60.3 | 50 | 2.9 | V | HER-011 | 1 | IMR-VP-11-2011 | 141 | BOEHLER "SAS 4-IG" | 2,0 : 2,4 | - | - | 1 | _ | 1 | _ | _ | 0.1 | min. 5 | <200 | No | 44074 | Adam Duric | 1 | 8.1 | 8.1 | SEP
60MKQ46BR196 | 15 | X6CrNiTi18-10 (1.4541) | X6CrNiTi18-10 (1.4541) | BW | 60.3 | 50 | 2.9 | 60.3 | 50 | 2.9 | V | HER-011 | 1 | IMR-VP-11-2011 | 141 | BOEHLER "SAS 4-IG" | 2,0 : 2,4 | - | - | 1 | _ | 1 | _ | _ | 0.1 | min. 5 | <200 | No | 44074 | Adam Duric | 1 | 8.1 | 8.1 | SEP
60MKQ46BR196 | 17 | X6CrNiTi18-10 (1.4541) | X6CrNiTi18-10 (1.4541) | BW | 60.3 | 50 | 2.9 | 60.3 | 50 | 2.9 | V | HER-011 | 1 | IMR-VP-11-2011 | 141 | BOEHLER "SAS 4-IG" | 2,0 : 2,4 | - | - | 1 | _ | 1 | _ | _ | 0.1 | min. 5 | <200 | No | 44074 | Adam Duric | 1 | 8.1 | 8.1 | SEP
60MKQ46BR196 | 19 | X6CrNiTi18-10 (1.4541) | X6CrNiTi18-10 (1.4541) | BW | 60.3 | 50 | 2.9 | 60.3 | 50 | 2.9 | V | HER-011 | 1 | IMR-VP-11-2011 | 141 | BOEHLER "SAS 4-IG" | 2,0 : 2,4 | - | - | 1 | _ | 1 | _ | _ | 0.1 | min. 5 | <200 | No | 44074 | Adam Duric | 1 | 8.1 | 8.1 | SEP
60MKQ46BR196 | 21 | X6CrNiTi18-10 (1.4541) | X6CrNiTi18-10 (1.4541) | BW | 60.3 | 50 | 2.9 | 60.3 | 50 | 2.9 | V | HER-011 | 1 | IMR-VP-11-2011 | 141 | BOEHLER "SAS 4-IG" | 2,0 : 2,4 | - | - | 1 | _ | 1 | _ | _ | 0.1 | min. 5 | <200 | No | 44074 | Adam Duric | 1 | 8.1 | 8.1 | SEP
60MKQ46BR196 | 23 | X6CrNiTi18-10 (1.4541) | X6CrNiTi18-10 (1.4541) | BW | 60.3 | 50 | 2.9 | 60.3 | 50 | 2.9 | V | HER-011 | 1 | IMR-VP-11-2011 | 141 | BOEHLER "SAS 4-IG" | 2,0 : 2,4 | - | - | 1 | _ | 1 | _ | _ | 0.1 | min. 5 | <200 | No | 44074 | Adam Duric | 1 | 8.1 | 8.1 | SEP
60MKQ46BR196 | 25 | X6CrNiTi18-10 (1.4541) | X6CrNiTi18-10 (1.4541) | BW | 60.3 | 50 | 2.9 | 60.3 | 50 | 2.9 | V | HER-011 | 1 | IMR-VP-11-2011 | 141 | BOEHLER "SAS 4-IG" | 2,0 : 2,4 | - | - | 1 | _ | 1 | _ | _ | 0.1 | min. 5 | <200 | No | 44074 | Adam Duric | 1 | 8.1 | 8.1 | SEP
60MKQ46BR196 | 27 | X6CrNiTi18-10 (1.4541) | X6CrNiTi18-10 (1.4541) | BW | 60.3 | 50 | 2.9 | 60.3 | 50 | 2.9 | V | HER-011 | 1 | IMR-VP-11-2011 | 141 | BOEHLER "SAS 4-IG" | 2,0 : 2,4 | - | - | 1 | _ | 1 | _ | _ | 0.1 | min. 5 | <200 | No | 44074 | Adam Duric | 1 | 8.1 | 8.1 | SEP
60MKQ46BR196 | 31 | X6CrNiTi18-10 (1.4541) | X6CrNiTi18-10 (1.4541) | BW | 60.3 | 50 | 2.9 | 60.3 | 50 | 2.9 | V | HER-011 | 1 | IMR-VP-11-2011 | 141 | BOEHLER "SAS 4-IG" | 2,0 : 2,4 | - | - | 1 | _ | 1 | _ | _ | 0.1 | min. 5 | <200 | No | 44074 | Adam Duric | 1 | 8.1 | 8.1 | SEP
60MKQ46BR196 | 35 | X6CrNiTi18-10 (1.4541) | X6CrNiTi18-10 (1.4541) | BW | 60.3 | 50 | 2.9 | 60.3 | 50 | 2.9 | V | HER-011 | 1 | IMR-VP-11-2011 | 141 | BOEHLER "SAS 4-IG" | 2,0 : 2,4 | - | - | 1 | _ | 1 | _ | _ | 0.1 | min. 5 | <200 | No | 44074 | Adam Duric | 1 | 8.1 | 8.1 | SEP
60MKQ46BR931 | 1 | X6CrNiTi18-10 (1.4541) | X6CrNiTi18-10 (1.4541) | BW | 33.7 | 25 | 2.9 | 33.7 | 25 | 2.9 | V | HER-011 | 1 | IMR-VP-11-2011 | 141 | BOEHLER "SAS 4-IG" | 2,0 : 2,4 | - | - | 1 | _ | 1 | _ | _ | 0.1 | min. 5 | <200 | No | 44074 | Adam Duric | 1 | 8.1 | 8.1 | SEP
60MKQ51BR075 | 1 | X6CrNiTi18-10 (1.4541) | X6CrNiTi18-10 (1.4541) | BW | 33.7 | 25 | 2.9 | 33.7 | 25 | 2.9 | V | HER-011 | 1 | IMR-VP-11-2011 | 141 | BOEHLER "SAS 4-IG" | 2,0 : 2,4 | - | - | 1 | _ | 1 | _ | _ | 0.1 | min. 5 | <200 | No | 44074 | Adam Duric | 1 | 8.1 | 8.1 | SEP
60MKQ51BR075 | 3 | X6CrNiTi18-10 (1.4541) | X6CrNiTi18-10 (1.4541) | BW | 33.7 | 25 | 2.9 | 33.7 | 25 | 2.9 | V | HER-011 | 1 | IMR-VP-11-2011 | 141 | BOEHLER "SAS 4-IG" | 2,0 : 2,4 | - | - | 1 | _ | 1 | _ | _ | 0.1 | min. 5 | <200 | No | 44074 | Adam Duric | 1 | 8.1 | 8.1 | SEP
60MKQ51BR075 | 4 | X6CrNiTi18-10 (1.4541) | X6CrNiTi18-10 (1.4541) | BW | 33.7 | 25 | 2.9 | 33.7 | 25 | 2.9 | V | HER-011 | 1 | IMR-VP-11-2011 | 141 | BOEHLER "SAS 4-IG" | 2,0 : 2,4 | - | - | 1 | _ | 1 | _ | _ | 0.1 | min. 5 | <200 | No | 44074 | Adam Duric | 1 | 8.1 | 8.1 | SEP
60MKQ81BR010-UMCM1Y-00L | 1 | X6CrNiTi18-10 (1.4541) | X6CrNiTi18-10 (1.4541) | BW | 114.3 | 100 | 2.9 | 114.3 | 100 | 2.9 | V | HER-011 | 1 | IMR-VP-11-2011 | 141 | BOEHLER "SAS 4-IG" | 2,0 : 2,4 | - | - | 1 | _ | 1 | _ | _ | 0.1 | min. 5 | <200 | No | 44074 | Adam Duric | 1 | 8.1 | 8.1 | SEP
60MKQ81BR010-UMCM1Y-00L | 6 | X6CrNiTi18-10 (1.4541) | X6CrNiTi18-10 (1.4541) | BW | 114.3 | 100 | 2.9 | 114.3 | 100 | 3.6 | V | HER-011 | 1 | IMR-VP-11-2011 | 141 | BOEHLER "SAS 4-IG" | 2,0 : 2,4 | - | - | 1 | _ | 1 | _ | _ | 0.1 | min. 5 | <200 | No | 44074 | Adam Duric | 1 | 8.1 | 8.1 | SEP
60MKQ81BR040-UMCM1Y-00L | 1 | X6CrNiTi18-10 (1.4541) | X6CrNiTi18-10 (1.4541) | BW | 114.3 | 100 | 3.6 | 114.3 | 100 | 2.9 | V | HER-011 | 1 | IMR-VP-11-2011 | 141 | BOEHLER "SAS 4-IG" | 2,0 : 2,4 | - | - | 1 | _ | 1 | _ | _ | 0.1 | min. 5 | <200 | No | 44074 | Adam Duric | 1 | 8.1 | 8.1 | SEP
60MKQ81BR040-UMCM1Y-G61 | 1 | X6CrNiTi18-10 (1.4541) | X6CrNiTi18-10 (1.4541) | BW | 114.3 | 100 | 2.9 | 114.3 | 100 | 2.9 | V | HER-011 | 1 | IMR-VP-11-2011 | 141 | BOEHLER "SAS 4-IG" | 2,0 : 2,4 | - | - | 1 | _ | 1 | _ | _ | 0.1 | min. 5 | <200 | No | 44074 | Adam Duric | 1 | 8.1 | 8.1 | SEP
60MKQ81BR050-UMCM1Y-G61 | 1 | X6CrNiTi18-10 (1.4541) | X6CrNiTi18-10 (1.4541) | BW | 114.3 | 100 | 2.9 | 114.3 | 100 | 2.9 | V | HER-011 | 1 | IMR-VP-11-2011 | 141 | BOEHLER "SAS 4-IG" | 2,0 : 2,4 | - | - | 1 | _ | 1 | _ | _ | 0.1 | min. 5 | <200 | No | 44074 | Adam Duric | 1 | 8.1 | 8.1 | SEP
60MKQ81BR060 | 1 | X6CrNiTi18-10 (1.4541) | X6CrNiTi18-10 (1.4541) | BW | 114.3 | 100 | 2.9 | 114.3 | 100 | 2.9 | V | HER-011 | 1 | IMR-VP-11-2011 | 141 | BOEHLER "SAS 4-IG" | 2,0 : 2,4 | - | - | 1 | _ | 1 | _ | _ | 0.1 | min. 5 | <200 | No | 44074 | Adam Duric | 1 | 8.1 | 8.1 | SEP
60MKQ81BR060 | 5 | X6CrNiTi18-10 (1.4541) | X6CrNiTi18-10 (1.4541) | BW | 114.3 | 100 | 2.9 | 114.3 | 100 | 2.9 | V | HER-011 | 1 | IMR-VP-11-2011 | 141 | BOEHLER "SAS 4-IG" | 2,0 : 2,4 | - | - | 1 | _ | 1 | _ | _ | 0.1 | min. 5 | <200 | No | 44074 | Adam Duric | 1 | 8.1 | 8.1 | SEP
60MKQ81BR060 | 10 | X6CrNiTi18-10 (1.4541) | X6CrNiTi18-10 (1.4541) | BW | 114.3 | 100 | 2.9 | 114.3 | 100 | 2.9 | V | HER-011 | 1 | IMR-VP-11-2011 | 141 | BOEHLER "SAS 4-IG" | 2,0 : 2,4 | - | - | 1 | _ | 1 | _ | _ | 0.1 | min. 5 | <200 | No | 44074 | Adam Duric | 1 | 8.1 | 8.1 | SEP
60MKQ81BR060 | 22 | X6CrNiTi18-10 (1.4541) | X6CrNiTi18-10 (1.4541) | BW | 114.3 | 100 | 2.9 | 114.3 | 100 | 2.9 | V | HER-011 | 1 | IMR-VP-11-2011 | 141 | BOEHLER "SAS 4-IG" | 2,0 : 2,4 | - | - | 1 | _ | 1 | _ | _ | 0.1 | min. 5 | <200 | No | 44074 | Adam Duric | 1 | 8.1 | 8.1 | SEP
60MKQ81BR060 | 30 | X6CrNiTi18-10 (1.4541) | X6CrNiTi18-10 (1.4541) | BW | 114.3 | 100 | 2.9 | 114.3 | 100 | 2.9 | V | HER-011 | 1 | IMR-VP-11-2011 | 141 | BOEHLER "SAS 4-IG" | 2,0 : 2,4 | - | - | 1 | _ | 1 | _ | _ | 0.1 | min. 5 | <200 | No | 44074 | Adam Duric | 1 | 8.1 | 8.1 | SEP
60MKQ81BR060 | 34 | X6CrNiTi18-10 (1.4541) | X6CrNiTi18-10 (1.4541) | BW | 114.3 | 100 | 2.9 | 114.3 | 100 | 2.9 | V | HER-011 | 1 | IMR-VP-11-2011 | 141 | BOEHLER "SAS 4-IG" | 2,0 : 2,4 | - | - | 1 | _ | 1 | _ | _ | 0.1 | min. 5 | <200 | No | 44074 | Adam Duric | 1 | 8.1 | 8.1 | SEP
60MKQ81BR060 | 42 | X6CrNiTi18-10 (1.4541) | X6CrNiTi18-10 (1.4541) | BW | 114.3 | 100 | 2.9 | 114.3 | 100 | 2.9 | V | HER-011 | 1 | IMR-VP-11-2011 | 141 | BOEHLER "SAS 4-IG" | 2,0 : 2,4 | - | - | 1 | _ | 1 | _ | _ | 0.1 | min. 5 | <200 | No | 44074 | Adam Duric | 1 | 8.1 | 8.1 | SEP
60MKQ81BR060 | 44 | X6CrNiTi18-10 (1.4541) | X6CrNiTi18-10 (1.4541) | BW | 114.3 | 100 | 2.9 | 114.3 | 100 | 2.9 | V | HER-011 | 1 | IMR-VP-11-2011 | 141 | BOEHLER "SAS 4-IG" | 2,0 : 2,4 | - | - | 1 | _ | 1 | _ | _ | 0.1 | min. 5 | <200 | No | 44074 | Adam Duric | 1 | 8.1 | 8.1 | SEP
60MKQ81BR060 | 51 | X6CrNiTi18-10 (1.4541) | X6CrNiMoTi17-12-2 (1.4571) | BW | 100 | 100 | 2.9 | 114.3 | 100 | 2.9 | V | HER-011 | 1 | IMR-VP-11-2011 | 141 | BOEHLER "SAS 4-IG" | 2,0 : 2,4 | - | - | 1 | _ | 1 | _ | _ | 0.1 | min. 5 | <200 | No | 44074 | Adam Duric | 1 | 8.1 | 8.1 | SEP
60MKQ81BR060-UMCM1Y-A21 | 1 | X6CrNiTi18-10 (1.4541) | X6CrNiTi18-10 (1.4541) | BW | 114.3 | 100 | 2.9 | 114.3 | 100 | 2.9 | V | HER-011 | 1 | IMR-VP-11-2011 | 141 | BOEHLER "SAS 4-IG" | 2,0 : 2,4 | - | - | 1 | _ | 1 | _ | _ | 0.1 | min. 5 | <200 | No | 44074 | Adam Duric | 1 | 8.1 | 8.1 | SEP
60MKQ81BR060-UMCM1Y-F21 | 1 | X6CrNiTi18-10 (1.4541) | X6CrNiTi18-10 (1.4541) | BW | 114.3 | 100 | 2.9 | 114.3 | 100 | 2.9 | V | HER-011 | 1 | IMR-VP-11-2011 | 141 | BOEHLER "SAS 4-IG" | 2,0 : 2,4 | - | - | 1 | _ | 1 | _ | _ | 0.1 | min. 5 | <200 | No | 44074 | Adam Duric | 1 | 8.1 | 8.1 | SEP
60MKQ81BR910 | 1 | X6CrNiTi18-10 (1.4541) | X6CrNiTi18-10 (1.4541) | BW | 33.7 | 25 | 2.9 | 33.7 | 25 | 2.9 | V | HER-011 | 1 | IMR-VP-11-2011 | 141 | BOEHLER "SAS 4-IG" | 2,0 : 2,4 | - | - | 1 | _ | 1 | _ | _ | 0.1 | min. 5 | <200 | No | 44074 | Adam Duric | 1 | 8.1 | 8.1 | SEP
60MKQ81BR910 | 3 | X6CrNiTi18-10 (1.4541) | X6CrNiTi18-10 (1.4541) | BW | 33.7 | 25 | 2.9 | 33.7 | 25 | 2.9 | V | HER-011 | 1 | IMR-VP-11-2011 | 141 | BOEHLER "SAS 4-IG" | 2,0 : 2,4 | - | - | 1 | _ | 1 | _ | _ | 0.1 | min. 5 | <200 | No | 44074 | Adam Duric | 1 | 8.1 | 8.1 | SEP
60MKQ81BR910 | 4 | X6CrNiTi18-10 (1.4541) | X6CrNiTi18-10 (1.4541) | BW | 33.7 | 25 | 2.9 | 33.7 | 25 | 2.9 | V | HER-011 | 1 | IMR-VP-11-2011 | 141 | BOEHLER "SAS 4-IG" | 2,0 : 2,4 | - | - | 1 | _ | 1 | _ | _ | 0.1 | min. 5 | <200 | No | 44074 | Adam Duric | 1 | 8.1 | 8.1 | SEP
60MKQ81BR910 | 11 | X6CrNiTi18-10 (1.4541) | X6CrNiTi18-10 (1.4541) | BW | 33.7 | 25 | 2.9 | 33.7 | 25 | 2.9 | V | HER-011 | 1 | IMR-VP-11-2011 | 141 | BOEHLER "SAS 4-IG" | 2,0 : 2,4 | - | - | 1 | _ | 1 | _ | _ | 0.1 | min. 5 | <200 | No | 44074 | Adam Duric | 1 | 8.1 | 8.1 | SEP
60MKQ81BR910-UMCM1Y-G61 | 1 | X6CrNiTi18-10 (1.4541) | X6CrNiTi18-10 (1.4541) | BW | 33.7 | 25 | 2.9 | 33.7 | 25 | 2.9 | V | HER-011 | 1 | IMR-VP-11-2011 | 141 | BOEHLER "SAS 4-IG" | 2,0 : 2,4 | - | - | 1 | _ | 1 | _ | _ | 0.1 | min. 5 | <200 | No | 44074 | Adam Duric | 1 | 8.1 | 8.1 | SEP
60MKQ81BR950 | 1 | X6CrNiTi18-10 (1.4541) | X6CrNiTi18-10 (1.4541) | BW | 33.7 | 25 | 2.9 | 33.7 | 25 | 2.9 | V | HER-011 | 1 | IMR-VP-11-2011 | 141 | BOEHLER "SAS 4-IG" | 2,0 : 2,4 | - | - | 1 | _ | 1 | _ | _ | 0.1 | min. 5 | <200 | No | 44074 | Adam Duric | 1 | 8.1 | 8.1 | SEP
60MKQ81BR950 | 11 | X6CrNiTi18-10 (1.4541) | X6CrNiTi18-10 (1.4541) | BW | 33.7 | 25 | 2.9 | 33.7 | 25 | 2.9 | V | HER-011 | 1 | IMR-VP-11-2011 | 141 | BOEHLER "SAS 4-IG" | 2,0 : 2,4 | - | - | 1 | _ | 1 | _ | _ | 0.1 | min. 5 | <200 | No | 44074 | Adam Duric | 1 | 8.1 | 8.1 | SEP
60MKQ81BR950 | 2 | X6CrNiTi18-10 (1.4541) | X6CrNiTi18-10 (1.4541) | BW | 33.7 | 25 | 2.9 | 33.7 | 25 | 2.9 | V | HER-011 | 1 | IMR-VP-11-2011 | 141 | BOEHLER "SAS 4-IG" | 2,0 : 2,4 | - | - | 1 | _ | 1 | _ | _ | 0.1 | min. 5 | <200 | No | 44074 | Adam Duric | 1 | 8.1 | 8.1 | SEP
60MKQ81BR950 | 4 | X6CrNiTi18-10 (1.4541) | X6CrNiTi18-10 (1.4541) | BW | 33.7 | 25 | 2.9 | 33.7 | 25 | 2.9 | V | HER-011 | 1 | IMR-VP-11-2011 | 141 | BOEHLER "SAS 4-IG" | 2,0 : 2,4 | - | - | 1 | _ | 1 | _ | _ | 0.1 | min. 5 | <200 | No | 44074 | Adam Duric | 1 | 8.1 | 8.1 | SEP
60MKQ81BR950-UMCM1Y-G61 | 1 | X6CrNiTi18-10 (1.4541) | X6CrNiTi18-10 (1.4541) | BW | 33.7 | 25 | 2.9 | 33.7 | 25 | 2.9 | V | HER-011 | 1 | IMR-VP-11-2011 | 141 | BOEHLER "SAS 4-IG" | 2,0 : 2,4 | - | - | 1 | _ | 1 | _ | _ | 0.1 | min. 5 | <200 | No | 44074 | Adam Duric | 1 | 8.1 | 8.1 | SEP
60MKQ82BR010-UMCM1Y-00L | 1 | X6CrNiTi18-10 (1.4541) | X6CrNiTi18-10 (1.4541) | BW | 114.3 | 100 | 2.9 | 114.3 | 100 | 3.6 | V | HER-011 | 1 | IMR-VP-11-2011 | 141 | BOEHLER "SAS 4-IG" | 2,0 : 2,4 | - | - | 1 | _ | 1 | _ | _ | 0.1 | min. 5 | <200 | No | 44074 | Adam Duric | 1 | 8.1 | 8.1 | SEP
60MKQ82BR010-UMCM1Y-00L | 3 | X6CrNiTi18-10 (1.4541) | X6CrNiTi18-10 (1.4541) | BW | 114.3 | 100 | 2.9 | 114.3 | 100 | 3.6 | V | HER-011 | 1 | IMR-VP-11-2011 | 141 | BOEHLER "SAS 4-IG" | 2,0 : 2,4 | - | - | 1 | _ | 1 | _ | _ | 0.1 | min. 5 | <200 | No | 44074 | Adam Duric | 1 | 8.1 | 8.1 | SEP
60MKW01BR010 | 1 | P245GH (1.0352) | X6CrNiTi18-10 (1.4541) | BW | 60.3 | 50 | 2.9 | 60.3 | 50 | 2.9 |  | HOLD! | [7 empty] | 1 | _ | 0.1 | _ | _ | 0.1 |  |  |  | 44075 | Adam Duric | 1 | 1.1 / 1.2 | 8.1 | SEP
60MKW01BR010 | 7 | X6CrNiTi18-10 (1.4541) | X6CrNiTi18-10 (1.4541) | BW | 60.3 | 50 | 2.9 | 60.3 | 50 | 2.9 | V | HER-011 | 1 | IMR-VP-11-2011 | 141 | BOEHLER "SAS 4-IG" | 2,0 : 2,4 | - | - | 1 | _ | 0.1 | _ | _ | 0.1 | min. 5 | <200 | No | 44075 | Adam Duric | 1 | 8.1 | 8.1 | SEP
60MKW01BR010-UMCM1Y-G61 | 5 | X6CrNiTi18-10 (1.4541) | X6CrNiTi18-10 (1.4541) | BW | 60.3 | 50 | 2.9 | 60.3 | 50 | 2.9 | V | HER-011 | 1 | IMR-VP-11-2011 | 141 | BOEHLER "SAS 4-IG" | 2,0 : 2,4 | - | - | 1 | _ | 0.1 | _ | _ | 0.1 | min. 5 | <200 | No | 44075 | Adam Duric | 1 | 8.1 | 8.1 | SEP
60MKW01BR010-UMCM1Y-J11 | 1 | X6CrNiTi18-10 (1.4541) | X6CrNiTi18-10 (1.4541) | BW | 60.3 | 50 | 2.9 | 60.3 | 50 | 2.9 | V | HER-011 | 1 | IMR-VP-11-2011 | 141 | BOEHLER "SAS 4-IG" | 2,0 : 2,4 | - | - | 1 | _ | 0.1 | _ | _ | 0.1 | min. 5 | <200 | No | 44075 | Adam Duric | 1 | 8.1 | 8.1 | SEP
60MKW01BR015 | 1 | X6CrNiTi18-10 (1.4541) | X6CrNiTi18-10 (1.4541) | BW | 88.9 | 80 | 2.9 | 88.9 | 80 | 2.9 | V | HER-011 | 1 | IMR-VP-11-2011 | 141 | BOEHLER "SAS 4-IG" | 2,0 : 2,4 | - | - | 1 | _ | 0.1 | _ | _ | 0.1 | min. 5 | <200 | No | 44075 | Adam Duric | 1 | 8.1 | 8.1 | SEP
60MKW01BR015 | 5 | X6CrNiTi18-10 (1.4541) | X6CrNiTi18-10 (1.4541) | BW | 88.9 | 80 | 2.9 | 88.9 | 80 | 2.9 | V | HER-011 | 1 | IMR-VP-11-2011 | 141 | BOEHLER "SAS 4-IG" | 2,0 : 2,4 | - | - | 1 | _ | 0.1 | _ | _ | 0.1 | min. 5 | <200 | No | 44075 | Adam Duric | 1 | 8.1 | 8.1 | SEP
60MKW01BR015 | 8 | X6CrNiTi18-10 (1.4541) | X6CrNiTi18-10 (1.4541) | BW | 88.9 | 80 | 2.9 | 88.9 | 80 | 2.9 | V | HER-011 | 1 | IMR-VP-11-2011 | 141 | BOEHLER "SAS 4-IG" | 2,0 : 2,4 | - | - | 1 | _ | 0.1 | _ | _ | 0.1 | min. 5 | <200 | No | 44075 | Adam Duric | 1 | 8.1 | 8.1 | SEP
60MKW01BR015 | 17 | X6CrNiTi18-10 (1.4541) | P245GH (1.0352) | BW | 88.9 | 80 | 2.9 | 88.9 | 80 | 3.2 |  | HOLD! | [7 empty] | 1 | _ | 0.1 | _ | _ | 0.1 |  |  |  | 44075 | Adam Duric | 1 | 8.1 | 1.1 / 1.2 | SEP
60MKW01BR015-UMCM1Y-J11 | 1 | P245GH (1.0352) | X6CrNiTi18-10 (1.4541) | BW | 88.9 | 80 | 3.2 | 88.9 | 80 | 2.9 |  | HOLD! | [7 empty] | 1 | _ | 0.1 | _ | _ | 0.1 |  |  |  | 44075 | Adam Duric | 1 | 1.1 / 1.2 | 8.1 | SEP
60MKW01BR020 | 1 | X6CrNiTi18-10 (1.4541) | X6CrNiTi18-10 (1.4541) | BW | 88.9 | 80 | 2.9 | 88.9 | 80 | 2.9 | V | HER-011 | 1 | IMR-VP-11-2011 | 141 | BOEHLER "SAS 4-IG" | 2,0 : 2,4 | - | - | 1 | _ | 0.1 | _ | _ | 0.1 | min. 5 | <200 | No | 44075 | Adam Duric | 1 | 8.1 | 8.1 | SEP
60MKW01BR020 | 5 | X6CrNiTi18-10 (1.4541) | X6CrNiTi18-10 (1.4541) | BW | 88.9 | 80 | 2.9 | 88.9 | 80 | 2.9 | V | HER-011 | 1 | IMR-VP-11-2011 | 141 | BOEHLER "SAS 4-IG" | 2,0 : 2,4 | - | - | 1 | _ | 0.1 | _ | _ | 0.1 | min. 5 | <200 | No | 44075 | Adam Duric | 1 | 8.1 | 8.1 | SEP
60MKW01BR020-UMCM1Y-J11 | 1 | P245GH (1.0352) | X6CrNiTi18-10 (1.4541) | BW | 88.9 | 80 | 3.2 | 88.9 | 80 | 2.9 |  | HOLD! | [7 empty] | 1 | _ | 0.1 | _ | _ | 0.1 |  |  |  | 44075 | Adam Duric | 1 | 1.1 / 1.2 | 8.1 | SEP
60MKW01BR110 | 1 | X6CrNiTi18-10 (1.4541) | X6CrNiTi18-10 (1.4541) | BW | 60.3 | 50 | 2.9 | 60.3 | 50 | 2.9 | V | HER-011 | 1 | IMR-VP-11-2011 | 141 | BOEHLER "SAS 4-IG" | 2,0 : 2,4 | - | - | 1 | _ | 0.1 | _ | _ | 0.1 | min. 5 | <200 | No | 44075 | Adam Duric | 1 | 8.1 | 8.1 | SEP
60MKW01BR110 | 5 | X6CrNiTi18-10 (1.4541) | X6CrNiTi18-10 (1.4541) | BW | 60.3 | 50 | 2.9 | 60.3 | 50 | 2.9 | V | HER-011 | 1 | IMR-VP-11-2011 | 141 | BOEHLER "SAS 4-IG" | 2,0 : 2,4 | - | - | 1 | _ | 0.1 | _ | _ | 0.1 | min. 5 | <200 | No | 44075 | Adam Duric | 1 | 8.1 | 8.1 | SEP
60MKW01BR110-UMCM1Y-M11 | 3 | X6CrNiTi18-10 (1.4541) | X6CrNiTi18-10 (1.4541) | BW | 60.3 | 50 | 2.9 | 60.3 | 50 | 2.9 | V | HER-011 | 1 | IMR-VP-11-2011 | 141 | BOEHLER "SAS 4-IG" | 2,0 : 2,4 | - | - | 1 | _ | 0.1 | _ | _ | 0.1 | min. 5 | <200 | No | 44075 | Adam Duric | 1 | 8.1 | 8.1 | SEP
60MKW01BR110-UMCM1Y-J11 | 1 | X6CrNiTi18-10 (1.4541) | X6CrNiTi18-10 (1.4541) | BW | 60.3 | 50 | 2.9 | 60.3 | 50 | 2.9 | V | HER-011 | 1 | IMR-VP-11-2011 | 141 | BOEHLER "SAS 4-IG" | 2,0 : 2,4 | - | - | 1 | _ | 0.1 | _ | _ | 0.1 | min. 5 | <200 | No | 44075 | Adam Duric | 1 | 8.1 | 8.1 | SEP
60MKW01BR110-UMCM1Y-J11 | 6 | X6CrNiTi18-10 (1.4541) | P245GH (1.0352) | BW | 60.3 | 50 | 2.9 | 60.3 | 50 | 2.9 |  | HOLD! | [7 empty] | 1 | _ | 0.1 | _ | _ | 0.1 |  |  |  | 44075 | Adam Duric | 1 | 8.1 | 1.1 / 1.2 | SEP
60MKW01BR120 | 1 | X6CrNiTi18-10 (1.4541) | X6CrNiTi18-10 (1.4541) | BW | 60.3 | 50 | 2.9 | 60.3 | 50 | 2.9 | V | HER-011 | 1 | IMR-VP-11-2011 | 141 | BOEHLER "SAS 4-IG" | 2,0 : 2,4 | - | - | 1 | _ | 0.1 | _ | _ | 0.1 | min. 5 | <200 | No | 44075 | Adam Duric | 1 | 8.1 | 8.1 | SEP
60MKW01BR120-UMCM1Y-J11 | 1 | X6CrNiTi18-10 (1.4541) | X6CrNiTi18-10 (1.4541) | BW | 60.3 | 50 | 2.9 | 60.3 | 50 | 2.9 | V | HER-011 | 1 | IMR-VP-11-2011 | 141 | BOEHLER "SAS 4-IG" | 2,0 : 2,4 | - | - | 1 | _ | 0.1 | _ | _ | 0.1 | min. 5 | <200 | No | 44075 | Adam Duric | 1 | 8.1 | 8.1 | SEP
60MKW01BR120-UMCM1Y-J11 | 9 | X6CrNiTi18-10 (1.4541) | P245GH (1.0352) | BW | 60.3 | 50 | 2.9 | 60.3 | 50 | 2.9 |  | HOLD! | [7 empty] | 1 | _ | 0.1 | _ | _ | 0.1 |  |  |  | 44075 | Adam Duric | 1 | 8.1 | 1.1 / 1.2 | SEP
60MKW01BR921 | 1 | X6CrNiTi18-10 (1.4541) | X6CrNiTi18-10 (1.4541) | BW | 33.7 | 25 | 2.9 | 33.7 | 25 | 2.9 | V | HER-011 | 1 | IMR-VP-11-2011 | 141 | BOEHLER "SAS 4-IG" | 2,0 : 2,4 | - | - | 1 | _ | 0.1 | _ | _ | 0.1 | min. 5 | <200 | No | 44075 | Adam Duric | 1 | 8.1 | 8.1 | SEP
60MKW01BR921-UMCM1Y-J11 | 1 | P245GH (1.0352) | X6CrNiTi18-10 (1.4541) | BW | 33.7 | 25 | 2.6 | 33.7 | 25 | 2.9 |  | HOLD! | [7 empty] | 1 | _ | 0.1 | _ | _ | 0.1 |  |  |  | 44075 | Adam Duric | 1 | 1.1 / 1.2 | 8.1 | SEP
60MKW06BR010 | 1 | X6CrNiTi18-10 (1.4541) | X6CrNiTi18-10 (1.4541) | BW | 139.7 | 125 | 4 | 139.7 | 125 | 3.2 | V | HER-011 | 1 | IMR-VP-11-2011 | 141 | BOEHLER "SAS 4-IG" | 2,0 : 2,4 | - | - | 1 | _ | 0.1 | _ | _ | 0.1 | min. 5 | <200 | No | 44075 | Adam Duric | 1 | 8.1 | 8.1 | SEP
60MKW06BR010 | 8 | X6CrNiTi18-10 (1.4541) | X6CrNiTi18-10 (1.4541) | BW | 60.3 | 50 | 2.9 | 60.3 | 50 | 2.9 | V | HER-011 | 1 | IMR-VP-11-2011 | 141 | BOEHLER "SAS 4-IG" | 2,0 : 2,4 | - | - | 1 | _ | 0.1 | _ | _ | 0.1 | min. 5 | <200 | No | 44075 | Adam Duric | 1 | 8.1 | 8.1 | SEP
60MKW06BR010-UMCM1Y-J11 | 1 | X6CrNiTi18-10 (1.4541) | X6CrNiTi18-10 (1.4541) | BW | 60.3 | 50 | 2.9 | 60.3 | 50 | 2.9 | V | HER-011 | 1 | IMR-VP-11-2011 | 141 | BOEHLER "SAS 4-IG" | 2,0 : 2,4 | - | - | 1 | _ | 0.1 | _ | _ | 0.1 | min. 5 | <200 | No | 44075 | Adam Duric | 1 | 8.1 | 8.1 | SEP
60MKW06BR010-UMCM1Y-M11 | 1 | X6CrNiTi18-10 (1.4541) | X6CrNiTi18-10 (1.4541) | BW | 60.3 | 50 | 2.9 | 60.3 | 50 | 2.9 | V | HER-011 | 1 | IMR-VP-11-2011 | 141 | BOEHLER "SAS 4-IG" | 2,0 : 2,4 | - | - | 1 | _ | 0.1 | _ | _ | 0.1 | min. 5 | <200 | No | 44075 | Adam Duric | 1 | 8.1 | 8.1 | SEP
60MKW06BR015 | 1 | X6CrNiTi18-10 (1.4541) | X6CrNiTi18-10 (1.4541) | BW | 139.7 | 125 | 4 | 139.7 | 125 | 3.2 | V | HER-011 | 1 | IMR-VP-11-2011 | 141 | BOEHLER "SAS 4-IG" | 2,0 : 2,4 | - | - | 1 | _ | 0.1 | _ | _ | 0.1 | min. 5 | <200 | No | 44075 | Adam Duric | 1 | 8.1 | 8.1 | SEP
60MKW06BR015 | 8 | X6CrNiTi18-10 (1.4541) | X6CrNiTi18-10 (1.4541) | BW | 60.3 | 50 | 2.9 | 60.3 | 50 | 2.9 | V | HER-011 | 1 | IMR-VP-11-2011 | 141 | BOEHLER "SAS 4-IG" | 2,0 : 2,4 | - | - | 1 | _ | 0.1 | _ | _ | 0.1 | min. 5 | <200 | No | 44075 | Adam Duric | 1 | 8.1 | 8.1 | SEP
60MKW06BR015-UMCM1Y-J11 | 1 | X6CrNiTi18-10 (1.4541) | X6CrNiTi18-10 (1.4541) | BW | 60.3 | 50 | 2.9 | 60.3 | 50 | 2.9 | V | HER-011 | 1 | IMR-VP-11-2011 | 141 | BOEHLER "SAS 4-IG" | 2,0 : 2,4 | - | - | 1 | _ | 0.1 | _ | _ | 0.1 | min. 5 | <200 | No | 44075 | Adam Duric | 1 | 8.1 | 8.1 | SEP
60MKW06BR020 | 1 | X6CrNiTi18-10 (1.4541) | X6CrNiTi18-10 (1.4541) | BW | 88.9 | 80 | 2.9 | 88.9 | 80 | 2.9 | V | HER-011 | 1 | IMR-VP-11-2011 | 141 | BOEHLER "SAS 4-IG" | 2,0 : 2,4 | - | - | 1 | _ | 0.1 | _ | _ | 0.1 | min. 5 | <200 | No | 44075 | Adam Duric | 1 | 8.1 | 8.1 | SEP
60MKW06BR020 | 9 | X6CrNiTi18-10 (1.4541) | P245GH (1.0352) | BW | 88.9 | 80 | 2.9 | 88.9 | 80 | 3.2 |  | HOLD! | [7 empty] | 1 | _ | 0.1 | _ | _ | 0.1 |  |  |  | 44075 | Adam Duric | 1 | 8.1 | 1.1 / 1.2 | SEP
60MKW06BR020-UMCM1Y-J11 | 1 | X6CrNiTi18-10 (1.4541) | X6CrNiTi18-10 (1.4541) | BW | 88.9 | 80 | 2.9 | 88.9 | 80 | 2.9 | V | HER-011 | 1 | IMR-VP-11-2011 | 141 | BOEHLER "SAS 4-IG" | 2,0 : 2,4 | - | - | 1 | _ | 0.1 | _ | _ | 0.1 | min. 5 | <200 | No | 44075 | Adam Duric | 1 | 8.1 | 8.1 | SEP
60MKW06BR020-UMCM1Y-J11 | 8 | X6CrNiTi18-10 (1.4541) | X6CrNiTi18-10 (1.4541) | BW | 88.9 | 80 | 2.9 | 88.9 | 80 | 2.9 | V | HER-011 | 1 | IMR-VP-11-2011 | 141 | BOEHLER "SAS 4-IG" | 2,0 : 2,4 | - | - | 1 | _ | 0.1 | _ | _ | 0.1 | min. 5 | <200 | No | 44075 | Adam Duric | 1 | 8.1 | 8.1 | SEP
60MKW06BR911 | 1 | X6CrNiTi18-10 (1.4541) | X6CrNiTi18-10 (1.4541) | BW | 33.7 | 25 | 2.9 | 33.7 | 25 | 2.9 | V | HER-011 | 1 | IMR-VP-11-2011 | 141 | BOEHLER "SAS 4-IG" | 2,0 : 2,4 | - | - | 1 | _ | 0.1 | _ | _ | 0.1 | min. 5 | <200 | No | 44075 | Adam Duric | 1 | 8.1 | 8.1 | SEP
60MKW13BR450 | 1 | P245GH (1.0352) | X6CrNiTi18-10 (1.4541) | BW | 60.3 | 50 | 2.9 | 60.3 | 50 | 2.9 |  | HOLD! | [7 empty] | 1 | _ | 0.1 | _ | _ | 0.1 |  |  |  | 44075 | Adam Duric | 1 | 1.1 / 1.2 | 8.1 | SEP
60MKW13BR450 | 6 | X6CrNiTi18-10 (1.4541) | X6CrNiTi18-10 (1.4541) | BW | 60.3 | 50 | 2.9 | 60.3 | 50 | 2.9 | V | HER-011 | 1 | IMR-VP-11-2011 | 141 | BOEHLER "SAS 4-IG" | 2,0 : 2,4 | - | - | 1 | _ | 0.1 | _ | _ | 0.1 | min. 5 | <200 | No | 44075 | Adam Duric | 1 | 8.1 | 8.1 | SEP
60MKW13BR450 | 8 | X6CrNiTi18-10 (1.4541) | X6CrNiTi18-10 (1.4541) | BW | 60.3 | 50 | 2.9 | 60.3 | 50 | 2.9 | V | HER-011 | 1 | IMR-VP-11-2011 | 141 | BOEHLER "SAS 4-IG" | 2,0 : 2,4 | - | - | 1 | _ | 0.1 | _ | _ | 0.1 | min. 5 | <200 | No | 44075 | Adam Duric | 1 | 8.1 | 8.1 | SEP
60MKW13BR450 | 14 | X6CrNiTi18-10 (1.4541) | X6CrNiTi18-10 (1.4541) | BW | 60.3 | 50 | 2.9 | 60.3 | 50 | 2.9 | V | HER-011 | 1 | IMR-VP-11-2011 | 141 | BOEHLER "SAS 4-IG" | 2,0 : 2,4 | - | - | 1 | _ | 0.1 | _ | _ | 0.1 | min. 5 | <200 | No | 44075 | Adam Duric | 1 | 8.1 | 8.1 | SEP
60MKW31BR050 | 1 | P245GH (1.0352) | X6CrNiTi18-10 (1.4541) | BW | 48.3 | 40 | 2.6 | 48.3 | 40 | 2.9 |  | HOLD! | [7 empty] | 1 | _ | 0.1 | _ | _ | 0.1 |  |  |  | 44075 | Adam Duric | 1 | 1.1 / 1.2 | 8.1 | SEP
60MKW31BR050 | 8 | X6CrNiTi18-10 (1.4541) | X6CrNiTi18-10 (1.4541) | BW | 48.3 | 40 | 2.9 | 48.3 | 40 | 2.9 | V | HER-011 | 1 | IMR-VP-11-2011 | 141 | BOEHLER "SAS 4-IG" | 2,0 : 2,4 | - | - | 1 | _ | 0.1 | _ | _ | 0.1 | min. 5 | <200 | No | 44075 | Adam Duric | 1 | 8.1 | 8.1 | SEP
60MKW31BR050-UMCM1Y-J11 | 1 | X6CrNiTi18-10 (1.4541) | X6CrNiTi18-10 (1.4541) | BW | 48.3 | 40 | 2.9 | 48.3 | 40 | 2.9 | V | HER-011 | 1 | IMR-VP-11-2011 | 141 | BOEHLER "SAS 4-IG" | 2,0 : 2,4 | - | - | 1 | _ | 0.1 | _ | _ | 0.1 | min. 5 | <200 | No | 44075 | Adam Duric | 1 | 8.1 | 8.1 | SEP
60MKW31BR050-UMCM1Y-M11 | 1 | X6CrNiTi18-10 (1.4541) | X6CrNiTi18-10 (1.4541) | BW | 48.3 | 40 | 2.9 | 48.3 | 40 | 2.9 | V | HER-011 | 1 | IMR-VP-11-2011 | 141 | BOEHLER "SAS 4-IG" | 2,0 : 2,4 | - | - | 1 | _ | 0.1 | _ | _ | 0.1 | min. 5 | <200 | No | 44075 | Adam Duric | 1 | 8.1 | 8.1 | SEP
60MKW31BR051 | 8 | X6CrNiTi18-10 (1.4541) | X6CrNiTi18-10 (1.4541) | BW | 48.3 | 40 | 2.9 | 48.3 | 40 | 2.9 | V | HER-011 | 1 | IMR-VP-11-2011 | 141 | BOEHLER "SAS 4-IG" | 2,0 : 2,4 | - | - | 1 | _ | 0.1 | _ | _ | 0.1 | min. 5 | <200 | No | 44075 | Adam Duric | 1 | 8.1 | 8.1 | SEP
60MKW31BR051 | 11 | X6CrNiTi18-10 (1.4541) | X6CrNiTi18-10 (1.4541) | BW | 48.3 | 40 | 2.9 | 48.3 | 40 | 2.9 | V | HER-011 | 1 | IMR-VP-11-2011 | 141 | BOEHLER "SAS 4-IG" | 2,0 : 2,4 | - | - | 1 | _ | 0.1 | _ | _ | 0.1 | min. 5 | <200 | No | 44075 | Adam Duric | 1 | 8.1 | 8.1 | SEP
60MKW31BR052 | 1 | X6CrNiTi18-10 (1.4541) | X6CrNiTi18-10 (1.4541) | BW | 40 | 40 | 2.9 | 48.3 | 40 | 2.9 | V | HER-011 | 1 | IMR-VP-11-2011 | 141 | BOEHLER "SAS 4-IG" | 2,0 : 2,4 | - | - | 1 | _ | 0.1 | _ | _ | 0.1 | min. 5 | <200 | No | 44075 | Adam Duric | 1 | 8.1 | 8.1 | SEP
60MKW31BR052 | 15 | X6CrNiTi18-10 (1.4541) | X6CrNiTi18-10 (1.4541) | BW | 48.3 | 40 | 2.9 | 48.3 | 40 | 2.6 | V | HER-011 | 1 | IMR-VP-11-2011 | 141 | BOEHLER "SAS 4-IG" | 2,0 : 2,4 | - | - | 1 | _ | 0.1 | _ | _ | 0.1 | min. 5 | <200 | No | 44075 | Adam Duric | 1 | 8.1 | 8.1 | SEP
60MKW32BR030 | 1 | X6CrNiTi18-10 (1.4541) | X6CrNiTi18-10 (1.4541) | BW | 48.3 | 40 | 2.9 | 48.3 | 40 | 2.9 | V | HER-011 | 1 | IMR-VP-11-2011 | 141 | BOEHLER "SAS 4-IG" | 2,0 : 2,4 | - | - | 1 | _ | 0.1 | _ | _ | 0.1 | min. 5 | <200 | No | 44075 | Adam Duric | 1 | 8.1 | 8.1 | SEP
60MKW32BR030 | 12 | X6CrNiTi18-10 (1.4541) | X6CrNiTi18-10 (1.4541) | BW | 48.3 | 40 | 2.9 | 48.3 | 40 | 2.6 | V | HER-011 | 1 | IMR-VP-11-2011 | 141 | BOEHLER "SAS 4-IG" | 2,0 : 2,4 | - | - | 1 | _ | 0.1 | _ | _ | 0.1 | min. 5 | <200 | No | 44075 | Adam Duric | 1 | 8.1 | 8.1 | SEP
60MKW32BR031 | 1 | X6CrNiTi18-10 (1.4541) | X6CrNiTi18-10 (1.4541) | BW | 48.3 | 40 | 2.9 | 48.3 | 40 | 2.9 | V | HER-011 | 1 | IMR-VP-11-2011 | 141 | BOEHLER "SAS 4-IG" | 2,0 : 2,4 | - | - | 1 | _ | 0.1 | _ | _ | 0.1 | min. 5 | <200 | No | 44075 | Adam Duric | 1 | 8.1 | 8.1 | SEP
60MKW32BR031 | 12 | X6CrNiTi18-10 (1.4541) | X6CrNiTi18-10 (1.4541) | BW | 48.3 | 40 | 2.9 | 48.3 | 40 | 2.9 | V | HER-011 | 1 | IMR-VP-11-2011 | 141 | BOEHLER "SAS 4-IG" | 2,0 : 2,4 | - | - | 1 | _ | 0.1 | _ | _ | 0.1 | min. 5 | <200 | No | 44075 | Adam Duric | 1 | 8.1 | 8.1 | SEP
60MKW32BR031 | 22 | X6CrNiTi18-10 (1.4541) | X6CrNiTi18-10 (1.4541) | BW | 48.3 | 40 | 2.9 | 48.3 | 40 | 2.6 | V | HER-011 | 1 | IMR-VP-11-2011 | 141 | BOEHLER "SAS 4-IG" | 2,0 : 2,4 | - | - | 1 | _ | 0.1 | _ | _ | 0.1 | min. 5 | <200 | No | 44075 | Adam Duric | 1 | 8.1 | 8.1 | SEP
60MKW32BR040 | 1 | P245GH (1.0352) | X6CrNiTi18-10 (1.4541) | BW | 48.3 | 40 | 2.6 | 48.3 | 40 | 2.9 |  | HOLD! | [7 empty] | 1 | _ | 0.1 | _ | _ | 0.1 |  |  |  | 44075 | Adam Duric | 1 | 1.1 / 1.2 | 8.1 | SEP
60MKW32BR040 | 8 | X6CrNiTi18-10 (1.4541) | X6CrNiTi18-10 (1.4541) | BW | 48.3 | 40 | 2.9 | 48.3 | 40 | 2.9 | V | HER-011 | 1 | IMR-VP-11-2011 | 141 | BOEHLER "SAS 4-IG" | 2,0 : 2,4 | - | - | 1 | _ | 0.1 | _ | _ | 0.1 | min. 5 | <200 | No | 44075 | Adam Duric | 1 | 8.1 | 8.1 | SEP
60MKW32BR040 | 12 | X6CrNiTi18-10 (1.4541) | X6CrNiTi18-10 (1.4541) | BW | 48.3 | 40 | 2.9 | 48.3 | 40 | 2.9 | V | HER-011 | 1 | IMR-VP-11-2011 | 141 | BOEHLER "SAS 4-IG" | 2,0 : 2,4 | - | - | 1 | _ | 0.1 | _ | _ | 0.1 | min. 5 | <200 | No | 44075 | Adam Duric | 1 | 8.1 | 8.1 | SEP
60MKW32BR040-UMCM1Y-J11 | 1 | X6CrNiTi18-10 (1.4541) | X6CrNiTi18-10 (1.4541) | BW | 48.3 | 40 | 2.9 | 48.3 | 40 | 2.9 | V | HER-011 | 1 | IMR-VP-11-2011 | 141 | BOEHLER "SAS 4-IG" | 2,0 : 2,4 | - | - | 1 | _ | 0.1 | _ | _ | 0.1 | min. 5 | <200 | No | 44075 | Adam Duric | 1 | 8.1 | 8.1 | SEP
60MKW35BR030 | 1 | P245GH (1.0352) | X6CrNiTi18-10 (1.4541) | BW | 26.9 | 20 | 2.3 | 26.9 | 20 | 2 | V | HER-019 | 0 | IMR-VP-03-2011 | 141 | BOEHLER "NIBAS 70/20-IG" | 2,0 : 2,4 | - | - | 1 | _ | 0.1 | _ | _ | 0.1 | min. 5 | <300 | No | 44075 | Adam Duric | 1 | 1.1 / 1.2 | 8.1 | SEP
60MKW35BR030 | 2 | X6CrNiTi18-10 (1.4541) | X6CrNiTi18-10 (1.4541) | BW | 26.9 | 20 | 2 | 26.9 | 20 | 2 | V | HER-011 | 1 | IMR-VP-11-2011 | 141 | BOEHLER "SAS 4-IG" | 2,0 : 2,4 | - | - | 1 | _ | 0.1 | _ | _ | 0.1 | min. 5 | <200 | No | 44075 | Adam Duric | 1 | 8.1 | 8.1 | SEP
60MKW35BR030 | 3 | X6CrNiTi18-10 (1.4541) | X6CrNiTi18-10 (1.4541) | BW | 26.9 | 20 | 2 | 26.9 | 20 | 2 | V | HER-011 | 1 | IMR-VP-11-2011 | 141 | BOEHLER "SAS 4-IG" | 2,0 : 2,4 | - | - | 1 | _ | 0.1 | _ | _ | 0.1 | min. 5 | <200 | No | 44075 | Adam Duric | 1 | 8.1 | 8.1 | SEP
60MKW35BR030 | 4 | X6CrNiTi18-10 (1.4541) | X6CrNiTi18-10 (1.4541) | BW | 26.9 | 20 | 2 | 20 | 20 | 2 | V | HER-009 | 1 | IMR-VP-17-2011 | 141 | BOEHLER "SAS 4-IG" | 2,0 : 2,4 | - | - | 1 | _ | 0.1 | _ | _ | 0.1 | min. 5 | <200 | No | 44075 | Adam Duric | 1 | 8.1 | 8.1 | SEP
60MKW35BR030-UMCM1Y-J11 | 1 | X6CrNiTi18-10 (1.4541) | X6CrNiTi18-10 (1.4541) | BW | 26.9 | 20 | 2 | 26.9 | 20 | 2 | V | HER-011 | 1 | IMR-VP-11-2011 | 141 | BOEHLER "SAS 4-IG" | 2,0 : 2,4 | - | - | 1 | _ | 0.1 | _ | _ | 0.1 | min. 5 | <200 | No | 44075 | Adam Duric | 1 | 8.1 | 8.1 | SEP
60MKW35BR030-UMCM1Y-M11 | 1 | X6CrNiTi18-10 (1.4541) | X6CrNiTi18-10 (1.4541) | BW | 26.9 | 20 | 2 | 26.9 | 20 | 2 | V | HER-011 | 1 | IMR-VP-11-2011 | 141 | BOEHLER "SAS 4-IG" | 2,0 : 2,4 | - | - | 1 | _ | 0.1 | _ | _ | 0.1 | min. 5 | <200 | No | 44075 | Adam Duric | 1 | 8.1 | 8.1 | SEP
60MKW35BR031 | 1 | X6CrNiTi18-10 (1.4541) | X6CrNiTi18-10 (1.4541) | BW | 26.9 | 20 | 2 | 26.9 | 20 | 2 | V | HER-011 | 1 | IMR-VP-11-2011 | 141 | BOEHLER "SAS 4-IG" | 2,0 : 2,4 | - | - | 1 | _ | 0.1 | _ | _ | 0.1 | min. 5 | <200 | No | 44075 | Adam Duric | 1 | 8.1 | 8.1 | SEP
60MKW35BR031 | 2 | X6CrNiTi18-10 (1.4541) | X6CrNiTi18-10 (1.4541) | BW | 26.9 | 20 | 2 | 26.9 | 20 | 2 | V | HER-011 | 1 | IMR-VP-11-2011 | 141 | BOEHLER "SAS 4-IG" | 2,0 : 2,4 | - | - | 1 | _ | 0.1 | _ | _ | 0.1 | min. 5 | <200 | No | 44075 | Adam Duric | 1 | 8.1 | 8.1 | SEP
60MKW35BR031 | 3 | X6CrNiTi18-10 (1.4541) | X6CrNiTi18-10 (1.4541) | BW | 26.9 | 20 | 2 | 26.9 | 20 | 2 | V | HER-011 | 1 | IMR-VP-11-2011 | 141 | BOEHLER "SAS 4-IG" | 2,0 : 2,4 | - | - | 1 | _ | 0.1 | _ | _ | 0.1 | min. 5 | <200 | No | 44075 | Adam Duric | 1 | 8.1 | 8.1 | SEP
60MKW35BR031 | 4 | X6CrNiTi18-10 (1.4541) | X6CrNiTi18-10 (1.4541) | BW | 26.9 | 20 | 2 | 26.9 | 20 | 2 | V | HER-011 | 1 | IMR-VP-11-2011 | 141 | BOEHLER "SAS 4-IG" | 2,0 : 2,4 | - | - | 1 | _ | 0.1 | _ | _ | 0.1 | min. 5 | <200 | No | 44075 | Adam Duric | 1 | 8.1 | 8.1 | SEP
60MKW35BR031 | 5 | X6CrNiTi18-10 (1.4541) | X6CrNiTi18-10 (1.4541) | BW | 26.9 | 20 | 2 | 26.9 | 20 | 2 | V | HER-011 | 1 | IMR-VP-11-2011 | 141 | BOEHLER "SAS 4-IG" | 2,0 : 2,4 | - | - | 1 | _ | 0.1 | _ | _ | 0.1 | min. 5 | <200 | No | 44075 | Adam Duric | 1 | 8.1 | 8.1 | SEP
60MKW35BR031 | 6 | X6CrNiTi18-10 (1.4541) | X6CrNiTi18-10 (1.4541) | BW | 26.9 | 20 | 2 | 26.9 | 20 | 2 | V | HER-011 | 1 | IMR-VP-11-2011 | 141 | BOEHLER "SAS 4-IG" | 2,0 : 2,4 | - | - | 1 | _ | 0.1 | _ | _ | 0.1 | min. 5 | <200 | No | 44075 | Adam Duric | 1 | 8.1 | 8.1 | SEP
60MKW35BR031 | 7 | X6CrNiTi18-10 (1.4541) | X6CrNiTi18-10 (1.4541) | BW | 26.9 | 20 | 2 | 26.9 | 20 | 2 | V | HER-011 | 1 | IMR-VP-11-2011 | 141 | BOEHLER "SAS 4-IG" | 2,0 : 2,4 | - | - | 1 | _ | 0.1 | _ | _ | 0.1 | min. 5 | <200 | No | 44075 | Adam Duric | 1 | 8.1 | 8.1 | SEP
60MKW35BR031 | 8 | X6CrNiTi18-10 (1.4541) | X6CrNiTi18-10 (1.4541) | BW | 48.3 | 40 | 2.9 | 48.3 | 40 | 2.6 | V | HER-011 | 1 | IMR-VP-11-2011 | 141 | BOEHLER "SAS 4-IG" | 2,0 : 2,4 | - | - | 1 | _ | 0.1 | _ | _ | 0.1 | min. 5 | <200 | No | 44075 | Adam Duric | 1 | 8.1 | 8.1 | SEP
60MKW35BR032 | 1 | X6CrNiTi18-10 (1.4541) | X6CrNiTi18-10 (1.4541) | BW | 26.9 | 20 | 2 | 26.9 | 20 | 2 | V | HER-011 | 1 | IMR-VP-11-2011 | 141 | BOEHLER "SAS 4-IG" | 2,0 : 2,4 | - | - | 1 | _ | 0.1 | _ | _ | 0.1 | min. 5 | <200 | No | 44075 | Adam Duric | 1 | 8.1 | 8.1 | SEP
60MKW35BR032 | 2 | X6CrNiTi18-10 (1.4541) | X6CrNiTi18-10 (1.4541) | BW | 26.9 | 20 | 2 | 26.9 | 20 | 2 | V | HER-011 | 1 | IMR-VP-11-2011 | 141 | BOEHLER "SAS 4-IG" | 2,0 : 2,4 | - | - | 1 | _ | 0.1 | _ | _ | 0.1 | min. 5 | <200 | No | 44075 | Adam Duric | 1 | 8.1 | 8.1 | SEP
60MKW35BR032 | 3 | X6CrNiTi18-10 (1.4541) | X6CrNiTi18-10 (1.4541) | BW | 26.9 | 20 | 2 | 26.9 | 20 | 2 | V | HER-011 | 1 | IMR-VP-11-2011 | 141 | BOEHLER "SAS 4-IG" | 2,0 : 2,4 | - | - | 1 | _ | 0.1 | _ | _ | 0.1 | min. 5 | <200 | No | 44075 | Adam Duric | 1 | 8.1 | 8.1 | SEP
60MKW35BR032 | 4 | X6CrNiTi18-10 (1.4541) | X6CrNiTi18-10 (1.4541) | BW | 26.9 | 20 | 2 | 26.9 | 20 | 2 | V | HER-011 | 1 | IMR-VP-11-2011 | 141 | BOEHLER "SAS 4-IG" | 2,0 : 2,4 | - | - | 1 | _ | 0.1 | _ | _ | 0.1 | min. 5 | <200 | No | 44075 | Adam Duric | 1 | 8.1 | 8.1 | SEP
60MKW35BR032 | 5 | X6CrNiTi18-10 (1.4541) | X6CrNiTi18-10 (1.4541) | BW | 48.3 | 40 | 2.9 | 48.3 | 40 | 2.6 | V | HER-011 | 1 | IMR-VP-11-2011 | 141 | BOEHLER "SAS 4-IG" | 2,0 : 2,4 | - | - | 1 | _ | 0.1 | _ | _ | 0.1 | min. 5 | <200 | No | 44075 | Adam Duric | 1 | 8.1 | 8.1 | SEP
60MKW36BR030 | 1 | P245GH (1.0352) | X6CrNiTi18-10 (1.4541) | BW | 26.9 | 20 | 2.3 | 26.9 | 20 | 2 | V | HER-019 | 0 | IMR-VP-03-2011 | 141 | BOEHLER "NIBAS 70/20-IG" | 2,0 : 2,4 | - | - | 1 | _ | 0.1 | _ | _ | 0.1 | min. 5 | <300 | No | 44075 | Adam Duric | 1 | 1.1 / 1.2 | 8.1 | SEP
60MKW36BR030 | 2 | X6CrNiTi18-10 (1.4541) | X6CrNiTi18-10 (1.4541) | BW | 26.9 | 20 | 2 | 26.9 | 20 | 2 | V | HER-011 | 1 | IMR-VP-11-2011 | 141 | BOEHLER "SAS 4-IG" | 2,0 : 2,4 | - | - | 1 | _ | 0.1 | _ | _ | 0.1 | min. 5 | <200 | No | 44075 | Adam Duric | 1 | 8.1 | 8.1 | SEP
60MKW36BR030 | 3 | X6CrNiTi18-10 (1.4541) | X6CrNiTi18-10 (1.4541) | BW | 26.9 | 20 | 2 | 26.9 | 20 | 2 | V | HER-011 | 1 | IMR-VP-11-2011 | 141 | BOEHLER "SAS 4-IG" | 2,0 : 2,4 | - | - | 1 | _ | 0.1 | _ | _ | 0.1 | min. 5 | <200 | No | 44075 | Adam Duric | 1 | 8.1 | 8.1 | SEP
60MKW36BR030 | 4 | X6CrNiTi18-10 (1.4541) | X6CrNiTi18-10 (1.4541) | BW | 26.9 | 20 | 2 | 26.9 | 20 | 2 | V | HER-011 | 1 | IMR-VP-11-2011 | 141 | BOEHLER "SAS 4-IG" | 2,0 : 2,4 | - | - | 1 | _ | 0.1 | _ | _ | 0.1 | min. 5 | <200 | No | 44075 | Adam Duric | 1 | 8.1 | 8.1 | SEP
60MKW36BR030-UMCM1Y-J11 | 1 | X6CrNiTi18-10 (1.4541) | X6CrNiTi18-10 (1.4541) | BW | 26.9 | 20 | 2 | 26.9 | 20 | 2 | V | HER-011 | 1 | IMR-VP-11-2011 | 141 | BOEHLER "SAS 4-IG" | 2,0 : 2,4 | - | - | 1 | _ | 0.1 | _ | _ | 0.1 | min. 5 | <200 | No | 44075 | Adam Duric | 1 | 8.1 | 8.1 | SEP
60MKW36BR031 | 1 | X6CrNiTi18-10 (1.4541) | X6CrNiTi18-10 (1.4541) | BW | 26.9 | 20 | 2 | 26.9 | 20 | 2 | V | HER-011 | 1 | IMR-VP-11-2011 | 141 | BOEHLER "SAS 4-IG" | 2,0 : 2,4 | - | - | 1 | _ | 0.1 | _ | _ | 0.1 | min. 5 | <200 | No | 44075 | Adam Duric | 1 | 8.1 | 8.1 | SEP
60MKW36BR031 | 2 | X6CrNiTi18-10 (1.4541) | X6CrNiTi18-10 (1.4541) | BW | 26.9 | 20 | 2 | 26.9 | 20 | 2 | V | HER-011 | 1 | IMR-VP-11-2011 | 141 | BOEHLER "SAS 4-IG" | 2,0 : 2,4 | - | - | 1 | _ | 0.1 | _ | _ | 0.1 | min. 5 | <200 | No | 44075 | Adam Duric | 1 | 8.1 | 8.1 | SEP
60MKW36BR031 | 3 | X6CrNiTi18-10 (1.4541) | X6CrNiTi18-10 (1.4541) | BW | 26.9 | 20 | 2 | 26.9 | 20 | 2 | V | HER-011 | 1 | IMR-VP-11-2011 | 141 | BOEHLER "SAS 4-IG" | 2,0 : 2,4 | - | - | 1 | _ | 0.1 | _ | _ | 0.1 | min. 5 | <200 | No | 44075 | Adam Duric | 1 | 8.1 | 8.1 | SEP
60MKW36BR031 | 4 | X6CrNiTi18-10 (1.4541) | X6CrNiTi18-10 (1.4541) | BW | 26.9 | 20 | 2 | 26.9 | 20 | 2 | V | HER-011 | 1 | IMR-VP-11-2011 | 141 | BOEHLER "SAS 4-IG" | 2,0 : 2,4 | - | - | 1 | _ | 0.1 | _ | _ | 0.1 | min. 5 | <200 | No | 44075 | Adam Duric | 1 | 8.1 | 8.1 | SEP
60MKW36BR031 | 5 | X6CrNiTi18-10 (1.4541) | X6CrNiTi18-10 (1.4541) | BW | 26.9 | 20 | 2 | 26.9 | 20 | 2 | V | HER-011 | 1 | IMR-VP-11-2011 | 141 | BOEHLER "SAS 4-IG" | 2,0 : 2,4 | - | - | 1 | _ | 0.1 | _ | _ | 0.1 | min. 5 | <200 | No | 44075 | Adam Duric | 1 | 8.1 | 8.1 | SEP
60MKW36BR031 | 7 | X6CrNiTi18-10 (1.4541) | X6CrNiTi18-10 (1.4541) | BW | 26.9 | 20 | 2 | 26.9 | 20 | 2 | V | HER-011 | 1 | IMR-VP-11-2011 | 141 | BOEHLER "SAS 4-IG" | 2,0 : 2,4 | - | - | 1 | _ | 0.1 | _ | _ | 0.1 | min. 5 | <200 | No | 44075 | Adam Duric | 1 | 8.1 | 8.1 | SEP
60MKW36BR031 | 8 | X6CrNiTi18-10 (1.4541) | X6CrNiTi18-10 (1.4541) | BW | 48.3 | 40 | 2.9 | 48.3 | 40 | 2.6 | V | HER-011 | 1 | IMR-VP-11-2011 | 141 | BOEHLER "SAS 4-IG" | 2,0 : 2,4 | - | - | 1 | _ | 0.1 | _ | _ | 0.1 | min. 5 | <200 | No | 44075 | Adam Duric | 1 | 8.1 | 8.1 | SEP
60MKW36BR032 | 1 | X6CrNiTi18-10 (1.4541) | X6CrNiTi18-10 (1.4541) | BW | 26.9 | 20 | 2 | 26.9 | 20 | 2 | V | HER-011 | 1 | IMR-VP-11-2011 | 141 | BOEHLER "SAS 4-IG" | 2,0 : 2,4 | - | - | 1 | _ | 0.1 | _ | _ | 0.1 | min. 5 | <200 | No | 44075 | Adam Duric | 1 | 8.1 | 8.1 | SEP
60MKW36BR032 | 2 | X6CrNiTi18-10 (1.4541) | X6CrNiTi18-10 (1.4541) | BW | 26.9 | 20 | 2 | 26.9 | 20 | 2 | V | HER-011 | 1 | IMR-VP-11-2011 | 141 | BOEHLER "SAS 4-IG" | 2,0 : 2,4 | - | - | 1 | _ | 0.1 | _ | _ | 0.1 | min. 5 | <200 | No | 44075 | Adam Duric | 1 | 8.1 | 8.1 | SEP
60MKW36BR032 | 3 | X6CrNiTi18-10 (1.4541) | X6CrNiTi18-10 (1.4541) | BW | 26.9 | 20 | 2 | 26.9 | 20 | 2 | V | HER-011 | 1 | IMR-VP-11-2011 | 141 | BOEHLER "SAS 4-IG" | 2,0 : 2,4 | - | - | 1 | _ | 0.1 | _ | _ | 0.1 | min. 5 | <200 | No | 44075 | Adam Duric | 1 | 8.1 | 8.1 | SEP
60MKW36BR032 | 4 | X6CrNiTi18-10 (1.4541) | X6CrNiTi18-10 (1.4541) | BW | 26.9 | 20 | 2 | 26.9 | 20 | 2 | V | HER-011 | 1 | IMR-VP-11-2011 | 141 | BOEHLER "SAS 4-IG" | 2,0 : 2,4 | - | - | 1 | _ | 0.1 | _ | _ | 0.1 | min. 5 | <200 | No | 44075 | Adam Duric | 1 | 8.1 | 8.1 | SEP
60MKW36BR032 | 5 | X6CrNiTi18-10 (1.4541) | X6CrNiTi18-10 (1.4541) | BW | 48.3 | 40 | 2.9 | 48.3 | 40 | 2.6 | V | HER-011 | 1 | IMR-VP-11-2011 | 141 | BOEHLER "SAS 4-IG" | 2,0 : 2,4 | - | - | 1 | _ | 0.1 | _ | _ | 0.1 | min. 5 | <200 | No | 44075 | Adam Duric | 1 | 8.1 | 8.1 | SEP
60MKW39BR310-UMCM1Y-M11 | 1 | X6CrNiTi18-10 (1.4541) | X6CrNiTi18-10 (1.4541) | BW | 33.7 | 25 | 2.9 | 33.7 | 25 | 2.9 | V | HER-011 | 1 | IMR-VP-11-2011 | 141 | BOEHLER "SAS 4-IG" | 2,0 : 2,4 | - | - | 1 | _ | 0.1 | _ | _ | 0.1 | min. 5 | <200 | No | 44075 | Adam Duric | 1 | 8.1 | 8.1 | SEP
60MKW39BR315 | 1 | X6CrNiTi18-10 (1.4541) | X6CrNiTi18-10 (1.4541) | BW | 13.5 | 8 | 2 | 13.5 | 8 | 2 | V | HER-009 | 1 | IMR-VP-17-2011 | 141 | BOEHLER "SAS 4-IG" | 2,0 : 2,4 | - | - | 1 | _ | 0.1 | _ | _ | 0.1 | min. 5 | <200 | No | 44075 | Adam Duric | 1 | 8.1 | 8.1 | SEP
60MKW39BR315 | 2 | X6CrNiTi18-10 (1.4541) | P235GH (1.0345) | BW | 13.5 | 8 | 2 | 13.5 | 8 | 2.6 | V | HER-019 | 0 | IMR-VP-03-2011 | 141 | BOEHLER "NIBAS 70/20-IG" | 2,0 : 2,4 | - | - | 1 | _ | 0.1 | _ | _ | 0.1 | min. 5 | <300 | No | 44075 | Adam Duric | 1 | 8.1 | 1.1 / 1.2 | SEP
60MKW39BR315-UMCM1Y-J11 | 1 | X6CrNiTi18-10 (1.4541) | X6CrNiTi18-10 (1.4541) | BW | 13.5 | 8 | 2 | 13.5 | 8 | 2 | V | HER-009 | 1 | IMR-VP-17-2011 | 141 | BOEHLER "SAS 4-IG" | 2,0 : 2,4 | - | - | 1 | _ | 0.1 | _ | _ | 0.1 | min. 5 | <200 | No | 44075 | Adam Duric | 1 | 8.1 | 8.1 | SEP
60MKW39BR315-UMCM1Y-M11 | 1 | X6CrNiTi18-10 (1.4541) | X6CrNiTi18-10 (1.4541) | BW | 13.5 | 8 | 2 | 13.5 | 8 | 2 | V | HER-009 | 1 | IMR-VP-17-2011 | 141 | BOEHLER "SAS 4-IG" | 2,0 : 2,4 | - | - | 1 | _ | 0.1 | _ | _ | 0.1 | min. 5 | <200 | No | 44075 | Adam Duric | 1 | 8.1 | 8.1 | SEP
60MKW01BR020 | 12 | X6CrNiTi18-10 (1.4541) | P245GH (1.0352) | BW | 88.9 | 80 | 2.9 | 88.9 | 80 | 3.2 |  | HOLD! | [7 empty] | 1 | _ | 0.1 | _ | _ | 0.1 |  |  |  | 44075 | Adam Duric | 1 | 8.1 | 1.1 / 1.2 | SEP
60NAA50BR001 | 1 | 16Mo3 (1.5415) | P265GH (1.0425) | BW | 1016 | 1000 | 20 | 1016 | 1000 | 20 | V | HER-001 | 0 | IMR-VP-12-2012 | 141 | BOEHLER "DMO-IG" | 2,0 : 3,0 | - | - | 1 | 0.1 | _ | _ | _ | _ | see remark 2) on WPS | <350 | No | 44046 | Damjan Sliško | 1 | 1.1 / 1.2 | 1.1 / 1.2 | III
60NAA50BR001 | 3 | P265GH (1.0425) | P265GH (1.0425) | BW | 1016 | 1000 | 10 | 1016 | 1000 | 10 | V | HER-001 | 0 | IMR-VP-12-2012 | 141 | BOEHLER "DMO-IG" | 2,0 : 3,0 | - | - | 1 | _ | 0.1 | _ | _ | _ | see remark 2) on WPS | <350 | No | 44020 | Adam Duric | 1 | 1.1 / 1.2 | 1.1 / 1.2 | III
60NAA50BR001 | 8 | P265GH (1.0425) | P265GH (1.0425) | BW | 1016 | 1000 | 10 | 1016 | 1000 | 10 | V | HER-001 | 0 | IMR-VP-12-2012 | 141 | BOEHLER "DMO-IG" | 2,0 : 3,0 | - | - | 1 | _ | 0.1 | _ | _ | _ | see remark 2) on WPS | <350 | No | 44020 | Adam Duric | 1 | 1.1 / 1.2 | 1.1 / 1.2 | III
60NAA50BR001 | 10 | P265GH (1.0425) | P265GH (1.0425) | BW | 1016 | 1000 | 10 | 1016 | 1000 | 10 | V | HER-001 | 0 | IMR-VP-12-2012 | 141 | BOEHLER "DMO-IG" | 2,0 : 3,0 | - | - | 1 | _ | 0.1 | _ | _ | _ | see remark 2) on WPS | <350 | No | 44020 | Adam Duric | 1 | 1.1 / 1.2 | 1.1 / 1.2 | III
60NAA50BR002 | 1 | P265GH (1.0425) | 16Mo3 (1.5415) | BW | 1016 | 1000 | 10 | 1016 | 1000 | 10 | V | HER-001 | 0 | IMR-VP-12-2012 | 141 | BOEHLER "DMO-IG" | 2,0 : 3,0 | - | - | 1 | _ | 0.1 | _ | _ | _ | see remark 2) on WPS | <350 | No | 44046 | Damjan Sliško | 1 | 1.1 / 1.2 | 1.1 / 1.2 | III
60NAA50BR002 | 2 | 16Mo3 (1.5415) | P265GH (1.0425) | BW | 1016 | 1000 | 10 | 1016 | 1000 | 10 | V | HER-001 | 0 | IMR-VP-12-2012 | 141 | BOEHLER "DMO-IG" | 2,0 : 3,0 | - | - | 1 | _ | 0.1 | _ | _ | _ | see remark 2) on WPS | <350 | No | 44046 | Damjan Sliško | 1 | 1.1 / 1.2 | 1.1 / 1.2 | III
60NAA50BR002 | 3 | P265GH (1.0425) | 16Mo3 (1.5415) | BW | 1016 | 1000 | 10 | 1016 | 1000 | 10 | V | HER-001 | 0 | IMR-VP-12-2012 | 141 | BOEHLER "DMO-IG" | 2,0 : 3,0 | - | - | 1 | _ | 0.1 | _ | _ | _ | see remark 2) on WPS | <350 | No | 44046 | Damjan Sliško | 1 | 1.1 / 1.2 | 1.1 / 1.2 | III
60NAA50BR002 | 4 | 16Mo3 (1.5415) | P265GH (1.0425) | BW | 1016 | 1000 | 10 | 1016 | 1000 | 10 | V | HER-001 | 0 | IMR-VP-12-2012 | 141 | BOEHLER "DMO-IG" | 2,0 : 3,0 | - | - | 1 | _ | 0.1 | _ | _ | _ | see remark 2) on WPS | <350 | No | 44046 | Damjan Sliško | 1 | 1.1 / 1.2 | 1.1 / 1.2 | III
60NAA50BR002 | 13 | P265GH (1.0425) | P265GH (1.0425) | BW | 1016 | 1000 | 10 | 1016 | 1000 | 10 | V | HER-001 | 0 | IMR-VP-12-2012 | 141 | BOEHLER "DMO-IG" | 2,0 : 3,0 | - | - | 1 | _ | 0.1 | _ | _ | _ | see remark 2) on WPS | <350 | No | 44020 | Adam Duric | 1 | 1.1 / 1.2 | 1.1 / 1.2 | III
60NAA50BR002 | 15 | P265GH (1.0425) | P265GH (1.0425) | BW | 1016 | 1000 | 10 | 1016 | 1000 | 10 | V | HER-001 | 0 | IMR-VP-12-2012 | 141 | BOEHLER "DMO-IG" | 2,0 : 3,0 | - | - | 1 | _ | 0.1 | _ | _ | _ | see remark 2) on WPS | <350 | No | 44020 | Adam Duric | 1 | 1.1 / 1.2 | 1.1 / 1.2 | III
60NAA50BR002 | 18 | P265GH (1.0425) | P265GH (1.0425) | BW | 1016 | 1000 | 10 | 1016 | 1000 | 10 | V | HER-001 | 0 | IMR-VP-12-2012 | 141 | BOEHLER "DMO-IG" | 2,0 : 3,0 | - | - | 1 | _ | 0.1 | _ | _ | _ | see remark 2) on WPS | <350 | No | 44020 | Adam Duric | 1 | 1.1 / 1.2 | 1.1 / 1.2 | III
60NAA50BR002 | 20 | P265GH (1.0425) | P265GH (1.0425) | BW | 1016 | 1000 | 10 | 1016 | 1000 | 10 | V | HER-001 | 0 | IMR-VP-12-2012 | 141 | BOEHLER "DMO-IG" | 2,0 : 3,0 | - | - | 1 | _ | 0.1 | _ | _ | _ | see remark 2) on WPS | <350 | No | 44020 | Adam Duric | 1 | 1.1 / 1.2 | 1.1 / 1.2 | III
60NAA50BR002 | 24 | P265GH (1.0425) | P265GH (1.0425) | BW | 1016 | 1000 | 10 | 1016 | 1000 | 10 | V | HER-001 | 0 | IMR-VP-12-2012 | 141 | BOEHLER "DMO-IG" | 2,0 : 3,0 | - | - | 1 | _ | 0.1 | _ | _ | _ | see remark 2) on WPS | <350 | No | 44020 | Adam Duric | 1 | 1.1 / 1.2 | 1.1 / 1.2 | III
60NAA50BR002 | 26 | P265GH (1.0425) | P265GH (1.0425) | BW | 1016 | 1000 | 10 | 1016 | 1000 | 10 | V | HER-001 | 0 | IMR-VP-12-2012 | 141 | BOEHLER "DMO-IG" | 2,0 : 3,0 | - | - | 1 | _ | 0.1 | _ | _ | _ | see remark 2) on WPS | <350 | No | 44020 | Adam Duric | 1 | 1.1 / 1.2 | 1.1 / 1.2 | III
60NAA50BR002 | 40 | P265GH (1.0425) | P265GH (1.0425) | BW | 60.3 | 50 | 3.6 | 60.3 | 50 | 3.6 | V | HER-001 | 0 | IMR-VP-12-2012 | 141 | BOEHLER "DMO-IG" | 2,0 : 3,0 | - | - | 1 | _ | 0.1 | _ | _ | _ | see remark 2) on WPS | <350 | No | 44054 | Adam Duric | 1 | 1.1 / 1.2 | 1.1 / 1.2 | III
60NAA50BR003 | 14 | P265GH (1.0425) | P265GH (1.0425) | BW | 1016 | 1000 | 10 | 1016 | 1000 | 10 | V | HER-001 | 0 | IMR-VP-12-2012 | 141 | BOEHLER "DMO-IG" | 2,0 : 3,0 | - | - | 1 | _ | 0.1 | _ | _ | _ | see remark 2) on WPS | <350 | No | 44020 | Adam Duric | 1 | 1.1 / 1.2 | 1.1 / 1.2 | III
60NAA50BR003 | 10 | P265GH (1.0425) | P265GH (1.0425) | BW | 1016 | 1000 | 10 | 1016 | 1000 | 10 | V | HER-001 | 0 | IMR-VP-12-2012 | 141 | BOEHLER "DMO-IG" | 2,0 : 3,0 | - | - | 1 | _ | 0.1 | _ | _ | _ | see remark 2) on WPS | <350 | No | 44020 | Adam Duric | 1 | 1.1 / 1.2 | 1.1 / 1.2 | III
60NAA50BR003 | 5 | P265GH (1.0425) | P265GH (1.0425) | BW | 1016 | 1000 | 10 | 1016 | 1000 | 10 | V | HER-001 | 0 | IMR-VP-12-2012 | 141 | BOEHLER "DMO-IG" | 2,0 : 3,0 | - | - | 1 | _ | 0.1 | _ | _ | _ | see remark 2) on WPS | <350 | No | 44020 | Adam Duric | 1 | 1.1 / 1.2 | 1.1 / 1.2 | III
60NAA50BR003 | 8 | P265GH (1.0425) | P265GH (1.0425) | BW | 1016 | 1000 | 10 | 1016 | 1000 | 10 | V | HER-001 | 0 | IMR-VP-12-2012 | 141 | BOEHLER "DMO-IG" | 2,0 : 3,0 | - | - | 1 | _ | 0.1 | _ | _ | _ | see remark 2) on WPS | <350 | No | 44020 | Adam Duric | 1 | 1.1 / 1.2 | 1.1 / 1.2 | III
60NAA50BR004 | 1 | P265GH (1.0425) | P265GH (1.0425) | BW | 1016 | 1000 | 10 | 1016 | 1000 | 10 | V | HER-001 | 0 | IMR-VP-12-2012 | 141 | BOEHLER "DMO-IG" | 2,0 : 3,0 | - | - | 1 | _ | 0.1 | _ | _ | _ | see remark 2) on WPS | <350 | No | 44020 | Adam Duric | 1 | 1.1 / 1.2 | 1.1 / 1.2 | III
60NAA50BR004 | 10 | P265GH (1.0425) | P265GH (1.0425) | BW | 1016 | 1000 | 10 | 1016 | 1000 | 10 | V | HER-001 | 0 | IMR-VP-12-2012 | 141 | BOEHLER "DMO-IG" | 2,0 : 3,0 | - | - | 1 | _ | 0.1 | _ | _ | _ | see remark 2) on WPS | <350 | No | 44020 | Adam Duric | 1 | 1.1 / 1.2 | 1.1 / 1.2 | III
60NAA50BR004 | 13 | P265GH (1.0425) | P265GH (1.0425) | BW | 1016 | 1000 | 10 | 1016 | 1000 | 10 | V | HER-001 | 0 | IMR-VP-12-2012 | 141 | BOEHLER "DMO-IG" | 2,0 : 3,0 | - | - | 1 | _ | 0.1 | _ | _ | _ | see remark 2) on WPS | <350 | No | 44020 | Adam Duric | 1 | 1.1 / 1.2 | 1.1 / 1.2 | III
60NAA50BR004 | 14 | P265GH (1.0425) | P265GH (1.0425) | BW | 1016 | 1000 | 10 | 1016 | 1000 | 10 | V | HER-001 | 0 | IMR-VP-12-2012 | 141 | BOEHLER "DMO-IG" | 2,0 : 3,0 | - | - | 1 | _ | 0.1 | _ | _ | _ | see remark 2) on WPS | <350 | No | 44020 | Adam Duric | 1 | 1.1 / 1.2 | 1.1 / 1.2 | III
60NAA50BR004 | 15 | P265GH (1.0425) | P265GH (1.0425) | BW | 1016 | 1000 | 10 | 1016 | 1000 | 10 | V | HER-001 | 0 | IMR-VP-12-2012 | 141 | BOEHLER "DMO-IG" | 2,0 : 3,0 | - | - | 1 | _ | 0.1 | _ | _ | _ | see remark 2) on WPS | <350 | No | 44020 | Adam Duric | 1 | 1.1 / 1.2 | 1.1 / 1.2 | III
60NAA50BR004 | 17 | P265GH (1.0425) | P265GH (1.0425) | BW | 1016 | 1000 | 10 | 1016 | 1000 | 10 | V | HER-001 | 0 | IMR-VP-12-2012 | 141 | BOEHLER "DMO-IG" | 2,0 : 3,0 | - | - | 1 | _ | 0.1 | _ | _ | _ | see remark 2) on WPS | <350 | No | 44020 | Adam Duric | 1 | 1.1 / 1.2 | 1.1 / 1.2 | III
60NAA50BR004 | 3 | P265GH (1.0425) | P265GH (1.0425) | BW | 1016 | 1000 | 10 | 1016 | 1000 | 10 | V | HER-001 | 0 | IMR-VP-12-2012 | 141 | BOEHLER "DMO-IG" | 2,0 : 3,0 | - | - | 1 | _ | 0.1 | _ | _ | _ | see remark 2) on WPS | <350 | No | 44020 | Adam Duric | 1 | 1.1 / 1.2 | 1.1 / 1.2 | III
60NAA50BR004 | 5 | P265GH (1.0425) | P265GH (1.0425) | BW | 1016 | 1000 | 10 | 1016 | 1000 | 10 | V | HER-001 | 0 | IMR-VP-12-2012 | 141 | BOEHLER "DMO-IG" | 2,0 : 3,0 | - | - | 1 | _ | 0.1 | _ | _ | _ | see remark 2) on WPS | <350 | No | 44020 | Adam Duric | 1 | 1.1 / 1.2 | 1.1 / 1.2 | III
60NAA50BR004 | 24 | P265GH (1.0425) | P265GH (1.0425) | BW | 60.3 | 50 | 3.6 | 60.3 | 50 | 3.6 | V | HER-001 | 0 | IMR-VP-12-2012 | 141 | BOEHLER "DMO-IG" | 2,0 : 3,0 | - | - | 1 | _ | 0.1 | _ | _ | _ | see remark 2) on WPS | <350 | No | 44054 | Adam Duric | 1 | 1.1 / 1.2 | 1.1 / 1.2 | III
60NAA50BR006 | 2 | P265GH (1.0425) | P265GH (1.0425) | BW | 813 | 800 | 8 | 813 | 800 | 8 | V | HER-001 | 0 | IMR-VP-12-2012 | 141 | BOEHLER "DMO-IG" | 2,0 : 3,0 | - | - | 1 | _ | 0.1 | _ | _ | _ | see remark 2) on WPS | <350 | No | 44020 | Adam Duric | 1 | 1.1 / 1.2 | 1.1 / 1.2 | III
60NAA50BR006 | 4 | P265GH (1.0425) | P355NH (1.0565) | BW | 813 | 800 | 8 | 813 | 800 | 8 | V | HER-017 | 1 | IMR-VP-18-2015 | 141 | BOEHLER "DMO-IG" | 2,0 : 2,4 | - | - | 1 | _ | 0.1 | _ | _ | _ | see remark 3) on WPS | <300 | No | 44084 | Nenad Lorković | 1 | 11.1 / 1.2 | 1.1 / 1.2 | III
60NAA50BR006 | 6 | P265GH (1.0425) | P265GH (1.0425) | BW | 813 | 800 | 8 | 813 | 800 | 8 | V | HER-001 | 0 | IMR-VP-12-2012 | 141 | BOEHLER "DMO-IG" | 2,0 : 3,0 | - | - | 1 | _ | 0.1 | _ | _ | _ | see remark 2) on WPS | <350 | No | 44020 | Adam Duric | 1 | 1.1 / 1.2 | 1.1 / 1.2 | III
60NAA50BR007 | 1 | P265GH (1.0425) | P355NH (1.0565) | BW | 813 | 800 | 8 | 813 | 800 | 8 | V | HER-017 | 1 | IMR-VP-18-2015 | 141 | BOEHLER "DMO-IG" | 2,0 : 2,4 | - | - | 1 | _ | 0.1 | _ | _ | _ | see remark 3) on WPS | <300 | No | 44084 | Nenad Lorković | 1 | 11.1 / 1.2 | 1.1 / 1.2 | III
60NAA50BR007 | 3 | P265GH (1.0425) | P265GH (1.0425) | BW | 813 | 800 | 8 | 813 | 800 | 8 | V | HER-001 | 0 | IMR-VP-12-2012 | 141 | BOEHLER "DMO-IG" | 2,0 : 3,0 | - | - | 1 | _ | 0.1 | _ | _ | _ | see remark 2) on WPS | <350 | No | 44020 | Adam Duric | 1 | 1.1 / 1.2 | 1.1 / 1.2 | III
60NAA50BR007 | 4 | P265GH (1.0425) | P265GH (1.0425) | BW | 813 | 800 | 8 | 813 | 800 | 8 | V | HER-001 | 0 | IMR-VP-12-2012 | 141 | BOEHLER "DMO-IG" | 2,0 : 3,0 | - | - | 1 | _ | 0.1 | _ | _ | _ | see remark 2) on WPS | <350 | No | 44020 | Adam Duric | 1 | 1.1 / 1.2 | 1.1 / 1.2 | III
60NAA50BR901 | 1 | P265GH (1.0425) | P265GH (1.0425) | BW | 323.9 | 300 | 7.1 | 323.9 | 300 | 7.1 | V | HER-001 | 0 | IMR-VP-12-2012 | 141 | BOEHLER "DMO-IG" | 2,0 : 3,0 | - | - | 1 | _ | 0.05 | _ | _ | _ | see remark 2) on WPS | <350 | No | 44020 | Adam Duric | 1 | 1.1 / 1.2 | 1.1 / 1.2 | I
60NAA50BR922 | 1 | P265GH (1.0425) | P265GH (1.0425) | BW | 323.9 | 300 | 7.1 | 323.9 | 300 | 7.1 | V | HER-001 | 0 | IMR-VP-12-2012 | 141 | BOEHLER "DMO-IG" | 2,0 : 3,0 | - | - | 1 | _ | 0.1 | _ | _ | _ | see remark 2) on WPS | <350 | No | 44020 | Adam Duric | 1 | 1.1 / 1.2 | 1.1 / 1.2 | III
60NAA50BR931 | 1 | P265GH (1.0425) | P265GH (1.0425) | BW | 323.9 | 300 | 7.1 | 323.9 | 300 | 7.1 | V | HER-001 | 0 | IMR-VP-12-2012 | 141 | BOEHLER "DMO-IG" | 2,0 : 3,0 | - | - | 1 | _ | 0.1 | _ | _ | _ | see remark 2) on WPS | <350 | No | 44020 | Adam Duric | 1 | 1.1 / 1.2 | 1.1 / 1.2 | III
60NAA50BR932-UMCL1Y-00L | 1 | P265GH (1.0425) | P265GH (1.0425) | BW | 60.3 | 50 | 3.6 | 60.3 | 50 | 3.6 | V | HER-001 | 0 | IMR-VP-12-2012 | 141 | BOEHLER "DMO-IG" | 2,0 : 3,0 | - | - | 1 | _ | 0.05 | _ | _ | _ | see remark 2) on WPS | <350 | No | 44054 | Adam Duric | 1 | 1.1 / 1.2 | 1.1 / 1.2 | SEP
60NAA50BR932-UMCL1Y-00L | 8 | P265GH (1.0425) | P265GH (1.0425) | BW | 60.3 | 50 | 3.6 | 60.3 | 50 | 3.6 | V | HER-001 | 0 | IMR-VP-12-2012 | 141 | BOEHLER "DMO-IG" | 2,0 : 3,0 | - | - | 1 | _ | 0.05 | _ | _ | _ | see remark 2) on WPS | <350 | No | 44054 | Adam Duric | 1 | 1.1 / 1.2 | 1.1 / 1.2 | SEP
60NAA50BR941 | 1 | P265GH (1.0425) | P265GH (1.0425) | BW | 323.9 | 300 | 7.1 | 323.9 | 300 | 7.1 | V | HER-001 | 0 | IMR-VP-12-2012 | 141 | BOEHLER "DMO-IG" | 2,0 : 3,0 | - | - | 1 | _ | 0.1 | _ | _ | _ | see remark 2) on WPS | <350 | No | 44020 | Adam Duric | 1 | 1.1 / 1.2 | 1.1 / 1.2 | III
60NAA50BR942-UMCL1Y-00L | 1 | P265GH (1.0425) | P265GH (1.0425) | BW | 60.3 | 50 | 3.6 | 60.3 | 50 | 3.6 | V | HER-001 | 0 | IMR-VP-12-2012 | 141 | BOEHLER "DMO-IG" | 2,0 : 3,0 | - | - | 1 | _ | 0.05 | _ | _ | _ | see remark 2) on WPS | <350 | No | 44054 | Adam Duric | 1 | 1.1 / 1.2 | 1.1 / 1.2 | SEP
60NAA50BR942-UMCL1Y-00L | 5 | P265GH (1.0425) | P265GH (1.0425) | BW | 60.3 | 50 | 3.6 | 60.3 | 50 | 3.6 | V | HER-001 | 0 | IMR-VP-12-2012 | 141 | BOEHLER "DMO-IG" | 2,0 : 3,0 | - | - | 1 | _ | 0.05 | _ | _ | _ | see remark 2) on WPS | <350 | No | 44054 | Adam Duric | 1 | 1.1 / 1.2 | 1.1 / 1.2 | SEP
60NAA50BR942-UMCL1Y-01L | 1 | P265GH (1.0425) | P265GH (1.0425) | BW | 60.3 | 50 | 3.6 | 60.3 | 50 | 3.6 | V | HER-001 | 0 | IMR-VP-12-2012 | 141 | BOEHLER "DMO-IG" | 2,0 : 3,0 | - | - | 1 | _ | 0.05 | _ | _ | _ | see remark 2) on WPS | <350 | No | 44054 | Adam Duric | 1 | 1.1 / 1.2 | 1.1 / 1.2 | SEP
60NAA50BR942-UMCL1Y-01L | 2 | P265GH (1.0425) | P265GH (1.0425) | BW | 60.3 | 50 | 3.6 | 60.3 | 50 | 3.6 | V | HER-001 | 0 | IMR-VP-12-2012 | 141 | BOEHLER "DMO-IG" | 2,0 : 3,0 | - | - | 1 | _ | 0.05 | _ | _ | _ | see remark 2) on WPS | <350 | No | 44054 | Adam Duric | 1 | 1.1 / 1.2 | 1.1 / 1.2 | SEP
60NAA50BR942-UMCL1Y-02L | 1 | P265GH (1.0425) | P265GH (1.0425) | BW | 60.3 | 50 | 3.6 | 60.3 | 50 | 3.6 | V | HER-001 | 0 | IMR-VP-12-2012 | 141 | BOEHLER "DMO-IG" | 2,0 : 3,0 | - | - | 1 | _ | 0.05 | _ | _ | _ | see remark 2) on WPS | <350 | No | 44054 | Adam Duric | 1 | 1.1 / 1.2 | 1.1 / 1.2 | SEP
60NAA50BR942-UMCL1Y-02L | 2 | P265GH (1.0425) | P265GH (1.0425) | BW | 60.3 | 50 | 3.6 | 60.3 | 50 | 3.6 | V | HER-001 | 0 | IMR-VP-12-2012 | 141 | BOEHLER "DMO-IG" | 2,0 : 3,0 | - | - | 1 | _ | 0.05 | _ | _ | _ | see remark 2) on WPS | <350 | No | 44054 | Adam Duric | 1 | 1.1 / 1.2 | 1.1 / 1.2 | SEP
60NAA90BR002 | 1 | P265GH (1.0425) | 16Mo3 (1.5415) | BW | 914 | 900 | 10 | 914 | 900 | 10 | V | HER-001 | 0 | IMR-VP-12-2012 | 141 | BOEHLER "DMO-IG" | 2,0 : 3,0 | - | - | 1 | _ | 0.1 | _ | _ | _ | see remark 2) on WPS | <350 | No | 44046 | Damjan Sliško | 1 | 1.1 / 1.2 | 1.1 / 1.2 | III
60NAA90BR002 | 2 | 16Mo3 (1.5415) | P265GH (1.0425) | BW | 914 | 900 | 10 | 914 | 900 | 10 | V | HER-001 | 0 | IMR-VP-12-2012 | 141 | BOEHLER "DMO-IG" | 2,0 : 3,0 | - | - | 1 | _ | 0.1 | _ | _ | _ | see remark 2) on WPS | <350 | No | 44046 | Damjan Sliško | 1 | 1.1 / 1.2 | 1.1 / 1.2 | III
60NAA90BR002 | 3 | P265GH (1.0425) | 16Mo3 (1.5415) | BW | 914 | 900 | 10 | 914 | 900 | 10 | V | HER-001 | 0 | IMR-VP-12-2012 | 141 | BOEHLER "DMO-IG" | 2,0 : 3,0 | - | - | 1 | _ | 0.1 | _ | _ | _ | see remark 2) on WPS | <350 | No | 44046 | Damjan Sliško | 1 | 1.1 / 1.2 | 1.1 / 1.2 | III
60NAA90BR002 | 4 | 16Mo3 (1.5415) | P265GH (1.0425) | BW | 914 | 900 | 10 | 914 | 900 | 10 | V | HER-001 | 0 | IMR-VP-12-2012 | 141 | BOEHLER "DMO-IG" | 2,0 : 3,0 | - | - | 1 | _ | 0.1 | _ | _ | _ | see remark 2) on WPS | <350 | No | 44046 | Damjan Sliško | 1 | 1.1 / 1.2 | 1.1 / 1.2 | III
60NAA90BR002 | 6 | P265GH (1.0425) | P265GH (1.0425) | BW | 914 | 900 | 10 | 914 | 900 | 10 | V | HER-001 | 0 | IMR-VP-12-2012 | 141 | BOEHLER "DMO-IG" | 2,0 : 3,0 | - | - | 1 | _ | 0.1 | _ | _ | _ | see remark 2) on WPS | <350 | No | 44020 | Adam Duric | 1 | 1.1 / 1.2 | 1.1 / 1.2 | III
60NAA90BR002 | 9 | P265GH (1.0425) | P265GH (1.0425) | BW | 914 | 900 | 10 | 914 | 900 | 10 | V | HER-001 | 0 | IMR-VP-12-2012 | 141 | BOEHLER "DMO-IG" | 2,0 : 3,0 | - | - | 1 | _ | 0.1 | _ | _ | _ | see remark 2) on WPS | <350 | No | 44020 | Adam Duric | 1 | 1.1 / 1.2 | 1.1 / 1.2 | III
60NAA90BR002 | 13 | P265GH (1.0425) | P265GH (1.0425) | BW | 914 | 900 | 10 | 914 | 900 | 10 | V | HER-001 | 0 | IMR-VP-12-2012 | 141 | BOEHLER "DMO-IG" | 2,0 : 3,0 | - | - | 1 | _ | 0.1 | _ | _ | _ | see remark 2) on WPS | <350 | No | 44020 | Adam Duric | 1 | 1.1 / 1.2 | 1.1 / 1.2 | III
60NAA90BR002 | 15 | P265GH (1.0425) | P265GH (1.0425) | BW | 914 | 900 | 10 | 914 | 900 | 10 | V | HER-001 | 0 | IMR-VP-12-2012 | 141 | BOEHLER "DMO-IG" | 2,0 : 3,0 | - | - | 1 | _ | 0.1 | _ | _ | _ | see remark 2) on WPS | <350 | No | 44020 | Adam Duric | 1 | 1.1 / 1.2 | 1.1 / 1.2 | III
60NAA90BR002 | 18 | P265GH (1.0425) | P265GH (1.0425) | BW | 914 | 900 | 10 | 914 | 900 | 10 | V | HER-001 | 0 | IMR-VP-12-2012 | 141 | BOEHLER "DMO-IG" | 2,0 : 3,0 | - | - | 1 | _ | 0.1 | _ | _ | _ | see remark 2) on WPS | <350 | No | 44020 | Adam Duric | 1 | 1.1 / 1.2 | 1.1 / 1.2 | III
60NAA90BR002 | 20 | P265GH (1.0425) | P265GH (1.0425) | BW | 914 | 900 | 10 | 914 | 900 | 10 | V | HER-001 | 0 | IMR-VP-12-2012 | 141 | BOEHLER "DMO-IG" | 2,0 : 3,0 | - | - | 1 | _ | 0.1 | _ | _ | _ | see remark 2) on WPS | <350 | No | 44020 | Adam Duric | 1 | 1.1 / 1.2 | 1.1 / 1.2 | III
60NAA90BR002 | 24 | P265GH (1.0425) | P265GH (1.0425) | BW | 914 | 900 | 10 | 914 | 900 | 10 | V | HER-001 | 0 | IMR-VP-12-2012 | 141 | BOEHLER "DMO-IG" | 2,0 : 3,0 | - | - | 1 | _ | 0.1 | _ | _ | _ | see remark 2) on WPS | <350 | No | 44020 | Adam Duric | 1 | 1.1 / 1.2 | 1.1 / 1.2 | III
60NAA90BR002 | 26 | P265GH (1.0425) | P265GH (1.0425) | BW | 914 | 900 | 10 | 914 | 900 | 10 | V | HER-001 | 0 | IMR-VP-12-2012 | 141 | BOEHLER "DMO-IG" | 2,0 : 3,0 | - | - | 1 | _ | 0.1 | _ | _ | _ | see remark 2) on WPS | <350 | No | 44020 | Adam Duric | 1 | 1.1 / 1.2 | 1.1 / 1.2 | III
60NAA90BR002 | 44 | P265GH (1.0425) | P265GH (1.0425) | BW | 914 | 900 | 10 | 914 | 900 | 10 | V | HER-001 | 0 | IMR-VP-12-2012 | 141 | BOEHLER "DMO-IG" | 2,0 : 3,0 | - | - | 1 | _ | 0.1 | _ | _ | _ | see remark 2) on WPS | <350 | No | 44020 | Adam Duric | 1 | 1.1 / 1.2 | 1.1 / 1.2 | III
60NAA90BR002 | 28 | P265GH (1.0425) | P265GH (1.0425) | BW | 914 | 900 | 10 | 914 | 900 | 10 | V | HER-001 | 0 | IMR-VP-12-2012 | 141 | BOEHLER "DMO-IG" | 2,0 : 3,0 | - | - | 1 | _ | 0.1 | _ | _ | _ | see remark 2) on WPS | <350 | No | 44050 | Adam Duric | 1 | 1.1 / 1.2 | 1.1 / 1.2 | III
60NAA90BR003 | 6 | P265GH (1.0425) | P265GH (1.0425) | BW | 914 | 900 | 10 | 914 | 900 | 10 | V | HER-001 | 0 | IMR-VP-12-2012 | 141 | BOEHLER "DMO-IG" | 2,0 : 3,0 | - | - | 1 | _ | 0.1 | _ | _ | _ | see remark 2) on WPS | <350 | No | 44020 | Adam Duric | 1 | 1.1 / 1.2 | 1.1 / 1.2 | III
60NAA90BR003 | 8 | P265GH (1.0425) | P265GH (1.0425) | BW | 914 | 900 | 10 | 914 | 900 | 10 | V | HER-001 | 0 | IMR-VP-12-2012 | 141 | BOEHLER "DMO-IG" | 2,0 : 3,0 | - | - | 1 | _ | 0.1 | _ | _ | _ | see remark 2) on WPS | <350 | No | 44020 | Adam Duric | 1 | 1.1 / 1.2 | 1.1 / 1.2 | III
60NAA90BR003 | 10 | P265GH (1.0425) | P265GH (1.0425) | BW | 914 | 900 | 10 | 914 | 900 | 10 | V | HER-001 | 0 | IMR-VP-12-2012 | 141 | BOEHLER "DMO-IG" | 2,0 : 3,0 | - | - | 1 | _ | 0.1 | _ | _ | _ | see remark 2) on WPS | <350 | No | 44020 | Adam Duric | 1 | 1.1 / 1.2 | 1.1 / 1.2 | III
60NAA90BR003 | 14 | P265GH (1.0425) | P265GH (1.0425) | BW | 914 | 900 | 10 | 914 | 900 | 10 | V | HER-001 | 0 | IMR-VP-12-2012 | 141 | BOEHLER "DMO-IG" | 2,0 : 3,0 | - | - | 1 | _ | 0.1 | _ | _ | _ | see remark 2) on WPS | <350 | No | 44043 | Adam Duric | 1 | 1.1 / 1.2 | 1.1 / 1.2 | III
60NAA90BR004 | 11 | GP240GH (1.0619) | P265GH (1.0425) | BW | 914 | 900 | 10 | 914 | 900 | 10 | V | HER-001 | 0 | IMR-VP-12-2012 | 141 | BOEHLER "DMO-IG" | 2,0 : 3,0 | - | - | 1 | _ | 0.1 | _ | _ | _ | see remark 2) on WPS | <350 | No | 44020 | Adam Duric | 1 | 1.1 / 1.2 | 1.1 / 1.2 | III
60NAA90BR004 | 10 | P265GH (1.0425) | GP240GH (1.0619) | BW | 914 | 900 | 10 | 914 | 900 | 10 | V | HER-001 | 0 | IMR-VP-12-2012 | 141 | BOEHLER "DMO-IG" | 2,0 : 3,0 | - | - | 1 | _ | 0.1 | _ | _ | _ | see remark 2) on WPS | <350 | No | 44020 | Adam Duric | 1 | 1.1 / 1.2 | 1.1 / 1.2 | III
60NAA90BR004 | 13 | P265GH (1.0425) | P265GH (1.0425) | BW | 914 | 900 | 10 | 914 | 900 | 10 | V | HER-001 | 0 | IMR-VP-12-2012 | 141 | BOEHLER "DMO-IG" | 2,0 : 3,0 | - | - | 1 | _ | 0.1 | _ | _ | _ | see remark 2) on WPS | <350 | No | 44020 | Adam Duric | 1 | 1.1 / 1.2 | 1.1 / 1.2 | III
60NAA90BR004 | 1 | P265GH (1.0425) | P265GH (1.0425) | BW | 914 | 900 | 10 | 914 | 900 | 10 | V | HER-001 | 0 | IMR-VP-12-2012 | 141 | BOEHLER "DMO-IG" | 2,0 : 3,0 | - | - | 1 | _ | 0.1 | _ | _ | _ | see remark 2) on WPS | <350 | No | 44020 | Adam Duric | 1 | 1.1 / 1.2 | 1.1 / 1.2 | III
60NAA90BR004 | 15 | P265GH (1.0425) | P265GH (1.0425) | BW | 914 | 900 | 10 | 914 | 900 | 10 | V | HER-001 | 0 | IMR-VP-12-2012 | 141 | BOEHLER "DMO-IG" | 2,0 : 3,0 | - | - | 1 | _ | 0.1 | _ | _ | _ | see remark 2) on WPS | <350 | No | 44020 | Adam Duric | 1 | 1.1 / 1.2 | 1.1 / 1.2 | III
60NAA90BR004 | 4 | P265GH (1.0425) | P265GH (1.0425) | BW | 914 | 900 | 10 | 914 | 900 | 10 | V | HER-001 | 0 | IMR-VP-12-2012 | 141 | BOEHLER "DMO-IG" | 2,0 : 3,0 | - | - | 1 | _ | 0.1 | _ | _ | _ | see remark 2) on WPS | <350 | No | 44020 | Adam Duric | 1 | 1.1 / 1.2 | 1.1 / 1.2 | III
60NAA90BR004 | 8 | P265GH (1.0425) | P265GH (1.0425) | BW | 914 | 900 | 10 | 914 | 900 | 10 | V | HER-001 | 0 | IMR-VP-12-2012 | 141 | BOEHLER "DMO-IG" | 2,0 : 3,0 | - | - | 1 | _ | 0.1 | _ | _ | _ | see remark 2) on WPS | <350 | No | 44020 | Adam Duric | 1 | 1.1 / 1.2 | 1.1 / 1.2 | III
60NAA90BR006 | 1 | P265GH (1.0425) | P265GH (1.0425) | BW | 914 | 900 | 10 | 914 | 900 | 10 | V | HER-001 | 0 | IMR-VP-12-2012 | 141 | BOEHLER "DMO-IG" | 2,0 : 3,0 | - | - | 1 | _ | 0.1 | _ | _ | _ | see remark 2) on WPS | <350 | No | 44020 | Adam Duric | 1 | 1.1 / 1.2 | 1.1 / 1.2 | III
60NAA90BR006 | 3 | P265GH (1.0425) | P265GH (1.0425) | BW | 914 | 900 | 10 | 914 | 900 | 10 | V | HER-001 | 0 | IMR-VP-12-2012 | 141 | BOEHLER "DMO-IG" | 2,0 : 3,0 | - | - | 1 | _ | 0.1 | _ | _ | _ | see remark 2) on WPS | <350 | No | 44020 | Adam Duric | 1 | 1.1 / 1.2 | 1.1 / 1.2 | III
60NAA90BR006 | 5 | P355NH (1.0565) | P265GH (1.0425) | BW | 914 | 900 | 10 | 914 | 900 | 10 | V | HER-017 | 1 | IMR-VP-18-2015 | 141 | BOEHLER "DMO-IG" | 2,0 : 2,4 | - | - | 1 | _ | 0.1 | _ | _ | _ | see remark 3) on WPS | <300 | No | 44084 | Nenad Lorković | 1 | 11.1 / 1.2 | 1.1 / 1.2 | III
60NAA90BR007 | 1 | P265GH (1.0425) | P265GH (1.0425) | BW | 914 | 900 | 10 | 914 | 900 | 10 | V | HER-001 | 0 | IMR-VP-12-2012 | 141 | BOEHLER "DMO-IG" | 2,0 : 3,0 | - | - | 1 | _ | 0.1 | _ | _ | _ | see remark 2) on WPS | <350 | No | 44020 | Adam Duric | 1 | 1.1 / 1.2 | 1.1 / 1.2 | III
60NAA90BR007 | 3 | P265GH (1.0425) | P265GH (1.0425) | BW | 914 | 900 | 10 | 914 | 900 | 10 | V | HER-001 | 0 | IMR-VP-12-2012 | 141 | BOEHLER "DMO-IG" | 2,0 : 3,0 | - | - | 1 | _ | 0.1 | _ | _ | _ | see remark 2) on WPS | <350 | No | 44020 | Adam Duric | 1 | 1.1 / 1.2 | 1.1 / 1.2 | III
60NAA90BR007 | 5 | P265GH (1.0425) | P355NH (1.0565) | BW | 914 | 900 | 10 | 914 | 900 | 10 | V | HER-017 | 1 | IMR-VP-18-2015 | 141 | BOEHLER "DMO-IG" | 2,0 : 2,4 | - | - | 1 | _ | 0.1 | _ | _ | _ | see remark 3) on WPS | <300 | No | 44084 | Nenad Lorković | 1 | 11.1 / 1.2 | 1.1 / 1.2 | III
60NAA90BR011 | 1 | P265GH (1.0425) | P265GH (1.0425) | BW | 711 | 700 | 8 | 711 | 700 | 8 | V | HER-001 | 0 | IMR-VP-12-2012 | 141 | BOEHLER "DMO-IG" | 2,0 : 3,0 | - | - | 1 | _ | 0.05 | _ | _ | _ | see remark 2) on WPS | <350 | No | 44020 | Adam Duric | 1 | 1.1 / 1.2 | 1.1 / 1.2 | I
60NAA90BR011 | 2 | P265GH (1.0425) | P265GH (1.0425) | BW | 711 | 700 | 8 | 711 | 700 | 8 | V | HER-001 | 0 | IMR-VP-12-2012 | 141 | BOEHLER "DMO-IG" | 2,0 : 3,0 | - | - | 1 | _ | 0.05 | _ | _ | _ | see remark 2) on WPS | <350 | No | 44020 | Adam Duric | 1 | 1.1 / 1.2 | 1.1 / 1.2 | I
60NAA90BR012 | 1 | P265GH (1.0425) | P265GH (1.0425) | BW | 711 | 700 | 8 | 711 | 700 | 8 | V | HER-001 | 0 | IMR-VP-12-2012 | 141 | BOEHLER "DMO-IG" | 2,0 : 3,0 | - | - | 1 | _ | 0.05 | _ | _ | _ | see remark 2) on WPS | <350 | No | 44020 | Adam Duric | 1 | 1.1 / 1.2 | 1.1 / 1.2 | I
60NAA90BR012 | 2 | P265GH (1.0425) | P265GH (1.0425) | BW | 711 | 700 | 8 | 711 | 700 | 8 | V | HER-001 | 0 | IMR-VP-12-2012 | 141 | BOEHLER "DMO-IG" | 2,0 : 3,0 | - | - | 1 | _ | 0.05 | _ | _ | _ | see remark 2) on WPS | <350 | No | 44020 | Adam Duric | 1 | 1.1 / 1.2 | 1.1 / 1.2 | I
60NAA90BR901 | 1 | P265GH (1.0425) | P265GH (1.0425) | BW | 323.9 | 300 | 7.1 | 323.9 | 300 | 7.1 | V | HER-001 | 0 | IMR-VP-12-2012 | 141 | BOEHLER "DMO-IG" | 2,0 : 3,0 | - | - | 1 | _ | 0.05 | _ | _ | _ | see remark 2) on WPS | <350 | No | 44020 | Adam Duric | 1 | 1.1 / 1.2 | 1.1 / 1.2 | I
60NAA90BR922 | 1 | P265GH (1.0425) | P265GH (1.0425) | BW | 323.9 | 300 | 7.1 | 323.9 | 300 | 7.1 | V | HER-001 | 0 | IMR-VP-12-2012 | 141 | BOEHLER "DMO-IG" | 2,0 : 3,0 | - | - | 1 | _ | 0.05 | _ | _ | _ | see remark 2) on WPS | <350 | No | 44020 | Adam Duric | 1 | 1.1 / 1.2 | 1.1 / 1.2 | II
60NAA90BR931 | 1 | P265GH (1.0425) | P265GH (1.0425) | BW | 323.9 | 300 | 7.1 | 323.9 | 300 | 7.1 | V | HER-001 | 0 | IMR-VP-12-2012 | 141 | BOEHLER "DMO-IG" | 2,0 : 3,0 | - | - | 1 | _ | 0.05 | _ | _ | _ | see remark 2) on WPS | <350 | No | 44020 | Adam Duric | 1 | 1.1 / 1.2 | 1.1 / 1.2 | II
60NAA90BR932-UMCL1Y-00L | 1 | P265GH (1.0425) | P265GH (1.0425) | BW | 60.3 | 50 | 3.6 | 60.3 | 50 | 3.6 | V | HER-001 | 0 | IMR-VP-12-2012 | 141 | BOEHLER "DMO-IG" | 2,0 : 3,0 | - | - | 1 | _ | 0.05 | _ | _ | _ | see remark 2) on WPS | <350 | No | 44054 | Adam Duric | 1 | 1.1 / 1.2 | 1.1 / 1.2 | SEP
60NAA90BR932-UMCL1Y-00L | 8 | P265GH (1.0425) | P265GH (1.0425) | BW | 60.3 | 50 | 3.6 | 60.3 | 50 | 3.6 | V | HER-001 | 0 | IMR-VP-12-2012 | 141 | BOEHLER "DMO-IG" | 2,0 : 3,0 | - | - | 1 | _ | 0.05 | _ | _ | _ | see remark 2) on WPS | <350 | No | 44054 | Adam Duric | 1 | 1.1 / 1.2 | 1.1 / 1.2 | SEP
60NAA90BR941 | 1 | P265GH (1.0425) | P265GH (1.0425) | BW | 323.9 | 300 | 7.1 | 323.9 | 300 | 7.1 | V | HER-001 | 0 | IMR-VP-12-2012 | 141 | BOEHLER "DMO-IG" | 2,0 : 3,0 | - | - | 1 | _ | 0.05 | _ | _ | _ | see remark 2) on WPS | <350 | No | 44020 | Adam Duric | 1 | 1.1 / 1.2 | 1.1 / 1.2 | II
60NAA90BR942-UMCL1Y-00L | 1 | P265GH (1.0425) | P265GH (1.0425) | BW | 60.3 | 50 | 3.6 | 60.3 | 50 | 3.6 | V | HER-001 | 0 | IMR-VP-12-2012 | 141 | BOEHLER "DMO-IG" | 2,0 : 3,0 | - | - | 1 | _ | 0.05 | _ | _ | _ | see remark 2) on WPS | <350 | No | 44054 | Adam Duric | 1 | 1.1 / 1.2 | 1.1 / 1.2 | SEP
60NAA90BR942-UMCL1Y-00L | 5 | P265GH (1.0425) | P265GH (1.0425) | BW | 60.3 | 50 | 3.6 | 60.3 | 50 | 3.6 | V | HER-001 | 0 | IMR-VP-12-2012 | 141 | BOEHLER "DMO-IG" | 2,0 : 3,0 | - | - | 1 | _ | 0.05 | _ | _ | _ | see remark 2) on WPS | <350 | No | 44054 | Adam Duric | 1 | 1.1 / 1.2 | 1.1 / 1.2 | SEP
60NAA90BR942-UMCL1Y-01L | 1 | P265GH (1.0425) | P265GH (1.0425) | BW | 60.3 | 50 | 3.6 | 60.3 | 50 | 3.6 | V | HER-001 | 0 | IMR-VP-12-2012 | 141 | BOEHLER "DMO-IG" | 2,0 : 3,0 | - | - | 1 | _ | 0.05 | _ | _ | _ | see remark 2) on WPS | <350 | No | 44054 | Adam Duric | 1 | 1.1 / 1.2 | 1.1 / 1.2 | SEP
60NAA90BR942-UMCL1Y-01L | 2 | P265GH (1.0425) | P265GH (1.0425) | BW | 60.3 | 50 | 3.6 | 60.3 | 50 | 3.6 | V | HER-001 | 0 | IMR-VP-12-2012 | 141 | BOEHLER "DMO-IG" | 2,0 : 3,0 | - | - | 1 | _ | 0.05 | _ | _ | _ | see remark 2) on WPS | <350 | No | 44054 | Adam Duric | 1 | 1.1 / 1.2 | 1.1 / 1.2 | SEP
60NAA90BR942-UMCL1Y-02L | 1 | P265GH (1.0425) | P265GH (1.0425) | BW | 60.3 | 50 | 3.6 | 60.3 | 50 | 3.6 | V | HER-001 | 0 | IMR-VP-12-2012 | 141 | BOEHLER "DMO-IG" | 2,0 : 3,0 | - | - | 1 | _ | 0.05 | _ | _ | _ | see remark 2) on WPS | <350 | No | 44054 | Adam Duric | 1 | 1.1 / 1.2 | 1.1 / 1.2 | SEP
60NAA90BR942-UMCL1Y-02L | 2 | P265GH (1.0425) | P265GH (1.0425) | BW | 60.3 | 50 | 3.6 | 60.3 | 50 | 3.6 | V | HER-001 | 0 | IMR-VP-12-2012 | 141 | BOEHLER "DMO-IG" | 2,0 : 3,0 | - | - | 1 | _ | 0.05 | _ | _ | _ | see remark 2) on WPS | <350 | No | 44054 | Adam Duric | 1 | 1.1 / 1.2 | 1.1 / 1.2 | SEP
60NAA50BR301 | 1 | P265GH (1.0425) | P265GH (1.0425) | BW | 21.3 | 15 | 3.2 | 21.3 | 15 | 3.2 | V | HER-015 | 0 | IMR-VP-17-2015 | 141 | BOEHLER "DMO-IG" | 2,0 : 2,4 | - | - | 1 | _ | 0.05 | _ | _ | _ | see remark 2) on WPS | <340 | No | 44063 | Adam Duric | 1 | 1.1 / 1.2 | 1.1 / 1.2 | SEP
60NAA50BR301 | 2 | P265GH (1.0425) | 16Mo3 (1.5415) | BW | 21.3 | 15 | 3.2 | 21.3 | 15 | 3.2 | V | HER-015 | 0 | IMR-VP-17-2015 | 141 | BOEHLER "DMO-IG" | 2,0 : 2,4 | - | - | 1 | _ | 0.05 | _ | _ | _ | see remark 2) on WPS | <340 | No | 44063 | Adam Duric | 1 | 1.1 / 1.2 | 1.1 / 1.2 | SEP
60NAA50BR302 | 1 | P265GH (1.0425) | P265GH (1.0425) | BW | 21.3 | 15 | 3.2 | 21.3 | 15 | 3.2 | V | HER-015 | 0 | IMR-VP-17-2015 | 141 | BOEHLER "DMO-IG" | 2,0 : 2,4 | - | - | 1 | _ | 0.05 | _ | _ | _ | see remark 2) on WPS | <340 | No | 44063 | Adam Duric | 1 | 1.1 / 1.2 | 1.1 / 1.2 | SEP
60NAA50BR302 | 2 | P265GH (1.0425) | 16Mo3 (1.5415) | BW | 21.3 | 15 | 3.2 | 21.3 | 15 | 3.2 | V | HER-015 | 0 | IMR-VP-17-2015 | 141 | BOEHLER "DMO-IG" | 2,0 : 2,4 | - | - | 1 | _ | 0.05 | _ | _ | _ | see remark 2) on WPS | <340 | No | 44063 | Adam Duric | 1 | 1.1 / 1.2 | 1.1 / 1.2 | SEP
60NAA50BR303 | 1 | P265GH (1.0425) | P265GH (1.0425) | BW | 21.3 | 15 | 3.2 | 21.3 | 15 | 3.2 | V | HER-015 | 0 | IMR-VP-17-2015 | 141 | BOEHLER "DMO-IG" | 2,0 : 2,4 | - | - | 1 | _ | 0.05 | _ | _ | _ | see remark 2) on WPS | <340 | No | 44063 | Adam Duric | 1 | 1.1 / 1.2 | 1.1 / 1.2 | SEP
60NAA50BR303 | 2 | P265GH (1.0425) | 16Mo3 (1.5415) | BW | 21.3 | 15 | 3.2 | 21.3 | 15 | 3.2 | V | HER-015 | 0 | IMR-VP-17-2015 | 141 | BOEHLER "DMO-IG" | 2,0 : 2,4 | - | - | 1 | _ | 0.05 | _ | _ | _ | see remark 2) on WPS | <340 | No | 44063 | Adam Duric | 1 | 1.1 / 1.2 | 1.1 / 1.2 | SEP
60NAA50BR304 | 1 | P265GH (1.0425) | P265GH (1.0425) | BW | 21.3 | 15 | 3.2 | 21.3 | 15 | 3.2 | V | HER-015 | 0 | IMR-VP-17-2015 | 141 | BOEHLER "DMO-IG" | 2,0 : 2,4 | - | - | 1 | _ | 0.05 | _ | _ | _ | see remark 2) on WPS | <340 | No | 44063 | Adam Duric | 1 | 1.1 / 1.2 | 1.1 / 1.2 | SEP
60NAA50BR304 | 2 | P265GH (1.0425) | 16Mo3 (1.5415) | BW | 21.3 | 15 | 3.2 | 21.3 | 15 | 3.2 | V | HER-015 | 0 | IMR-VP-17-2015 | 141 | BOEHLER "DMO-IG" | 2,0 : 2,4 | - | - | 1 | _ | 0.05 | _ | _ | _ | see remark 2) on WPS | <340 | No | 44063 | Adam Duric | 1 | 1.1 / 1.2 | 1.1 / 1.2 | SEP
60NAA50BR305 | 1 | P265GH (1.0425) | P265GH (1.0425) | BW | 21.3 | 15 | 3.2 | 21.3 | 15 | 3.2 | V | HER-015 | 0 | IMR-VP-17-2015 | 141 | BOEHLER "DMO-IG" | 2,0 : 2,4 | - | - | 1 | _ | 0.05 | _ | _ | _ | see remark 2) on WPS | <340 | No | 44063 | Adam Duric | 1 | 1.1 / 1.2 | 1.1 / 1.2 | SEP
60NAA50BR305 | 2 | P265GH (1.0425) | 16Mo3 (1.5415) | BW | 21.3 | 15 | 3.2 | 21.3 | 15 | 3.2 | V | HER-015 | 0 | IMR-VP-17-2015 | 141 | BOEHLER "DMO-IG" | 2,0 : 2,4 | - | - | 1 | _ | 0.05 | _ | _ | _ | see remark 2) on WPS | <340 | No | 44063 | Adam Duric | 1 | 1.1 / 1.2 | 1.1 / 1.2 | SEP
60NAA50BR310 | 1 | P265GH (1.0425) | P265GH (1.0425) | BW | 21.3 | 15 | 3.2 | 21.3 | 15 | 3.2 | V | HER-015 | 0 | IMR-VP-17-2015 | 141 | BOEHLER "DMO-IG" | 2,0 : 2,4 | - | - | 1 | _ | 0.05 | _ | _ | _ | see remark 2) on WPS | <340 | No | 44063 | Adam Duric | 1 | 1.1 / 1.2 | 1.1 / 1.2 | SEP
60NAA50BR310 | 2 | P265GH (1.0425) | 16Mo3 (1.5415) | BW | 21.3 | 15 | 3.2 | 21.3 | 15 | 3.2 | V | HER-015 | 0 | IMR-VP-17-2015 | 141 | BOEHLER "DMO-IG" | 2,0 : 2,4 | - | - | 1 | _ | 0.05 | _ | _ | _ | see remark 2) on WPS | <340 | No | 44063 | Adam Duric | 1 | 1.1 / 1.2 | 1.1 / 1.2 | SEP
60NAA50BR911 | 1 | 16Mo3 (1.5415) | P265GH (1.0425) | BW | 60.3 | 50 | 3.6 | 60.3 | 50 | 3.6 |  | HER-001 | 0 | IMR-VP-12-2012 | 141 | BOEHLER "DMO-IG" | 2,0 : 3,0 | - | - | 1 | _ | 0.05 | _ | _ | _ | see remark 2) on WPS | <350 | No | 44054 | Adam Duric | 1 | 1.1 / 1.2 | 1.1 / 1.2 | SEP
60NAA50BR911 | 12 | P265GH (1.0425) | P265GH (1.0425) | BW | 60.3 | 50 | 3.6 | 60.3 | 50 | 3.6 | V | HER-001 | 0 | IMR-VP-12-2012 | 141 | BOEHLER "DMO-IG" | 2,0 : 3,0 | - | - | 1 | _ | 0.05 | _ | _ | _ | see remark 2) on WPS | <350 | No | 44054 | Adam Duric | 1 | 1.1 / 1.2 | 1.1 / 1.2 | SEP
60NAA50BR921 | 1 | 16Mo3 (1.5415) | P265GH (1.0425) | BW | 60.3 | 50 | 3.6 | 60.3 | 50 | 3.6 |  | HER-001 | 0 | IMR-VP-12-2012 | 141 | BOEHLER "DMO-IG" | 2,0 : 3,0 | - | - | 1 | _ | 0.05 | _ | _ | _ | see remark 2) on WPS | <350 | No | 44054 | Adam Duric | 1 | 1.1 / 1.2 | 1.1 / 1.2 | SEP
60NAA50BR921 | 5 | P265GH (1.0425) | P265GH (1.0425) | BW | 60.3 | 50 | 3.6 | 60.3 | 50 | 3.6 | V | HER-001 | 0 | IMR-VP-12-2012 | 141 | BOEHLER "DMO-IG" | 2,0 : 3,0 | - | - | 1 | _ | 0.05 | _ | _ | _ | see remark 2) on WPS | <350 | No | 44054 | Adam Duric | 1 | 1.1 / 1.2 | 1.1 / 1.2 | SEP
60NAA50BR923 | 1 | 16Mo3 (1.5415) | P265GH (1.0425) | BW | 60.3 | 50 | 3.6 | 60.3 | 50 | 3.6 | V | HER-001 | 0 | IMR-VP-12-2012 | 141 | BOEHLER "DMO-IG" | 2,0 : 3,0 | - | - | 1 | _ | 0.05 | _ | _ | _ | see remark 2) on WPS | <350 | No | 44054 | Adam Duric | 1 | 1.1 / 1.2 | 1.1 / 1.2 | SEP
60NAA50BR923 | 14 | P265GH (1.0425) | P265GH (1.0425) | BW | 60.3 | 50 | 3.6 | 60.3 | 50 | 3.6 | V | HER-001 | 0 | IMR-VP-12-2012 | 141 | BOEHLER "DMO-IG" | 2,0 : 3,0 | - | - | 1 | _ | 0.05 | _ | _ | _ | see remark 2) on WPS | <350 | No | 44054 | Adam Duric | 1 | 1.1 / 1.2 | 1.1 / 1.2 | SEP
60NAA50BR923 | 18 | P265GH (1.0425) | P265GH (1.0425) | BW | 60.3 | 50 | 3.6 | 60.3 | 50 | 3.6 | V | HER-001 | 0 | IMR-VP-12-2012 | 141 | BOEHLER "DMO-IG" | 2,0 : 3,0 | - | - | 1 | _ | 0.05 | _ | _ | _ | see remark 2) on WPS | <350 | No | 44054 | Adam Duric | 1 | 1.1 / 1.2 | 1.1 / 1.2 | SEP
60NAA50BR923 | 2 | P265GH (1.0425) | 16Mo3 (1.5415) | BW | 60.3 | 50 | 3.6 | 60.3 | 50 | 3.6 | V | HER-001 | 0 | IMR-VP-12-2012 | 141 | BOEHLER "DMO-IG" | 2,0 : 3,0 | - | - | 1 | _ | 0.05 | _ | _ | _ | see remark 2) on WPS | <350 | No | 44054 | Adam Duric | 1 | 1.1 / 1.2 | 1.1 / 1.2 | SEP
60NAA50BR923 | 22 | P265GH (1.0425) | P265GH (1.0425) | BW | 60.3 | 50 | 3.6 | 60.3 | 50 | 3.6 | V | HER-001 | 0 | IMR-VP-12-2012 | 141 | BOEHLER "DMO-IG" | 2,0 : 3,0 | - | - | 1 | _ | 0.05 | _ | _ | _ | see remark 2) on WPS | <350 | No | 44054 | Adam Duric | 1 | 1.1 / 1.2 | 1.1 / 1.2 | SEP
60NAA50BR923 | 24 | P265GH (1.0425) | P250GH (1.0460) | BW | 60.3 | 50 | 3.6 | 60.3 | 50 | 3.6 | V | HER-001 | 0 | IMR-VP-12-2012 | 141 | BOEHLER "DMO-IG" | 2,0 : 3,0 | - | - | 1 | _ | 0.05 | _ | _ | _ | see remark 2) on WPS | <350 | No | 44054 | Adam Duric | 1 | 1.1 / 1.2 | 1.1 / 1.2 | SEP
60NAA50BR923 | 25 | P250GH (1.0460) | P265GH (1.0425) | BW | 60.3 | 50 | 3.6 | 60.3 | 50 | 3.6 | V | HER-001 | 0 | IMR-VP-12-2012 | 141 | BOEHLER "DMO-IG" | 2,0 : 3,0 | - | - | 1 | _ | 0.05 | _ | _ | _ | see remark 2) on WPS | <350 | No | 44054 | Adam Duric | 1 | 1.1 / 1.2 | 1.1 / 1.2 | SEP
60NAA50BR923 | 26 | P265GH-TC1 | P265GH (1.0425) | BW | 60.3 | 50 | 3.6 | 60.3 | 50 | 3.6 | V | HER-001 | 0 | IMR-VP-12-2012 | 141 | BOEHLER "DMO-IG" | 2,0 : 3,0 | - | - | 1 | _ | 0.05 | _ | _ | _ | see remark 2) on WPS | <350 | No | 44054 | Adam Duric | 1 | 1.1 / 1.2 | 1.1 / 1.2 | SEP
60NAA50BR923 | 5 | P265GH (1.0425) | P265GH (1.0425) | BW | 60.3 | 50 | 3.6 | 60.3 | 50 | 3.6 | V | HER-001 | 0 | IMR-VP-12-2012 | 141 | BOEHLER "DMO-IG" | 2,0 : 3,0 | - | - | 1 | _ | 0.05 | _ | _ | _ | see remark 2) on WPS | <350 | No | 44054 | Adam Duric | 1 | 1.1 / 1.2 | 1.1 / 1.2 | SEP
60NAA50BR923 | 9 | P265GH (1.0425) | P265GH (1.0425) | BW | 60.3 | 50 | 3.6 | 60.3 | 50 | 3.6 | V | HER-001 | 0 | IMR-VP-12-2012 | 141 | BOEHLER "DMO-IG" | 2,0 : 3,0 | - | - | 1 | _ | 0.05 | _ | _ | _ | see remark 2) on WPS | <350 | No | 44054 | Adam Duric | 1 | 1.1 / 1.2 | 1.1 / 1.2 | SEP
60NAA50BR925 | 1 | P265GH (1.0425) | 16Mo3 (1.5415) | BW | 60.3 | 50 | 3.6 | 60.3 | 50 | 3.6 | V | HER-001 | 0 | IMR-VP-12-2012 | 141 | BOEHLER "DMO-IG" | 2,0 : 3,0 | - | - | 1 | _ | 0.05 | _ | _ | _ | see remark 2) on WPS | <350 | No | 44075 | Adam Duric | 1 | 1.1 / 1.2 | 1.1 / 1.2 | SEP
60NAA50BR925 | 2 | 16Mo3 (1.5415) | P265GH (1.0425) | BW | 60.3 | 50 | 3.6 | 60.3 | 50 | 3.6 | V | HER-001 | 0 | IMR-VP-12-2012 | 141 | BOEHLER "DMO-IG" | 2,0 : 3,0 | - | - | 1 | _ | 0.05 | _ | _ | _ | see remark 2) on WPS | <350 | No | 44075 | Adam Duric | 1 | 1.1 / 1.2 | 1.1 / 1.2 | SEP
60NAA50BR925 | 5 | P265GH (1.0425) | P250GH (1.0460) | SW | 60.3 | 50 | 3.6 | 60.3 | 50 | 3.6 | [9 empty] | 1 | _ | _ | _ | _ | _ | [5 empty] | 0 | 1.1 / 1.2 | 1.1 / 1.2 | SEP
60NAA50BR925 | 6 | P250GH (1.0460) | P265GH (1.0425) | SW | 60.3 | 50 | 3.6 | 60.3 | 50 | 3.6 | [9 empty] | 1 | _ | _ | _ | _ | _ | [5 empty] | 0 | 1.1 / 1.2 | 1.1 / 1.2 | SEP
60NAA50BR925 | 7 | P265GH (1.0425) | 16Mo3 (1.5415) | BW | 60.3 | 50 | 3.6 | 60.3 | 50 | 3.6 | V | HER-001 | 0 | IMR-VP-12-2012 | 141 | BOEHLER "DMO-IG" | 2,0 : 3,0 | - | - | 1 | _ | 0.05 | _ | _ | _ | see remark 2) on WPS | <350 | No | 44075 | Adam Duric | 1 | 1.1 / 1.2 | 1.1 / 1.2 | SEP
60NAA50BR925 | 8 | 16Mo3 (1.5415) | P265GH (1.0425) | BW | 60.3 | 50 | 3.6 | 60.3 | 50 | 3.6 | V | HER-001 | 0 | IMR-VP-12-2012 | 141 | BOEHLER "DMO-IG" | 2,0 : 3,0 | - | - | 1 | _ | 0.05 | _ | _ | _ | see remark 2) on WPS | <350 | No | 44075 | Adam Duric | 1 | 1.1 / 1.2 | 1.1 / 1.2 | SEP
60NAA50BR925 | 9 | P265GH (1.0425) | P265GH-TC1 | BW | 60.3 | 50 | 3.6 | 60.3 | 50 | 3.6 | V | HER-001 | 0 | IMR-VP-12-2012 | 141 | BOEHLER "DMO-IG" | 2,0 : 3,0 | - | - | 1 | _ | 0.05 | _ | _ | _ | see remark 2) on WPS | <350 | No | 44054 | Adam Duric | 1 | 1.1 / 1.2 | 1.1 / 1.2 | SEP
60NAA50BR932 | 5 | P265GH (1.0425) | P265GH (1.0425) | BW | 60.3 | 50 | 3.6 | 60.3 | 50 | 3.6 | V | HER-001 | 0 | IMR-VP-12-2012 | 141 | BOEHLER "DMO-IG" | 2,0 : 3,0 | - | - | 1 | _ | 0.05 | _ | _ | _ | see remark 2) on WPS | <350 | No | 44054 | Adam Duric | 1 | 1.1 / 1.2 | 1.1 / 1.2 | SEP
60NAA50BR933 | 1 | P265GH (1.0425) | P265GH (1.0425) | BW | 60.3 | 50 | 3.6 | 60.3 | 50 | 3.6 | V | HER-001 | 0 | IMR-VP-12-2012 | 141 | BOEHLER "DMO-IG" | 2,0 : 3,0 | - | - | 1 | _ | 0.05 | _ | _ | _ | see remark 2) on WPS | <350 | No | 44054 | Adam Duric | 1 | 1.1 / 1.2 | 1.1 / 1.2 | SEP
60NAA50BR933 | 13 | P265GH (1.0425) | 16Mo3 (1.5415) | BW | 60.3 | 50 | 3.6 | 60.3 | 50 | 3.6 | V | HER-001 | 0 | IMR-VP-12-2012 | 141 | BOEHLER "DMO-IG" | 2,0 : 3,0 | - | - | 1 | _ | 0.05 | _ | _ | _ | see remark 2) on WPS | <350 | No | 44054 | Adam Duric | 1 | 1.1 / 1.2 | 1.1 / 1.2 | SEP
60NAA50BR933 | 14 | 16Mo3 (1.5415) | P265GH (1.0425) | BW | 60.3 | 50 | 3.6 | 60.3 | 50 | 3.6 | V | HER-001 | 0 | IMR-VP-12-2012 | 141 | BOEHLER "DMO-IG" | 2,0 : 3,0 | - | - | 1 | _ | 0.05 | _ | _ | _ | see remark 2) on WPS | <350 | No | 44054 | Adam Duric | 1 | 1.1 / 1.2 | 1.1 / 1.2 | SEP
60NAA50BR933 | 19 | P265GH (1.0425) | P265GH (1.0425) | BW | 60.3 | 50 | 3.6 | 60.3 | 50 | 3.6 | V | HER-001 | 0 | IMR-VP-12-2012 | 141 | BOEHLER "DMO-IG" | 2,0 : 3,0 | - | - | 1 | _ | 0.05 | _ | _ | _ | see remark 2) on WPS | <350 | No | 44054 | Adam Duric | 1 | 1.1 / 1.2 | 1.1 / 1.2 | SEP
60NAA50BR933 | 17 | P265GH (1.0425) | P250GH (1.0460) | BW | 60.3 | 50 | 3.6 | 60.3 | 50 | 3.6 | V | HER-001 | 0 | IMR-VP-12-2012 | 141 | BOEHLER "DMO-IG" | 2,0 : 3,0 | - | - | 1 | _ | 0.05 | _ | _ | _ | see remark 2) on WPS | <350 | No | 44054 | Adam Duric | 1 | 1.1 / 1.2 | 1.1 / 1.2 | SEP
60NAA50BR933 | 18 | P250GH (1.0460) | P265GH (1.0425) | BW | 60.3 | 50 | 3.6 | 60.3 | 50 | 3.6 | V | HER-001 | 0 | IMR-VP-12-2012 | 141 | BOEHLER "DMO-IG" | 2,0 : 3,0 | - | - | 1 | _ | 0.05 | _ | _ | _ | see remark 2) on WPS | <350 | No | 44054 | Adam Duric | 1 | 1.1 / 1.2 | 1.1 / 1.2 | SEP
60NAA50BR933 | 5 | P265GH (1.0425) | P265GH (1.0425) | BW | 60.3 | 50 | 3.6 | 60.3 | 50 | 3.6 | V | HER-001 | 0 | IMR-VP-12-2012 | 141 | BOEHLER "DMO-IG" | 2,0 : 3,0 | - | - | 1 | _ | 0.05 | _ | _ | _ | see remark 2) on WPS | <350 | No | 44054 | Adam Duric | 1 | 1.1 / 1.2 | 1.1 / 1.2 | SEP
60NAA50BR933 | 8 | P265GH (1.0425) | P265GH (1.0425) | BW | 60.3 | 50 | 3.6 | 60.3 | 50 | 3.6 | V | HER-001 | 0 | IMR-VP-12-2012 | 141 | BOEHLER "DMO-IG" | 2,0 : 3,0 | - | - | 1 | _ | 0.05 | _ | _ | _ | see remark 2) on WPS | <350 | No | 44054 | Adam Duric | 1 | 1.1 / 1.2 | 1.1 / 1.2 | SEP
60NAA50BR935 | 7 | P265GH (1.0425) | 16Mo3 (1.5415) | BW | 60.3 | 50 | 3.6 | 60.3 | 50 | 3.6 | V | HER-001 | 0 | IMR-VP-12-2012 | 141 | BOEHLER "DMO-IG" | 2,0 : 3,0 | - | - | 1 | _ | 0.05 | _ | _ | _ | see remark 2) on WPS | <350 | No | 44075 | Adam Duric | 1 | 1.1 / 1.2 | 1.1 / 1.2 | SEP
60NAA50BR935 | 8 | 16Mo3 (1.5415) | P265GH (1.0425) | BW | 60.3 | 50 | 3.6 | 60.3 | 50 | 3.6 | V | HER-001 | 0 | IMR-VP-12-2012 | 141 | BOEHLER "DMO-IG" | 2,0 : 3,0 | - | - | 1 | _ | 0.05 | _ | _ | _ | see remark 2) on WPS | <350 | No | 44075 | Adam Duric | 1 | 1.1 / 1.2 | 1.1 / 1.2 | SEP
60NAA50BR935 | 1 | P265GH (1.0425) | P265GH (1.0425) | BW | 60.3 | 50 | 3.6 | 60.3 | 50 | 3.6 | V | HER-001 | 0 | IMR-VP-12-2012 | 141 | BOEHLER "DMO-IG" | 2,0 : 3,0 | - | - | 1 | _ | 0.05 | _ | _ | _ | see remark 2) on WPS | <350 | No | 44054 | Adam Duric | 1 | 1.1 / 1.2 | 1.1 / 1.2 | SEP
60NAA50BR935 | 3 | P265GH (1.0425) | 16Mo3 (1.5415) | BW | 60.3 | 50 | 3.6 | 60.3 | 50 | 3.6 | V | HER-001 | 0 | IMR-VP-12-2012 | 141 | BOEHLER "DMO-IG" | 2,0 : 3,0 | - | - | 1 | _ | 0.05 | _ | _ | _ | see remark 2) on WPS | <350 | No | 44075 | Adam Duric | 1 | 1.1 / 1.2 | 1.1 / 1.2 | SEP
60NAA50BR935 | 4 | 16Mo3 (1.5415) | P265GH (1.0425) | BW | 60.3 | 50 | 3.6 | 60.3 | 50 | 3.6 | V | HER-001 | 0 | IMR-VP-12-2012 | 141 | BOEHLER "DMO-IG" | 2,0 : 3,0 | - | - | 1 | _ | 0.05 | _ | _ | _ | see remark 2) on WPS | <350 | No | 44075 | Adam Duric | 1 | 1.1 / 1.2 | 1.1 / 1.2 | SEP
60NAA50BR935 | 5 | P265GH (1.0425) | P250GH (1.0460) | SW | 60.3 | 50 | 3.6 | 60.3 | 50 | 3.6 | [9 empty] | 1 | _ | _ | _ | _ | _ | [5 empty] | 0 | 1.1 / 1.2 | 1.1 / 1.2 | SEP
60NAA50BR935 | 6 | P250GH (1.0460) | P265GH (1.0425) | SW | 60.3 | 50 | 3.6 | 60.3 | 50 | 3.6 | [9 empty] | 1 | _ | _ | _ | _ | _ | [5 empty] | 0 | 1.1 / 1.2 | 1.1 / 1.2 | SEP
60NAA50BR942 | 4 | P265GH (1.0425) | P265GH (1.0425) | BW | 60.3 | 50 | 3.6 | 60.3 | 50 | 3.6 | V | HER-001 | 0 | IMR-VP-12-2012 | 141 | BOEHLER "DMO-IG" | 2,0 : 3,0 | - | - | 1 | _ | 0.05 | _ | _ | _ | see remark 2) on WPS | <350 | No | 44054 | Adam Duric | 1 | 1.1 / 1.2 | 1.1 / 1.2 | SEP
60NAA50BR942 | 8 | P265GH (1.0425) | P265GH (1.0425) | BW | 60.3 | 50 | 3.6 | 60.3 | 50 | 3.6 | V | HER-001 | 0 | IMR-VP-12-2012 | 141 | BOEHLER "DMO-IG" | 2,0 : 3,0 | - | - | 1 | _ | 0.05 | _ | _ | _ | see remark 2) on WPS | <350 | No | 44054 | Adam Duric | 1 | 1.1 / 1.2 | 1.1 / 1.2 | SEP
60NAA50BR943 | 1 | P265GH (1.0425) | P265GH (1.0425) | BW | 60.3 | 50 | 3.6 | 60.3 | 50 | 3.6 | V | HER-001 | 0 | IMR-VP-12-2012 | 141 | BOEHLER "DMO-IG" | 2,0 : 3,0 | - | - | 1 | _ | 0.05 | _ | _ | _ | see remark 2) on WPS | <350 | No | 44054 | Adam Duric | 1 | 1.1 / 1.2 | 1.1 / 1.2 | SEP
60NAA50BR943 | 11 | P265GH (1.0425) | P250GH (1.0460) | BW | 60.3 | 50 | 3.6 | 60.3 | 50 | 3.6 | V | HER-001 | 0 | IMR-VP-12-2012 | 141 | BOEHLER "DMO-IG" | 2,0 : 3,0 | - | - | 1 | _ | 0.05 | _ | _ | _ | see remark 2) on WPS | <350 | No | 44054 | Adam Duric | 1 | 1.1 / 1.2 | 1.1 / 1.2 | SEP
60NAA50BR943 | 12 | P250GH (1.0460) | P265GH (1.0425) | BW | 60.3 | 50 | 3.6 | 60.3 | 50 | 3.6 | V | HER-001 | 0 | IMR-VP-12-2012 | 141 | BOEHLER "DMO-IG" | 2,0 : 3,0 | - | - | 1 | _ | 0.05 | _ | _ | _ | see remark 2) on WPS | <350 | No | 44054 | Adam Duric | 1 | 1.1 / 1.2 | 1.1 / 1.2 | SEP
60NAA50BR943 | 13 | P265GH (1.0425) | P265GH (1.0425) | BW | 60.3 | 50 | 3.6 | 60.3 | 50 | 3.6 | V | HER-001 | 0 | IMR-VP-12-2012 | 141 | BOEHLER "DMO-IG" | 2,0 : 3,0 | - | - | 1 | _ | 0.05 | _ | _ | _ | see remark 2) on WPS | <350 | No | 44054 | Adam Duric | 1 | 1.1 / 1.2 | 1.1 / 1.2 | SEP
60NAA50BR943 | 4 | P265GH (1.0425) | P265GH (1.0425) | BW | 60.3 | 50 | 3.6 | 60.3 | 50 | 3.6 | V | HER-001 | 0 | IMR-VP-12-2012 | 141 | BOEHLER "DMO-IG" | 2,0 : 3,0 | - | - | 1 | _ | 0.05 | _ | _ | _ | see remark 2) on WPS | <350 | No | 44054 | Adam Duric | 1 | 1.1 / 1.2 | 1.1 / 1.2 | SEP
60NAA50BR943 | 8 | P265GH (1.0425) | 16Mo3 (1.5415) | BW | 60.3 | 50 | 3.6 | 60.3 | 50 | 3.6 | V | HER-001 | 0 | IMR-VP-12-2012 | 141 | BOEHLER "DMO-IG" | 2,0 : 3,0 | - | - | 1 | _ | 0.05 | _ | _ | _ | see remark 2) on WPS | <350 | No | 44054 | Adam Duric | 1 | 1.1 / 1.2 | 1.1 / 1.2 | SEP
60NAA50BR943 | 9 | 16Mo3 (1.5415) | P265GH (1.0425) | BW | 60.3 | 50 | 3.6 | 60.3 | 50 | 3.6 | V | HER-001 | 0 | IMR-VP-12-2012 | 141 | BOEHLER "DMO-IG" | 2,0 : 3,0 | - | - | 1 | _ | 0.05 | _ | _ | _ | see remark 2) on WPS | <350 | No | 44054 | Adam Duric | 1 | 1.1 / 1.2 | 1.1 / 1.2 | SEP
60NAA50BR945 | 10 | 16Mo3 (1.5415) | P265GH (1.0425) | BW | 60.3 | 50 | 3.6 | 60.3 | 50 | 3.6 | V | HER-001 | 0 | IMR-VP-12-2012 | 141 | BOEHLER "DMO-IG" | 2,0 : 3,0 | - | - | 1 | _ | 0.05 | _ | _ | _ | see remark 2) on WPS | <350 | No | 44075 | Adam Duric | 1 | 1.1 / 1.2 | 1.1 / 1.2 | SEP
60NAA50BR945 | 5 | P265GH (1.0425) | 16Mo3 (1.5415) | BW | 60.3 | 50 | 3.6 | 60.3 | 50 | 3.6 | V | HER-001 | 0 | IMR-VP-12-2012 | 141 | BOEHLER "DMO-IG" | 2,0 : 3,0 | - | - | 1 | _ | 0.05 | _ | _ | _ | see remark 2) on WPS | <350 | No | 44075 | Adam Duric | 1 | 1.1 / 1.2 | 1.1 / 1.2 | SEP
60NAA50BR945 | 6 | 16Mo3 (1.5415) | P265GH (1.0425) | BW | 60.3 | 50 | 3.6 | 60.3 | 50 | 3.6 | V | HER-001 | 0 | IMR-VP-12-2012 | 141 | BOEHLER "DMO-IG" | 2,0 : 3,0 | - | - | 1 | _ | 0.05 | _ | _ | _ | see remark 2) on WPS | <350 | No | 44075 | Adam Duric | 1 | 1.1 / 1.2 | 1.1 / 1.2 | SEP
60NAA50BR945 | 7 | P265GH (1.0425) | P250GH (1.0460) | SW | 60.3 | 50 | 3.6 | 60.3 | 50 | 3.6 | [9 empty] | 1 | _ | 0.05 | _ | _ | _ |  |  |  | 44046 | Damjan Sliško | 0 | 1.1 / 1.2 | 1.1 / 1.2 | SEP
60NAA50BR945 | 8 | P250GH (1.0460) | P265GH (1.0425) | SW | 60.3 | 50 | 3.6 | 60.3 | 50 | 3.6 | [9 empty] | 1 | _ | 0.05 | _ | _ | _ |  |  |  | 44046 | Damjan Sliško | 0 | 1.1 / 1.2 | 1.1 / 1.2 | SEP
60NAA50BR945 | 9 | P265GH (1.0425) | 16Mo3 (1.5415) | BW | 60.3 | 50 | 3.6 | 60.3 | 50 | 3.6 | V | HER-001 | 0 | IMR-VP-12-2012 | 141 | BOEHLER "DMO-IG" | 2,0 : 3,0 | - | - | 1 | _ | 0.05 | _ | _ | _ | see remark 2) on WPS | <350 | No | 44075 | Adam Duric | 1 | 1.1 / 1.2 | 1.1 / 1.2 | SEP
60NAA50BR945 | 3 | P265GH (1.0425) | P265GH (1.0425) | BW | 60.3 | 50 | 3.6 | 60.3 | 50 | 3.6 | V | HER-001 | 0 | IMR-VP-12-2012 | 141 | BOEHLER "DMO-IG" | 2,0 : 3,0 | - | - | 1 | _ | 0.05 | _ | _ | _ | see remark 2) on WPS | <350 | No | 44054 | Adam Duric | 1 | 1.1 / 1.2 | 1.1 / 1.2 | SEP
60NAA90BR301 | 1 | P265GH (1.0425) | 16Mo3 (1.5415) | BW | 21.3 | 15 | 3.2 | 21.3 | 15 | 3.2 | V | HER-015 | 0 | IMR-VP-17-2015 | 141 | BOEHLER "DMO-IG" | 2,0 : 2,4 | - | - | 1 | _ | 0.05 | _ | _ | _ | see remark 2) on WPS | <340 | No | 44063 | Adam Duric | 1 | 1.1 / 1.2 | 1.1 / 1.2 | SEP
60NAA90BR301 | 2 | P265GH (1.0425) | P265GH (1.0425) | BW | 21.3 | 15 | 3.2 | 21.3 | 15 | 3.2 | V | HER-015 | 0 | IMR-VP-17-2015 | 141 | BOEHLER "DMO-IG" | 2,0 : 2,4 | - | - | 1 | _ | 0.05 | _ | _ | _ | see remark 2) on WPS | <340 | No | 44063 | Adam Duric | 1 | 1.1 / 1.2 | 1.1 / 1.2 | SEP
60NAA90BR302 | 1 | P265GH (1.0425) | P265GH (1.0425) | BW | 21.3 | 15 | 3.2 | 21.3 | 15 | 3.2 | V | HER-015 | 0 | IMR-VP-17-2015 | 141 | BOEHLER "DMO-IG" | 2,0 : 2,4 | - | - | 1 | _ | 0.05 | _ | _ | _ | see remark 2) on WPS | <340 | No | 44063 | Adam Duric | 1 | 1.1 / 1.2 | 1.1 / 1.2 | SEP
60NAA90BR302 | 2 | P265GH (1.0425) | 16Mo3 (1.5415) | BW | 21.3 | 15 | 3.2 | 21.3 | 15 | 3.2 | V | HER-015 | 0 | IMR-VP-17-2015 | 141 | BOEHLER "DMO-IG" | 2,0 : 2,4 | - | - | 1 | _ | 0.05 | _ | _ | _ | see remark 2) on WPS | <340 | No | 44063 | Adam Duric | 1 | 1.1 / 1.2 | 1.1 / 1.2 | SEP
60NAA90BR303 | 1 | P265GH (1.0425) | P265GH (1.0425) | BW | 21.3 | 15 | 3.2 | 21.3 | 15 | 3.2 | V | HER-015 | 0 | IMR-VP-17-2015 | 141 | BOEHLER "DMO-IG" | 2,0 : 2,4 | - | - | 1 | _ | 0.05 | _ | _ | _ | see remark 2) on WPS | <340 | No | 44063 | Adam Duric | 1 | 1.1 / 1.2 | 1.1 / 1.2 | SEP
60NAA90BR303 | 2 | P265GH (1.0425) | 16Mo3 (1.5415) | BW | 21.3 | 15 | 3.2 | 21.3 | 15 | 3.2 | V | HER-015 | 0 | IMR-VP-17-2015 | 141 | BOEHLER "DMO-IG" | 2,0 : 2,4 | - | - | 1 | _ | 0.05 | _ | _ | _ | see remark 2) on WPS | <340 | No | 44063 | Adam Duric | 1 | 1.1 / 1.2 | 1.1 / 1.2 | SEP
60NAA90BR304 | 1 | P265GH (1.0425) | 16Mo3 (1.5415) | BW | 21.3 | 15 | 3.2 | 21.3 | 15 | 3.2 | V | HER-015 | 0 | IMR-VP-17-2015 | 141 | BOEHLER "DMO-IG" | 2,0 : 2,4 | - | - | 1 | _ | 0.05 | _ | _ | _ | see remark 2) on WPS | <340 | No | 44063 | Adam Duric | 1 | 1.1 / 1.2 | 1.1 / 1.2 | SEP
60NAA90BR304 | 2 | P265GH (1.0425) | P265GH (1.0425) | BW | 21.3 | 15 | 3.2 | 21.3 | 15 | 3.2 | V | HER-015 | 0 | IMR-VP-17-2015 | 141 | BOEHLER "DMO-IG" | 2,0 : 2,4 | - | - | 1 | _ | 0.05 | _ | _ | _ | see remark 2) on WPS | <340 | No | 44063 | Adam Duric | 1 | 1.1 / 1.2 | 1.1 / 1.2 | SEP
60NAA90BR305 | 1 | P265GH (1.0425) | P265GH (1.0425) | BW | 21.3 | 15 | 3.2 | 21.3 | 15 | 3.2 | V | HER-015 | 0 | IMR-VP-17-2015 | 141 | BOEHLER "DMO-IG" | 2,0 : 2,4 | - | - | 1 | _ | 0.05 | _ | _ | _ | see remark 2) on WPS | <340 | No | 44063 | Adam Duric | 1 | 1.1 / 1.2 | 1.1 / 1.2 | SEP
60NAA90BR305 | 2 | P265GH (1.0425) | 16Mo3 (1.5415) | BW | 21.3 | 15 | 3.2 | 21.3 | 15 | 3.2 | V | HER-015 | 0 | IMR-VP-17-2015 | 141 | BOEHLER "DMO-IG" | 2,0 : 2,4 | - | - | 1 | _ | 0.05 | _ | _ | _ | see remark 2) on WPS | <340 | No | 44063 | Adam Duric | 1 | 1.1 / 1.2 | 1.1 / 1.2 | SEP
60NAA90BR310 | 1 | P265GH (1.0425) | P265GH (1.0425) | BW | 21.3 | 15 | 3.2 | 21.3 | 15 | 3.2 | V | HER-015 | 0 | IMR-VP-17-2015 | 141 | BOEHLER "DMO-IG" | 2,0 : 2,4 | - | - | 1 | _ | 0.05 | _ | _ | _ | see remark 2) on WPS | <340 | No | 44063 | Adam Duric | 1 | 1.1 / 1.2 | 1.1 / 1.2 | SEP
60NAA90BR310 | 2 | P265GH (1.0425) | 16Mo3 (1.5415) | BW | 21.3 | 15 | 3.2 | 21.3 | 15 | 3.2 | V | HER-015 | 0 | IMR-VP-17-2015 | 141 | BOEHLER "DMO-IG" | 2,0 : 2,4 | - | - | 1 | _ | 0.05 | _ | _ | _ | see remark 2) on WPS | <340 | No | 44063 | Adam Duric | 1 | 1.1 / 1.2 | 1.1 / 1.2 | SEP
60NAA90BR911 | 8 | P265GH (1.0425) | P265GH (1.0425) | BW | 60.3 | 50 | 3.6 | 60.3 | 50 | 3.6 | V | HER-001 | 0 | IMR-VP-12-2012 | 141 | BOEHLER "DMO-IG" | 2,0 : 3,0 | - | - | 1 | _ | 0.05 | _ | _ | _ | see remark 2) on WPS | <350 | No | 44054 | Adam Duric | 1 | 1.1 / 1.2 | 1.1 / 1.2 | SEP
60NAA90BR921 | 1 | 16Mo3 (1.5415) | P265GH (1.0425) | BW | 60.3 | 50 | 3.6 | 60.3 | 50 | 3.6 | V | HER-001 | 0 | IMR-VP-12-2012 | 141 | BOEHLER "DMO-IG" | 2,0 : 3,0 | - | - | 1 | _ | 0.05 | _ | _ | _ | see remark 2) on WPS | <350 | No | 44054 | Adam Duric | 1 | 1.1 / 1.2 | 1.1 / 1.2 | SEP
60NAA90BR921 | 5 | P265GH (1.0425) | P265GH (1.0425) | BW | 60.3 | 50 | 3.6 | 60.3 | 50 | 3.6 | V | HER-001 | 0 | IMR-VP-12-2012 | 141 | BOEHLER "DMO-IG" | 2,0 : 3,0 | - | - | 1 | _ | 0.05 | _ | _ | _ | see remark 2) on WPS | <350 | No | 44054 | Adam Duric | 1 | 1.1 / 1.2 | 1.1 / 1.2 | SEP
60NAA90BR923 | 11 | P265GH (1.0425) | P265GH (1.0425) | BW | 60.3 | 50 | 3.6 | 60.3 | 50 | 3.6 | V | HER-001 | 0 | IMR-VP-12-2012 | 141 | BOEHLER "DMO-IG" | 2,0 : 3,0 | - | - | 1 | _ | 0.05 | _ | _ | _ | see remark 2) on WPS | <350 | No | 44054 | Adam Duric | 1 | 1.1 / 1.2 | 1.1 / 1.2 | SEP
60NAA90BR923 | 13 | P265GH (1.0425) | P265GH (1.0425) | BW | 60.3 | 50 | 3.6 | 60.3 | 50 | 3.6 | V | HER-001 | 0 | IMR-VP-12-2012 | 141 | BOEHLER "DMO-IG" | 2,0 : 3,0 | - | - | 1 | _ | 0.05 | _ | _ | _ | see remark 2) on WPS | <350 | No | 44054 | Adam Duric | 1 | 1.1 / 1.2 | 1.1 / 1.2 | SEP
60NAA90BR923 | 16 | P265GH (1.0425) | P265GH (1.0425) | BW | 60.3 | 50 | 3.6 | 60.3 | 50 | 3.6 | V | HER-001 | 0 | IMR-VP-12-2012 | 141 | BOEHLER "DMO-IG" | 2,0 : 3,0 | - | - | 1 | _ | 0.05 | _ | _ | _ | see remark 2) on WPS | <350 | No | 44054 | Adam Duric | 1 | 1.1 / 1.2 | 1.1 / 1.2 | SEP
60NAA90BR923 | 19 | P265GH (1.0425) | P265GH (1.0425) | BW | 60.3 | 50 | 3.6 | 60.3 | 50 | 3.6 | V | HER-001 | 0 | IMR-VP-12-2012 | 141 | BOEHLER "DMO-IG" | 2,0 : 3,0 | - | - | 1 | _ | 0.05 | _ | _ | _ | see remark 2) on WPS | <350 | No | 44054 | Adam Duric | 1 | 1.1 / 1.2 | 1.1 / 1.2 | SEP
60NAA90BR923 | 21 | P265GH (1.0425) | P265GH (1.0425) | BW | 60.3 | 50 | 3.6 | 60.3 | 50 | 3.6 | V | HER-001 | 0 | IMR-VP-12-2012 | 141 | BOEHLER "DMO-IG" | 2,0 : 3,0 | - | - | 1 | _ | 0.05 | _ | _ | _ | see remark 2) on WPS | <350 | No | 44054 | Adam Duric | 1 | 1.1 / 1.2 | 1.1 / 1.2 | SEP
60NAA90BR923 | 25 | P265GH (1.0425) | P265GH (1.0425) | BW | 60.3 | 50 | 3.6 | 60.3 | 50 | 3.6 | V | HER-001 | 0 | IMR-VP-12-2012 | 141 | BOEHLER "DMO-IG" | 2,0 : 3,0 | - | - | 1 | _ | 0.05 | _ | _ | _ | see remark 2) on WPS | <350 | No | 44054 | Adam Duric | 1 | 1.1 / 1.2 | 1.1 / 1.2 | SEP
60NAA90BR923 | 31 | P265GH (1.0425) | P250GH (1.0460) | BW | 60.3 | 50 | 3.6 | 60.3 | 50 | 3.6 | V | HER-001 | 0 | IMR-VP-12-2012 | 141 | BOEHLER "DMO-IG" | 2,0 : 3,0 | - | - | 1 | _ | 0.05 | _ | _ | _ | see remark 2) on WPS | <350 | No | 44054 | Adam Duric | 1 | 1.1 / 1.2 | 1.1 / 1.2 | SEP
60NAA90BR923 | 32 | P250GH (1.0460) | P235GH (1.0345) | BW | 60.3 | 50 | 3.6 | 60.3 | 50 | 3.6 | V | HER-001 | 0 | IMR-VP-12-2012 | 141 | BOEHLER "DMO-IG" | 2,0 : 3,0 | - | - | 1 | _ | 0.05 | _ | _ | _ | see remark 2) on WPS | <350 | No | 44054 | Adam Duric | 1 | 1.1 / 1.2 | 1.1 / 1.2 | SEP
60NAA90BR923 | 29 | P265GH (1.0425) | P265GH (1.0425) | BW | 60.3 | 50 | 3.6 | 60.3 | 50 | 3.6 | V | HER-001 | 0 | IMR-VP-12-2012 | 141 | BOEHLER "DMO-IG" | 2,0 : 3,0 | - | - | 1 | _ | 0.05 | _ | _ | _ | see remark 2) on WPS | <350 | No | 44054 | Adam Duric | 1 | 1.1 / 1.2 | 1.1 / 1.2 | SEP
60NAA90BR923 | 33 | P265GH-TC1 | P265GH (1.0425) | BW | 60.3 | 50 | 3.6 | 60.3 | 50 | 3.6 | V | HER-001 | 0 | IMR-VP-12-2012 | 141 | BOEHLER "DMO-IG" | 2,0 : 3,0 | - | - | 1 | _ | 0.05 | _ | _ | _ | see remark 2) on WPS | <350 | No | 44054 | Adam Duric | 1 | 1.1 / 1.2 | 1.1 / 1.2 | SEP
60NAA90BR923 | 5 | 16Mo3 (1.5415) | P265GH (1.0425) | BW | 60.3 | 50 | 3.6 | 60.3 | 50 | 3.6 | V | HER-001 | 0 | IMR-VP-12-2012 | 141 | BOEHLER "DMO-IG" | 2,0 : 3,0 | - | - | 1 | _ | 0.05 | _ | _ | _ | see remark 2) on WPS | <350 | No | 44054 | Adam Duric | 1 | 1.1 / 1.2 | 1.1 / 1.2 | SEP
60NAA90BR923 | 6 | P265GH (1.0425) | 16Mo3 (1.5415) | BW | 60.3 | 50 | 3.6 | 60.3 | 50 | 3.6 | V | HER-001 | 0 | IMR-VP-12-2012 | 141 | BOEHLER "DMO-IG" | 2,0 : 3,0 | - | - | 1 | _ | 0.05 | _ | _ | _ | see remark 2) on WPS | <350 | No | 44054 | Adam Duric | 1 | 1.1 / 1.2 | 1.1 / 1.2 | SEP
60NAA90BR923 | 9 | P265GH (1.0425) | P265GH (1.0425) | BW | 60.3 | 50 | 3.6 | 60.3 | 50 | 3.6 | V | HER-001 | 0 | IMR-VP-12-2012 | 141 | BOEHLER "DMO-IG" | 2,0 : 3,0 | - | - | 1 | _ | 0.05 | _ | _ | _ | see remark 2) on WPS | <350 | No | 44054 | Adam Duric | 1 | 1.1 / 1.2 | 1.1 / 1.2 | SEP
60NAA90BR925 | 1 | P250GH (1.0460) | P265GH (1.0425) | BW | 33.7 | 25 | 4 | 33.7 | 25 | 4 | V | HER-001 | 0 | IMR-VP-12-2012 | 141 | BOEHLER "DMO-IG" | 2,0 : 3,0 | - | - | 1 | _ | 0.05 | _ | _ | _ | see remark 2) on WPS | <350 | No | 44054 | Adam Duric | 1 | 1.1 / 1.2 | 1.1 / 1.2 | SEP
60NAA90BR925 | 2 | P265GH (1.0425) | 13CrMo4-5 (1.7335) | BW | 33.7 | 25 | 4 | 33.7 | 25 | 4 | V | HER-018 | 0 | IMR-VP-17-2010 | 141 | BOEHLER "DMO-IG" | 2,0 : 2,4 | - | - | 1 | _ | 0.1 | _ | _ | 0.1 | 20, see remark 3) on WPS | <300 | No | 44063 | Adam Duric | 1 | 1.1 / 1.2 | 5.1 | SEP
60NAA90BR925 | 3 | 13CrMo4-5 (1.7335) | P265GH (1.0425) | BW | 33.7 | 25 | 4 | 33.7 | 25 | 4 | V | HER-018 | 0 | IMR-VP-17-2010 | 141 | BOEHLER "DMO-IG" | 2,0 : 2,4 | - | - | 1 | _ | 0.1 | _ | _ | 0.1 | 20, see remark 3) on WPS | <300 | No | 44063 | Adam Duric | 1 | 5.1 | 1.1 / 1.2 | SEP
60NAA90BR925 | 4 | P265GH (1.0425) | P250GH (1.0460) | BW | 33.7 | 25 | 4 | 33.7 | 25 | 4 | V | HER-001 | 0 | IMR-VP-12-2012 | 141 | BOEHLER "DMO-IG" | 2,0 : 3,0 | - | - | 1 | _ | 0.05 | _ | _ | _ | see remark 2) on WPS | <350 | No | 44054 | Adam Duric | 1 | 1.1 / 1.2 | 1.1 / 1.2 | SEP
60NAA90BR925 | 5 | P250GH (1.0460) | P265GH (1.0425) | BW | 33.7 | 25 | 4 | 33.7 | 25 | 4 | V | HER-001 | 0 | IMR-VP-12-2012 | 141 | BOEHLER "DMO-IG" | 2,0 : 3,0 | - | - | 1 | _ | 0.05 | _ | _ | _ | see remark 2) on WPS | <350 | No | 44054 | Adam Duric | 1 | 1.1 / 1.2 | 1.1 / 1.2 | SEP
60NAA90BR925 | 6 | P265GH (1.0425) | P265GH (1.0425) | BW | 33.7 | 25 | 4 | 33.7 | 25 | 4 | V | HER-001 | 0 | IMR-VP-12-2012 | 141 | BOEHLER "DMO-IG" | 2,0 : 3,0 | - | - | 1 | _ | 0.05 | _ | _ | _ | see remark 2) on WPS | <350 | No | 44054 | Adam Duric | 1 | 1.1 / 1.2 | 1.1 / 1.2 | SEP
60NAA90BR932 | 3 | P265GH (1.0425) | P265GH (1.0425) | BW | 60.3 | 50 | 3.6 | 60.3 | 50 | 3.6 | V | HER-001 | 0 | IMR-VP-12-2012 | 141 | BOEHLER "DMO-IG" | 2,0 : 3,0 | - | - | 1 | _ | 0.05 | _ | _ | _ | see remark 2) on WPS | <350 | No | 44054 | Adam Duric | 1 | 1.1 / 1.2 | 1.1 / 1.2 | SEP
60NAA90BR932 | 7 | P265GH (1.0425) | P265GH (1.0425) | BW | 60.3 | 50 | 3.6 | 60.3 | 50 | 3.6 | V | HER-001 | 0 | IMR-VP-12-2012 | 141 | BOEHLER "DMO-IG" | 2,0 : 3,0 | - | - | 1 | _ | 0.05 | _ | _ | _ | see remark 2) on WPS | <350 | No | 44054 | Adam Duric | 1 | 1.1 / 1.2 | 1.1 / 1.2 | SEP
60NAA90BR933 | 1 | P265GH (1.0425) | P265GH (1.0425) | BW | 60.3 | 50 | 3.6 | 60.3 | 50 | 3.6 | V | HER-001 | 0 | IMR-VP-12-2012 | 141 | BOEHLER "DMO-IG" | 2,0 : 3,0 | - | - | 1 | _ | 0.05 | _ | _ | _ | see remark 2) on WPS | <350 | No | 44054 | Adam Duric | 1 | 1.1 / 1.2 | 1.1 / 1.2 | SEP
60NAA90BR933 | 11 | P265GH (1.0425) | 16Mo3 (1.5415) | BW | 60.3 | 50 | 3.6 | 60.3 | 50 | 3.6 | V | HER-001 | 0 | IMR-VP-12-2012 | 141 | BOEHLER "DMO-IG" | 2,0 : 3,0 | - | - | 1 | _ | 0.05 | _ | _ | _ | see remark 2) on WPS | <350 | No | 44054 | Adam Duric | 1 | 1.1 / 1.2 | 1.1 / 1.2 | SEP
60NAA90BR933 | 12 | 16Mo3 (1.5415) | P265GH (1.0425) | BW | 60.3 | 50 | 3.6 | 60.3 | 50 | 3.6 | V | HER-001 | 0 | IMR-VP-12-2012 | 141 | BOEHLER "DMO-IG" | 2,0 : 3,0 | - | - | 1 | _ | 0.05 | _ | _ | _ | see remark 2) on WPS | <350 | No | 44054 | Adam Duric | 1 | 1.1 / 1.2 | 1.1 / 1.2 | SEP
60NAA90BR933 | 14 | P265GH (1.0425) | P250GH (1.0460) | BW | 60.3 | 50 | 3.6 | 60.3 | 50 | 3.6 | V | HER-001 | 0 | IMR-VP-12-2012 | 141 | BOEHLER "DMO-IG" | 2,0 : 3,0 | - | - | 1 | _ | 0.05 | _ | _ | _ | see remark 2) on WPS | <350 | No | 44054 | Adam Duric | 1 | 1.1 / 1.2 | 1.1 / 1.2 | SEP
60NAA90BR933 | 15 | P250GH (1.0460) | P265GH (1.0425) | BW | 60.3 | 50 | 3.6 | 60.3 | 50 | 3.6 | V | HER-001 | 0 | IMR-VP-12-2012 | 141 | BOEHLER "DMO-IG" | 2,0 : 3,0 | - | - | 1 | _ | 0.05 | _ | _ | _ | see remark 2) on WPS | <350 | No | 44054 | Adam Duric | 1 | 1.1 / 1.2 | 1.1 / 1.2 | SEP
60NAA90BR933 | 16 | P265GH (1.0425) | P265GH (1.0425) | BW | 60.3 | 50 | 3.6 | 60.3 | 50 | 3.6 | V | HER-001 | 0 | IMR-VP-12-2012 | 141 | BOEHLER "DMO-IG" | 2,0 : 3,0 | - | - | 1 | _ | 0.05 | _ | _ | _ | see remark 2) on WPS | <350 | No | 44054 | Adam Duric | 1 | 1.1 / 1.2 | 1.1 / 1.2 | SEP
60NAA90BR933 | 5 | P265GH (1.0425) | P265GH (1.0425) | BW | 60.3 | 50 | 3.6 | 60.3 | 50 | 3.6 | V | HER-001 | 0 | IMR-VP-12-2012 | 141 | BOEHLER "DMO-IG" | 2,0 : 3,0 | - | - | 1 | _ | 0.05 | _ | _ | _ | see remark 2) on WPS | <350 | No | 44054 | Adam Duric | 1 | 1.1 / 1.2 | 1.1 / 1.2 | SEP
60NAA90BR935 | 1 | P265GH (1.0425) | P265GH (1.0425) | BW | 33.7 | 25 | 4 | 33.7 | 25 | 4 | V | HER-001 | 0 | IMR-VP-12-2012 | 141 | BOEHLER "DMO-IG" | 2,0 : 3,0 | - | - | 1 | _ | 0.05 | _ | _ | _ | see remark 2) on WPS | <350 | No | 44054 | Adam Duric | 1 | 1.1 / 1.2 | 1.1 / 1.2 | SEP
60NAA90BR935 | 2 | P265GH (1.0425) | P250GH (1.0460) | BW | 33.7 | 25 | 4 | 33.7 | 25 | 4 | V | HER-001 | 0 | IMR-VP-12-2012 | 141 | BOEHLER "DMO-IG" | 2,0 : 3,0 | - | - | 1 | _ | 0.05 | _ | _ | _ | see remark 2) on WPS | <350 | No | 44054 | Adam Duric | 1 | 1.1 / 1.2 | 1.1 / 1.2 | SEP
60NAA90BR935 | 3 | P250GH (1.0460) | P265GH (1.0425) | BW | 33.7 | 25 | 4 | 33.7 | 25 | 4 | V | HER-001 | 0 | IMR-VP-12-2012 | 141 | BOEHLER "DMO-IG" | 2,0 : 3,0 | - | - | 1 | _ | 0.05 | _ | _ | _ | see remark 2) on WPS | <350 | No | 44054 | Adam Duric | 1 | 1.1 / 1.2 | 1.1 / 1.2 | SEP
60NAA90BR935 | 4 | P265GH (1.0425) | 16Mo3 (1.5415) | BW | 33.7 | 25 | 4 | 33.7 | 25 | 4 | V | HER-001 | 0 | IMR-VP-12-2012 | 141 | BOEHLER "DMO-IG" | 2,0 : 3,0 | - | - | 1 | _ | 0.05 | _ | _ | _ | see remark 2) on WPS | <350 | No | 44054 | Adam Duric | 1 | 1.1 / 1.2 | 1.1 / 1.2 | SEP
60NAA90BR935 | 5 | 16Mo3 (1.5415) | P265GH (1.0425) | BW | 33.7 | 25 | 4 | 33.7 | 25 | 4 | V | HER-001 | 0 | IMR-VP-12-2012 | 141 | BOEHLER "DMO-IG" | 2,0 : 3,0 | - | - | 1 | _ | 0.05 | _ | _ | _ | see remark 2) on WPS | <350 | No | 44054 | Adam Duric | 1 | 1.1 / 1.2 | 1.1 / 1.2 | SEP
60NAA90BR935 | 6 | P265GH (1.0425) | P250GH (1.0460) | BW | 33.7 | 25 | 4 | 33.7 | 25 | 4 | V | HER-001 | 0 | IMR-VP-12-2012 | 141 | BOEHLER "DMO-IG" | 2,0 : 3,0 | - | - | 1 | _ | 0.05 | _ | _ | _ | see remark 2) on WPS | <350 | No | 44054 | Adam Duric | 1 | 1.1 / 1.2 | 1.1 / 1.2 | SEP
60NAA90BR935 | 7 | P250GH (1.0460) | P265GH (1.0425) | BW | 33.7 | 25 | 4 | 33.7 | 25 | 4 | V | HER-001 | 0 | IMR-VP-12-2012 | 141 | BOEHLER "DMO-IG" | 2,0 : 3,0 | - | - | 1 | _ | 0.05 | _ | _ | _ | see remark 2) on WPS | <350 | No | 44054 | Adam Duric | 1 | 1.1 / 1.2 | 1.1 / 1.2 | SEP
60NAA90BR942 | 5 | P265GH (1.0425) | P265GH (1.0425) | BW | 60.3 | 50 | 3.6 | 60.3 | 50 | 3.6 | V | HER-001 | 0 | IMR-VP-12-2012 | 141 | BOEHLER "DMO-IG" | 2,0 : 3,0 | - | - | 1 | _ | 0.05 | _ | _ | _ | see remark 2) on WPS | <350 | No | 44054 | Adam Duric | 1 | 1.1 / 1.2 | 1.1 / 1.2 | SEP
60NAA90BR942 | 9 | P265GH (1.0425) | P265GH (1.0425) | BW | 60.3 | 50 | 3.6 | 60.3 | 50 | 3.6 | V | HER-001 | 0 | IMR-VP-12-2012 | 141 | BOEHLER "DMO-IG" | 2,0 : 3,0 | - | - | 1 | _ | 0.05 | _ | _ | _ | see remark 2) on WPS | <350 | No | 44054 | Adam Duric | 1 | 1.1 / 1.2 | 1.1 / 1.2 | SEP
60NAA90BR943 | 1 | P265GH (1.0425) | P265GH (1.0425) | BW | 60.3 | 50 | 3.6 | 60.3 | 50 | 3.6 | V | HER-001 | 0 | IMR-VP-12-2012 | 141 | BOEHLER "DMO-IG" | 2,0 : 3,0 | - | - | 1 | _ | 0.05 | _ | _ | _ | see remark 2) on WPS | <350 | No | 44054 | Adam Duric | 1 | 1.1 / 1.2 | 1.1 / 1.2 | SEP
60NAA90BR943 | 4 | P265GH (1.0425) | P265GH (1.0425) | BW | 60.3 | 50 | 3.6 | 60.3 | 50 | 3.6 | V | HER-001 | 0 | IMR-VP-12-2012 | 141 | BOEHLER "DMO-IG" | 2,0 : 3,0 | - | - | 1 | _ | 0.05 | _ | _ | _ | see remark 2) on WPS | <350 | No | 44054 | Adam Duric | 1 | 1.1 / 1.2 | 1.1 / 1.2 | SEP
60NAA90BR943 | 11 | P265GH (1.0425) | P250GH (1.0460) | BW | 60.3 | 50 | 3.6 | 60.3 | 50 | 3.6 | V | HER-001 | 0 | IMR-VP-12-2012 | 141 | BOEHLER "DMO-IG" | 2,0 : 3,0 | - | - | 1 | _ | 0.05 | _ | _ | _ | see remark 2) on WPS | <350 | No | 44054 | Adam Duric | 1 | 1.1 / 1.2 | 1.1 / 1.2 | SEP
60NAA90BR943 | 13 | P265GH (1.0425) | P265GH (1.0425) | BW | 60.3 | 50 | 3.6 | 60.3 | 50 | 3.6 | V | HER-001 | 0 | IMR-VP-12-2012 | 141 | BOEHLER "DMO-IG" | 2,0 : 3,0 | - | - | 1 | _ | 0.05 | _ | _ | _ | see remark 2) on WPS | <350 | No | 44054 | Adam Duric | 1 | 1.1 / 1.2 | 1.1 / 1.2 | SEP
60NAA90BR943 | 12 | P250GH (1.0460) | P265GH (1.0425) | BW | 60.3 | 50 | 3.6 | 60.3 | 50 | 3.6 | V | HER-001 | 0 | IMR-VP-12-2012 | 141 | BOEHLER "DMO-IG" | 2,0 : 3,0 | - | - | 1 | _ | 0.05 | _ | _ | _ | see remark 2) on WPS | <350 | No | 44054 | Adam Duric | 1 | 1.1 / 1.2 | 1.1 / 1.2 | SEP
60NAA90BR943 | 8 | P265GH (1.0425) | 16Mo3 (1.5415) | BW | 60.3 | 50 | 3.6 | 60.3 | 50 | 3.6 | V | HER-001 | 0 | IMR-VP-12-2012 | 141 | BOEHLER "DMO-IG" | 2,0 : 3,0 | - | - | 1 | _ | 0.05 | _ | _ | _ | see remark 2) on WPS | <350 | No | 44054 | Adam Duric | 1 | 1.1 / 1.2 | 1.1 / 1.2 | SEP
60NAA90BR943 | 9 | 16Mo3 (1.5415) | P265GH (1.0425) | BW | 60.3 | 50 | 3.6 | 60.3 | 50 | 3.6 | V | HER-001 | 0 | IMR-VP-12-2012 | 141 | BOEHLER "DMO-IG" | 2,0 : 3,0 | - | - | 1 | _ | 0.05 | _ | _ | _ | see remark 2) on WPS | <350 | No | 44054 | Adam Duric | 1 | 1.1 / 1.2 | 1.1 / 1.2 | SEP
60NAA90BR945 | 1 | P265GH (1.0425) | P265GH (1.0425) | BW | 33.7 | 25 | 4 | 33.7 | 25 | 4 | V | HER-001 | 0 | IMR-VP-12-2012 | 141 | BOEHLER "DMO-IG" | 2,0 : 3,0 | - | - | 1 | _ | 0.05 | _ | _ | _ | see remark 2) on WPS | <350 | No | 44054 | Adam Duric | 1 | 1.1 / 1.2 | 1.1 / 1.2 | SEP
60NAA90BR945 | 2 | P265GH (1.0425) | P250GH (1.0460) | BW | 33.7 | 25 | 4 | 33.7 | 25 | 4 | V | HER-001 | 0 | IMR-VP-12-2012 | 141 | BOEHLER "DMO-IG" | 2,0 : 3,0 | - | - | 1 | _ | 0.05 | _ | _ | _ | see remark 2) on WPS | <350 | No | 44054 | Adam Duric | 1 | 1.1 / 1.2 | 1.1 / 1.2 | SEP
60NAA90BR945 | 3 | P250GH (1.0460) | P265GH (1.0425) | BW | 33.7 | 25 | 4 | 33.7 | 25 | 4 | V | HER-001 | 0 | IMR-VP-12-2012 | 141 | BOEHLER "DMO-IG" | 2,0 : 3,0 | - | - | 1 | _ | 0.05 | _ | _ | _ | see remark 2) on WPS | <350 | No | 44054 | Adam Duric | 1 | 1.1 / 1.2 | 1.1 / 1.2 | SEP
60NAA90BR945 | 4 | P265GH (1.0425) | 16Mo3 (1.5415) | BW | 33.7 | 25 | 4 | 33.7 | 25 | 4 | V | HER-001 | 0 | IMR-VP-12-2012 | 141 | BOEHLER "DMO-IG" | 2,0 : 3,0 | - | - | 1 | _ | 0.05 | _ | _ | _ | see remark 2) on WPS | <350 | No | 44054 | Adam Duric | 1 | 1.1 / 1.2 | 1.1 / 1.2 | SEP
60NAA90BR945 | 5 | 16Mo3 (1.5415) | P265GH (1.0425) | BW | 33.7 | 25 | 4 | 33.7 | 25 | 4 | V | HER-001 | 0 | IMR-VP-12-2012 | 141 | BOEHLER "DMO-IG" | 2,0 : 3,0 | - | - | 1 | _ | 0.05 | _ | _ | _ | see remark 2) on WPS | <350 | No | 44054 | Adam Duric | 1 | 1.1 / 1.2 | 1.1 / 1.2 | SEP
60NAA90BR945 | 6 | P265GH (1.0425) | P250GH (1.0460) | BW | 33.7 | 25 | 4 | 33.7 | 25 | 4 | V | HER-001 | 0 | IMR-VP-12-2012 | 141 | BOEHLER "DMO-IG" | 2,0 : 3,0 | - | - | 1 | _ | 0.05 | _ | _ | _ | see remark 2) on WPS | <350 | No | 44054 | Adam Duric | 1 | 1.1 / 1.2 | 1.1 / 1.2 | SEP
60NAA90BR945 | 7 | P250GH (1.0460) | P265GH (1.0425) | BW | 33.7 | 25 | 4 | 33.7 | 25 | 4 | V | HER-001 | 0 | IMR-VP-12-2012 | 141 | BOEHLER "DMO-IG" | 2,0 : 3,0 | - | - | 1 | _ | 0.05 | _ | _ | _ | see remark 2) on WPS | <350 | No | 44054 | Adam Duric | 1 | 1.1 / 1.2 | 1.1 / 1.2 | SEP
60NAA50BR002 | 7 | P265GH (1.0425) | P265GH (1.0425) | BW | 1016 | 1000 | 10 | 1016 | 1000 | 10 | V | HER-001 | 0 | IMR-VP-12-2012 | 141 | BOEHLER "DMO-IG" | 2,0 : 3,0 | - | - | 1 | _ | 0.1 | _ | _ | _ | see remark 2) on WPS | <350 | No | 44020 | Adam Duric | 1 | 1.1 / 1.2 | 1.1 / 1.2 | III
60NAA50BR002 | 9 | P265GH (1.0425) | P265GH (1.0425) | BW | 1016 | 1000 | 10 | 1016 | 1000 | 10 | V | HER-001 | 0 | IMR-VP-12-2012 | 141 | BOEHLER "DMO-IG" | 2,0 : 3,0 | - | - | 1 | _ | 0.1 | _ | _ | _ | see remark 2) on WPS | <350 | No | 44020 | Adam Duric | 1 | 1.1 / 1.2 | 1.1 / 1.2 | III
60NAB10BR301 | 1 | P235GH (1.0345) | P235GH (1.0345) | BW | 21.3 | 15 | 3.2 | 21.3 | 15 | 3.2 | V | HER-015 | 0 | IMR-VP-17-2015 | 141 | BOEHLER "DMO-IG" | 2,0 : 2,4 | - | - | 1 | _ | 0.05 | _ | _ | _ | see remark 2) on WPS | <340 | No | 44063 | Adam Duric | 1 | 1.1 / 1.2 | 1.1 / 1.2 | SEP
60NAB10BR301 | 2 | P235GH (1.0345) | 16Mo3 (1.5415) | BW | 21.3 | 15 | 3.2 | 21.3 | 15 | 3.2 | V | HER-015 | 0 | IMR-VP-17-2015 | 141 | BOEHLER "DMO-IG" | 2,0 : 2,4 | - | - | 1 | _ | 0.05 | _ | _ | _ | see remark 2) on WPS | <340 | No | 44063 | Adam Duric | 1 | 1.1 / 1.2 | 1.1 / 1.2 | SEP
60NAB10BR323 | 1 | P235GH (1.0345) | 16Mo3 (1.5415) | BW | 33.7 | 25 | 4 | 33.7 | 25 | 4 | V | HER-001 | 0 | IMR-VP-12-2012 | 141 | BOEHLER "DMO-IG" | 2,0 : 3,0 | - | - | 1 | _ | 0.05 | _ | _ | _ | see remark 2) on WPS | <350 | No | 44054 | Adam Duric | 1 | 1.1 / 1.2 | 1.1 / 1.2 | SEP
60NAB10BR324 | 1 | P235GH (1.0345) | P235GH (1.0345) | BW | 33.7 | 25 | 4 | 33.7 | 25 | 4 | V | HER-001 | 0 | IMR-VP-12-2012 | 141 | BOEHLER "DMO-IG" | 2,0 : 3,0 | - | - | 1 | _ | 0.05 | _ | _ | _ | see remark 2) on WPS | <350 | No | 44054 | Adam Duric | 1 | 1.1 / 1.2 | 1.1 / 1.2 | SEP
60NAB10BR324 | 3 | P235GH (1.0345) | P235GH (1.0345) | BW | 33.7 | 25 | 4 | 33.7 | 25 | 4 | V | HER-001 | 0 | IMR-VP-12-2012 | 141 | BOEHLER "DMO-IG" | 2,0 : 3,0 | - | - | 1 | _ | 0.05 | _ | _ | _ | see remark 2) on WPS | <350 | No | 44054 | Adam Duric | 1 | 1.1 / 1.2 | 1.1 / 1.2 | SEP
60NAB10BR324 | 4 | P235GH (1.0345) | P235GH (1.0345) | BW | 33.7 | 25 | 4 | 33.7 | 25 | 4 | V | HER-001 | 0 | IMR-VP-12-2012 | 141 | BOEHLER "DMO-IG" | 2,0 : 3,0 | - | - | 1 | _ | 0.05 | _ | _ | _ | see remark 2) on WPS | <350 | No | 44054 | Adam Duric | 1 | 1.1 / 1.2 | 1.1 / 1.2 | SEP
60NAB10BR324 | 5 | P235GH (1.0345) | 16Mo3 (1.5415) | BW | 33.7 | 25 | 4 | 33.7 | 25 | 4 | V | HER-001 | 0 | IMR-VP-12-2012 | 141 | BOEHLER "DMO-IG" | 2,0 : 3,0 | - | - | 1 | _ | 0.05 | _ | _ | _ | see remark 2) on WPS | <350 | No | 44054 | Adam Duric | 1 | 1.1 / 1.2 | 1.1 / 1.2 | SEP
60NAB10BR325 | 1 | P235GH (1.0345) | 16Mo3 (1.5415) | BW | 33.7 | 25 | 4 | 33.7 | 25 | 4 | V | HER-001 | 0 | IMR-VP-12-2012 | 141 | BOEHLER "DMO-IG" | 2,0 : 3,0 | - | - | 1 | _ | 0.05 | _ | _ | _ | see remark 2) on WPS | <350 | No | 44054 | Adam Duric | 1 | 1.1 / 1.2 | 1.1 / 1.2 | SEP
60NAB10BR326 | 1 | P235GH (1.0345) | P235GH (1.0345) | BW | 33.7 | 25 | 4 | 33.7 | 25 | 4 | V | HER-001 | 0 | IMR-VP-12-2012 | 141 | BOEHLER "DMO-IG" | 2,0 : 3,0 | - | - | 1 | _ | 0.05 | _ | _ | _ | see remark 2) on WPS | <350 | No | 44054 | Adam Duric | 1 | 1.1 / 1.2 | 1.1 / 1.2 | SEP
60NAB10BR326 | 3 | P235GH (1.0345) | P235GH (1.0345) | BW | 33.7 | 25 | 4 | 33.7 | 25 | 4 | V | HER-001 | 0 | IMR-VP-12-2012 | 141 | BOEHLER "DMO-IG" | 2,0 : 3,0 | - | - | 1 | _ | 0.05 | _ | _ | _ | see remark 2) on WPS | <350 | No | 44054 | Adam Duric | 1 | 1.1 / 1.2 | 1.1 / 1.2 | SEP
60NAB10BR326 | 4 | P235GH (1.0345) | P235GH (1.0345) | BW | 33.7 | 25 | 4 | 33.7 | 25 | 4 | V | HER-001 | 0 | IMR-VP-12-2012 | 141 | BOEHLER "DMO-IG" | 2,0 : 3,0 | - | - | 1 | _ | 0.05 | _ | _ | _ | see remark 2) on WPS | <350 | No | 44054 | Adam Duric | 1 | 1.1 / 1.2 | 1.1 / 1.2 | SEP
60NAB10BR326 | 5 | P235GH (1.0345) | 16Mo3 (1.5415) | BW | 33.7 | 25 | 4 | 33.7 | 25 | 4 | V | HER-001 | 0 | IMR-VP-12-2012 | 141 | BOEHLER "DMO-IG" | 2,0 : 3,0 | - | - | 1 | _ | 0.05 | _ | _ | _ | see remark 2) on WPS | <350 | No | 44054 | Adam Duric | 1 | 1.1 / 1.2 | 1.1 / 1.2 | SEP
60NAB10BR327 | 1 | P235GH (1.0345) | 16Mo3 (1.5415) | BW | 33.7 | 25 | 4 | 33.7 | 25 | 4 | V | HER-001 | 0 | IMR-VP-12-2012 | 141 | BOEHLER "DMO-IG" | 2,0 : 3,0 | - | - | 1 | _ | 0.05 | _ | _ | _ | see remark 2) on WPS | <350 | No | 44054 | Adam Duric | 1 | 1.1 / 1.2 | 1.1 / 1.2 | SEP
60NAB10BR328 | 1 | P235GH (1.0345) | P235GH (1.0345) | BW | 33.7 | 25 | 4 | 33.7 | 25 | 4 | V | HER-001 | 0 | IMR-VP-12-2012 | 141 | BOEHLER "DMO-IG" | 2,0 : 3,0 | - | - | 1 | _ | 0.05 | _ | _ | _ | see remark 2) on WPS | <350 | No | 44054 | Adam Duric | 1 | 1.1 / 1.2 | 1.1 / 1.2 | SEP
60NAB10BR328 | 3 | P235GH (1.0345) | P235GH (1.0345) | BW | 33.7 | 25 | 4 | 33.7 | 25 | 4 | V | HER-001 | 0 | IMR-VP-12-2012 | 141 | BOEHLER "DMO-IG" | 2,0 : 3,0 | - | - | 1 | _ | 0.05 | _ | _ | _ | see remark 2) on WPS | <350 | No | 44054 | Adam Duric | 1 | 1.1 / 1.2 | 1.1 / 1.2 | SEP
60NAB10BR328 | 4 | P235GH (1.0345) | P235GH (1.0345) | BW | 33.7 | 25 | 4 | 33.7 | 25 | 4 | V | HER-001 | 0 | IMR-VP-12-2012 | 141 | BOEHLER "DMO-IG" | 2,0 : 3,0 | - | - | 1 | _ | 0.05 | _ | _ | _ | see remark 2) on WPS | <350 | No | 44054 | Adam Duric | 1 | 1.1 / 1.2 | 1.1 / 1.2 | SEP
60NAB10BR328 | 5 | P235GH (1.0345) | 16Mo3 (1.5415) | BW | 33.7 | 25 | 4 | 33.7 | 25 | 4 | V | HER-001 | 0 | IMR-VP-12-2012 | 141 | BOEHLER "DMO-IG" | 2,0 : 3,0 | - | - | 1 | _ | 0.05 | _ | _ | _ | see remark 2) on WPS | <350 | No | 44054 | Adam Duric | 1 | 1.1 / 1.2 | 1.1 / 1.2 | SEP
60NAB10BR911 | 1 | P355NH (1.0565) | P235GH (1.0345) | BW | 33.7 | 25 | 4 | 33.7 | 25 | 4 | V | HER-017 | 1 | IMR-VP-18-2015 | 141 | BOEHLER "DMO-IG" | 2,0 : 2,4 | - | - | 1 | _ | 0.05 | _ | _ | _ | see remark 3) on WPS | <300 | No | 44083 | Adam Duric | 1 | 11.1 / 1.2 | 1.1 / 1.2 | SEP
60NAB10BR911 | 2 | P235GH (1.0345) | P235GH (1.0345) | BW | 33.7 | 25 | 4 | 33.7 | 25 | 4 | V | HER-001 | 0 | IMR-VP-12-2012 | 141 | BOEHLER "DMO-IG" | 2,0 : 3,0 | - | - | 1 | _ | 0.05 | _ | _ | _ | see remark 2) on WPS | <350 | No | 44054 | Adam Duric | 1 | 1.1 / 1.2 | 1.1 / 1.2 | SEP
60NAB10BR911 | 3 | P235GH (1.0345) | 16Mo3 (1.5415) | SW | 33.7 | 25 | 4 | 33.7 | 25 | 4 | [9 empty] | 1 | _ | 0.05 | _ | _ | _ |  |  |  | 44041 | Damjan Sliško | 1 | 1.1 / 1.2 | 1.1 / 1.2 | SEP
60NAB10BR911 | 4 | 16Mo3 (1.5415) | P235GH (1.0345) | SW | 33.7 | 25 | 4 | 33.7 | 25 | 4 | [9 empty] | 1 | _ | 0.05 | _ | _ | _ |  |  |  | 44041 | Damjan Sliško | 1 | 1.1 / 1.2 | 1.1 / 1.2 | SEP
60NAB10BR959 | 1 | P355NH (1.0565) | P235GH (1.0345) | BW | 33.7 | 25 | 4 | 33.7 | 25 | 4 | V | HER-017 | 1 | IMR-VP-18-2015 | 141 | BOEHLER "DMO-IG" | 2,0 : 2,4 | - | - | 1 | _ | 0.05 | _ | _ | _ | see remark 3) on WPS | <300 | No | 44083 | Adam Duric | 1 | 11.1 / 1.2 | 1.1 / 1.2 | SEP
60NAB10BR959 | 2 | P235GH (1.0345) | P250GH (1.0460) | BW | 33.7 | 25 | 4 | 33.7 | 25 | 4 | V | HER-001 | 0 | IMR-VP-12-2012 | 141 | BOEHLER "DMO-IG" | 2,0 : 3,0 | - | - | 1 | _ | 0.05 | _ | _ | _ | see remark 2) on WPS | <350 | No | 44054 | Adam Duric | 1 | 1.1 / 1.2 | 1.1 / 1.2 | SEP
60NAB10BR959 | 3 | P250GH (1.0460) | P235GH (1.0345) | BW | 33.7 | 25 | 4 | 33.7 | 25 | 4 | V | HER-001 | 0 | IMR-VP-12-2012 | 141 | BOEHLER "DMO-IG" | 2,0 : 3,0 | - | - | 1 | _ | 0.05 | _ | _ | _ | see remark 2) on WPS | <350 | No | 44054 | Adam Duric | 1 | 1.1 / 1.2 | 1.1 / 1.2 | SEP
60NAB10BR959 | 5 | P235GH (1.0345) | P235GH (1.0345) | BW | 33.7 | 25 | 4 | 33.7 | 25 | 4 | V | HER-001 | 0 | IMR-VP-12-2012 | 141 | BOEHLER "DMO-IG" | 2,0 : 3,0 | - | - | 1 | _ | 0.05 | _ | _ | _ | see remark 2) on WPS | <350 | No | 44054 | Adam Duric | 1 | 1.1 / 1.2 | 1.1 / 1.2 | SEP
60NAB10BR959 | 6 | P235GH (1.0345) | P235GH (1.0345) | BW | 33.7 | 25 | 4 | 33.7 | 25 | 4 | V | HER-001 | 0 | IMR-VP-12-2012 | 141 | BOEHLER "DMO-IG" | 2,0 : 3,0 | - | - | 1 | _ | 0.05 | _ | _ | _ | see remark 2) on WPS | <350 | No | 44054 | Adam Duric | 1 | 1.1 / 1.2 | 1.1 / 1.2 | SEP
60NAB10BR961 | 1 | P355NH (1.0565) | P235GH (1.0345) | BW | 33.7 | 25 | 4 | 33.7 | 25 | 4 | V | HER-017 | 1 | IMR-VP-18-2015 | 141 | BOEHLER "DMO-IG" | 2,0 : 2,4 | - | - | 1 | _ | 0.05 | _ | _ | _ | see remark 3) on WPS | <300 | No | 44083 | Adam Duric | 1 | 11.1 / 1.2 | 1.1 / 1.2 | SEP
60NAB10BR961 | 2 | P235GH (1.0345) | P235GH (1.0345) | BW | 33.7 | 25 | 4 | 33.7 | 25 | 4 | V | HER-001 | 0 | IMR-VP-12-2012 | 141 | BOEHLER "DMO-IG" | 2,0 : 3,0 | - | - | 1 | _ | 0.05 | _ | _ | _ | see remark 2) on WPS | <350 | No | 44054 | Adam Duric | 1 | 1.1 / 1.2 | 1.1 / 1.2 | SEP
60NAB10BR961 | 3 | P235GH (1.0345) | 16Mo3 (1.5415) | SW | 33.7 | 25 | 4 | 33.7 | 25 | 4 | [9 empty] | 1 | _ | 0.05 | _ | _ | _ |  |  |  | 44041 | Damjan Sliško | 1 | 1.1 / 1.2 | 1.1 / 1.2 | SEP
60NAB10BR961 | 4 | 16Mo3 (1.5415) | P235GH (1.0345) | SW | 33.7 | 25 | 4 | 33.7 | 25 | 4 | [9 empty] | 1 | _ | 0.05 | _ | _ | _ |  |  |  | 44041 | Damjan Sliško | 1 | 1.1 / 1.2 | 1.1 / 1.2 | SEP
60NAB11BR001 | 1 | 16Mo3 (1.5415) | P235GH (1.0345) | BW | 273 | 250 | 6.3 | 273 | 250 | 6.3 | V | HER-001 | 0 | IMR-VP-12-2012 | 141 | BOEHLER "DMO-IG" | 2,0 : 3,0 | - | - | 1 | _ | 0.05 | _ | _ | _ | see remark 2) on WPS | <350 | No | 44041 | Damjan Sliško | 1 | 1.1 / 1.2 | 1.1 / 1.2 | I
60NAB11BR001 | 4 | P235GH (1.0345) | P235GH (1.0345) | BW | 273 | 250 | 6.3 | 273 | 250 | 6.3 | V | HER-001 | 0 | IMR-VP-12-2012 | 141 | BOEHLER "DMO-IG" | 2,0 : 3,0 | - | - | 1 | _ | 0.05 | _ | _ | _ | see remark 2) on WPS | <350 | No | 44020 | Adam Duric | 1 | 1.1 / 1.2 | 1.1 / 1.2 | I
60NAB11BR001 | 7 | P235GH (1.0345) | P235GH (1.0345) | BW | 273 | 250 | 6.3 | 273 | 250 | 6.3 | V | HER-001 | 0 | IMR-VP-12-2012 | 141 | BOEHLER "DMO-IG" | 2,0 : 3,0 | - | - | 1 | _ | 0.05 | _ | _ | _ | see remark 2) on WPS | <350 | No | 44020 | Adam Duric | 1 | 1.1 / 1.2 | 1.1 / 1.2 | I
60NAB11BR001 | 11 | P235GH (1.0345) | P235GH (1.0345) | BW | 273 | 250 | 6.3 | 273 | 250 | 6.3 | V | HER-001 | 0 | IMR-VP-12-2012 | 141 | BOEHLER "DMO-IG" | 2,0 : 3,0 | - | - | 1 | _ | 0.05 | _ | _ | _ | see remark 2) on WPS | <350 | No | 44020 | Adam Duric | 1 | 1.1 / 1.2 | 1.1 / 1.2 | I
60NAB11BR001 | 17 | P235GH (1.0345) | P235GH (1.0345) | BW | 273 | 250 | 6.3 | 273 | 250 | 6.3 | V | HER-001 | 0 | IMR-VP-12-2012 | 141 | BOEHLER "DMO-IG" | 2,0 : 3,0 | - | - | 1 | _ | 0.05 | _ | _ | _ | see remark 2) on WPS | <350 | No | 44020 | Adam Duric | 1 | 1.1 / 1.2 | 1.1 / 1.2 | I
60NAB11BR001 | 20 | P235GH (1.0345) | P235GH (1.0345) | BW | 273 | 250 | 6.3 | 273 | 250 | 6.3 | V | HER-001 | 0 | IMR-VP-12-2012 | 141 | BOEHLER "DMO-IG" | 2,0 : 3,0 | - | - | 1 | _ | 0.05 | _ | _ | _ | see remark 2) on WPS | <350 | No | 44020 | Adam Duric | 1 | 1.1 / 1.2 | 1.1 / 1.2 | I
60NAB11BR001 | 23 | P235GH (1.0345) | P235GH (1.0345) | BW | 273 | 250 | 6.3 | 273 | 250 | 6.3 | V | HER-001 | 0 | IMR-VP-12-2012 | 141 | BOEHLER "DMO-IG" | 2,0 : 3,0 | - | - | 1 | _ | 0.05 | _ | _ | _ | see remark 2) on WPS | <350 | No | 44020 | Adam Duric | 1 | 1.1 / 1.2 | 1.1 / 1.2 | I
60NAB11BR001 | 27 | P235GH (1.0345) | P235GH (1.0345) | BW | 273 | 250 | 6.3 | 273 | 250 | 6.3 | V | HER-001 | 0 | IMR-VP-12-2012 | 141 | BOEHLER "DMO-IG" | 2,0 : 3,0 | - | - | 1 | _ | 0.05 | _ | _ | _ | see remark 2) on WPS | <350 | No | 44020 | Adam Duric | 1 | 1.1 / 1.2 | 1.1 / 1.2 | I
60NAB11BR001 | 51 | P235GH (1.0345) | P235GH (1.0345) | BW | 273 | 250 | 6.3 | 273 | 250 | 6.3 | V | HER-001 | 0 | IMR-VP-12-2012 | 141 | BOEHLER "DMO-IG" | 2,0 : 3,0 | - | - | 1 | _ | 0.05 | _ | _ | _ | see remark 2) on WPS | <350 | No | 44020 | Adam Duric | 1 | 1.1 / 1.2 | 1.1 / 1.2 | I
60NAB11BR001 | 52 | P235GH (1.0345) | P235GH (1.0345) | BW | 273 | 250 | 6.3 | 273 | 250 | 6.3 | V | HER-001 | 0 | IMR-VP-12-2012 | 141 | BOEHLER "DMO-IG" | 2,0 : 3,0 | - | - | 1 | _ | 0.05 | _ | _ | _ | see remark 2) on WPS | <350 | No | 44020 | Adam Duric | 1 | 1.1 / 1.2 | 1.1 / 1.2 | I
60NAB11BR001 | 33 | P235GH (1.0345) | P240GH (1.0619) | BW | 273 | 250 | 6.3 | 273 | 250 | 6.3 | V | HER-001 | 0 | IMR-VP-12-2012 | 141 | BOEHLER "DMO-IG" | 2,0 : 3,0 | - | - | 1 | _ | 0.05 | _ | _ | _ | see remark 2) on WPS | <350 | No | 44020 | Adam Duric | 1 | 1.1 / 1.2 | 1.1 / 1.2 | I
60NAB11BR002 | 1 | P240GH (1.0619) | P265GH (1.0425) | BW | 355.6 | 350 | 8 | 355.6 | 350 | 8 | V | HER-001 | 0 | IMR-VP-12-2012 | 141 | BOEHLER "DMO-IG" | 2,0 : 3,0 | - | - | 1 | _ | 0.1 | _ | _ | _ | see remark 2) on WPS | <350 | No | 44020 | Adam Duric | 1 | 1.1 / 1.2 | 1.1 / 1.2 | III
60NAB11BR002 | 2 | P265GH (1.0425) | 16Mo3 (1.5415) | BW | 355.6 | 350 | 8 | 355.6 | 350 | 7.1 | V | HER-001 | 0 | IMR-VP-12-2012 | 141 | BOEHLER "DMO-IG" | 2,0 : 3,0 | - | - | 1 | _ | 0.1 | _ | _ | _ | see remark 2) on WPS | <350 | No | 44046 | Damjan Sliško | 1 | 1.1 / 1.2 | 1.1 / 1.2 | III
60NAB11BR951 | 1 | P235GH (1.0345) | P235GH (1.0345) | BW | 33.7 | 25 | 4 | 33.7 | 25 | 4 | V | HER-001 | 0 | IMR-VP-12-2012 | 141 | BOEHLER "DMO-IG" | 2,0 : 3,0 | - | - | 1 | _ | 0.05 | _ | _ | _ | see remark 2) on WPS | <350 | No | 44054 | Adam Duric | 1 | 1.1 / 1.2 | 1.1 / 1.2 | SEP
60NAB11BR951 | 3 | P235GH (1.0345) | P235GH (1.0345) | BW | 33.7 | 25 | 4 | 33.7 | 25 | 4 | V | HER-001 | 0 | IMR-VP-12-2012 | 141 | BOEHLER "DMO-IG" | 2,0 : 3,0 | - | - | 1 | _ | 0.05 | _ | _ | _ | see remark 2) on WPS | <350 | No | 44054 | Adam Duric | 1 | 1.1 / 1.2 | 1.1 / 1.2 | SEP
60NAB11BR951 | 4 | P235GH (1.0345) | P235GH (1.0345) | BW | 33.7 | 25 | 4 | 33.7 | 25 | 4 | V | HER-001 | 0 | IMR-VP-12-2012 | 141 | BOEHLER "DMO-IG" | 2,0 : 3,0 | - | - | 1 | _ | 0.05 | _ | _ | _ | see remark 2) on WPS | <350 | No | 44054 | Adam Duric | 1 | 1.1 / 1.2 | 1.1 / 1.2 | SEP
60NAB11BR951 | 5 | P235GH (1.0345) | P235GH (1.0345) | BW | 33.7 | 25 | 4 | 33.7 | 25 | 4 | V | HER-001 | 0 | IMR-VP-12-2012 | 141 | BOEHLER "DMO-IG" | 2,0 : 3,0 | - | - | 1 | _ | 0.05 | _ | _ | _ | see remark 2) on WPS | <350 | No | 44054 | Adam Duric | 1 | 1.1 / 1.2 | 1.1 / 1.2 | SEP
60NAB11BR951 | 6 | P235GH (1.0345) | P250GH (1.0460) | BW | 33.7 | 25 | 4 | 33.7 | 25 | 4 | V | HER-001 | 0 | IMR-VP-12-2012 | 141 | BOEHLER "DMO-IG" | 2,0 : 3,0 | - | - | 1 | _ | 0.05 | _ | _ | _ | see remark 2) on WPS | <350 | No | 44054 | Adam Duric | 1 | 1.1 / 1.2 | 1.1 / 1.2 | SEP
60NAB11BR951 | 7 | P250GH (1.0460) | P235GH (1.0345) | BW | 33.7 | 25 | 4 | 33.7 | 25 | 4 | V | HER-001 | 0 | IMR-VP-12-2012 | 141 | BOEHLER "DMO-IG" | 2,0 : 3,0 | - | - | 1 | _ | 0.05 | _ | _ | _ | see remark 2) on WPS | <350 | No | 44054 | Adam Duric | 1 | 1.1 / 1.2 | 1.1 / 1.2 | SEP
60NAB12BR001 | 1 | 16Mo3 (1.5415) | P235GH (1.0345) | BW | 273 | 250 | 6.3 | 273 | 250 | 6.3 | V | HER-001 | 0 | IMR-VP-12-2012 | 141 | BOEHLER "DMO-IG" | 2,0 : 3,0 | - | - | 1 | _ | 0.05 | _ | _ | _ | see remark 2) on WPS | <350 | No | 44041 | Damjan Sliško | 1 | 1.1 / 1.2 | 1.1 / 1.2 | I
60NAB12BR001 | 5 | P235GH (1.0345) | P235GH (1.0345) | BW | 273 | 250 | 6.3 | 273 | 250 | 6.3 | V | HER-001 | 0 | IMR-VP-12-2012 | 141 | BOEHLER "DMO-IG" | 2,0 : 3,0 | - | - | 1 | _ | 0.05 | _ | _ | _ | see remark 2) on WPS | <350 | No | 44020 | Adam Duric | 1 | 1.1 / 1.2 | 1.1 / 1.2 | I
60NAB12BR001 | 8 | P235GH (1.0345) | P235GH (1.0345) | BW | 273 | 250 | 6.3 | 273 | 250 | 6.3 | V | HER-001 | 0 | IMR-VP-12-2012 | 141 | BOEHLER "DMO-IG" | 2,0 : 3,0 | - | - | 1 | _ | 0.05 | _ | _ | _ | see remark 2) on WPS | <350 | No | 44020 | Adam Duric | 1 | 1.1 / 1.2 | 1.1 / 1.2 | I
60NAB12BR001 | 14 | P235GH (1.0345) | P235GH (1.0345) | BW | 273 | 250 | 6.3 | 273 | 250 | 6.3 | V | HER-001 | 0 | IMR-VP-12-2012 | 141 | BOEHLER "DMO-IG" | 2,0 : 3,0 | - | - | 1 | _ | 0.05 | _ | _ | _ | see remark 2) on WPS | <350 | No | 44020 | Adam Duric | 1 | 1.1 / 1.2 | 1.1 / 1.2 | I
60NAB12BR001 | 25 | P235GH (1.0345) | P235GH (1.0345) | BW | 273 | 250 | 6.3 | 273 | 250 | 6.3 | V | HER-001 | 0 | IMR-VP-12-2012 | 141 | BOEHLER "DMO-IG" | 2,0 : 3,0 | - | - | 1 | _ | 0.05 | _ | _ | _ | see remark 2) on WPS | <350 | No | 44020 | Adam Duric | 1 | 1.1 / 1.2 | 1.1 / 1.2 | I
60NAB12BR001 | 27 | P235GH (1.0345) | P235GH (1.0345) | BW | 273 | 250 | 6.3 | 273 | 250 | 6.3 | V | HER-001 | 0 | IMR-VP-12-2012 | 141 | BOEHLER "DMO-IG" | 2,0 : 3,0 | - | - | 1 | _ | 0.05 | _ | _ | _ | see remark 2) on WPS | <350 | No | 44020 | Adam Duric | 1 | 1.1 / 1.2 | 1.1 / 1.2 | I
60NAB12BR001 | 30 | P235GH (1.0345) | P235GH (1.0345) | BW | 273 | 250 | 6.3 | 273 | 250 | 6.3 | V | HER-001 | 0 | IMR-VP-12-2012 | 141 | BOEHLER "DMO-IG" | 2,0 : 3,0 | - | - | 1 | _ | 0.05 | _ | _ | _ | see remark 2) on WPS | <350 | No | 44020 | Adam Duric | 1 | 1.1 / 1.2 | 1.1 / 1.2 | I
60NAB12BR001 | 32 | P235GH (1.0345) | P235GH (1.0345) | BW | 273 | 250 | 6.3 | 273 | 250 | 6.3 | V | HER-001 | 0 | IMR-VP-12-2012 | 141 | BOEHLER "DMO-IG" | 2,0 : 3,0 | - | - | 1 | _ | 0.05 | _ | _ | _ | see remark 2) on WPS | <350 | No | 44020 | Adam Duric | 1 | 1.1 / 1.2 | 1.1 / 1.2 | I
60NAB12BR001 | 33 | P235GH (1.0345) | P235GH (1.0345) | BW | 273 | 250 | 6.3 | 273 | 250 | 6.3 | V | HER-001 | 0 | IMR-VP-12-2012 | 141 | BOEHLER "DMO-IG" | 2,0 : 3,0 | - | - | 1 | _ | 0.05 | _ | _ | _ | see remark 2) on WPS | <350 | No | 44020 | Adam Duric | 1 | 1.1 / 1.2 | 1.1 / 1.2 | I
60NAB12BR001 | 35 | P235GH (1.0345) | P240GH (1.0619) | BW | 273 | 250 | 6.3 | 273 | 250 | 6.3 | V | HER-001 | 0 | IMR-VP-12-2012 | 141 | BOEHLER "DMO-IG" | 2,0 : 3,0 | - | - | 1 | _ | 0.05 | _ | _ | _ | see remark 2) on WPS | <350 | No | 44020 | Adam Duric | 1 | 1.1 / 1.2 | 1.1 / 1.2 | I
60NAB12BR002 | 1 | P240GH (1.0619) | P265GH (1.0425) | BW | 355.6 | 350 | 8 | 355.6 | 350 | 8 | V | HER-001 | 0 | IMR-VP-12-2012 | 141 | BOEHLER "DMO-IG" | 2,0 : 3,0 | - | - | 1 | _ | 0.05 | _ | _ | _ | see remark 2) on WPS | <350 | No | 44020 | Adam Duric | 1 | 1.1 / 1.2 | 1.1 / 1.2 | II
60NAB12BR002 | 2 | P265GH (1.0425) | 16Mo3 (1.5415) | BW | 355.6 | 350 | 8 | 355.6 | 350 | 7.1 | V | HER-001 | 0 | IMR-VP-12-2012 | 141 | BOEHLER "DMO-IG" | 2,0 : 3,0 | - | - | 1 | _ | 0.05 | _ | _ | _ | see remark 2) on WPS | <350 | No | 44046 | Damjan Sliško | 1 | 1.1 / 1.2 | 1.1 / 1.2 | II
60NAB12BR901 | 1 | P235GH (1.0345) | P235GH (1.0345) | BW | 88.9 | 80 | 3.2 | 88.9 | 80 | 3.2 | V | HER-001 | 0 | IMR-VP-12-2012 | 141 | BOEHLER "DMO-IG" | 2,0 : 3,0 | - | - | 1 | _ | 0.05 | _ | _ | _ | see remark 2) on WPS | <350 | No | 44054 | Adam Duric | 1 | 1.1 / 1.2 | 1.1 / 1.2 | I
60NAB12BR901 | 5 | P235GH (1.0345) | P235GH (1.0345) | BW | 88.9 | 80 | 3.2 | 88.9 | 80 | 3.2 | V | HER-001 | 0 | IMR-VP-12-2012 | 141 | BOEHLER "DMO-IG" | 2,0 : 3,0 | - | - | 1 | _ | 0.05 | _ | _ | _ | see remark 2) on WPS | <350 | No | 44054 | Adam Duric | 1 | 1.1 / 1.2 | 1.1 / 1.2 | I
60NAB12BR901 | 8 | P235GH (1.0345) | P235GH (1.0345) | BW | 88.9 | 80 | 3.2 | 88.9 | 80 | 3.2 | V | HER-001 | 0 | IMR-VP-12-2012 | 141 | BOEHLER "DMO-IG" | 2,0 : 3,0 | - | - | 1 | _ | 0.05 | _ | _ | _ | see remark 2) on WPS | <350 | No | 44054 | Adam Duric | 1 | 1.1 / 1.2 | 1.1 / 1.2 | I
60NAB12BR901 | 12 | P235GH (1.0345) | P235GH (1.0345) | BW | 88.9 | 80 | 3.2 | 88.9 | 80 | 3.2 | V | HER-001 | 0 | IMR-VP-12-2012 | 141 | BOEHLER "DMO-IG" | 2,0 : 3,0 | - | - | 1 | _ | 0.05 | _ | _ | _ | see remark 2) on WPS | <350 | No | 44054 | Adam Duric | 1 | 1.1 / 1.2 | 1.1 / 1.2 | I
60NAB12BR901 | 20 | P235GH (1.0345) | GP240GH (1.0619) | BW | 88.9 | 80 | 3.2 | 88.9 | 80 | 3.2 | V | HER-001 | 0 | IMR-VP-12-2012 | 141 | BOEHLER "DMO-IG" | 2,0 : 3,0 | - | - | 1 | _ | 0.05 | _ | _ | _ | see remark 2) on WPS | <350 | No | 44054 | Adam Duric | 1 | 1.1 / 1.2 | 1.1 / 1.2 | I
60NAB12BR901 | 21 | GP240GH (1.0619) | P235GH (1.0345) | BW | 88.9 | 80 | 3.2 | 88.9 | 80 | 3.2 | V | HER-001 | 0 | IMR-VP-12-2012 | 141 | BOEHLER "DMO-IG" | 2,0 : 3,0 | - | - | 1 | _ | 0.05 | _ | _ | _ | see remark 2) on WPS | <350 | No | 44054 | Adam Duric | 1 | 1.1 / 1.2 | 1.1 / 1.2 | I
60NAB20BR001 | 1 | 16Mo3 (1.5415) | P235GH (1.0345) | BW | 323.9 | 300 | 7.1 | 323.9 | 300 | 7.1 | V | HER-001 | 0 | IMR-VP-12-2012 | 141 | BOEHLER "DMO-IG" | 2,0 : 3,0 | - | - | 1 | _ | 0.05 | _ | _ | _ | see remark 2) on WPS | <350 | No | 44041 | Damjan Sliško | 1 | 1.1 / 1.2 | 1.1 / 1.2 | II
60NAB20BR001 | 10 | P235GH (1.0345) | P235GH (1.0345) | BW | 323.9 | 300 | 7.1 | 323.9 | 300 | 7.1 | V | HER-001 | 0 | IMR-VP-12-2012 | 141 | BOEHLER "DMO-IG" | 2,0 : 3,0 | - | - | 1 | _ | 0.05 | _ | _ | _ | see remark 2) on WPS | <350 | No | 44020 | Adam Duric | 1 | 1.1 / 1.2 | 1.1 / 1.2 | II
60NAB20BR001 | 11 | P235GH (1.0345) | P235GH (1.0345) | BW | 323.9 | 300 | 7.1 | 323.9 | 300 | 7.1 | V | HER-001 | 0 | IMR-VP-12-2012 | 141 | BOEHLER "DMO-IG" | 2,0 : 3,0 | - | - | 1 | _ | 0.05 | _ | _ | _ | see remark 2) on WPS | <350 | No | 44020 | Adam Duric | 1 | 1.1 / 1.2 | 1.1 / 1.2 | II
60NAB20BR001 | 14 | P235GH (1.0345) | P235GH (1.0345) | BW | 323.9 | 300 | 7.1 | 323.9 | 300 | 7.1 | V | HER-001 | 0 | IMR-VP-12-2012 | 141 | BOEHLER "DMO-IG" | 2,0 : 3,0 | - | - | 1 | _ | 0.05 | _ | _ | _ | see remark 2) on WPS | <350 | No | 44020 | Adam Duric | 1 | 1.1 / 1.2 | 1.1 / 1.2 | II
60NAB20BR001 | 18 | P235GH (1.0345) | P355NH (1.0565) | BW | 323.9 | 300 | 7.1 | 323.9 | 300 | 7.1 | V | HER-017 | 1 | IMR-VP-18-2015 | 141 | BOEHLER "DMO-IG" | 2,0 : 2,4 | - | - | 1 | _ | 0.05 | _ | _ | _ | see remark 3) on WPS | <300 | No | 44083 | Adam Duric | 1 | 11.1 / 1.2 | 1.1 / 1.2 | II
60NAB20BR901 | 1 | P235GH (1.0345) | P235GH (1.0345) | BW | 114.3 | 100 | 3.6 | 114.3 | 100 | 3.6 | V | HER-001 | 0 | IMR-VP-12-2012 | 141 | BOEHLER "DMO-IG" | 2,0 : 3,0 | - | - | 1 | _ | 0.05 | _ | _ | _ | see remark 2) on WPS | <350 | No | 44054 | Adam Duric | 1 | 1.1 / 1.2 | 1.1 / 1.2 | I
60NAB20BR901 | 4 | P235GH (1.0345) | P235GH (1.0345) | BW | 114.3 | 100 | 3.6 | 114.3 | 100 | 3.6 | V | HER-001 | 0 | IMR-VP-12-2012 | 141 | BOEHLER "DMO-IG" | 2,0 : 3,0 | - | - | 1 | _ | 0.05 | _ | _ | _ | see remark 2) on WPS | <350 | No | 44054 | Adam Duric | 1 | 1.1 / 1.2 | 1.1 / 1.2 | I
60NAB20BR901 | 8 | P235GH (1.0345) | P235GH (1.0345) | BW | 114.3 | 100 | 3.6 | 114.3 | 100 | 3.6 | V | HER-001 | 0 | IMR-VP-12-2012 | 141 | BOEHLER "DMO-IG" | 2,0 : 3,0 | - | - | 1 | _ | 0.05 | _ | _ | _ | see remark 2) on WPS | <350 | No | 44054 | Adam Duric | 1 | 1.1 / 1.2 | 1.1 / 1.2 | I
60NAB20BR901 | 9 | P235GH (1.0345) | P235GH (1.0345) | BW | 114.3 | 100 | 3.6 | 114.3 | 100 | 3.6 | V | HER-001 | 0 | IMR-VP-12-2012 | 141 | BOEHLER "DMO-IG" | 2,0 : 3,0 | - | - | 1 | _ | 0.05 | _ | _ | _ | see remark 2) on WPS | <350 | No | 44054 | Adam Duric | 1 | 1.1 / 1.2 | 1.1 / 1.2 | I
60NAB20BR902 | 1 | P235GH (1.0345) | P235GH (1.0345) | BW | 114.3 | 100 | 3.6 | 114.3 | 100 | 3.6 | V | HER-001 | 0 | IMR-VP-12-2012 | 141 | BOEHLER "DMO-IG" | 2,0 : 3,0 | - | - | 1 | _ | 0.05 | _ | _ | _ | see remark 2) on WPS | <350 | No | 44054 | Adam Duric | 1 | 1.1 / 1.2 | 1.1 / 1.2 | I
60NAB20BR902 | 7 | P235GH (1.0345) | P235GH (1.0345) | BW | 114.3 | 100 | 3.6 | 114.3 | 100 | 3.6 | V | HER-001 | 0 | IMR-VP-12-2012 | 141 | BOEHLER "DMO-IG" | 2,0 : 3,0 | - | - | 1 | _ | 0.05 | _ | _ | _ | see remark 2) on WPS | <350 | No | 44054 | Adam Duric | 1 | 1.1 / 1.2 | 1.1 / 1.2 | I
60NAB20BR902 | 13 | P235GH (1.0345) | P235GH (1.0345) | BW | 114.3 | 100 | 3.6 | 114.3 | 100 | 3.6 | V | HER-001 | 0 | IMR-VP-12-2012 | 141 | BOEHLER "DMO-IG" | 2,0 : 3,0 | - | - | 1 | _ | 0.05 | _ | _ | _ | see remark 2) on WPS | <350 | No | 44054 | Adam Duric | 1 | 1.1 / 1.2 | 1.1 / 1.2 | I
60NAB20BR902 | 14 | P235GH (1.0345) | P235GH (1.0345) | BW | 114.3 | 100 | 3.6 | 114.3 | 100 | 3.6 | V | HER-001 | 0 | IMR-VP-12-2012 | 141 | BOEHLER "DMO-IG" | 2,0 : 3,0 | - | - | 1 | _ | 0.05 | _ | _ | _ | see remark 2) on WPS | <350 | No | 44054 | Adam Duric | 1 | 1.1 / 1.2 | 1.1 / 1.2 | I
60NAB21BR001 | 1 | P355NH (1.0565) | P235GH (1.0345) | BW | 323.9 | 300 | 7.1 | 323.9 | 300 | 7.1 | V | HER-017 | 1 | IMR-VP-18-2015 | 141 | BOEHLER "DMO-IG" | 2,0 : 2,4 | - | - | 1 | _ | 0.05 | _ | _ | _ | see remark 3) on WPS | <300 | No | 44083 | Adam Duric | 1 | 11.1 / 1.2 | 1.1 / 1.2 | II
60NAB21BR001 | 4 | P235GH (1.0345) | P250GH (1.0460) | BW | 323.9 | 300 | 7.1 | 323.9 | 300 | 7.1 | V | HER-001 | 0 | IMR-VP-12-2012 | 141 | BOEHLER "DMO-IG" | 2,0 : 3,0 | - | - | 1 | _ | 0.05 | _ | _ | _ | see remark 2) on WPS | <350 | No | 44020 | Adam Duric | 1 | 1.1 / 1.2 | 1.1 / 1.2 | II
60NAB21BR001 | 5 | P250GH (1.0460) | P235GH (1.0345) | BW | 323.9 | 300 | 7.1 | 323.9 | 300 | 7.1 | V | HER-001 | 0 | IMR-VP-12-2012 | 141 | BOEHLER "DMO-IG" | 2,0 : 3,0 | - | - | 1 | _ | 0.05 | _ | _ | _ | see remark 2) on WPS | <350 | No | 44020 | Adam Duric | 1 | 1.1 / 1.2 | 1.1 / 1.2 | II
60NAB21BR002 | 1 | P245GH (1.0352) | P235GH (1.0345) | BW | 323.9 | 300 | 7.1 | 323.9 | 300 | 7.1 | V | HER-001 | 0 | IMR-VP-12-2012 | 141 | BOEHLER "DMO-IG" | 2,0 : 3,0 | - | - | 1 | _ | 0.05 | _ | _ | _ | see remark 2) on WPS | <350 | No | 44020 | Adam Duric | 1 | 1.1 / 1.2 | 1.1 / 1.2 | II
60NAB21BR002 | 2 | P235GH (1.0345) | P235GH (1.0345) | BW | 323.9 | 300 | 7.1 | 323.9 | 300 | 7.1 | V | HER-001 | 0 | IMR-VP-12-2012 | 141 | BOEHLER "DMO-IG" | 2,0 : 3,0 | - | - | 1 | _ | 0.05 | _ | _ | _ | see remark 2) on WPS | <350 | No | 44020 | Adam Duric | 1 | 1.1 / 1.2 | 1.1 / 1.2 | II
60NAB21BR002 | 3 | P235GH (1.0345) | P235GH (1.0345) | BW | 323.9 | 300 | 7.1 | 323.9 | 300 | 7.1 | V | HER-001 | 0 | IMR-VP-12-2012 | 141 | BOEHLER "DMO-IG" | 2,0 : 3,0 | - | - | 1 | _ | 0.05 | _ | _ | _ | see remark 2) on WPS | <350 | No | 44020 | Adam Duric | 1 | 1.1 / 1.2 | 1.1 / 1.2 | II
60NAB21BR003 | 3 | P235GH (1.0345) | GP240GH (1.0619) | BW | 219.1 | 200 | 6.3 | 219.1 | 200 | 6.3 | V | HER-001 | 0 | IMR-VP-12-2012 | 141 | BOEHLER "DMO-IG" | 2,0 : 3,0 | - | - | 1 | _ | 0.05 | _ | _ | _ | see remark 2) on WPS | <350 | No | 44020 | Adam Duric | 1 | 1.1 / 1.2 | 1.1 / 1.2 | I
60NAB21BR003 | 4 | GP240GH (1.0619) | P235GH (1.0345) | BW | 219.1 | 200 | 6.3 | 219.1 | 200 | 6.3 | V | HER-001 | 0 | IMR-VP-12-2012 | 141 | BOEHLER "DMO-IG" | 2,0 : 3,0 | - | - | 1 | _ | 0.05 | _ | _ | _ | see remark 2) on WPS | <350 | No | 44020 | Adam Duric | 1 | 1.1 / 1.2 | 1.1 / 1.2 | I
60NAB21BR003 | 17 | P235GH (1.0345) | P250GH (1.0460) | BW | 219.1 | 200 | 6.3 | 219.1 | 200 | 6.3 | V | HER-001 | 0 | IMR-VP-12-2012 | 141 | BOEHLER "DMO-IG" | 2,0 : 3,0 | - | - | 1 | _ | 0.05 | _ | _ | _ | see remark 2) on WPS | <350 | No | 44020 | Adam Duric | 1 | 1.1 / 1.2 | 1.1 / 1.2 | I
60NAB21BR003 | 18 | P250GH (1.0460) | P235GH (1.0345) | BW | 219.1 | 200 | 6.3 | 219.1 | 200 | 6.3 | V | HER-001 | 0 | IMR-VP-12-2012 | 141 | BOEHLER "DMO-IG" | 2,0 : 3,0 | - | - | 1 | _ | 0.05 | _ | _ | _ | see remark 2) on WPS | <350 | No | 44020 | Adam Duric | 1 | 1.1 / 1.2 | 1.1 / 1.2 | I
60NAB21BR003 | 20 | P235GH (1.0345) | P235GH (1.0345) | BW | 219.1 | 200 | 6.3 | 219.1 | 200 | 6.3 | V | HER-001 | 0 | IMR-VP-12-2012 | 141 | BOEHLER "DMO-IG" | 2,0 : 3,0 | - | - | 1 | _ | 0.05 | _ | _ | _ | see remark 2) on WPS | <350 | No | 44020 | Adam Duric | 1 | 1.1 / 1.2 | 1.1 / 1.2 | I
60NAB21BR012 | 1 | P235GH (1.0345) | S355J2G3 (1.0570) | BW | 21.3 | 15 | 3.2 | 21.3 | 15 | 3.2 | V | HER-015 | 0 | IMR-VP-17-2015 | 141 | BOEHLER "DMO-IG" | 2,0 : 2,4 | - | - | 1 | _ | 0.05 | _ | _ | _ | see remark 2) on WPS | <340 | No | 44063 | Adam Duric | 1 | 1.1 / 1.2 | 1.1 / 1.2 | SEP
60NAB21BR012 | 2 | P235GH (1.0345) | P235GH (1.0345) | BW | 21.3 | 15 | 3.2 | 21.3 | 15 | 3.2 | V | HER-015 | 0 | IMR-VP-17-2015 | 141 | BOEHLER "DMO-IG" | 2,0 : 2,4 | - | - | 1 | _ | 0.05 | _ | _ | _ | see remark 2) on WPS | <340 | No | 44063 | Adam Duric | 1 | 1.1 / 1.2 | 1.1 / 1.2 | SEP
60NAB21BR191 | 1 | P235GH (1.0345) | P245GH (1.0352) | BW | 33.7 | 25 | 4 | 33.7 | 25 | 4 | V | HER-001 | 0 | IMR-VP-12-2012 | 141 | BOEHLER "DMO-IG" | 2,0 : 3,0 | - | - | 1 | _ | 0.05 | _ | _ | _ | see remark 2) on WPS | <350 | No | 44054 | Adam Duric | 1 | 1.1 / 1.2 | 1.1 / 1.2 | SEP
60NAB21BR192 | 2 | P235GH (1.0345) | P235GH (1.0345) | BW | 33.7 | 25 | 4 | 33.7 | 25 | 4 | V | HER-001 | 0 | IMR-VP-12-2012 | 141 | BOEHLER "DMO-IG" | 2,0 : 3,0 | - | - | 1 | _ | 0.05 | _ | _ | _ | see remark 2) on WPS | <350 | No | 44054 | Adam Duric | 1 | 1.1 / 1.2 | 1.1 / 1.2 | SEP
60NAB21BR301 | 1 | P235GH (1.0345) | 16Mo3 (1.5415) | BW | 33.7 | 25 | 4 | 33.7 | 25 | 4 | V | HER-001 | 0 | IMR-VP-12-2012 | 141 | BOEHLER "DMO-IG" | 2,0 : 3,0 | - | - | 1 | _ | 0.05 | _ | _ | _ | see remark 2) on WPS | <350 | No | 44054 | Adam Duric | 1 | 1.1 / 1.2 | 1.1 / 1.2 | SEP
60NAB21BR301 | 2 | 16Mo3 (1.5415) | P235GH (1.0345) | BW | 33.7 | 25 | 4 | 33.7 | 25 | 4 | V | HER-001 | 0 | IMR-VP-12-2012 | 141 | BOEHLER "DMO-IG" | 2,0 : 3,0 | - | - | 1 | _ | 0.05 | _ | _ | _ | see remark 2) on WPS | <350 | No | 44054 | Adam Duric | 1 | 1.1 / 1.2 | 1.1 / 1.2 | SEP
60NAB21BR301 | 6 | P235GH (1.0345) | P235GH (1.0345) | BW | 33.7 | 25 | 4 | 33.7 | 25 | 4 | V | HER-001 | 0 | IMR-VP-12-2012 | 141 | BOEHLER "DMO-IG" | 2,0 : 3,0 | - | - | 1 | _ | 0.05 | _ | _ | _ | see remark 2) on WPS | <350 | No | 44054 | Adam Duric | 1 | 1.1 / 1.2 | 1.1 / 1.2 | SEP
60NAB21BR302 | 1 | P235GH (1.0345) | P235GH (1.0345) | BW | 33.7 | 25 | 4 | 33.7 | 25 | 4 | V | HER-001 | 0 | IMR-VP-12-2012 | 141 | BOEHLER "DMO-IG" | 2,0 : 3,0 | - | - | 1 | _ | 0.05 | _ | _ | _ | see remark 2) on WPS | <350 | No | 44054 | Adam Duric | 1 | 1.1 / 1.2 | 1.1 / 1.2 | SEP
60NAB21BR302 | 2 | P235GH (1.0345) | 16Mo3 (1.5415) | BW | 33.7 | 25 | 4 | 33.7 | 25 | 4 | V | HER-001 | 0 | IMR-VP-12-2012 | 141 | BOEHLER "DMO-IG" | 2,0 : 3,0 | - | - | 1 | _ | 0.05 | _ | _ | _ | see remark 2) on WPS | <350 | No | 44054 | Adam Duric | 1 | 1.1 / 1.2 | 1.1 / 1.2 | SEP
60NAB21BR302 | 3 | 16Mo3 (1.5415) | P235GH (1.0345) | BW | 33.7 | 25 | 4 | 33.7 | 25 | 4 | V | HER-001 | 0 | IMR-VP-12-2012 | 141 | BOEHLER "DMO-IG" | 2,0 : 3,0 | - | - | 1 | _ | 0.05 | _ | _ | _ | see remark 2) on WPS | <350 | No | 44054 | Adam Duric | 1 | 1.1 / 1.2 | 1.1 / 1.2 | SEP
60NAB21BR303 | 1 | P235GH (1.0345) | 16Mo3 (1.5415) | BW | 21.3 | 15 | 3.2 | 21.3 | 15 | 3.2 | V | HER-015 | 0 | IMR-VP-17-2015 | 141 | BOEHLER "DMO-IG" | 2,0 : 2,4 | - | - | 1 | _ | 0.05 | _ | _ | _ | see remark 2) on WPS | <340 | No | 44063 | Adam Duric | 1 | 1.1 / 1.2 | 1.1 / 1.2 | SEP
60NAB21BR306 | 1 | P235GH (1.0345) | 16Mo3 (1.5415) | BW | 21.3 | 15 | 3.2 | 21.3 | 15 | 3.2 | V | HER-015 | 0 | IMR-VP-17-2015 | 141 | BOEHLER "DMO-IG" | 2,0 : 2,4 | - | - | 1 | _ | 0.05 | _ | _ | _ | see remark 2) on WPS | <340 | No | 44063 | Adam Duric | 1 | 1.1 / 1.2 | 1.1 / 1.2 | SEP
60NAB21BR314 | 1 | P235GH (1.0345) | 16Mo3 (1.5415) | BW | 21.3 | 15 | 3.2 | 21.3 | 15 | 3.2 | V | HER-015 | 0 | IMR-VP-17-2015 | 141 | BOEHLER "DMO-IG" | 2,0 : 2,4 | - | - | 1 | _ | 0.05 | _ | _ | _ | see remark 2) on WPS | <340 | No | 44063 | Adam Duric | 1 | 1.1 / 1.2 | 1.1 / 1.2 | SEP
60NAB21BR315 | 1 | P235GH (1.0345) | 16Mo3 (1.5415) | BW | 21.3 | 15 | 3.2 | 21.3 | 15 | 3.2 | V | HER-015 | 0 | IMR-VP-17-2015 | 141 | BOEHLER "DMO-IG" | 2,0 : 2,4 | - | - | 1 | _ | 0.05 | _ | _ | _ | see remark 2) on WPS | <340 | No | 44063 | Adam Duric | 1 | 1.1 / 1.2 | 1.1 / 1.2 | SEP
60NAB21BR901 | 1 | P235GH (1.0345) | P235GH (1.0345) | BW | 33.7 | 25 | 4 | 33.7 | 25 | 4 | V | HER-001 | 0 | IMR-VP-12-2012 | 141 | BOEHLER "DMO-IG" | 2,0 : 3,0 | - | - | 1 | _ | 0.05 | _ | _ | _ | see remark 2) on WPS | <350 | No | 44054 | Adam Duric | 1 | 1.1 / 1.2 | 1.1 / 1.2 | SEP
60NAB21BR901 | 5 | P235GH (1.0345) | P250GH (1.0460) | BW | 33.7 | 25 | 4 | 33.7 | 25 | 4 | V | HER-001 | 0 | IMR-VP-12-2012 | 141 | BOEHLER "DMO-IG" | 2,0 : 3,0 | - | - | 1 | _ | 0.05 | _ | _ | _ | see remark 2) on WPS | <350 | No | 44054 | Adam Duric | 1 | 1.1 / 1.2 | 1.1 / 1.2 | SEP
60NAB21BR901 | 6 | P250GH (1.0460) | P235GH (1.0345) | BW | 33.7 | 25 | 4 | 33.7 | 25 | 4 | V | HER-001 | 0 | IMR-VP-12-2012 | 141 | BOEHLER "DMO-IG" | 2,0 : 3,0 | - | - | 1 | _ | 0.05 | _ | _ | _ | see remark 2) on WPS | <350 | No | 44054 | Adam Duric | 1 | 1.1 / 1.2 | 1.1 / 1.2 | SEP
60NAB21BR902 | 1 | P235GH (1.0345) | P235GH (1.0345) | BW | 33.7 | 25 | 4 | 33.7 | 25 | 4 | V | HER-001 | 0 | IMR-VP-12-2012 | 141 | BOEHLER "DMO-IG" | 2,0 : 3,0 | - | - | 1 | _ | 0.05 | _ | _ | _ | see remark 2) on WPS | <350 | No | 44054 | Adam Duric | 1 | 1.1 / 1.2 | 1.1 / 1.2 | SEP
60NAB21BR902 | 3 | P235GH (1.0345) | P250GH (1.0460) | BW | 33.7 | 25 | 4 | 33.7 | 25 | 4 | V | HER-001 | 0 | IMR-VP-12-2012 | 141 | BOEHLER "DMO-IG" | 2,0 : 3,0 | - | - | 1 | _ | 0.05 | _ | _ | _ | see remark 2) on WPS | <350 | No | 44054 | Adam Duric | 1 | 1.1 / 1.2 | 1.1 / 1.2 | SEP
60NAB21BR902 | 4 | P250GH (1.0460) | P235GH (1.0345) | BW | 33.7 | 25 | 4 | 33.7 | 25 | 4 | V | HER-001 | 0 | IMR-VP-12-2012 | 141 | BOEHLER "DMO-IG" | 2,0 : 3,0 | - | - | 1 | _ | 0.05 | _ | _ | _ | see remark 2) on WPS | <350 | No | 44054 | Adam Duric | 1 | 1.1 / 1.2 | 1.1 / 1.2 | SEP
60NAB21BR951 | 1 | P235GH (1.0345) | P235GH (1.0345) | BW | 33.7 | 25 | 4 | 33.7 | 25 | 4 | V | HER-001 | 0 | IMR-VP-12-2012 | 141 | BOEHLER "DMO-IG" | 2,0 : 3,0 | - | - | 1 | _ | 0.05 | _ | _ | _ | see remark 2) on WPS | <350 | No | 44054 | Adam Duric | 1 | 1.1 / 1.2 | 1.1 / 1.2 | SEP
60NAB21BR951 | 2 | P235GH (1.0345) | 16Mo3 (1.5415) | BW | 33.7 | 25 | 4 | 33.7 | 25 | 4 | V | HER-001 | 0 | IMR-VP-12-2012 | 141 | BOEHLER "DMO-IG" | 2,0 : 3,0 | - | - | 1 | _ | 0.05 | _ | _ | _ | see remark 2) on WPS | <350 | No | 44054 | Adam Duric | 1 | 1.1 / 1.2 | 1.1 / 1.2 | SEP
60NAB21BR951 | 3 | 16Mo3 (1.5415) | P235GH (1.0345) | BW | 33.7 | 25 | 4 | 33.7 | 25 | 4 | V | HER-001 | 0 | IMR-VP-12-2012 | 141 | BOEHLER "DMO-IG" | 2,0 : 3,0 | - | - | 1 | _ | 0.05 | _ | _ | _ | see remark 2) on WPS | <350 | No | 44054 | Adam Duric | 1 | 1.1 / 1.2 | 1.1 / 1.2 | SEP
60NAB21BR952 | 1 | P235GH (1.0345) | P235GH (1.0345) | BW | 60.3 | 50 | 3.6 | 60.3 | 50 | 3.6 | V | HER-001 | 0 | IMR-VP-12-2012 | 141 | BOEHLER "DMO-IG" | 2,0 : 3,0 | - | - | 1 | _ | 0.05 | _ | _ | _ | see remark 2) on WPS | <350 | No | 44054 | Adam Duric | 1 | 1.1 / 1.2 | 1.1 / 1.2 | SEP
60NAB21BR952 | 2 | P235GH (1.0345) | 16Mo3 (1.5415) | BW | 60.3 | 50 | 3.6 | 60.3 | 50 | 3.6 | V | HER-001 | 0 | IMR-VP-12-2012 | 141 | BOEHLER "DMO-IG" | 2,0 : 3,0 | - | - | 1 | _ | 0.05 | _ | _ | _ | see remark 2) on WPS | <350 | No | 44054 | Adam Duric | 1 | 1.1 / 1.2 | 1.1 / 1.2 | SEP
60NAB21BR952 | 3 | 16Mo3 (1.5415) | P235GH (1.0345) | BW | 60.3 | 50 | 3.6 | 60.3 | 50 | 3.6 | V | HER-001 | 0 | IMR-VP-12-2012 | 141 | BOEHLER "DMO-IG" | 2,0 : 3,0 | - | - | 1 | _ | 0.05 | _ | _ | _ | see remark 2) on WPS | <350 | No | 44054 | Adam Duric | 1 | 1.1 / 1.2 | 1.1 / 1.2 | SEP
60NAB21BR953 | 1 | P235GH (1.0345) | P235GH (1.0345) | BW | 33.7 | 25 | 4 | 33.7 | 25 | 4 | V | HER-001 | 0 | IMR-VP-12-2012 | 141 | BOEHLER "DMO-IG" | 2,0 : 3,0 | - | - | 1 | _ | 0.05 | _ | _ | _ | see remark 2) on WPS | <350 | No | 44054 | Adam Duric | 1 | 1.1 / 1.2 | 1.1 / 1.2 | SEP
60NAB21BR953 | 2 | P235GH (1.0345) | P235GH (1.0345) | BW | 33.7 | 25 | 4 | 33.7 | 25 | 4 | V | HER-001 | 0 | IMR-VP-12-2012 | 141 | BOEHLER "DMO-IG" | 2,0 : 3,0 | - | - | 1 | _ | 0.05 | _ | _ | _ | see remark 2) on WPS | <350 | No | 44054 | Adam Duric | 1 | 1.1 / 1.2 | 1.1 / 1.2 | SEP
60NAB21BR953 | 4 | P235GH (1.0345) | 16Mo3 (1.5415) | BW | 33.7 | 25 | 4 | 33.7 | 25 | 4 | V | HER-001 | 0 | IMR-VP-12-2012 | 141 | BOEHLER "DMO-IG" | 2,0 : 3,0 | - | - | 1 | _ | 0.05 | _ | _ | _ | see remark 2) on WPS | <350 | No | 44054 | Adam Duric | 1 | 1.1 / 1.2 | 1.1 / 1.2 | SEP
60NAB21BR953 | 5 | 16Mo3 (1.5415) | P235GH (1.0345) | SW | 33.7 | 25 | 4 | 33.7 | 25 | 4 | [9 empty] | 1 | _ | 0.05 | _ | _ | _ |  |  |  | 44041 | Damjan Sliško | 1 | 1.1 / 1.2 | 1.1 / 1.2 | SEP
60NAB22BR001 | 1 | P355NH (1.0565) | P235GH (1.0345) | BW | 323.9 | 300 | 7.1 | 323.9 | 300 | 7.1 | V | HER-017 | 1 | IMR-VP-18-2015 | 141 | BOEHLER "DMO-IG" | 2,0 : 2,4 | - | - | 1 | _ | 0.05 | _ | _ | _ | see remark 3) on WPS | <300 | No | 44083 | Adam Duric | 1 | 11.1 / 1.2 | 1.1 / 1.2 | II
60NAB22BR001 | 4 | P235GH (1.0345) | P250GH (1.0460) | BW | 323.9 | 300 | 7.1 | 323.9 | 300 | 7.1 | V | HER-001 | 0 | IMR-VP-12-2012 | 141 | BOEHLER "DMO-IG" | 2,0 : 3,0 | - | - | 1 | _ | 0.05 | _ | _ | _ | see remark 2) on WPS | <350 | No | 44020 | Adam Duric | 1 | 1.1 / 1.2 | 1.1 / 1.2 | II
60NAB22BR001 | 5 | P250GH (1.0460) | P235GH (1.0345) | BW | 323.9 | 300 | 7.1 | 323.9 | 300 | 7.1 | V | HER-001 | 0 | IMR-VP-12-2012 | 141 | BOEHLER "DMO-IG" | 2,0 : 3,0 | - | - | 1 | _ | 0.05 | _ | _ | _ | see remark 2) on WPS | <350 | No | 44020 | Adam Duric | 1 | 1.1 / 1.2 | 1.1 / 1.2 | II
60NAB22BR002 | 1 | P245GH (1.0352) | P235GH (1.0345) | BW | 323.9 | 300 | 7.1 | 323.9 | 300 | 7.1 | V | HER-001 | 0 | IMR-VP-12-2012 | 141 | BOEHLER "DMO-IG" | 2,0 : 3,0 | - | - | 1 | _ | 0.05 | _ | _ | _ | see remark 2) on WPS | <350 | No | 44020 | Adam Duric | 1 | 1.1 / 1.2 | 1.1 / 1.2 | II
60NAB22BR002 | 2 | P235GH (1.0345) | P235GH (1.0345) | BW | 323.9 | 300 | 7.1 | 323.9 | 300 | 7.1 | V | HER-001 | 0 | IMR-VP-12-2012 | 141 | BOEHLER "DMO-IG" | 2,0 : 3,0 | - | - | 1 | _ | 0.05 | _ | _ | _ | see remark 2) on WPS | <350 | No | 44020 | Adam Duric | 1 | 1.1 / 1.2 | 1.1 / 1.2 | II
60NAB22BR002 | 3 | P235GH (1.0345) | P235GH (1.0345) | BW | 323.9 | 300 | 7.1 | 323.9 | 300 | 7.1 | V | HER-001 | 0 | IMR-VP-12-2012 | 141 | BOEHLER "DMO-IG" | 2,0 : 3,0 | - | - | 1 | _ | 0.05 | _ | _ | _ | see remark 2) on WPS | <350 | No | 44020 | Adam Duric | 1 | 1.1 / 1.2 | 1.1 / 1.2 | II
60NAB22BR003 | 3 | P235GH (1.0345) | GP240GH (1.0619) | BW | 219.1 | 200 | 6.3 | 219.1 | 200 | 6.3 | V | HER-001 | 0 | IMR-VP-12-2012 | 141 | BOEHLER "DMO-IG" | 2,0 : 3,0 | - | - | 1 | _ | 0.05 | _ | _ | _ | see remark 2) on WPS | <350 | No | 44020 | Adam Duric | 1 | 1.1 / 1.2 | 1.1 / 1.2 | I
60NAB22BR003 | 4 | GP240GH (1.0619) | P235GH (1.0345) | BW | 219.1 | 200 | 6.3 | 219.1 | 200 | 6.3 | V | HER-001 | 0 | IMR-VP-12-2012 | 141 | BOEHLER "DMO-IG" | 2,0 : 3,0 | - | - | 1 | _ | 0.05 | _ | _ | _ | see remark 2) on WPS | <350 | No | 44020 | Adam Duric | 1 | 1.1 / 1.2 | 1.1 / 1.2 | I
60NAB22BR003 | 17 | P235GH (1.0345) | P250GH (1.0460) | BW | 219.1 | 200 | 6.3 | 219.1 | 200 | 6.3 | V | HER-001 | 0 | IMR-VP-12-2012 | 141 | BOEHLER "DMO-IG" | 2,0 : 3,0 | - | - | 1 | _ | 0.05 | _ | _ | _ | see remark 2) on WPS | <350 | No | 44020 | Adam Duric | 1 | 1.1 / 1.2 | 1.1 / 1.2 | I
60NAB22BR003 | 18 | P250GH (1.0460) | P235GH (1.0345) | BW | 219.1 | 200 | 6.3 | 219.1 | 200 | 6.3 | V | HER-001 | 0 | IMR-VP-12-2012 | 141 | BOEHLER "DMO-IG" | 2,0 : 3,0 | - | - | 1 | _ | 0.05 | _ | _ | _ | see remark 2) on WPS | <350 | No | 44020 | Adam Duric | 1 | 1.1 / 1.2 | 1.1 / 1.2 | I
60NAB22BR003 | 20 | P235GH (1.0345) | P235GH (1.0345) | BW | 219.1 | 200 | 6.3 | 219.1 | 200 | 6.3 | V | HER-001 | 0 | IMR-VP-12-2012 | 141 | BOEHLER "DMO-IG" | 2,0 : 3,0 | - | - | 1 | _ | 0.05 | _ | _ | _ | see remark 2) on WPS | <350 | No | 44020 | Adam Duric | 1 | 1.1 / 1.2 | 1.1 / 1.2 | I
60NAB22BR012 | 1 | P235GH (1.0345) | P235GH (1.0345) | BW | 21.3 | 15 | 3.2 | 21.3 | 15 | 3.2 | V | HER-015 | 0 | IMR-VP-17-2015 | 141 | BOEHLER "DMO-IG" | 2,0 : 2,4 | - | - | 1 | _ | 0.05 | _ | _ | _ | see remark 2) on WPS | <340 | No | 44063 | Adam Duric | 1 | 1.1 / 1.2 | 1.1 / 1.2 | SEP
60NAB22BR012 | 2 | P235GH (1.0345) | S355J2G3 (1.0570) | BW | 21.3 | 15 | 3.2 | 21.3 | 15 | 3.2 | V | HER-015 | 0 | IMR-VP-17-2015 | 141 | BOEHLER "DMO-IG" | 2,0 : 2,4 | - | - | 1 | _ | 0.05 | _ | _ | _ | see remark 2) on WPS | <340 | No | 44063 | Adam Duric | 1 | 1.1 / 1.2 | 1.1 / 1.2 | SEP
60NAB22BR191 | 1 | P235GH (1.0345) | P245GH (1.0352) | BW | 33.7 | 25 | 4 | 33.7 | 25 | 4 | V | HER-001 | 0 | IMR-VP-12-2012 | 141 | BOEHLER "DMO-IG" | 2,0 : 3,0 | - | - | 1 | _ | 0.05 | _ | _ | _ | see remark 2) on WPS | <350 | No | 44054 | Adam Duric | 1 | 1.1 / 1.2 | 1.1 / 1.2 | SEP
60NAB22BR192 | 2 | P235GH (1.0345) | P235GH (1.0345) | BW | 33.7 | 25 | 4 | 33.7 | 25 | 4 | V | HER-001 | 0 | IMR-VP-12-2012 | 141 | BOEHLER "DMO-IG" | 2,0 : 3,0 | - | - | 1 | _ | 0.05 | _ | _ | _ | see remark 2) on WPS | <350 | No | 44054 | Adam Duric | 1 | 1.1 / 1.2 | 1.1 / 1.2 | SEP
60NAB22BR301 | 1 | P235GH (1.0345) | P235GH (1.0345) | BW | 33.7 | 25 | 4 | 33.7 | 25 | 4 | V | HER-001 | 0 | IMR-VP-12-2012 | 141 | BOEHLER "DMO-IG" | 2,0 : 3,0 | - | - | 1 | _ | 0.05 | _ | _ | _ | see remark 2) on WPS | <350 | No | 44054 | Adam Duric | 1 | 1.1 / 1.2 | 1.1 / 1.2 | SEP
60NAB22BR301 | 2 | P235GH (1.0345) | 16Mo3 (1.5415) | BW | 33.7 | 25 | 4 | 33.7 | 25 | 4 | V | HER-001 | 0 | IMR-VP-12-2012 | 141 | BOEHLER "DMO-IG" | 2,0 : 3,0 | - | - | 1 | _ | 0.05 | _ | _ | _ | see remark 2) on WPS | <350 | No | 44054 | Adam Duric | 1 | 1.1 / 1.2 | 1.1 / 1.2 | SEP
60NAB22BR301 | 3 | 16Mo3 (1.5415) | P235GH (1.0345) | BW | 33.7 | 25 | 4 | 48.3 | 25 | 4 | V | HER-001 | 0 | IMR-VP-12-2012 | 141 | BOEHLER "DMO-IG" | 2,0 : 3,0 | - | - | 1 | _ | 0.05 | _ | _ | _ | see remark 2) on WPS | <350 | No | 44054 | Adam Duric | 1 | 1.1 / 1.2 | 1.1 / 1.2 | SEP
60NAB22BR302 | 1 | P235GH (1.0345) | P235GH (1.0345) | BW | 33.7 | 25 | 4 | 33.7 | 25 | 4 | V | HER-001 | 0 | IMR-VP-12-2012 | 141 | BOEHLER "DMO-IG" | 2,0 : 3,0 | - | - | 1 | _ | 0.05 | _ | _ | _ | see remark 2) on WPS | <350 | No | 44054 | Adam Duric | 1 | 1.1 / 1.2 | 1.1 / 1.2 | SEP
60NAB22BR302 | 2 | P235GH (1.0345) | 16Mo3 (1.5415) | BW | 33.7 | 25 | 4 | 33.7 | 25 | 4 | V | HER-001 | 0 | IMR-VP-12-2012 | 141 | BOEHLER "DMO-IG" | 2,0 : 3,0 | - | - | 1 | _ | 0.05 | _ | _ | _ | see remark 2) on WPS | <350 | No | 44054 | Adam Duric | 1 | 1.1 / 1.2 | 1.1 / 1.2 | SEP
60NAB22BR302 | 3 | 16Mo3 (1.5415) | P235GH (1.0345) | BW | 33.7 | 25 | 4 | 33.7 | 25 | 4 | V | HER-001 | 0 | IMR-VP-12-2012 | 141 | BOEHLER "DMO-IG" | 2,0 : 3,0 | - | - | 1 | _ | 0.05 | _ | _ | _ | see remark 2) on WPS | <350 | No | 44054 | Adam Duric | 1 | 1.1 / 1.2 | 1.1 / 1.2 | SEP
60NAB22BR303 | 1 | P235GH (1.0345) | 16Mo3 (1.5415) | BW | 21.3 | 15 | 3.2 | 21.3 | 15 | 3.2 | V | HER-015 | 0 | IMR-VP-17-2015 | 141 | BOEHLER "DMO-IG" | 2,0 : 2,4 | - | - | 1 | _ | 0.05 | _ | _ | _ | see remark 2) on WPS | <340 | No | 44063 | Adam Duric | 1 | 1.1 / 1.2 | 1.1 / 1.2 | SEP
60NAB22BR306 | 1 | P235GH (1.0345) | 16Mo3 (1.5415) | BW | 21.3 | 15 | 3.2 | 21.3 | 15 | 3.2 | V | HER-015 | 0 | IMR-VP-17-2015 | 141 | BOEHLER "DMO-IG" | 2,0 : 2,4 | - | - | 1 | _ | 0.05 | _ | _ | _ | see remark 2) on WPS | <340 | No | 44063 | Adam Duric | 1 | 1.1 / 1.2 | 1.1 / 1.2 | SEP
60NAB22BR314 | 1 | P235GH (1.0345) | 16Mo3 (1.5415) | BW | 21.3 | 15 | 3.2 | 21.3 | 15 | 3.2 | V | HER-015 | 0 | IMR-VP-17-2015 | 141 | BOEHLER "DMO-IG" | 2,0 : 2,4 | - | - | 1 | _ | 0.05 | _ | _ | _ | see remark 2) on WPS | <340 | No | 44063 | Adam Duric | 1 | 1.1 / 1.2 | 1.1 / 1.2 | SEP
60NAB22BR315 | 1 | P235GH (1.0345) | 16Mo3 (1.5415) | BW | 21.3 | 15 | 3.2 | 21.3 | 15 | 3.2 | V | HER-015 | 0 | IMR-VP-17-2015 | 141 | BOEHLER "DMO-IG" | 2,0 : 2,4 | - | - | 1 | _ | 0.05 | _ | _ | _ | see remark 2) on WPS | <340 | No | 44063 | Adam Duric | 1 | 1.1 / 1.2 | 1.1 / 1.2 | SEP
60NAB22BR901 | 4 | P235GH (1.0345) | P250GH (1.0460) | BW | 33.7 | 25 | 4 | 33.7 | 25 | 4 | V | HER-001 | 0 | IMR-VP-12-2012 | 141 | BOEHLER "DMO-IG" | 2,0 : 3,0 | - | - | 1 | _ | 0.05 | _ | _ | _ | see remark 2) on WPS | <350 | No | 44054 | Adam Duric | 1 | 1.1 / 1.2 | 1.1 / 1.2 | SEP
60NAB22BR901 | 5 | P250GH (1.0460) | P235GH (1.0345) | BW | 33.7 | 25 | 4 | 33.7 | 25 | 4 | V | HER-001 | 0 | IMR-VP-12-2012 | 141 | BOEHLER "DMO-IG" | 2,0 : 3,0 | - | - | 1 | _ | 0.05 | _ | _ | _ | see remark 2) on WPS | <350 | No | 44054 | Adam Duric | 1 | 1.1 / 1.2 | 1.1 / 1.2 | SEP
60NAB22BR901 | 10 | P235GH (1.0345) | P235GH (1.0345) | BW | 33.7 | 25 | 4 | 33.7 | 25 | 4 | V | HER-001 | 0 | IMR-VP-12-2012 | 141 | BOEHLER "DMO-IG" | 2,0 : 3,0 | - | - | 1 | _ | 0.05 | _ | _ | _ | see remark 2) on WPS | <350 | No | 44054 | Adam Duric | 1 | 1.1 / 1.2 | 1.1 / 1.2 | SEP
60NAB22BR902 | 1 | P250GH (1.0460) | P235GH (1.0345) | BW | 33.7 | 25 | 4 | 33.7 | 25 | 4 | V | HER-001 | 0 | IMR-VP-12-2012 | 141 | BOEHLER "DMO-IG" | 2,0 : 3,0 | - | - | 1 | _ | 0.05 | _ | _ | _ | see remark 2) on WPS | <350 | No | 44054 | Adam Duric | 1 | 1.1 / 1.2 | 1.1 / 1.2 | SEP
60NAB22BR902 | 2 | P235GH (1.0345) | P250GH (1.0460) | BW | 33.7 | 25 | 4 | 33.7 | 25 | 4 | V | HER-001 | 0 | IMR-VP-12-2012 | 141 | BOEHLER "DMO-IG" | 2,0 : 3,0 | - | - | 1 | _ | 0.05 | _ | _ | _ | see remark 2) on WPS | <350 | No | 44054 | Adam Duric | 1 | 1.1 / 1.2 | 1.1 / 1.2 | SEP
60NAB22BR902 | 4 | P235GH (1.0345) | P235GH (1.0345) | BW | 33.7 | 25 | 4 | 33.7 | 25 | 4 | V | HER-001 | 0 | IMR-VP-12-2012 | 141 | BOEHLER "DMO-IG" | 2,0 : 3,0 | - | - | 1 | _ | 0.05 | _ | _ | _ | see remark 2) on WPS | <350 | No | 44054 | Adam Duric | 1 | 1.1 / 1.2 | 1.1 / 1.2 | SEP
60NAB22BR951 | 1 | 16Mo3 (1.5415) | P235GH (1.0345) | BW | 33.7 | 25 | 4 | 33.7 | 25 | 4 | V | HER-001 | 0 | IMR-VP-12-2012 | 141 | BOEHLER "DMO-IG" | 2,0 : 3,0 | - | - | 1 | _ | 0.05 | _ | _ | _ | see remark 2) on WPS | <350 | No | 44054 | Adam Duric | 1 | 1.1 / 1.2 | 1.1 / 1.2 | SEP
60NAB22BR951 | 2 | P235GH (1.0345) | 16Mo3 (1.5415) | BW | 33.7 | 25 | 4 | 33.7 | 25 | 4 | V | HER-001 | 0 | IMR-VP-12-2012 | 141 | BOEHLER "DMO-IG" | 2,0 : 3,0 | - | - | 1 | _ | 0.05 | _ | _ | _ | see remark 2) on WPS | <350 | No | 44054 | Adam Duric | 1 | 1.1 / 1.2 | 1.1 / 1.2 | SEP
60NAB22BR951 | 3 | P235GH (1.0345) | P235GH (1.0345) | BW | 33.7 | 25 | 4 | 33.7 | 25 | 4 | V | HER-001 | 0 | IMR-VP-12-2012 | 141 | BOEHLER "DMO-IG" | 2,0 : 3,0 | - | - | 1 | _ | 0.05 | _ | _ | _ | see remark 2) on WPS | <350 | No | 44054 | Adam Duric | 1 | 1.1 / 1.2 | 1.1 / 1.2 | SEP
60NAB22BR952 | 1 | P235GH (1.0345) | P235GH (1.0345) | BW | 60.3 | 50 | 3.6 | 60.3 | 50 | 3.6 | V | HER-001 | 0 | IMR-VP-12-2012 | 141 | BOEHLER "DMO-IG" | 2,0 : 3,0 | - | - | 1 | _ | 0.05 | _ | _ | _ | see remark 2) on WPS | <350 | No | 44054 | Adam Duric | 1 | 1.1 / 1.2 | 1.1 / 1.2 | SEP
60NAB22BR952 | 2 | P235GH (1.0345) | 16Mo3 (1.5415) | BW | 60.3 | 50 | 3.6 | 60.3 | 50 | 3.6 | V | HER-001 | 0 | IMR-VP-12-2012 | 141 | BOEHLER "DMO-IG" | 2,0 : 3,0 | - | - | 1 | _ | 0.05 | _ | _ | _ | see remark 2) on WPS | <350 | No | 44054 | Adam Duric | 1 | 1.1 / 1.2 | 1.1 / 1.2 | SEP
60NAB22BR952 | 3 | 16Mo3 (1.5415) | P235GH (1.0345) | BW | 60.3 | 50 | 3.6 | 60.3 | 50 | 3.6 | V | HER-001 | 0 | IMR-VP-12-2012 | 141 | BOEHLER "DMO-IG" | 2,0 : 3,0 | - | - | 1 | _ | 0.05 | _ | _ | _ | see remark 2) on WPS | <350 | No | 44054 | Adam Duric | 1 | 1.1 / 1.2 | 1.1 / 1.2 | SEP
60NAB22BR952 | 6 | P235GH (1.0345) | P235GH (1.0345) | BW | 60.3 | 50 | 3.6 | 60.3 | 50 | 3.6 | V | HER-001 | 0 | IMR-VP-12-2012 | 141 | BOEHLER "DMO-IG" | 2,0 : 3,0 | - | - | 1 | _ | 0.05 | _ | _ | _ | see remark 2) on WPS | <350 | No | 44054 | Adam Duric | 1 | 1.1 / 1.2 | 1.1 / 1.2 | SEP
60NAB22BR953 | 1 | P235GH (1.0345) | P235GH (1.0345) | BW | 33.7 | 25 | 4 | 33.7 | 25 | 4 | V | HER-001 | 0 | IMR-VP-12-2012 | 141 | BOEHLER "DMO-IG" | 2,0 : 3,0 | - | - | 1 | _ | 0.05 | _ | _ | _ | see remark 2) on WPS | <350 | No | 44054 | Adam Duric | 1 | 1.1 / 1.2 | 1.1 / 1.2 | SEP
60NAB22BR953 | 2 | P235GH (1.0345) | P235GH (1.0345) | BW | 33.7 | 25 | 4 | 33.7 | 25 | 4 | V | HER-001 | 0 | IMR-VP-12-2012 | 141 | BOEHLER "DMO-IG" | 2,0 : 3,0 | - | - | 1 | _ | 0.05 | _ | _ | _ | see remark 2) on WPS | <350 | No | 44054 | Adam Duric | 1 | 1.1 / 1.2 | 1.1 / 1.2 | SEP
60NAB22BR953 | 3 | P235GH (1.0345) | 16Mo3 (1.5415) | SW | 33.7 | 25 | 4 | 33.7 | 25 | 4 | [9 empty] | 1 | _ | 0.05 | _ | _ | _ |  |  |  | 44041 | Damjan Sliško | 1 | 1.1 / 1.2 | 1.1 / 1.2 | SEP
60NAB22BR953 | 4 | 16Mo3 (1.5415) | P235GH (1.0345) | SW | 33.7 | 25 | 4 | 33.7 | 25 | 4 | [9 empty] | 1 | _ | 0.05 | _ | _ | _ |  |  |  | 44041 | Damjan Sliško | 1 | 1.1 / 1.2 | 1.1 / 1.2 | SEP
60NAB23BR001 | 1 | P355NH (1.0565) | P235GH (1.0345) | BW | 323.9 | 300 | 7.1 | 323.9 | 300 | 7.1 | V | HER-017 | 1 | IMR-VP-18-2015 | 141 | BOEHLER "DMO-IG" | 2,0 : 2,4 | - | - | 1 | _ | 0.05 | _ | _ | _ | see remark 3) on WPS | <300 | No | 44083 | Adam Duric | 1 | 11.1 / 1.2 | 1.1 / 1.2 | II
60NAB23BR001 | 4 | P235GH (1.0345) | P250GH (1.0460) | BW | 323.9 | 300 | 7.1 | 323.9 | 300 | 7.1 | V | HER-001 | 0 | IMR-VP-12-2012 | 141 | BOEHLER "DMO-IG" | 2,0 : 3,0 | - | - | 1 | _ | 0.05 | _ | _ | _ | see remark 2) on WPS | <350 | No | 44020 | Adam Duric | 1 | 1.1 / 1.2 | 1.1 / 1.2 | II
60NAB23BR001 | 5 | P250GH (1.0460) | P235GH (1.0345) | BW | 323.9 | 300 | 7.1 | 323.9 | 300 | 7.1 | V | HER-001 | 0 | IMR-VP-12-2012 | 141 | BOEHLER "DMO-IG" | 2,0 : 3,0 | - | - | 1 | _ | 0.05 | _ | _ | _ | see remark 2) on WPS | <350 | No | 44020 | Adam Duric | 1 | 1.1 / 1.2 | 1.1 / 1.2 | II
60NAB23BR002 | 1 | P245GH (1.0352) | P235GH (1.0345) | BW | 323.9 | 300 | 7.1 | 323.9 | 300 | 7.1 | V | HER-001 | 0 | IMR-VP-12-2012 | 141 | BOEHLER "DMO-IG" | 2,0 : 3,0 | - | - | 1 | _ | 0.05 | _ | _ | _ | see remark 2) on WPS | <350 | No | 44020 | Adam Duric | 1 | 1.1 / 1.2 | 1.1 / 1.2 | II
60NAB23BR002 | 2 | P235GH (1.0345) | P235GH (1.0345) | BW | 323.9 | 300 | 7.1 | 323.9 | 300 | 7.1 | V | HER-001 | 0 | IMR-VP-12-2012 | 141 | BOEHLER "DMO-IG" | 2,0 : 3,0 | - | - | 1 | _ | 0.05 | _ | _ | _ | see remark 2) on WPS | <350 | No | 44020 | Adam Duric | 1 | 1.1 / 1.2 | 1.1 / 1.2 | II
60NAB23BR002 | 3 | P235GH (1.0345) | P235GH (1.0345) | BW | 323.9 | 300 | 7.1 | 323.9 | 300 | 7.1 | V | HER-001 | 0 | IMR-VP-12-2012 | 141 | BOEHLER "DMO-IG" | 2,0 : 3,0 | - | - | 1 | _ | 0.05 | _ | _ | _ | see remark 2) on WPS | <350 | No | 44020 | Adam Duric | 1 | 1.1 / 1.2 | 1.1 / 1.2 | II
60NAB23BR003 | 3 | P235GH (1.0345) | GP240GH (1.0619) | BW | 219.1 | 200 | 6.3 | 219.1 | 200 | 6.3 | V | HER-001 | 0 | IMR-VP-12-2012 | 141 | BOEHLER "DMO-IG" | 2,0 : 3,0 | - | - | 1 | _ | 0.05 | _ | _ | _ | see remark 2) on WPS | <350 | No | 44020 | Adam Duric | 1 | 1.1 / 1.2 | 1.1 / 1.2 | I
60NAB23BR003 | 4 | GP240GH (1.0619) | P235GH (1.0345) | BW | 219.1 | 200 | 6.3 | 219.1 | 200 | 6.3 | V | HER-001 | 0 | IMR-VP-12-2012 | 141 | BOEHLER "DMO-IG" | 2,0 : 3,0 | - | - | 1 | _ | 0.05 | _ | _ | _ | see remark 2) on WPS | <350 | No | 44020 | Adam Duric | 1 | 1.1 / 1.2 | 1.1 / 1.2 | I
60NAB23BR003 | 17 | P235GH (1.0345) | P250GH (1.0460) | BW | 219.1 | 200 | 6.3 | 219.1 | 200 | 6.3 | V | HER-001 | 0 | IMR-VP-12-2012 | 141 | BOEHLER "DMO-IG" | 2,0 : 3,0 | - | - | 1 | _ | 0.05 | _ | _ | _ | see remark 2) on WPS | <350 | No | 44020 | Adam Duric | 1 | 1.1 / 1.2 | 1.1 / 1.2 | I
60NAB23BR003 | 18 | P250GH (1.0460) | P235GH (1.0345) | BW | 219.1 | 200 | 6.3 | 219.1 | 200 | 6.3 | V | HER-001 | 0 | IMR-VP-12-2012 | 141 | BOEHLER "DMO-IG" | 2,0 : 3,0 | - | - | 1 | _ | 0.05 | _ | _ | _ | see remark 2) on WPS | <350 | No | 44020 | Adam Duric | 1 | 1.1 / 1.2 | 1.1 / 1.2 | I
60NAB23BR012 | 1 | P235GH (1.0345) | S355J2G3 (1.0570) | BW | 21.3 | 15 | 3.2 | 21.3 | 15 | 3.2 | V | HER-015 | 0 | IMR-VP-17-2015 | 141 | BOEHLER "DMO-IG" | 2,0 : 2,4 | - | - | 1 | _ | 0.05 | _ | _ | _ | see remark 2) on WPS | <340 | No | 44063 | Adam Duric | 1 | 1.1 / 1.2 | 1.1 / 1.2 | SEP
60NAB23BR012 | 2 | P235GH (1.0345) | P235GH (1.0345) | BW | 21.3 | 15 | 3.2 | 21.3 | 15 | 3.2 | V | HER-015 | 0 | IMR-VP-17-2015 | 141 | BOEHLER "DMO-IG" | 2,0 : 2,4 | - | - | 1 | _ | 0.05 | _ | _ | _ | see remark 2) on WPS | <340 | No | 44063 | Adam Duric | 1 | 1.1 / 1.2 | 1.1 / 1.2 | SEP
60NAB23BR191 | 1 | P235GH (1.0345) | P245GH (1.0352) | BW | 33.7 | 25 | 4 | 33.7 | 25 | 4 | V | HER-001 | 0 | IMR-VP-12-2012 | 141 | BOEHLER "DMO-IG" | 2,0 : 3,0 | - | - | 1 | _ | 0.05 | _ | _ | _ | see remark 2) on WPS | <350 | No | 44054 | Adam Duric | 1 | 1.1 / 1.2 | 1.1 / 1.2 | SEP
60NAB23BR192 | 2 | P235GH (1.0345) | P235GH (1.0345) | BW | 33.7 | 25 | 4 | 33.7 | 25 | 4 | V | HER-001 | 0 | IMR-VP-12-2012 | 141 | BOEHLER "DMO-IG" | 2,0 : 3,0 | - | - | 1 | _ | 0.05 | _ | _ | _ | see remark 2) on WPS | <350 | No | 44054 | Adam Duric | 1 | 1.1 / 1.2 | 1.1 / 1.2 | SEP
60NAB23BR301 | 1 | P235GH (1.0345) | P235GH (1.0345) | BW | 33.7 | 25 | 4 | 33.7 | 25 | 4 | V | HER-001 | 0 | IMR-VP-12-2012 | 141 | BOEHLER "DMO-IG" | 2,0 : 3,0 | - | - | 1 | _ | 0.05 | _ | _ | _ | see remark 2) on WPS | <350 | No | 44054 | Adam Duric | 1 | 1.1 / 1.2 | 1.1 / 1.2 | SEP
60NAB23BR301 | 2 | P235GH (1.0345) | 16Mo3 (1.5415) | BW | 33.7 | 25 | 4 | 33.7 | 25 | 4 | V | HER-001 | 0 | IMR-VP-12-2012 | 141 | BOEHLER "DMO-IG" | 2,0 : 3,0 | - | - | 1 | _ | 0.05 | _ | _ | _ | see remark 2) on WPS | <350 | No | 44054 | Adam Duric | 1 | 1.1 / 1.2 | 1.1 / 1.2 | SEP
60NAB23BR301 | 3 | 16Mo3 (1.5415) | P235GH (1.0345) | BW | 33.7 | 25 | 4 | 33.7 | 25 | 4 | V | HER-001 | 0 | IMR-VP-12-2012 | 141 | BOEHLER "DMO-IG" | 2,0 : 3,0 | - | - | 1 | _ | 0.05 | _ | _ | _ | see remark 2) on WPS | <350 | No | 44054 | Adam Duric | 1 | 1.1 / 1.2 | 1.1 / 1.2 | SEP
60NAB23BR302 | 1 | P235GH (1.0345) | P235GH (1.0345) | BW | 33.7 | 25 | 4 | 33.7 | 25 | 4 | V | HER-001 | 0 | IMR-VP-12-2012 | 141 | BOEHLER "DMO-IG" | 2,0 : 3,0 | - | - | 1 | _ | 0.05 | _ | _ | _ | see remark 2) on WPS | <350 | No | 44054 | Adam Duric | 1 | 1.1 / 1.2 | 1.1 / 1.2 | SEP
60NAB23BR302 | 2 | P235GH (1.0345) | 16Mo3 (1.5415) | BW | 33.7 | 25 | 4 | 33.7 | 25 | 4 | V | HER-001 | 0 | IMR-VP-12-2012 | 141 | BOEHLER "DMO-IG" | 2,0 : 3,0 | - | - | 1 | _ | 0.05 | _ | _ | _ | see remark 2) on WPS | <350 | No | 44054 | Adam Duric | 1 | 1.1 / 1.2 | 1.1 / 1.2 | SEP
60NAB23BR302 | 3 | 16Mo3 (1.5415) | P235GH (1.0345) | BW | 33.7 | 25 | 4 | 33.7 | 25 | 4 | V | HER-001 | 0 | IMR-VP-12-2012 | 141 | BOEHLER "DMO-IG" | 2,0 : 3,0 | - | - | 1 | _ | 0.05 | _ | _ | _ | see remark 2) on WPS | <350 | No | 44054 | Adam Duric | 1 | 1.1 / 1.2 | 1.1 / 1.2 | SEP
60NAB23BR303 | 1 | P235GH (1.0345) | 16Mo3 (1.5415) | BW | 21.3 | 15 | 3.2 | 21.3 | 15 | 3.2 | V | HER-015 | 0 | IMR-VP-17-2015 | 141 | BOEHLER "DMO-IG" | 2,0 : 2,4 | - | - | 1 | _ | 0.05 | _ | _ | _ | see remark 2) on WPS | <340 | No | 44063 | Adam Duric | 1 | 1.1 / 1.2 | 1.1 / 1.2 | SEP
60NAB23BR306 | 1 | P235GH (1.0345) | 16Mo3 (1.5415) | BW | 21.3 | 15 | 3.2 | 21.3 | 15 | 3.2 | V | HER-015 | 0 | IMR-VP-17-2015 | 141 | BOEHLER "DMO-IG" | 2,0 : 2,4 | - | - | 1 | _ | 0.05 | _ | _ | _ | see remark 2) on WPS | <340 | No | 44063 | Adam Duric | 1 | 1.1 / 1.2 | 1.1 / 1.2 | SEP
60NAB23BR314 | 1 | P235GH (1.0345) | 16Mo3 (1.5415) | BW | 21.3 | 15 | 3.2 | 21.3 | 15 | 3.2 | V | HER-015 | 0 | IMR-VP-17-2015 | 141 | BOEHLER "DMO-IG" | 2,0 : 2,4 | - | - | 1 | _ | 0.05 | _ | _ | _ | see remark 2) on WPS | <340 | No | 44063 | Adam Duric | 1 | 1.1 / 1.2 | 1.1 / 1.2 | SEP
60NAB23BR315 | 1 | P235GH (1.0345) | 16Mo3 (1.5415) | BW | 21.3 | 15 | 3.2 | 21.3 | 15 | 3.2 | V | HER-015 | 0 | IMR-VP-17-2015 | 141 | BOEHLER "DMO-IG" | 2,0 : 2,4 | - | - | 1 | _ | 0.05 | _ | _ | _ | see remark 2) on WPS | <340 | No | 44063 | Adam Duric | 1 | 1.1 / 1.2 | 1.1 / 1.2 | SEP
60NAB23BR901 | 1 | P235GH (1.0345) | P235GH (1.0345) | BW | 33.7 | 25 | 4 | 33.7 | 25 | 4 | V | HER-001 | 0 | IMR-VP-12-2012 | 141 | BOEHLER "DMO-IG" | 2,0 : 3,0 | - | - | 1 | _ | 0.05 | _ | _ | _ | see remark 2) on WPS | <350 | No | 44054 | Adam Duric | 1 | 1.1 / 1.2 | 1.1 / 1.2 | SEP
60NAB23BR901 | 5 | P235GH (1.0345) | P250GH (1.0460) | BW | 33.7 | 25 | 4 | 33.7 | 25 | 4 | V | HER-001 | 0 | IMR-VP-12-2012 | 141 | BOEHLER "DMO-IG" | 2,0 : 3,0 | - | - | 1 | _ | 0.05 | _ | _ | _ | see remark 2) on WPS | <350 | No | 44054 | Adam Duric | 1 | 1.1 / 1.2 | 1.1 / 1.2 | SEP
60NAB23BR901 | 6 | P250GH (1.0460) | P235GH (1.0345) | BW | 33.7 | 25 | 4 | 33.7 | 25 | 4 | V | HER-001 | 0 | IMR-VP-12-2012 | 141 | BOEHLER "DMO-IG" | 2,0 : 3,0 | - | - | 1 | _ | 0.05 | _ | _ | _ | see remark 2) on WPS | <350 | No | 44054 | Adam Duric | 1 | 1.1 / 1.2 | 1.1 / 1.2 | SEP
60NAB23BR902 | 1 | P235GH (1.0345) | P235GH (1.0345) | BW | 33.7 | 25 | 4 | 33.7 | 25 | 4 | V | HER-001 | 0 | IMR-VP-12-2012 | 141 | BOEHLER "DMO-IG" | 2,0 : 3,0 | - | - | 1 | _ | 0.05 | _ | _ | _ | see remark 2) on WPS | <350 | No | 44054 | Adam Duric | 1 | 1.1 / 1.2 | 1.1 / 1.2 | SEP
60NAB23BR902 | 2 | P235GH (1.0345) | P250GH (1.0460) | BW | 33.7 | 25 | 4 | 33.7 | 25 | 4 | V | HER-001 | 0 | IMR-VP-12-2012 | 141 | BOEHLER "DMO-IG" | 2,0 : 3,0 | - | - | 1 | _ | 0.05 | _ | _ | _ | see remark 2) on WPS | <350 | No | 44054 | Adam Duric | 1 | 1.1 / 1.2 | 1.1 / 1.2 | SEP
60NAB23BR902 | 3 | P250GH (1.0460) | P235GH (1.0345) | BW | 33.7 | 25 | 4 | 33.7 | 25 | 4 | V | HER-001 | 0 | IMR-VP-12-2012 | 141 | BOEHLER "DMO-IG" | 2,0 : 3,0 | - | - | 1 | _ | 0.05 | _ | _ | _ | see remark 2) on WPS | <350 | No | 44054 | Adam Duric | 1 | 1.1 / 1.2 | 1.1 / 1.2 | SEP
60NAB23BR951 | 1 | P235GH (1.0345) | P235GH (1.0345) | BW | 33.7 | 25 | 4 | 33.7 | 25 | 4 | V | HER-001 | 0 | IMR-VP-12-2012 | 141 | BOEHLER "DMO-IG" | 2,0 : 3,0 | - | - | 1 | _ | 0.05 | _ | _ | _ | see remark 2) on WPS | <350 | No | 44054 | Adam Duric | 1 | 1.1 / 1.2 | 1.1 / 1.2 | SEP
60NAB23BR951 | 2 | P235GH (1.0345) | 16Mo3 (1.5415) | BW | 33.7 | 25 | 4 | 33.7 | 25 | 4 | V | HER-001 | 0 | IMR-VP-12-2012 | 141 | BOEHLER "DMO-IG" | 2,0 : 3,0 | - | - | 1 | _ | 0.05 | _ | _ | _ | see remark 2) on WPS | <350 | No | 44054 | Adam Duric | 1 | 1.1 / 1.2 | 1.1 / 1.2 | SEP
60NAB23BR951 | 3 | 16Mo3 (1.5415) | P235GH (1.0345) | BW | 33.7 | 25 | 4 | 33.7 | 25 | 4 | V | HER-001 | 0 | IMR-VP-12-2012 | 141 | BOEHLER "DMO-IG" | 2,0 : 3,0 | - | - | 1 | _ | 0.05 | _ | _ | _ | see remark 2) on WPS | <350 | No | 44054 | Adam Duric | 1 | 1.1 / 1.2 | 1.1 / 1.2 | SEP
60NAB23BR952 | 1 | P235GH (1.0345) | P235GH (1.0345) | BW | 60.3 | 50 | 3.6 | 60.3 | 50 | 3.6 | V | HER-001 | 0 | IMR-VP-12-2012 | 141 | BOEHLER "DMO-IG" | 2,0 : 3,0 | - | - | 1 | _ | 0.05 | _ | _ | _ | see remark 2) on WPS | <350 | No | 44054 | Adam Duric | 1 | 1.1 / 1.2 | 1.1 / 1.2 | SEP
60NAB23BR952 | 2 | P235GH (1.0345) | 16Mo3 (1.5415) | BW | 60.3 | 50 | 3.6 | 60.3 | 50 | 3.6 | V | HER-001 | 0 | IMR-VP-12-2012 | 141 | BOEHLER "DMO-IG" | 2,0 : 3,0 | - | - | 1 | _ | 0.05 | _ | _ | _ | see remark 2) on WPS | <350 | No | 44054 | Adam Duric | 1 | 1.1 / 1.2 | 1.1 / 1.2 | SEP
60NAB23BR952 | 3 | 16Mo3 (1.5415) | P235GH (1.0345) | BW | 60.3 | 50 | 3.6 | 60.3 | 50 | 3.6 | V | HER-001 | 0 | IMR-VP-12-2012 | 141 | BOEHLER "DMO-IG" | 2,0 : 3,0 | - | - | 1 | _ | 0.05 | _ | _ | _ | see remark 2) on WPS | <350 | No | 44054 | Adam Duric | 1 | 1.1 / 1.2 | 1.1 / 1.2 | SEP
60NAB23BR953 | 1 | P235GH (1.0345) | P235GH (1.0345) | BW | 33.7 | 25 | 4 | 33.7 | 25 | 4 | V | HER-001 | 0 | IMR-VP-12-2012 | 141 | BOEHLER "DMO-IG" | 2,0 : 3,0 | - | - | 1 | _ | 0.05 | _ | _ | _ | see remark 2) on WPS | <350 | No | 44054 | Adam Duric | 1 | 1.1 / 1.2 | 1.1 / 1.2 | SEP
60NAB23BR953 | 3 | P235GH (1.0345) | P235GH (1.0345) | BW | 33.7 | 25 | 4 | 33.7 | 25 | 4 | V | HER-001 | 0 | IMR-VP-12-2012 | 141 | BOEHLER "DMO-IG" | 2,0 : 3,0 | - | - | 1 | _ | 0.05 | _ | _ | _ | see remark 2) on WPS | <350 | No | 44054 | Adam Duric | 1 | 1.1 / 1.2 | 1.1 / 1.2 | SEP
60NAB23BR953 | 4 | P235GH (1.0345) | P235GH (1.0345) | BW | 33.7 | 25 | 4 | 33.7 | 25 | 4 | V | HER-001 | 0 | IMR-VP-12-2012 | 141 | BOEHLER "DMO-IG" | 2,0 : 3,0 | - | - | 1 | _ | 0.05 | _ | _ | _ | see remark 2) on WPS | <350 | No | 44054 | Adam Duric | 1 | 1.1 / 1.2 | 1.1 / 1.2 | SEP
60NAB23BR953 | 5 | P235GH (1.0345) | 16Mo3 (1.5415) | SW | 33.7 | 25 | 4 | 33.7 | 25 | 4 | [9 empty] | 1 | _ | 0.05 | _ | _ | _ |  |  |  | 44041 | Damjan Sliško | 1 | 1.1 / 1.2 | 1.1 / 1.2 | SEP
60NAB23BR953 | 6 | 16Mo3 (1.5415) | P235GH (1.0345) | SW | 33.7 | 25 | 4 | 33.7 | 25 | 4 | [9 empty] | 1 | _ | 0.05 | _ | _ | _ |  |  |  | 44041 | Damjan Sliško | 1 | 1.1 / 1.2 | 1.1 / 1.2 | SEP
60NAB26BR001 | 1 | P235GH (1.0345) | P235GH (1.0345) | BW | 168.3 | 150 | 4.5 | 168.3 | 150 | 4.5 | V | HER-001 | 0 | IMR-VP-12-2012 | 141 | BOEHLER "DMO-IG" | 2,0 : 3,0 | - | - | 1 | _ | 0.05 | _ | _ | _ | see remark 2) on WPS | <350 | No | 44054 | Adam Duric | 1 | 1.1 / 1.2 | 1.1 / 1.2 | I
60NAB26BR001 | 5 | P235GH (1.0345) | P235GH (1.0345) | BW | 168.3 | 150 | 4.5 | 168.3 | 150 | 4.5 | V | HER-001 | 0 | IMR-VP-12-2012 | 141 | BOEHLER "DMO-IG" | 2,0 : 3,0 | - | - | 1 | _ | 0.05 | _ | _ | _ | see remark 2) on WPS | <350 | No | 44054 | Adam Duric | 1 | 1.1 / 1.2 | 1.1 / 1.2 | I
60NAB26BR001 | 15 | P235GH (1.0345) | P235GH (1.0345) | BW | 168.3 | 150 | 4.5 | 168.3 | 150 | 4.5 | V | HER-001 | 0 | IMR-VP-12-2012 | 141 | BOEHLER "DMO-IG" | 2,0 : 3,0 | - | - | 1 | _ | 0.05 | _ | _ | _ | see remark 2) on WPS | <350 | No | 44054 | Adam Duric | 1 | 1.1 / 1.2 | 1.1 / 1.2 | I
60NAB26BR001 | 17 | P235GH (1.0345) | P235GH (1.0345) | BW | 168.3 | 150 | 4.5 | 168.3 | 150 | 4.5 | V | HER-001 | 0 | IMR-VP-12-2012 | 141 | BOEHLER "DMO-IG" | 2,0 : 3,0 | - | - | 1 | _ | 0.05 | _ | _ | _ | see remark 2) on WPS | <350 | No | 44054 | Adam Duric | 1 | 1.1 / 1.2 | 1.1 / 1.2 | I
60NAB26BR001 | 20 | P235GH (1.0345) | P240GH (1.0619) | BW | 168.3 | 150 | 4.5 | 168.3 | 150 | 4.5 | V | HER-001 | 0 | IMR-VP-12-2012 | 141 | BOEHLER "DMO-IG" | 2,0 : 3,0 | - | - | 1 | _ | 0.05 | _ | _ | _ | see remark 2) on WPS | <350 | No | 44054 | Adam Duric | 1 | 1.1 / 1.2 | 1.1 / 1.2 | I
60NAB26BR002 | 1 | P235GH (1.0345) | P235GH (1.0345) | BW | 168.3 | 150 | 4.5 | 168.3 | 150 | 4.5 | V | HER-001 | 0 | IMR-VP-12-2012 | 141 | BOEHLER "DMO-IG" | 2,0 : 3,0 | - | - | 1 | _ | 0.05 | _ | _ | _ | see remark 2) on WPS | <350 | No | 44054 | Adam Duric | 1 | 1.1 / 1.2 | 1.1 / 1.2 | I
60NAB26BR002 | 2 | P235GH (1.0345) | P235GH (1.0345) | BW | 168.3 | 150 | 4.5 | 168.3 | 150 | 4.5 | V | HER-001 | 0 | IMR-VP-12-2012 | 141 | BOEHLER "DMO-IG" | 2,0 : 3,0 | - | - | 1 | _ | 0.05 | _ | _ | _ | see remark 2) on WPS | <350 | No | 44054 | Adam Duric | 1 | 1.1 / 1.2 | 1.1 / 1.2 | I
60NAB26BR901 | 1 | P235GH (1.0345) | P235GH (1.0345) | BW | 33.7 | 25 | 4 | 33.7 | 25 | 4 | V | HER-001 | 0 | IMR-VP-12-2012 | 141 | BOEHLER "DMO-IG" | 2,0 : 3,0 | - | - | 1 | _ | 0.05 | _ | _ | _ | see remark 2) on WPS | <350 | No | 44054 | Adam Duric | 1 | 1.1 / 1.2 | 1.1 / 1.2 | SEP
60NAB26BR901 | 3 | P235GH (1.0345) | P235GH (1.0345) | BW | 33.7 | 25 | 4 | 33.7 | 25 | 4 | V | HER-001 | 0 | IMR-VP-12-2012 | 141 | BOEHLER "DMO-IG" | 2,0 : 3,0 | - | - | 1 | _ | 0.05 | _ | _ | _ | see remark 2) on WPS | <350 | No | 44054 | Adam Duric | 1 | 1.1 / 1.2 | 1.1 / 1.2 | SEP
60NAB26BR901 | 5 | P235GH (1.0345) | P235GH (1.0345) | BW | 33.7 | 25 | 4 | 33.7 | 25 | 4 | V | HER-001 | 0 | IMR-VP-12-2012 | 141 | BOEHLER "DMO-IG" | 2,0 : 3,0 | - | - | 1 | _ | 0.05 | _ | _ | _ | see remark 2) on WPS | <350 | No | 44054 | Adam Duric | 1 | 1.1 / 1.2 | 1.1 / 1.2 | SEP
60NAB26BR901 | 6 | P235GH (1.0345) | P250GH (1.0460) | BW | 33.7 | 25 | 4 | 33.7 | 25 | 4 | V | HER-001 | 0 | IMR-VP-12-2012 | 141 | BOEHLER "DMO-IG" | 2,0 : 3,0 | - | - | 1 | _ | 0.05 | _ | _ | _ | see remark 2) on WPS | <350 | No | 44054 | Adam Duric | 1 | 1.1 / 1.2 | 1.1 / 1.2 | SEP
60NAB26BR901 | 7 | P250GH (1.0460) | P235GH (1.0345) | BW | 33.7 | 25 | 4 | 33.7 | 25 | 4 | V | HER-001 | 0 | IMR-VP-12-2012 | 141 | BOEHLER "DMO-IG" | 2,0 : 3,0 | - | - | 1 | _ | 0.05 | _ | _ | _ | see remark 2) on WPS | <350 | No | 44054 | Adam Duric | 1 | 1.1 / 1.2 | 1.1 / 1.2 | SEP
60NAB26BR951 | 1 | P235GH (1.0345) | P235GH (1.0345) | BW | 33.7 | 25 | 4 | 33.7 | 25 | 4 | V | HER-001 | 0 | IMR-VP-12-2012 | 141 | BOEHLER "DMO-IG" | 2,0 : 3,0 | - | - | 1 | _ | 0.05 | _ | _ | _ | see remark 2) on WPS | <350 | No | 44054 | Adam Duric | 1 | 1.1 / 1.2 | 1.1 / 1.2 | SEP
60NAB26BR951 | 3 | P235GH (1.0345) | P235GH (1.0345) | BW | 33.7 | 25 | 4 | 33.7 | 25 | 4 | V | HER-001 | 0 | IMR-VP-12-2012 | 141 | BOEHLER "DMO-IG" | 2,0 : 3,0 | - | - | 1 | _ | 0.05 | _ | _ | _ | see remark 2) on WPS | <350 | No | 44054 | Adam Duric | 1 | 1.1 / 1.2 | 1.1 / 1.2 | SEP
60NAB26BR951 | 5 | P235GH (1.0345) | P235GH (1.0345) | BW | 33.7 | 25 | 4 | 33.7 | 25 | 4 | V | HER-001 | 0 | IMR-VP-12-2012 | 141 | BOEHLER "DMO-IG" | 2,0 : 3,0 | - | - | 1 | _ | 0.05 | _ | _ | _ | see remark 2) on WPS | <350 | No | 44054 | Adam Duric | 1 | 1.1 / 1.2 | 1.1 / 1.2 | SEP
60NAB26BR951 | 6 | P235GH (1.0345) | P250GH (1.0460) | BW | 33.7 | 25 | 4 | 33.7 | 25 | 4 | V | HER-001 | 0 | IMR-VP-12-2012 | 141 | BOEHLER "DMO-IG" | 2,0 : 3,0 | - | - | 1 | _ | 0.05 | _ | _ | _ | see remark 2) on WPS | <350 | No | 44054 | Adam Duric | 1 | 1.1 / 1.2 | 1.1 / 1.2 | SEP
60NAB26BR951 | 7 | P250GH (1.0460) | P235GH (1.0345) | BW | 33.7 | 25 | 4 | 33.7 | 25 | 4 | V | HER-001 | 0 | IMR-VP-12-2012 | 141 | BOEHLER "DMO-IG" | 2,0 : 3,0 | - | - | 1 | _ | 0.05 | _ | _ | _ | see remark 2) on WPS | <350 | No | 44054 | Adam Duric | 1 | 1.1 / 1.2 | 1.1 / 1.2 | SEP
60NAB28BR951 | 1 | P250GH (1.0460) | P235GH (1.0345) | BW | 60.3 | 50 | 3.6 | 60.3 | 50 | 3.6 | V | HER-001 | 0 | IMR-VP-12-2012 | 141 | BOEHLER "DMO-IG" | 2,0 : 3,0 | - | - | 1 | _ | 0.05 | _ | _ | _ | see remark 2) on WPS | <350 | No | 44054 | Adam Duric | 1 | 1.1 / 1.2 | 1.1 / 1.2 | SEP
60NAB28BR951 | 9 | P235GH (1.0345) | P235GH (1.0345) | BW | 60.3 | 50 | 3.6 | 60.3 | 50 | 3.6 | V | HER-001 | 0 | IMR-VP-12-2012 | 141 | BOEHLER "DMO-IG" | 2,0 : 3,0 | - | - | 1 | _ | 0.05 | _ | _ | _ | see remark 2) on WPS | <350 | No | 44054 | Adam Duric | 1 | 1.1 / 1.2 | 1.1 / 1.2 | SEP
60NAB28BR951 | 16 | P235GH (1.0345) | P235GH (1.0345) | BW | 60.3 | 50 | 3.6 | 60.3 | 50 | 3.6 | V | HER-001 | 0 | IMR-VP-12-2012 | 141 | BOEHLER "DMO-IG" | 2,0 : 3,0 | - | - | 1 | _ | 0.05 | _ | _ | _ | see remark 2) on WPS | <350 | No | 44054 | Adam Duric | 1 | 1.1 / 1.2 | 1.1 / 1.2 | SEP
60NAB28BR951 | 20 | P235GH (1.0345) | P235GH (1.0345) | BW | 60.3 | 50 | 3.6 | 60.3 | 50 | 3.6 | V | HER-001 | 0 | IMR-VP-12-2012 | 141 | BOEHLER "DMO-IG" | 2,0 : 3,0 | - | - | 1 | _ | 0.05 | _ | _ | _ | see remark 2) on WPS | <350 | No | 44054 | Adam Duric | 1 | 1.1 / 1.2 | 1.1 / 1.2 | SEP
60NAB28BR951 | 24 | P235GH (1.0345) | P235GH (1.0345) | BW | 60.3 | 50 | 3.6 | 60.3 | 50 | 3.6 | V | HER-001 | 0 | IMR-VP-12-2012 | 141 | BOEHLER "DMO-IG" | 2,0 : 3,0 | - | - | 1 | _ | 0.05 | _ | _ | _ | see remark 2) on WPS | <350 | No | 44054 | Adam Duric | 1 | 1.1 / 1.2 | 1.1 / 1.2 | SEP
60NAB30BR001 | 1 | P235GH (1.0345) | P235GH (1.0345) | BW | 219.1 | 200 | 6.3 | 219.1 | 200 | 6.3 | V | HER-001 | 0 | IMR-VP-12-2012 | 141 | BOEHLER "DMO-IG" | 2,0 : 3,0 | - | - | 1 | _ | 0.05 | _ | _ | _ | see remark 2) on WPS | <350 | No | 44020 | Adam Duric | 1 | 1.1 / 1.2 | 1.1 / 1.2 | II
60NAB30BR002 | 1 | P235GH (1.0345) | P235GH (1.0345) | BW | 323.9 | 300 | 7.1 | 323.9 | 300 | 7.1 | V | HER-001 | 0 | IMR-VP-12-2012 | 141 | BOEHLER "DMO-IG" | 2,0 : 3,0 | - | - | 1 | _ | 0.05 | _ | _ | _ | see remark 2) on WPS | <350 | No | 44020 | Adam Duric | 1 | 1.1 / 1.2 | 1.1 / 1.2 | II
60NAB30BR002 | 4 | P235GH (1.0345) | P235GH (1.0345) | BW | 323.9 | 300 | 7.1 | 323.9 | 300 | 7.1 | V | HER-001 | 0 | IMR-VP-12-2012 | 141 | BOEHLER "DMO-IG" | 2,0 : 3,0 | - | - | 1 | _ | 0.05 | _ | _ | _ | see remark 2) on WPS | <350 | No | 44020 | Adam Duric | 1 | 1.1 / 1.2 | 1.1 / 1.2 | II
60NAB30BR002 | 10 | P235GH (1.0345) | P235GH (1.0345) | BW | 323.9 | 300 | 7.1 | 323.9 | 300 | 7.1 | V | HER-001 | 0 | IMR-VP-12-2012 | 141 | BOEHLER "DMO-IG" | 2,0 : 3,0 | - | - | 1 | _ | 0.05 | _ | _ | _ | see remark 2) on WPS | <350 | No | 44020 | Adam Duric | 1 | 1.1 / 1.2 | 1.1 / 1.2 | II
60NAB30BR002 | 16 | P235GH (1.0345) | P235GH (1.0345) | BW | 323.9 | 300 | 7.1 | 323.9 | 300 | 7.1 | V | HER-001 | 0 | IMR-VP-12-2012 | 141 | BOEHLER "DMO-IG" | 2,0 : 3,0 | - | - | 1 | _ | 0.05 | _ | _ | _ | see remark 2) on WPS | <350 | No | 44020 | Adam Duric | 1 | 1.1 / 1.2 | 1.1 / 1.2 | II
60NAB30BR002 | 20 | P235GH (1.0345) | P235GH (1.0345) | BW | 323.9 | 300 | 7.1 | 323.9 | 300 | 7.1 | V | HER-001 | 0 | IMR-VP-12-2012 | 141 | BOEHLER "DMO-IG" | 2,0 : 3,0 | - | - | 1 | _ | 0.05 | _ | _ | _ | see remark 2) on WPS | <350 | No | 44020 | Adam Duric | 1 | 1.1 / 1.2 | 1.1 / 1.2 | II
60NAB30BR002 | 23 | P235GH (1.0345) | P235GH (1.0345) | BW | 323.9 | 300 | 7.1 | 323.9 | 300 | 7.1 | V | HER-001 | 0 | IMR-VP-12-2012 | 141 | BOEHLER "DMO-IG" | 2,0 : 3,0 | - | - | 1 | _ | 0.05 | _ | _ | _ | see remark 2) on WPS | <350 | No | 44020 | Adam Duric | 1 | 1.1 / 1.2 | 1.1 / 1.2 | II
60NAB30BR002 | 26 | P235GH (1.0345) | P235GH (1.0345) | BW | 323.9 | 300 | 7.1 | 323.9 | 300 | 7.1 | V | HER-001 | 0 | IMR-VP-12-2012 | 141 | BOEHLER "DMO-IG" | 2,0 : 3,0 | - | - | 1 | _ | 0.05 | _ | _ | _ | see remark 2) on WPS | <350 | No | 44020 | Adam Duric | 1 | 1.1 / 1.2 | 1.1 / 1.2 | II
60NAB30BR002 | 29 | P235GH (1.0345) | P235GH (1.0345) | BW | 323.9 | 300 | 7.1 | 323.9 | 300 | 7.1 | V | HER-001 | 0 | IMR-VP-12-2012 | 141 | BOEHLER "DMO-IG" | 2,0 : 3,0 | - | - | 1 | _ | 0.05 | _ | _ | _ | see remark 2) on WPS | <350 | No | 44020 | Adam Duric | 1 | 1.1 / 1.2 | 1.1 / 1.2 | II
60NAB30BR002 | 38 | P235GH (1.0345) | P235GH (1.0345) | BW | 323.9 | 300 | 7.1 | 323.9 | 300 | 7.1 | V | HER-001 | 0 | IMR-VP-12-2012 | 141 | BOEHLER "DMO-IG" | 2,0 : 3,0 | - | - | 1 | _ | 0.05 | _ | _ | _ | see remark 2) on WPS | <350 | No | 44020 | Adam Duric | 1 | 1.1 / 1.2 | 1.1 / 1.2 | II
60NAB30BR002 | 41 | P235GH (1.0345) | P265GH (1.0425) | BW | 323.9 | 300 | 7.1 | 323.9 | 300 | 7.1 | V | HER-001 | 0 | IMR-VP-12-2012 | 141 | BOEHLER "DMO-IG" | 2,0 : 3,0 | - | - | 1 | _ | 0.05 | _ | _ | _ | see remark 2) on WPS | <350 | No | 44020 | Adam Duric | 1 | 1.1 / 1.2 | 1.1 / 1.2 | II
60NAB30BR002 | 42 | P265GH (1.0425) | P235GH (1.0345) | BW | 323.9 | 300 | 7.1 | 323.9 | 300 | 7.1 | V | HER-001 | 0 | IMR-VP-12-2012 | 141 | BOEHLER "DMO-IG" | 2,0 : 3,0 | - | - | 1 | _ | 0.05 | _ | _ | _ | see remark 2) on WPS | <350 | No | 44020 | Adam Duric | 1 | 1.1 / 1.2 | 1.1 / 1.2 | II
60NAB30BR002 | 46 | P235GH (1.0345) | P235GH (1.0345) | BW | 323.9 | 300 | 7.1 | 323.9 | 300 | 7.1 | V | HER-001 | 0 | IMR-VP-12-2012 | 141 | BOEHLER "DMO-IG" | 2,0 : 3,0 | - | - | 1 | _ | 0.05 | _ | _ | _ | see remark 2) on WPS | <350 | No | 44020 | Adam Duric | 1 | 1.1 / 1.2 | 1.1 / 1.2 | II
60NAB30BR002 | 50 | P235GH (1.0345) | P235GH (1.0345) | BW | 323.9 | 300 | 7.1 | 323.9 | 300 | 7.1 | V | HER-001 | 0 | IMR-VP-12-2012 | 141 | BOEHLER "DMO-IG" | 2,0 : 3,0 | - | - | 1 | _ | 0.05 | _ | _ | _ | see remark 2) on WPS | <350 | No | 44063 | Adam Duric | 1 | 1.1 / 1.2 | 1.1 / 1.2 | II
60NAB30BR003 | 1 | P235GH (1.0345) | P235GH (1.0345) | BW | 323.9 | 300 | 7.1 | 323.9 | 300 | 7.1 | V | HER-001 | 0 | IMR-VP-12-2012 | 141 | BOEHLER "DMO-IG" | 2,0 : 3,0 | - | - | 1 | _ | 0.05 | _ | _ | _ | see remark 2) on WPS | <350 | No | 44063 | Adam Duric | 1 | 1.1 / 1.2 | 1.1 / 1.2 | II
60NAB30BR003 | 4 | P235GH (1.0345) | P235GH (1.0345) | BW | 323.9 | 300 | 7.1 | 323.9 | 300 | 7.1 | V | HER-001 | 0 | IMR-VP-12-2012 | 141 | BOEHLER "DMO-IG" | 2,0 : 3,0 | - | - | 1 | _ | 0.05 | _ | _ | _ | see remark 2) on WPS | <350 | No | 44020 | Adam Duric | 1 | 1.1 / 1.2 | 1.1 / 1.2 | II
60NAB30BR003 | 7 | P235GH (1.0345) | P235GH (1.0345) | BW | 323.9 | 300 | 7.1 | 323.9 | 300 | 7.1 | V | HER-001 | 0 | IMR-VP-12-2012 | 141 | BOEHLER "DMO-IG" | 2,0 : 3,0 | - | - | 1 | _ | 0.05 | _ | _ | _ | see remark 2) on WPS | <350 | No | 44020 | Adam Duric | 1 | 1.1 / 1.2 | 1.1 / 1.2 | II
60NAB30BR003-UHY00Y-00L | 1 | P235GH (1.0345) | P235GH (1.0345) | BW | 323.9 | 300 | 7.1 | 323.9 | 300 | 7.1 | V | HER-001 | 0 | IMR-VP-12-2012 | 141 | BOEHLER "DMO-IG" | 2,0 : 3,0 | - | - | 1 | _ | 0.05 | _ | _ | _ | see remark 2) on WPS | <350 | No | 44020 | Adam Duric | 1 | 1.1 / 1.2 | 1.1 / 1.2 | II
60NAB30BR003-UHY00Y-00L | 2 | P235GH (1.0345) | P235GH (1.0345) | BW | 323.9 | 300 | 7.1 | 323.9 | 300 | 7.1 | V | HER-001 | 0 | IMR-VP-12-2012 | 141 | BOEHLER "DMO-IG" | 2,0 : 3,0 | - | - | 1 | _ | 0.05 | _ | _ | _ | see remark 2) on WPS | <350 | No | 44020 | Adam Duric | 1 | 1.1 / 1.2 | 1.1 / 1.2 | II
60NAB30BR003-UHY00Y-01L | 1 | P235GH (1.0345) | P235GH (1.0345) | BW | 323.9 | 300 | 7.1 | 323.9 | 300 | 7.1 | V | HER-001 | 0 | IMR-VP-12-2012 | 141 | BOEHLER "DMO-IG" | 2,0 : 3,0 | - | - | 1 | _ | 0.05 | _ | _ | _ | see remark 2) on WPS | <350 | No | 44020 | Adam Duric | 1 | 1.1 / 1.2 | 1.1 / 1.2 | II
60NAB30BR003-UHY00Y-01L | 3 | P235GH (1.0345) | P235GH (1.0345) | BW | 323.9 | 300 | 7.1 | 323.9 | 300 | 7.1 | V | HER-001 | 0 | IMR-VP-12-2012 | 141 | BOEHLER "DMO-IG" | 2,0 : 3,0 | - | - | 1 | _ | 0.05 | _ | _ | _ | see remark 2) on WPS | <350 | No | 44020 | Adam Duric | 1 | 1.1 / 1.2 | 1.1 / 1.2 | II
60NAB30BR003-UHY00Y-02L | 1 | P235GH (1.0345) | P235GH (1.0345) | BW | 323.9 | 300 | 7.1 | 323.9 | 300 | 7.1 | V | HER-001 | 0 | IMR-VP-12-2012 | 141 | BOEHLER "DMO-IG" | 2,0 : 3,0 | - | - | 1 | _ | 0.05 | _ | _ | _ | see remark 2) on WPS | <350 | No | 44020 | Adam Duric | 1 | 1.1 / 1.2 | 1.1 / 1.2 | II
60NAB30BR003-UHY00Y-02L | 3 | P235GH (1.0345) | P235GH (1.0345) | BW | 323.9 | 300 | 7.1 | 323.9 | 300 | 7.1 | V | HER-001 | 0 | IMR-VP-12-2012 | 141 | BOEHLER "DMO-IG" | 2,0 : 3,0 | - | - | 1 | _ | 0.05 | _ | _ | _ | see remark 2) on WPS | <350 | No | 44020 | Adam Duric | 1 | 1.1 / 1.2 | 1.1 / 1.2 | II
60NAB30BR003-UHY00Y-02L | 4 | P235GH (1.0345) | P235GH (1.0345) | BW | 323.9 | 300 | 7.1 | 323.9 | 300 | 7.1 | V | HER-001 | 0 | IMR-VP-12-2012 | 141 | BOEHLER "DMO-IG" | 2,0 : 3,0 | - | - | 1 | _ | 0.05 | _ | _ | _ | see remark 2) on WPS | <350 | No | 44020 | Adam Duric | 1 | 1.1 / 1.2 | 1.1 / 1.2 | II
60NAB30BR004 | 1 | P235GH (1.0345) | P235GH (1.0345) | BW | 323.9 | 300 | 7.1 | 323.9 | 300 | 7.1 | V | HER-001 | 0 | IMR-VP-12-2012 | 141 | BOEHLER "DMO-IG" | 2,0 : 3,0 | - | - | 1 | _ | 0.05 | _ | _ | _ | see remark 2) on WPS | <350 | No | 44020 | Adam Duric | 1 | 1.1 / 1.2 | 1.1 / 1.2 | II
60NAB30BR004 | 4 | P235GH (1.0345) | P235GH (1.0345) | BW | 323.9 | 300 | 7.1 | 323.9 | 300 | 7.1 | V | HER-001 | 0 | IMR-VP-12-2012 | 141 | BOEHLER "DMO-IG" | 2,0 : 3,0 | - | - | 1 | _ | 0.05 | _ | _ | _ | see remark 2) on WPS | <350 | No | 44020 | Adam Duric | 1 | 1.1 / 1.2 | 1.1 / 1.2 | II
60NAB30BR004 | 7 | P235GH (1.0345) | P265GH (1.0425) | BW | 323.9 | 300 | 7.1 | 323.9 | 300 | 7.1 | V | HER-001 | 0 | IMR-VP-12-2012 | 141 | BOEHLER "DMO-IG" | 2,0 : 3,0 | - | - | 1 | _ | 0.05 | _ | _ | _ | see remark 2) on WPS | <350 | No | 44020 | Adam Duric | 1 | 1.1 / 1.2 | 1.1 / 1.2 | II
60NAB30BR004 | 8 | P265GH (1.0425) | P235GH (1.0345) | BW | 323.9 | 300 | 7.1 | 323.9 | 300 | 7.1 | V | HER-001 | 0 | IMR-VP-12-2012 | 141 | BOEHLER "DMO-IG" | 2,0 : 3,0 | - | - | 1 | _ | 0.05 | _ | _ | _ | see remark 2) on WPS | <350 | No | 44020 | Adam Duric | 1 | 1.1 / 1.2 | 1.1 / 1.2 | II
60NAB30BR004 | 9 | P235GH (1.0345) | P240GH (1.0619) | BW | 323.9 | 300 | 7.1 | 323.9 | 300 | 7.1 | V | HER-001 | 0 | IMR-VP-12-2012 | 141 | BOEHLER "DMO-IG" | 2,0 : 3,0 | - | - | 1 | _ | 0.05 | _ | _ | _ | see remark 2) on WPS | <350 | No | 44020 | Adam Duric | 1 | 1.1 / 1.2 | 1.1 / 1.2 | II
60NAB30BR005 | 1 | P240GH (1.0619) | P235GH (1.0345) | BW | 355.6 | 350 | 8 | 355.6 | 350 | 8 | V | HER-001 | 0 | IMR-VP-12-2012 | 141 | BOEHLER "DMO-IG" | 2,0 : 3,0 | - | - | 1 | _ | 0.05 | _ | _ | _ | see remark 2) on WPS | <350 | No | 44020 | Adam Duric | 1 | 1.1 / 1.2 | 1.1 / 1.2 | SEP
60NAB30BR005 | 3 | P235GH (1.0345) | P235GH (1.0345) | BW | 355.6 | 350 | 8 | 355.6 | 350 | 8 | V | HER-001 | 0 | IMR-VP-12-2012 | 141 | BOEHLER "DMO-IG" | 2,0 : 3,0 | - | - | 1 | _ | 0.05 | _ | _ | _ | see remark 2) on WPS | <350 | No | 44020 | Adam Duric | 1 | 1.1 / 1.2 | 1.1 / 1.2 | SEP
60NAB30BR011 | 1 | P235GH (1.0345) | P235GH (1.0345) | BW | 323.9 | 300 | 7.1 | 323.9 | 300 | 7.1 | V | HER-001 | 0 | IMR-VP-12-2012 | 141 | BOEHLER "DMO-IG" | 2,0 : 3,0 | - | - | 1 | _ | 0.05 | _ | _ | _ | see remark 2) on WPS | <350 | No | 44020 | Adam Duric | 1 | 1.1 / 1.2 | 1.1 / 1.2 | II
60NAB30BR011 | 2 | P235GH (1.0345) | P265GH (1.0425) | BW | 323.9 | 300 | 7.1 | 323.9 | 300 | 7.1 | V | HER-001 | 0 | IMR-VP-12-2012 | 141 | BOEHLER "DMO-IG" | 2,0 : 3,0 | - | - | 1 | _ | 0.05 | _ | _ | _ | see remark 2) on WPS | <350 | No | 44020 | Adam Duric | 1 | 1.1 / 1.2 | 1.1 / 1.2 | II
60NAB30BR011 | 3 | P265GH (1.0425) | P235GH (1.0345) | BW | 323.9 | 300 | 7.1 | 323.9 | 300 | 7.1 | V | HER-001 | 0 | IMR-VP-12-2012 | 141 | BOEHLER "DMO-IG" | 2,0 : 3,0 | - | - | 1 | _ | 0.05 | _ | _ | _ | see remark 2) on WPS | <350 | No | 44020 | Adam Duric | 1 | 1.1 / 1.2 | 1.1 / 1.2 | II
60NAB30BR011 | 4 | P235GH (1.0345) | P235GH (1.0345) | BW | 323.9 | 300 | 7.1 | 323.9 | 300 | 7.1 | V | HER-001 | 0 | IMR-VP-12-2012 | 141 | BOEHLER "DMO-IG" | 2,0 : 3,0 | - | - | 1 | _ | 0.05 | _ | _ | _ | see remark 2) on WPS | <350 | No | 44020 | Adam Duric | 1 | 1.1 / 1.2 | 1.1 / 1.2 | II
60NAB30BR011 | 7 | P235GH (1.0345) | P235GH (1.0345) | BW | 323.9 | 300 | 7.1 | 323.9 | 300 | 7.1 | V | HER-001 | 0 | IMR-VP-12-2012 | 141 | BOEHLER "DMO-IG" | 2,0 : 3,0 | - | - | 1 | _ | 0.05 | _ | _ | _ | see remark 2) on WPS | <350 | No | 44020 | Adam Duric | 1 | 1.1 / 1.2 | 1.1 / 1.2 | II
60NAB30BR011 | 10 | P235GH (1.0345) | P355NH (1.0565) | BW | 323.9 | 300 | 7.1 | 323.9 | 300 | 8 | V | HER-017 | 1 | IMR-VP-18-2015 | 141 | BOEHLER "DMO-IG" | 2,0 : 2,4 | - | - | 1 | _ | 0.05 | _ | _ | _ | see remark 3) on WPS | <300 | No | 44083 | Adam Duric | 1 | 11.1 / 1.2 | 1.1 / 1.2 | II
60NAB30BR012 | 1 | P355NH (1.0565) | P235GH (1.0345) | BW | 323.9 | 300 | 8 | 323.9 | 300 | 7.1 | V | HER-017 | 1 | IMR-VP-18-2015 | 141 | BOEHLER "DMO-IG" | 2,0 : 2,4 | - | - | 1 | _ | 0.05 | _ | _ | _ | see remark 3) on WPS | <300 | No | 44083 | Adam Duric | 1 | 11.1 / 1.2 | 1.1 / 1.2 | II
60NAB30BR012 | 3 | P235GH (1.0345) | P235GH (1.0345) | BW | 323.9 | 300 | 7.1 | 323.9 | 300 | 7.1 | V | HER-001 | 0 | IMR-VP-12-2012 | 141 | BOEHLER "DMO-IG" | 2,0 : 3,0 | - | - | 1 | _ | 0.05 | _ | _ | _ | see remark 2) on WPS | <350 | No | 44020 | Adam Duric | 1 | 1.1 / 1.2 | 1.1 / 1.2 | II
60NAB30BR012 | 6 | P235GH (1.0345) | P355NH (1.0565) | BW | 323.9 | 300 | 7.1 | 323.9 | 300 | 8 | V | HER-017 | 1 | IMR-VP-18-2015 | 141 | BOEHLER "DMO-IG" | 2,0 : 2,4 | - | - | 1 | _ | 0.05 | _ | _ | _ | see remark 3) on WPS | <300 | No | 44083 | Adam Duric | 1 | 11.1 / 1.2 | 1.1 / 1.2 | II
60NAB30BR013 | 1 | P355NH (1.0565) | P235GH (1.0345) | BW | 323.9 | 300 | 8 | 323.9 | 300 | 7.1 | V | HER-017 | 1 | IMR-VP-18-2015 | 141 | BOEHLER "DMO-IG" | 2,0 : 2,4 | - | - | 1 | _ | 0.05 | _ | _ | _ | see remark 3) on WPS | <300 | No | 44083 | Adam Duric | 1 | 11.1 / 1.2 | 1.1 / 1.2 | II
60NAB30BR013 | 4 | P235GH (1.0345) | P235GH (1.0345) | BW | 323.9 | 300 | 7.1 | 323.9 | 300 | 7.1 | V | HER-001 | 0 | IMR-VP-12-2012 | 141 | BOEHLER "DMO-IG" | 2,0 : 3,0 | - | - | 1 | _ | 0.05 | _ | _ | _ | see remark 2) on WPS | <350 | No | 44020 | Adam Duric | 1 | 1.1 / 1.2 | 1.1 / 1.2 | II
60NAB30BR013 | 8 | P235GH (1.0345) | P265GH (1.0425) | BW | 323.9 | 300 | 7.1 | 323.9 | 300 | 7.1 | V | HER-001 | 0 | IMR-VP-12-2012 | 141 | BOEHLER "DMO-IG" | 2,0 : 3,0 | - | - | 1 | _ | 0.05 | _ | _ | _ | see remark 2) on WPS | <350 | No | 44020 | Adam Duric | 1 | 1.1 / 1.2 | 1.1 / 1.2 | II
60NAB30BR013 | 9 | P265GH (1.0425) | P235GH (1.0345) | BW | 323.9 | 300 | 7.1 | 323.9 | 300 | 7.1 | V | HER-001 | 0 | IMR-VP-12-2012 | 141 | BOEHLER "DMO-IG" | 2,0 : 3,0 | - | - | 1 | _ | 0.05 | _ | _ | _ | see remark 2) on WPS | <350 | No | 44020 | Adam Duric | 1 | 1.1 / 1.2 | 1.1 / 1.2 | II
60NAB30BR013 | 13 | P235GH (1.0345) | P235GH (1.0345) | BW | 323.9 | 300 | 7.1 | 323.9 | 300 | 7.1 | V | HER-001 | 0 | IMR-VP-12-2012 | 141 | BOEHLER "DMO-IG" | 2,0 : 3,0 | - | - | 1 | _ | 0.05 | _ | _ | _ | see remark 2) on WPS | <350 | No | 44020 | Adam Duric | 1 | 1.1 / 1.2 | 1.1 / 1.2 | II
60NAB30BR013 | 17 | P235GH (1.0345) | P235GH (1.0345) | BW | 323.9 | 300 | 7.1 | 323.9 | 300 | 7.1 | V | HER-001 | 0 | IMR-VP-12-2012 | 141 | BOEHLER "DMO-IG" | 2,0 : 3,0 | - | - | 1 | _ | 0.05 | _ | _ | _ | see remark 2) on WPS | <350 | No | 44020 | Adam Duric | 1 | 1.1 / 1.2 | 1.1 / 1.2 | II
60NAB30BR013 | 19 | P235GH (1.0345) | P235GH (1.0345) | BW | 323.9 | 300 | 7.1 | 323.9 | 300 | 7.1 | V | HER-001 | 0 | IMR-VP-12-2012 | 141 | BOEHLER "DMO-IG" | 2,0 : 3,0 | - | - | 1 | _ | 0.05 | _ | _ | _ | see remark 2) on WPS | <350 | No | 44020 | Adam Duric | 1 | 1.1 / 1.2 | 1.1 / 1.2 | II
60NAB30BR191 | 1 | P235GH (1.0345) | P245GH (1.0352) | BW | 33.7 | 25 | 4 | 33.7 | 25 | 4 | V | HER-001 | 0 | IMR-VP-12-2012 | 141 | BOEHLER "DMO-IG" | 2,0 : 3,0 | - | - | 1 | _ | 0.05 | _ | _ | _ | see remark 2) on WPS | <350 | No | 44074 | Adam Duric | 1 | 1.1 / 1.2 | 1.1 / 1.2 | SEP
60NAB30BR192 | 2 | P235GH (1.0345) | P235GH (1.0345) | BW | 33.7 | 25 | 4 | 33.7 | 25 | 4 | V | HER-001 | 0 | IMR-VP-12-2012 | 141 | BOEHLER "DMO-IG" | 2,0 : 3,0 | - | - | 1 | _ | 0.05 | _ | _ | _ | see remark 2) on WPS | <350 | No | 44074 | Adam Duric | 1 | 1.1 / 1.2 | 1.1 / 1.2 | SEP
60NAB30BR192 | 3 | P235GH (1.0345) | P235GH (1.0345) | BW | 33.7 | 25 | 4 | 33.7 | 25 | 4 | V | HER-001 | 0 | IMR-VP-12-2012 | 141 | BOEHLER "DMO-IG" | 2,0 : 3,0 | - | - | 1 | _ | 0.05 | _ | _ | _ | see remark 2) on WPS | <350 | No | 44074 | Adam Duric | 1 | 1.1 / 1.2 | 1.1 / 1.2 | SEP
60NAB30BR193 | 1 | P235GH (1.0345) | P245GH (1.0352) | BW | 88.9 | 80 | 3.2 | 88.9 | 80 | 3.2 | V | HER-001 | 0 | IMR-VP-12-2012 | 141 | BOEHLER "DMO-IG" | 2,0 : 3,0 | - | - | 1 | _ | 0.05 | _ | _ | _ | see remark 2) on WPS | <350 | No | 44054 | Adam Duric | 1 | 1.1 / 1.2 | 1.1 / 1.2 | I
60NAB30BR194 | 5 | P235GH (1.0345) | P235GH (1.0345) | BW | 88.9 | 80 | 3.2 | 88.9 | 80 | 3.2 | V | HER-001 | 0 | IMR-VP-12-2012 | 141 | BOEHLER "DMO-IG" | 2,0 : 3,0 | - | - | 1 | _ | 0.05 | _ | _ | _ | see remark 2) on WPS | <350 | No | 44054 | Adam Duric | 1 | 1.1 / 1.2 | 1.1 / 1.2 | SEP
60NAB30BR194 | 9 | P235GH (1.0345) | P235GH (1.0345) | BW | 88.9 | 80 | 3.2 | 88.9 | 80 | 3.2 | V | HER-001 | 0 | IMR-VP-12-2012 | 141 | BOEHLER "DMO-IG" | 2,0 : 3,0 | - | - | 1 | _ | 0.05 | _ | _ | _ | see remark 2) on WPS | <350 | No | 44054 | Adam Duric | 1 | 1.1 / 1.2 | 1.1 / 1.2 | SEP
60NAB30BR194 | 13 | P235GH (1.0345) | P235GH (1.0345) | BW | 88.9 | 80 | 3.2 | 88.9 | 80 | 3.2 | V | HER-001 | 0 | IMR-VP-12-2012 | 141 | BOEHLER "DMO-IG" | 2,0 : 3,0 | - | - | 1 | _ | 0.05 | _ | _ | _ | see remark 2) on WPS | <350 | No | 44054 | Adam Duric | 1 | 1.1 / 1.2 | 1.1 / 1.2 | SEP
60NAB30BR194 | 21 | P235GH (1.0345) | P235GH (1.0345) | BW | 88.9 | 80 | 3.2 | 88.9 | 80 | 3.2 | V | HER-001 | 0 | IMR-VP-12-2012 | 141 | BOEHLER "DMO-IG" | 2,0 : 3,0 | - | - | 1 | _ | 0.05 | _ | _ | _ | see remark 2) on WPS | <350 | No | 44054 | Adam Duric | 1 | 1.1 / 1.2 | 1.1 / 1.2 | SEP
60NAB30BR194 | 24 | P235GH (1.0345) | P235GH (1.0345) | BW | 88.9 | 80 | 3.2 | 88.9 | 80 | 3.2 | V | HER-001 | 0 | IMR-VP-12-2012 | 141 | BOEHLER "DMO-IG" | 2,0 : 3,0 | - | - | 1 | _ | 0.05 | _ | _ | _ | see remark 2) on WPS | <350 | No | 44054 | Adam Duric | 1 | 1.1 / 1.2 | 1.1 / 1.2 | SEP
60NAB30BR194 | 26 | P235GH (1.0345) | P235GH (1.0345) | BW | 88.9 | 80 | 3.2 | 88.9 | 80 | 3.2 | V | HER-001 | 0 | IMR-VP-12-2012 | 141 | BOEHLER "DMO-IG" | 2,0 : 3,0 | - | - | 1 | _ | 0.05 | _ | _ | _ | see remark 2) on WPS | <350 | No | 44054 | Adam Duric | 1 | 1.1 / 1.2 | 1.1 / 1.2 | SEP
60NAB30BR194 | 32 | P235GH (1.0345) | P235GH (1.0345) | BW | 88.9 | 80 | 3.2 | 88.9 | 80 | 3.2 | V | HER-001 | 0 | IMR-VP-12-2012 | 141 | BOEHLER "DMO-IG" | 2,0 : 3,0 | - | - | 1 | _ | 0.05 | _ | _ | _ | see remark 2) on WPS | <350 | No | 44054 | Adam Duric | 1 | 1.1 / 1.2 | 1.1 / 1.2 | SEP
60NAB30BR194 | 34 | P235GH (1.0345) | P235GH (1.0345) | BW | 88.9 | 80 | 3.2 | 88.9 | 80 | 3.2 | V | HER-001 | 0 | IMR-VP-12-2012 | 141 | BOEHLER "DMO-IG" | 2,0 : 3,0 | - | - | 1 | _ | 0.05 | _ | _ | _ | see remark 2) on WPS | <350 | No | 44054 | Adam Duric | 1 | 1.1 / 1.2 | 1.1 / 1.2 | SEP
60NAB30BR194 | 37 | P235GH (1.0345) | P235GH (1.0345) | BW | 88.9 | 80 | 3.2 | 88.9 | 80 | 3.2 | V | HER-001 | 0 | IMR-VP-12-2012 | 141 | BOEHLER "DMO-IG" | 2,0 : 3,0 | - | - | 1 | _ | 0.05 | _ | _ | _ | see remark 2) on WPS | <350 | No | 44054 | Adam Duric | 1 | 1.1 / 1.2 | 1.1 / 1.2 | SEP
60NAB30BR197 | 1 | P235GH (1.0345) | P235GH (1.0345) | BW | 33.7 | 25 | 4 | 33.7 | 25 | 4 | V | HER-001 | 0 | IMR-VP-12-2012 | 141 | BOEHLER "DMO-IG" | 2,0 : 3,0 | - | - | 1 | _ | 0.05 | _ | _ | _ | see remark 2) on WPS | <350 | No | 44054 | Adam Duric | 1 | 1.1 / 1.2 | 1.1 / 1.2 | SEP
60NAB30BR198 | 2 | P235GH (1.0345) | P235GH (1.0345) | BW | 33.7 | 25 | 4 | 33.7 | 25 | 4 | V | HER-001 | 0 | IMR-VP-12-2012 | 141 | BOEHLER "DMO-IG" | 2,0 : 3,0 | - | - | 1 | _ | 0.05 | _ | _ | _ | see remark 2) on WPS | <350 | No | 44054 | Adam Duric | 1 | 1.1 / 1.2 | 1.1 / 1.2 | SEP
60NAB30BR198 | 3 | P235GH (1.0345) | P235GH (1.0345) | BW | 33.7 | 25 | 4 | 33.7 | 25 | 4 | V | HER-001 | 0 | IMR-VP-12-2012 | 141 | BOEHLER "DMO-IG" | 2,0 : 3,0 | - | - | 1 | _ | 0.05 | _ | _ | _ | see remark 2) on WPS | <350 | No | 44054 | Adam Duric | 1 | 1.1 / 1.2 | 1.1 / 1.2 | SEP
60NAB30BR301 | 1 | P235GH (1.0345) | 16Mo3 (1.5415) | BW | 21.3 | 15 | 3.2 | 33.7 | 25 | 4 | V | HER-015 | 0 | IMR-VP-17-2015 | 141 | BOEHLER "DMO-IG" | 2,0 : 2,4 | - | - | 1 | _ | 0.05 | _ | _ | _ | see remark 2) on WPS | <340 | No | 44063 | Adam Duric | 1 | 1.1 / 1.2 | 1.1 / 1.2 | SEP
60NAB30BR305 | 1 | P235GH (1.0345) | P235GH (1.0345) | BW | 21.3 | 15 | 3.2 | 21.3 | 15 | 3.2 | V | HER-015 | 0 | IMR-VP-17-2015 | 141 | BOEHLER "DMO-IG" | 2,0 : 2,4 | - | - | 1 | _ | 0.05 | _ | _ | _ | see remark 2) on WPS | <340 | No | 44063 | Adam Duric | 1 | 1.1 / 1.2 | 1.1 / 1.2 | SEP
60NAB30BR305 | 2 | P235GH (1.0345) | 16Mo3 (1.5415) | BW | 21.3 | 15 | 3.2 | 21.3 | 15 | 3.2 | V | HER-015 | 0 | IMR-VP-17-2015 | 141 | BOEHLER "DMO-IG" | 2,0 : 2,4 | - | - | 1 | _ | 0.05 | _ | _ | _ | see remark 2) on WPS | <340 | No | 44063 | Adam Duric | 1 | 1.1 / 1.2 | 1.1 / 1.2 | SEP
60NAB30BR901 | 1 | P235GH (1.0345) | P235GH (1.0345) | BW | 33.7 | 25 | 4 | 33.7 | 25 | 4 | V | HER-001 | 0 | IMR-VP-12-2012 | 141 | BOEHLER "DMO-IG" | 2,0 : 3,0 | - | - | 1 | _ | 0.05 | _ | _ | _ | see remark 2) on WPS | <350 | No | 44054 | Adam Duric | 1 | 1.1 / 1.2 | 1.1 / 1.2 | SEP
60NAB30BR901 | 2 | P235GH (1.0345) | P235GH (1.0345) | BW | 33.7 | 25 | 4 | 33.7 | 25 | 4 | V | HER-001 | 0 | IMR-VP-12-2012 | 141 | BOEHLER "DMO-IG" | 2,0 : 3,0 | - | - | 1 | _ | 0.05 | _ | _ | _ | see remark 2) on WPS | <350 | No | 44054 | Adam Duric | 1 | 1.1 / 1.2 | 1.1 / 1.2 | SEP
60NAB30BR901 | 3 | P235GH (1.0345) | P250GH (1.0460) | BW | 33.7 | 25 | 4 | 33.7 | 25 | 4 | V | HER-001 | 0 | IMR-VP-12-2012 | 141 | BOEHLER "DMO-IG" | 2,0 : 3,0 | - | - | 1 | _ | 0.05 | _ | _ | _ | see remark 2) on WPS | <350 | No | 44054 | Adam Duric | 1 | 1.1 / 1.2 | 1.1 / 1.2 | SEP
60NAB30BR901 | 4 | P250GH (1.0460) | P235GH (1.0345) | BW | 33.7 | 25 | 4 | 33.7 | 25 | 4 | V | HER-001 | 0 | IMR-VP-12-2012 | 141 | BOEHLER "DMO-IG" | 2,0 : 3,0 | - | - | 1 | _ | 0.05 | _ | _ | _ | see remark 2) on WPS | <350 | No | 44054 | Adam Duric | 1 | 1.1 / 1.2 | 1.1 / 1.2 | SEP
60NAB30BR903 | 1 | P235GH (1.0345) | P235GH (1.0345) | BW | 33.7 | 25 | 4 | 33.7 | 25 | 4 | V | HER-001 | 0 | IMR-VP-12-2012 | 141 | BOEHLER "DMO-IG" | 2,0 : 3,0 | - | - | 1 | _ | 0.05 | _ | _ | _ | see remark 2) on WPS | <350 | No | 44054 | Adam Duric | 1 | 1.1 / 1.2 | 1.1 / 1.2 | SEP
60NAB30BR903 | 3 | P235GH (1.0345) | P250GH (1.0460) | BW | 33.7 | 25 | 4 | 33.7 | 25 | 4 | V | HER-001 | 0 | IMR-VP-12-2012 | 141 | BOEHLER "DMO-IG" | 2,0 : 3,0 | - | - | 1 | _ | 0.05 | _ | _ | _ | see remark 2) on WPS | <350 | No | 44054 | Adam Duric | 1 | 1.1 / 1.2 | 1.1 / 1.2 | SEP
60NAB30BR903 | 4 | P250GH (1.0460) | P235GH (1.0345) | BW | 33.7 | 25 | 4 | 33.7 | 25 | 4 | V | HER-001 | 0 | IMR-VP-12-2012 | 141 | BOEHLER "DMO-IG" | 2,0 : 3,0 | - | - | 1 | _ | 0.05 | _ | _ | _ | see remark 2) on WPS | <350 | No | 44054 | Adam Duric | 1 | 1.1 / 1.2 | 1.1 / 1.2 | SEP
60NAB30BR904 | 1 | P235GH (1.0345) | P235GH (1.0345) | BW | 33.7 | 25 | 4 | 33.7 | 25 | 4 | V | HER-001 | 0 | IMR-VP-12-2012 | 141 | BOEHLER "DMO-IG" | 2,0 : 3,0 | - | - | 1 | _ | 0.05 | _ | _ | _ | see remark 2) on WPS | <350 | No | 44054 | Adam Duric | 1 | 1.1 / 1.2 | 1.1 / 1.2 | SEP
60NAB30BR904 | 2 | P235GH (1.0345) | P235GH (1.0345) | BW | 33.7 | 25 | 4 | 33.7 | 25 | 4 | V | HER-001 | 0 | IMR-VP-12-2012 | 141 | BOEHLER "DMO-IG" | 2,0 : 3,0 | - | - | 1 | _ | 0.05 | _ | _ | _ | see remark 2) on WPS | <350 | No | 44054 | Adam Duric | 1 | 1.1 / 1.2 | 1.1 / 1.2 | SEP
60NAB30BR904 | 3 | P235GH (1.0345) | P250GH (1.0460) | BW | 33.7 | 25 | 4 | 33.7 | 25 | 4 | V | HER-001 | 0 | IMR-VP-12-2012 | 141 | BOEHLER "DMO-IG" | 2,0 : 3,0 | - | - | 1 | _ | 0.05 | _ | _ | _ | see remark 2) on WPS | <350 | No | 44054 | Adam Duric | 1 | 1.1 / 1.2 | 1.1 / 1.2 | SEP
60NAB30BR904 | 4 | P250GH (1.0460) | P235GH (1.0345) | BW | 33.7 | 25 | 4 | 33.7 | 25 | 4 | V | HER-001 | 0 | IMR-VP-12-2012 | 141 | BOEHLER "DMO-IG" | 2,0 : 3,0 | - | - | 1 | _ | 0.05 | _ | _ | _ | see remark 2) on WPS | <350 | No | 44054 | Adam Duric | 1 | 1.1 / 1.2 | 1.1 / 1.2 | SEP
60NAB30BR905 | 1 | P235GH (1.0345) | P235GH (1.0345) | BW | 33.7 | 25 | 4 | 33.7 | 25 | 4 | V | HER-001 | 0 | IMR-VP-12-2012 | 141 | BOEHLER "DMO-IG" | 2,0 : 3,0 | - | - | 1 | _ | 0.05 | _ | _ | _ | see remark 2) on WPS | <350 | No | 44054 | Adam Duric | 1 | 1.1 / 1.2 | 1.1 / 1.2 | SEP
60NAB30BR905 | 2 | P235GH (1.0345) | 16Mo3 (1.5415) | BW | 33.7 | 25 | 4 | 33.7 | 25 | 4 | V | HER-001 | 0 | IMR-VP-12-2012 | 141 | BOEHLER "DMO-IG" | 2,0 : 3,0 | - | - | 1 | _ | 0.05 | _ | _ | _ | see remark 2) on WPS | <350 | No | 44054 | Adam Duric | 1 | 1.1 / 1.2 | 1.1 / 1.2 | SEP
60NAB30BR905 | 3 | 16Mo3 (1.5415) | P235GH (1.0345) | BW | 33.7 | 25 | 4 | 33.7 | 25 | 4 | V | HER-001 | 0 | IMR-VP-12-2012 | 141 | BOEHLER "DMO-IG" | 2,0 : 3,0 | - | - | 1 | _ | 0.05 | _ | _ | _ | see remark 2) on WPS | <350 | No | 44054 | Adam Duric | 1 | 1.1 / 1.2 | 1.1 / 1.2 | SEP
60NAB30BR952 | 1 | P235GH (1.0345) | P235GH (1.0345) | BW | 33.7 | 25 | 4 | 33.7 | 25 | 4 | V | HER-001 | 0 | IMR-VP-12-2012 | 141 | BOEHLER "DMO-IG" | 2,0 : 3,0 | - | - | 1 | _ | 0.05 | _ | _ | _ | see remark 2) on WPS | <350 | No | 44054 | Adam Duric | 1 | 1.1 / 1.2 | 1.1 / 1.2 | SEP
60NAB30BR952 | 3 | P235GH (1.0345) | P235GH (1.0345) | BW | 33.7 | 25 | 4 | 33.7 | 25 | 4 | V | HER-001 | 0 | IMR-VP-12-2012 | 141 | BOEHLER "DMO-IG" | 2,0 : 3,0 | - | - | 1 | _ | 0.05 | _ | _ | _ | see remark 2) on WPS | <350 | No | 44054 | Adam Duric | 1 | 1.1 / 1.2 | 1.1 / 1.2 | SEP
60NAB30BR952 | 4 | P235GH (1.0345) | P235GH (1.0345) | BW | 33.7 | 25 | 4 | 33.7 | 25 | 4 | V | HER-001 | 0 | IMR-VP-12-2012 | 141 | BOEHLER "DMO-IG" | 2,0 : 3,0 | - | - | 1 | _ | 0.05 | _ | _ | _ | see remark 2) on WPS | <350 | No | 44054 | Adam Duric | 1 | 1.1 / 1.2 | 1.1 / 1.2 | SEP
60NAB30BR952 | 5 | P235GH (1.0345) | 16Mo3 (1.5415) | BW | 33.7 | 25 | 4 | 33.7 | 25 | 4 | V | HER-001 | 0 | IMR-VP-12-2012 | 141 | BOEHLER "DMO-IG" | 2,0 : 3,0 | - | - | 1 | _ | 0.05 | _ | _ | _ | see remark 2) on WPS | <350 | No | 44054 | Adam Duric | 1 | 1.1 / 1.2 | 1.1 / 1.2 | SEP
60NAB30BR952 | 6 | 16Mo3 (1.5415) | P235GH (1.0345) | BW | 33.7 | 25 | 4 | 33.7 | 25 | 4 | V | HER-001 | 0 | IMR-VP-12-2012 | 141 | BOEHLER "DMO-IG" | 2,0 : 3,0 | - | - | 1 | _ | 0.05 | _ | _ | _ | see remark 2) on WPS | <350 | No | 44054 | Adam Duric | 1 | 1.1 / 1.2 | 1.1 / 1.2 | SEP
60NAB30BR953 | 1 | P235GH (1.0345) | P235GH (1.0345) | BW | 33.7 | 25 | 4 | 33.7 | 25 | 4 | V | HER-001 | 0 | IMR-VP-12-2012 | 141 | BOEHLER "DMO-IG" | 2,0 : 3,0 | - | - | 1 | _ | 0.05 | _ | _ | _ | see remark 2) on WPS | <350 | No | 44054 | Adam Duric | 1 | 1.1 / 1.2 | 1.1 / 1.2 | SEP
60NAB30BR953 | 2 | P235GH (1.0345) | P235GH (1.0345) | BW | 33.7 | 25 | 4 | 33.7 | 25 | 4 | V | HER-001 | 0 | IMR-VP-12-2012 | 141 | BOEHLER "DMO-IG" | 2,0 : 3,0 | - | - | 1 | _ | 0.05 | _ | _ | _ | see remark 2) on WPS | <350 | No | 44054 | Adam Duric | 1 | 1.1 / 1.2 | 1.1 / 1.2 | SEP
60NAB30BR953 | 3 | P235GH (1.0345) | P235GH (1.0345) | BW | 33.7 | 25 | 4 | 33.7 | 25 | 4 | V | HER-001 | 0 | IMR-VP-12-2012 | 141 | BOEHLER "DMO-IG" | 2,0 : 3,0 | - | - | 1 | _ | 0.05 | _ | _ | _ | see remark 2) on WPS | <350 | No | 44054 | Adam Duric | 1 | 1.1 / 1.2 | 1.1 / 1.2 | SEP
60NAB30BR953 | 4 | P235GH (1.0345) | 16Mo3 (1.5415) | BW | 33.7 | 25 | 4 | 33.7 | 25 | 4 | V | HER-001 | 0 | IMR-VP-12-2012 | 141 | BOEHLER "DMO-IG" | 2,0 : 3,0 | - | - | 1 | _ | 0.05 | _ | _ | _ | see remark 2) on WPS | <350 | No | 44054 | Adam Duric | 1 | 1.1 / 1.2 | 1.1 / 1.2 | SEP
60NAB30BR953 | 5 | 16Mo3 (1.5415) | P235GH (1.0345) | BW | 33.7 | 25 | 4 | 33.7 | 25 | 4 | V | HER-001 | 0 | IMR-VP-12-2012 | 141 | BOEHLER "DMO-IG" | 2,0 : 3,0 | - | - | 1 | _ | 0.05 | _ | _ | _ | see remark 2) on WPS | <350 | No | 44054 | Adam Duric | 1 | 1.1 / 1.2 | 1.1 / 1.2 | SEP
60NAB30BR954 | 1 | P235GH (1.0345) | P235GH (1.0345) | BW | 33.7 | 25 | 4 | 33.7 | 25 | 4 | V | HER-001 | 0 | IMR-VP-12-2012 | 141 | BOEHLER "DMO-IG" | 2,0 : 3,0 | - | - | 1 | _ | 0.05 | _ | _ | _ | see remark 2) on WPS | <350 | No | 44054 | Adam Duric | 1 | 1.1 / 1.2 | 1.1 / 1.2 | SEP
60NAB30BR954 | 3 | P235GH (1.0345) | P235GH (1.0345) | BW | 33.7 | 25 | 4 | 33.7 | 25 | 4 | V | HER-001 | 0 | IMR-VP-12-2012 | 141 | BOEHLER "DMO-IG" | 2,0 : 3,0 | - | - | 1 | _ | 0.05 | _ | _ | _ | see remark 2) on WPS | <350 | No | 44054 | Adam Duric | 1 | 1.1 / 1.2 | 1.1 / 1.2 | SEP
60NAB30BR954 | 4 | P235GH (1.0345) | P235GH (1.0345) | BW | 33.7 | 25 | 4 | 33.7 | 25 | 4 | V | HER-001 | 0 | IMR-VP-12-2012 | 141 | BOEHLER "DMO-IG" | 2,0 : 3,0 | - | - | 1 | _ | 0.05 | _ | _ | _ | see remark 2) on WPS | <350 | No | 44054 | Adam Duric | 1 | 1.1 / 1.2 | 1.1 / 1.2 | SEP
60NAB30BR954 | 5 | P235GH (1.0345) | P250GH (1.0460) | BW | 33.7 | 25 | 4 | 33.7 | 25 | 4 | V | HER-001 | 0 | IMR-VP-12-2012 | 141 | BOEHLER "DMO-IG" | 2,0 : 3,0 | - | - | 1 | _ | 0.05 | _ | _ | _ | see remark 2) on WPS | <350 | No | 44054 | Adam Duric | 1 | 1.1 / 1.2 | 1.1 / 1.2 | SEP
60NAB30BR954 | 6 | P250GH (1.0460) | P235GH (1.0345) | BW | 33.7 | 25 | 4 | 33.7 | 25 | 4 | V | HER-001 | 0 | IMR-VP-12-2012 | 141 | BOEHLER "DMO-IG" | 2,0 : 3,0 | - | - | 1 | _ | 0.05 | _ | _ | _ | see remark 2) on WPS | <350 | No | 44054 | Adam Duric | 1 | 1.1 / 1.2 | 1.1 / 1.2 | SEP
60NAB41BR001 | 1 | P235GH (1.0345) | P235GH (1.0345) | BW | 273 | 250 | 6.3 | 273 | 250 | 6.3 | V | HER-001 | 0 | IMR-VP-12-2012 | 141 | BOEHLER "DMO-IG" | 2,0 : 3,0 | - | - | 1 | _ | 0.05 | _ | _ | _ | see remark 2) on WPS | <350 | No | 44034 | Adam Duric | 1 | 1.1 / 1.2 | 1.1 / 1.2 | I
60NAB41BR001 | 2 | P235GH (1.0345) | P235GH (1.0345) | BW | 273 | 250 | 6.3 | 273 | 250 | 6.3 | V | HER-001 | 0 | IMR-VP-12-2012 | 141 | BOEHLER "DMO-IG" | 2,0 : 3,0 | - | - | 1 | _ | 0.05 | _ | _ | _ | see remark 2) on WPS | <350 | No | 44020 | Adam Duric | 1 | 1.1 / 1.2 | 1.1 / 1.2 | I
60NAB41BR001 | 3 | P235GH (1.0345) | P235GH (1.0345) | BW | 273 | 250 | 6.3 | 273 | 250 | 6.3 | V | HER-001 | 0 | IMR-VP-12-2012 | 141 | BOEHLER "DMO-IG" | 2,0 : 3,0 | - | - | 1 | _ | 0.05 | _ | _ | _ | see remark 2) on WPS | <350 | No | 44020 | Adam Duric | 1 | 1.1 / 1.2 | 1.1 / 1.2 | I
60NAB41BR001 | 6 | P235GH (1.0345) | P240GH (1.0619) | BW | 273 | 250 | 6.3 | 273 | 250 | 6.3 | V | HER-001 | 0 | IMR-VP-12-2012 | 141 | BOEHLER "DMO-IG" | 2,0 : 3,0 | - | - | 1 | _ | 0.05 | _ | _ | _ | see remark 2) on WPS | <350 | No | 44020 | Adam Duric | 1 | 1.1 / 1.2 | 1.1 / 1.2 | I
60NAB41BR002 | 1 | P235GH (1.0345) | P235GH (1.0345) | BW | 273 | 250 | 6.3 | 273 | 250 | 6.3 | V | HER-001 | 0 | IMR-VP-12-2012 | 141 | BOEHLER "DMO-IG" | 2,0 : 3,0 | - | - | 1 | _ | 0.05 | _ | _ | _ | see remark 2) on WPS | <350 | No | 44020 | Adam Duric | 1 | 1.1 / 1.2 | 1.1 / 1.2 | I
60NAB41BR002 | 2 | P235GH (1.0345) | P235GH (1.0345) | BW | 273 | 250 | 6.3 | 273 | 250 | 6.3 | V | HER-001 | 0 | IMR-VP-12-2012 | 141 | BOEHLER "DMO-IG" | 2,0 : 3,0 | - | - | 1 | _ | 0.05 | _ | _ | _ | see remark 2) on WPS | <350 | No | 44020 | Adam Duric | 1 | 1.1 / 1.2 | 1.1 / 1.2 | I
60NAB41BR901 | 1 | P235GH (1.0345) | P235GH (1.0345) | BW | 88.9 | 80 | 3.2 | 88.9 | 80 | 3.2 | V | HER-001 | 0 | IMR-VP-12-2012 | 141 | BOEHLER "DMO-IG" | 2,0 : 3,0 | - | - | 1 | _ | 0.05 | _ | _ | _ | see remark 2) on WPS | <350 | No | 44054 | Adam Duric | 1 | 1.1 / 1.2 | 1.1 / 1.2 | I
60NAB41BR901 | 4 | P235GH (1.0345) | P235GH (1.0345) | BW | 88.9 | 80 | 3.2 | 88.9 | 80 | 3.2 | V | HER-001 | 0 | IMR-VP-12-2012 | 141 | BOEHLER "DMO-IG" | 2,0 : 3,0 | - | - | 1 | _ | 0.05 | _ | _ | _ | see remark 2) on WPS | <350 | No | 44054 | Adam Duric | 1 | 1.1 / 1.2 | 1.1 / 1.2 | I
60NAB41BR901 | 8 | P235GH (1.0345) | P235GH (1.0345) | BW | 88.9 | 80 | 3.2 | 88.9 | 80 | 3.2 | V | HER-001 | 0 | IMR-VP-12-2012 | 141 | BOEHLER "DMO-IG" | 2,0 : 3,0 | - | - | 1 | _ | 0.05 | _ | _ | _ | see remark 2) on WPS | <350 | No | 44054 | Adam Duric | 1 | 1.1 / 1.2 | 1.1 / 1.2 | I
60NAB41BR901 | 10 | P235GH (1.0345) | P240GH (1.0619) | BW | 88.9 | 80 | 3.2 | 88.9 | 80 | 3.2 | V | HER-001 | 0 | IMR-VP-12-2012 | 141 | BOEHLER "DMO-IG" | 2,0 : 3,0 | - | - | 1 | _ | 0.05 | _ | _ | _ | see remark 2) on WPS | <350 | No | 44075 | Adam Duric | 1 | 1.1 / 1.2 | 1.1 / 1.2 | I
60NAB41BR901 | 11 | P240GH (1.0619) | P235GH (1.0345) | BW | 88.9 | 80 | 3.2 | 88.9 | 80 | 3.2 | V | HER-001 | 0 | IMR-VP-12-2012 | 141 | BOEHLER "DMO-IG" | 2,0 : 3,0 | - | - | 1 | _ | 0.05 | _ | _ | _ | see remark 2) on WPS | <350 | No | 44075 | Adam Duric | 1 | 1.1 / 1.2 | 1.1 / 1.2 | I
60NAB42BR001 | 1 | P235GH (1.0345) | P235GH (1.0345) | BW | 273 | 250 | 6.3 | 273 | 250 | 6.3 | V | HER-001 | 0 | IMR-VP-12-2012 | 141 | BOEHLER "DMO-IG" | 2,0 : 3,0 | - | - | 1 | _ | 0.05 | _ | _ | _ | see remark 2) on WPS | <350 | No | 44020 | Adam Duric | 1 | 1.1 / 1.2 | 1.1 / 1.2 | I
60NAB42BR001 | 4 | P235GH (1.0345) | P235GH (1.0345) | BW | 273 | 250 | 6.3 | 273 | 250 | 6.3 | V | HER-001 | 0 | IMR-VP-12-2012 | 141 | BOEHLER "DMO-IG" | 2,0 : 3,0 | - | - | 1 | _ | 0.05 | _ | _ | _ | see remark 2) on WPS | <350 | No | 44020 | Adam Duric | 1 | 1.1 / 1.2 | 1.1 / 1.2 | I
60NAB42BR001 | 5 | P235GH (1.0345) | P235GH (1.0345) | BW | 273 | 250 | 6.3 | 273 | 250 | 6.3 | V | HER-001 | 0 | IMR-VP-12-2012 | 141 | BOEHLER "DMO-IG" | 2,0 : 3,0 | - | - | 1 | _ | 0.05 | _ | _ | _ | see remark 2) on WPS | <350 | No | 44020 | Adam Duric | 1 | 1.1 / 1.2 | 1.1 / 1.2 | I
60NAB42BR001 | 8 | P235GH (1.0345) | P240GH (1.0619) | BW | 273 | 250 | 6.3 | 273 | 250 | 6.3 | V | HER-001 | 0 | IMR-VP-12-2012 | 141 | BOEHLER "DMO-IG" | 2,0 : 3,0 | - | - | 1 | _ | 0.05 | _ | _ | _ | see remark 2) on WPS | <350 | No | 44020 | Adam Duric | 1 | 1.1 / 1.2 | 1.1 / 1.2 | I
60NAB42BR002 | 1 | P235GH (1.0345) | P235GH (1.0345) | BW | 273 | 250 | 6.3 | 273 | 250 | 6.3 | V | HER-001 | 0 | IMR-VP-12-2012 | 141 | BOEHLER "DMO-IG" | 2,0 : 3,0 | - | - | 1 | _ | 0.05 | _ | _ | _ | see remark 2) on WPS | <350 | No | 44020 | Adam Duric | 1 | 1.1 / 1.2 | 1.1 / 1.2 | I
60NAB42BR002 | 2 | P235GH (1.0345) | P235GH (1.0345) | BW | 273 | 250 | 6.3 | 273 | 250 | 6.3 | V | HER-001 | 0 | IMR-VP-12-2012 | 141 | BOEHLER "DMO-IG" | 2,0 : 3,0 | - | - | 1 | _ | 0.05 | _ | _ | _ | see remark 2) on WPS | <350 | No | 44020 | Adam Duric | 1 | 1.1 / 1.2 | 1.1 / 1.2 | I
60NAB42BR022 | 1 | 16Mo3 (1.5415) | P235GH (1.0345) | BW | 273 | 250 | 7.1 | 273 | 250 | 6.3 | V | HER-001 | 0 | IMR-VP-12-2012 | 141 | BOEHLER "DMO-IG" | 2,0 : 3,0 | - | - | 1 | _ | 0.05 | _ | _ | _ | see remark 2) on WPS | <350 | No | 44041 | Damjan Sliško | 1 | 1.1 / 1.2 | 1.1 / 1.2 | I
60NAB42BR022 | 4 | P235GH (1.0345) | P235GH (1.0345) | BW | 273 | 250 | 6.3 | 273 | 250 | 6.3 | V | HER-001 | 0 | IMR-VP-12-2012 | 141 | BOEHLER "DMO-IG" | 2,0 : 3,0 | - | - | 1 | _ | 0.05 | _ | _ | _ | see remark 2) on WPS | <350 | No | 44020 | Adam Duric | 1 | 1.1 / 1.2 | 1.1 / 1.2 | I
60NAB42BR022 | 8 | P235GH (1.0345) | P235GH (1.0345) | BW | 273 | 250 | 6.3 | 273 | 250 | 6.3 | V | HER-001 | 0 | IMR-VP-12-2012 | 141 | BOEHLER "DMO-IG" | 2,0 : 3,0 | - | - | 1 | _ | 0.05 | _ | _ | _ | see remark 2) on WPS | <350 | No | 44020 | Adam Duric | 1 | 1.1 / 1.2 | 1.1 / 1.2 | I
60NAB42BR022 | 14 | P235GH (1.0345) | P355NH (1.0565) | BW | 273 | 250 | 6.3 | 273 | 250 | 6.3 | V | HER-017 | 1 | IMR-VP-18-2015 | 141 | BOEHLER "DMO-IG" | 2,0 : 2,4 | - | - | 1 | _ | 0.05 | _ | _ | _ | see remark 3) on WPS | <300 | No | 44083 | Adam Duric | 1 | 11.1 / 1.2 | 1.1 / 1.2 | I
60NAB42BR901 | 1 | P235GH (1.0345) | P235GH (1.0345) | BW | 33.7 | 25 | 4 | 33.7 | 25 | 4 | V | HER-001 | 0 | IMR-VP-12-2012 | 141 | BOEHLER "DMO-IG" | 2,0 : 3,0 | - | - | 1 | _ | 0.05 | _ | _ | _ | see remark 2) on WPS | <350 | No | 44054 | Adam Duric | 1 | 1.1 / 1.2 | 1.1 / 1.2 | SEP
60NAB42BR901 | 3 | P235GH (1.0345) | P235GH (1.0345) | BW | 33.7 | 25 | 4 | 33.7 | 25 | 4 | V | HER-001 | 0 | IMR-VP-12-2012 | 141 | BOEHLER "DMO-IG" | 2,0 : 3,0 | - | - | 1 | _ | 0.05 | _ | _ | _ | see remark 2) on WPS | <350 | No | 44054 | Adam Duric | 1 | 1.1 / 1.2 | 1.1 / 1.2 | SEP
60NAB42BR901 | 4 | P235GH (1.0345) | P235GH (1.0345) | BW | 33.7 | 25 | 4 | 33.7 | 25 | 4 | V | HER-001 | 0 | IMR-VP-12-2012 | 141 | BOEHLER "DMO-IG" | 2,0 : 3,0 | - | - | 1 | _ | 0.05 | _ | _ | _ | see remark 2) on WPS | <350 | No | 44054 | Adam Duric | 1 | 1.1 / 1.2 | 1.1 / 1.2 | SEP
60NAB42BR901 | 5 | P235GH (1.0345) | P235GH (1.0345) | BW | 33.7 | 25 | 4 | 33.7 | 25 | 4 | V | HER-001 | 0 | IMR-VP-12-2012 | 141 | BOEHLER "DMO-IG" | 2,0 : 3,0 | - | - | 1 | _ | 0.05 | _ | _ | _ | see remark 2) on WPS | <350 | No | 44054 | Adam Duric | 1 | 1.1 / 1.2 | 1.1 / 1.2 | SEP
60NAB42BR901 | 6 | P235GH (1.0345) | P235GH (1.0345) | BW | 33.7 | 25 | 4 | 33.7 | 25 | 4 | V | HER-001 | 0 | IMR-VP-12-2012 | 141 | BOEHLER "DMO-IG" | 2,0 : 3,0 | - | - | 1 | _ | 0.05 | _ | _ | _ | see remark 2) on WPS | <350 | No | 44054 | Adam Duric | 1 | 1.1 / 1.2 | 1.1 / 1.2 | SEP
60NAB42BR901 | 7 | P235GH (1.0345) | P250GH (1.0460) | BW | 33.7 | 25 | 4 | 33.7 | 25 | 4 | V | HER-001 | 0 | IMR-VP-12-2012 | 141 | BOEHLER "DMO-IG" | 2,0 : 3,0 | - | - | 1 | _ | 0.05 | _ | _ | _ | see remark 2) on WPS | <350 | No | 44054 | Adam Duric | 1 | 1.1 / 1.2 | 1.1 / 1.2 | SEP
60NAB42BR901 | 8 | P250GH (1.0460) | P235GH (1.0345) | BW | 33.7 | 25 | 4 | 33.7 | 25 | 4 | V | HER-001 | 0 | IMR-VP-12-2012 | 141 | BOEHLER "DMO-IG" | 2,0 : 3,0 | - | - | 1 | _ | 0.05 | _ | _ | _ | see remark 2) on WPS | <350 | No | 44054 | Adam Duric | 1 | 1.1 / 1.2 | 1.1 / 1.2 | SEP
60NAB42BR951 | 1 | P235GH (1.0345) | P235GH (1.0345) | BW | 33.7 | 25 | 4 | 33.7 | 25 | 4 | V | HER-001 | 0 | IMR-VP-12-2012 | 141 | BOEHLER "DMO-IG" | 2,0 : 3,0 | - | - | 1 | _ | 0.05 | _ | _ | _ | see remark 2) on WPS | <350 | No | 44054 | Adam Duric | 1 | 1.1 / 1.2 | 1.1 / 1.2 | SEP
60NAB42BR951 | 2 | P235GH (1.0345) | P235GH (1.0345) | BW | 33.7 | 25 | 4 | 33.7 | 25 | 4 | V | HER-001 | 0 | IMR-VP-12-2012 | 141 | BOEHLER "DMO-IG" | 2,0 : 3,0 | - | - | 1 | _ | 0.05 | _ | _ | _ | see remark 2) on WPS | <350 | No | 44054 | Adam Duric | 1 | 1.1 / 1.2 | 1.1 / 1.2 | SEP
60NAB42BR951 | 3 | P235GH (1.0345) | P235GH (1.0345) | BW | 33.7 | 25 | 4 | 33.7 | 25 | 4 | V | HER-001 | 0 | IMR-VP-12-2012 | 141 | BOEHLER "DMO-IG" | 2,0 : 3,0 | - | - | 1 | _ | 0.05 | _ | _ | _ | see remark 2) on WPS | <350 | No | 44054 | Adam Duric | 1 | 1.1 / 1.2 | 1.1 / 1.2 | SEP
60NAB42BR951 | 4 | P235GH (1.0345) | P235GH (1.0345) | BW | 33.7 | 25 | 4 | 33.7 | 25 | 4 | V | HER-001 | 0 | IMR-VP-12-2012 | 141 | BOEHLER "DMO-IG" | 2,0 : 3,0 | - | - | 1 | _ | 0.05 | _ | _ | _ | see remark 2) on WPS | <350 | No | 44054 | Adam Duric | 1 | 1.1 / 1.2 | 1.1 / 1.2 | SEP
60NAB42BR951 | 5 | P235GH (1.0345) | P235GH (1.0345) | BW | 33.7 | 25 | 4 | 33.7 | 25 | 4 | V | HER-001 | 0 | IMR-VP-12-2012 | 141 | BOEHLER "DMO-IG" | 2,0 : 3,0 | - | - | 1 | _ | 0.05 | _ | _ | _ | see remark 2) on WPS | <350 | No | 44054 | Adam Duric | 1 | 1.1 / 1.2 | 1.1 / 1.2 | SEP
60NAB42BR951 | 6 | P235GH (1.0345) | P235GH (1.0345) | BW | 33.7 | 25 | 4 | 33.7 | 25 | 4 | V | HER-001 | 0 | IMR-VP-12-2012 | 141 | BOEHLER "DMO-IG" | 2,0 : 3,0 | - | - | 1 | _ | 0.05 | _ | _ | _ | see remark 2) on WPS | <350 | No | 44054 | Adam Duric | 1 | 1.1 / 1.2 | 1.1 / 1.2 | SEP
60NAB42BR951 | 8 | P235GH (1.0345) | P250GH (1.0460) | BW | 33.7 | 25 | 4 | 33.7 | 25 | 4 | V | HER-001 | 0 | IMR-VP-12-2012 | 141 | BOEHLER "DMO-IG" | 2,0 : 3,0 | - | - | 1 | _ | 0.05 | _ | _ | _ | see remark 2) on WPS | <350 | No | 44054 | Adam Duric | 1 | 1.1 / 1.2 | 1.1 / 1.2 | SEP
60NAB42BR951 | 9 | P250GH (1.0460) | P235GH (1.0345) | BW | 33.7 | 25 | 4 | 33.7 | 25 | 4 | V | HER-001 | 0 | IMR-VP-12-2012 | 141 | BOEHLER "DMO-IG" | 2,0 : 3,0 | - | - | 1 | _ | 0.05 | _ | _ | _ | see remark 2) on WPS | <350 | No | 44054 | Adam Duric | 1 | 1.1 / 1.2 | 1.1 / 1.2 | SEP
60NDA10BR001 | 1 | P235GH (1.0345) | P235GH (1.0345) | BW | 610 | 600 | 12.5 | 610 | 600 | 12.5 | V | HER-001 | 0 | IMR-VP-12-2012 | 141 | BOEHLER "DMO-IG" | 2,0 : 3,0 | - | - | 1 | _ | 0.1 | _ | _ | _ | see remark 2) on WPS | <350 | No | 44020 | Adam Duric | 1 | 1.1 / 1.2 | 1.1 / 1.2 | III
60NDA10BR001 | 3 | P235GH (1.0345) | P235GH (1.0345) | BW | 610 | 600 | 12.5 | 610 | 600 | 12.5 | V | HER-001 | 0 | IMR-VP-12-2012 | 141 | BOEHLER "DMO-IG" | 2,0 : 3,0 | - | - | 1 | _ | 0.1 | _ | _ | _ | see remark 2) on WPS | <350 | No | 44020 | Adam Duric | 1 | 1.1 / 1.2 | 1.1 / 1.2 | III
60NDA10BR001 | 5 | P355NH (1.0565) | P235GH (1.0345) | BW | 610 | 600 | 12.5 | 610 | 600 | 12.5 | V | HER-017 | 1 | IMR-VP-18-2015 | 141 | BOEHLER "DMO-IG" | 2,0 : 2,4 | - | - | 1 | _ | 0.1 | _ | _ | _ | see remark 3) on WPS | <300 | No | 44083 | Adam Duric | 1 | 11.1 / 1.2 | 1.1 / 1.2 | III
60NDA10BR002 | 1 | P355NH (1.0565) | P235GH (1.0345) | BW | 610 | 600 | 12.5 | 610 | 600 | 12.5 | V | HER-017 | 1 | IMR-VP-18-2015 | 141 | BOEHLER "DMO-IG" | 2,0 : 2,4 | - | - | 1 | _ | 0.1 | _ | _ | _ | see remark 3) on WPS | <300 | No | 44083 | Adam Duric | 1 | 11.1 / 1.2 | 1.1 / 1.2 | III
60NDA10BR002 | 3 | P235GH (1.0345) | P235GH (1.0345) | BW | 610 | 600 | 12.5 | 610 | 600 | 12.5 | V | HER-001 | 0 | IMR-VP-12-2012 | 141 | BOEHLER "DMO-IG" | 2,0 : 3,0 | - | - | 1 | _ | 0.1 | _ | _ | _ | see remark 2) on WPS | <350 | No | 44020 | Adam Duric | 1 | 1.1 / 1.2 | 1.1 / 1.2 | III
60NDA10BR002 | 5 | P235GH (1.0345) | P235GH (1.0345) | BW | 610 | 600 | 12.5 | 610 | 600 | 12.5 | V | HER-001 | 0 | IMR-VP-12-2012 | 141 | BOEHLER "DMO-IG" | 2,0 : 3,0 | - | - | 1 | _ | 0.1 | _ | _ | _ | see remark 2) on WPS | <350 | No | 44020 | Adam Duric | 1 | 1.1 / 1.2 | 1.1 / 1.2 | III
60NDA10BR002 | 9 | P235GH (1.0345) | P235GH (1.0345) | BW | 610 | 600 | 12.5 | 610 | 600 | 12.5 | V | HER-001 | 0 | IMR-VP-12-2012 | 141 | BOEHLER "DMO-IG" | 2,0 : 3,0 | - | - | 1 | _ | 0.1 | _ | _ | _ | see remark 2) on WPS | <350 | No | 44020 | Adam Duric | 1 | 1.1 / 1.2 | 1.1 / 1.2 | III
60NDA10BR002 | 10 | P235GH (1.0345) | P235GH (1.0345) | BW | 610 | 600 | 12.5 | 610 | 600 | 12.5 | V | HER-001 | 0 | IMR-VP-12-2012 | 141 | BOEHLER "DMO-IG" | 2,0 : 3,0 | - | - | 1 | _ | 0.1 | _ | _ | _ | see remark 2) on WPS | <350 | No | 44020 | Adam Duric | 1 | 1.1 / 1.2 | 1.1 / 1.2 | III
60NDA10BR002 | 14 | P235GH (1.0345) | P235GH (1.0345) | BW | 610 | 600 | 12.5 | 610 | 600 | 12.5 | V | HER-001 | 0 | IMR-VP-12-2012 | 141 | BOEHLER "DMO-IG" | 2,0 : 3,0 | - | - | 1 | _ | 0.1 | _ | _ | _ | see remark 2) on WPS | <350 | No | 44020 | Adam Duric | 1 | 1.1 / 1.2 | 1.1 / 1.2 | III
60NDA10BR002 | 16 | P235GH (1.0345) | P235GH (1.0345) | BW | 610 | 600 | 12.5 | 610 | 600 | 12.5 | V | HER-001 | 0 | IMR-VP-12-2012 | 141 | BOEHLER "DMO-IG" | 2,0 : 3,0 | - | - | 1 | _ | 0.1 | _ | _ | _ | see remark 2) on WPS | <350 | No | 44020 | Adam Duric | 1 | 1.1 / 1.2 | 1.1 / 1.2 | III
60NDA10BR002 | 18 | P235GH (1.0345) | P235GH (1.0345) | BW | 610 | 600 | 12.5 | 610 | 600 | 12.5 | V | HER-001 | 0 | IMR-VP-12-2012 | 141 | BOEHLER "DMO-IG" | 2,0 : 3,0 | - | - | 1 | _ | 0.1 | _ | _ | _ | see remark 2) on WPS | <350 | No | 44020 | Adam Duric | 1 | 1.1 / 1.2 | 1.1 / 1.2 | III
60NDA10BR002 | 21 | P235GH (1.0345) | P235GH (1.0345) | BW | 610 | 600 | 12.5 | 610 | 600 | 12.5 | V | HER-001 | 0 | IMR-VP-12-2012 | 141 | BOEHLER "DMO-IG" | 2,0 : 3,0 | - | - | 1 | _ | 0.1 | _ | _ | _ | see remark 2) on WPS | <350 | No | 44020 | Adam Duric | 1 | 1.1 / 1.2 | 1.1 / 1.2 | III
60NDA10BR002 | 23 | P235GH (1.0345) | P235GH (1.0345) | BW | 610 | 600 | 12.5 | 610 | 600 | 12.5 | V | HER-001 | 0 | IMR-VP-12-2012 | 141 | BOEHLER "DMO-IG" | 2,0 : 3,0 | - | - | 1 | _ | 0.1 | _ | _ | _ | see remark 2) on WPS | <350 | No | 44020 | Adam Duric | 1 | 1.1 / 1.2 | 1.1 / 1.2 | III
60NDA10BR002 | 25 | P235GH (1.0345) | P235GH (1.0345) | BW | 610 | 600 | 12.5 | 610 | 600 | 12.5 | V | HER-001 | 0 | IMR-VP-12-2012 | 141 | BOEHLER "DMO-IG" | 2,0 : 3,0 | - | - | 1 | _ | 0.1 | _ | _ | _ | see remark 2) on WPS | <350 | No | 44020 | Adam Duric | 1 | 1.1 / 1.2 | 1.1 / 1.2 | III
60NDA10BR002 | 26 | P235GH (1.0345) | P235GH (1.0345) | BW | 610 | 600 | 12.5 | 610 | 600 | 12.5 | V | HER-001 | 0 | IMR-VP-12-2012 | 141 | BOEHLER "DMO-IG" | 2,0 : 3,0 | - | - | 1 | _ | 0.1 | _ | _ | _ | see remark 2) on WPS | <350 | No | 44020 | Adam Duric | 1 | 1.1 / 1.2 | 1.1 / 1.2 | III
60NDA10BR002 | 28 | P235GH (1.0345) | P235GH (1.0345) | BW | 610 | 600 | 12.5 | 610 | 600 | 12.5 | V | HER-001 | 0 | IMR-VP-12-2012 | 141 | BOEHLER "DMO-IG" | 2,0 : 3,0 | - | - | 1 | _ | 0.1 | _ | _ | _ | see remark 2) on WPS | <350 | No | 44020 | Adam Duric | 1 | 1.1 / 1.2 | 1.1 / 1.2 | III
60NDA10BR002 | 30 | P235GH (1.0345) | P235GH (1.0345) | BW | 610 | 600 | 12.5 | 610 | 600 | 12.5 | V | HER-001 | 0 | IMR-VP-12-2012 | 141 | BOEHLER "DMO-IG" | 2,0 : 3,0 | - | - | 1 | _ | 0.1 | _ | _ | _ | see remark 2) on WPS | <350 | No | 44020 | Adam Duric | 1 | 1.1 / 1.2 | 1.1 / 1.2 | III
60NDA10BR193 | 1 | P235GH (1.0345) | P235GH (1.0345) | BW | 33.7 | 25 | 4 | 33.7 | 25 | 4 | V | HER-001 | 0 | IMR-VP-12-2012 | 141 | BOEHLER "DMO-IG" | 2,0 : 3,0 | - | - | 1 | _ | 0.05 | _ | _ | _ | see remark 2) on WPS | <350 | No | 44054 | Adam Duric | 1 | 1.1 / 1.2 | 1.1 / 1.2 | SEP
60NDA10BR194 | 2 | P235GH (1.0345) | P235GH (1.0345) | BW | 33.7 | 25 | 4 | 33.7 | 25 | 4 | V | HER-001 | 0 | IMR-VP-12-2012 | 141 | BOEHLER "DMO-IG" | 2,0 : 3,0 | - | - | 1 | _ | 0.05 | _ | _ | _ | see remark 2) on WPS | <350 | No | 44054 | Adam Duric | 1 | 1.1 / 1.2 | 1.1 / 1.2 | SEP
60NDA10BR194 | 3 | P235GH (1.0345) | P235GH (1.0345) | BW | 33.7 | 25 | 4 | 33.7 | 25 | 4 | V | HER-001 | 0 | IMR-VP-12-2012 | 141 | BOEHLER "DMO-IG" | 2,0 : 3,0 | - | - | 1 | _ | 0.05 | _ | _ | _ | see remark 2) on WPS | <350 | No | 44054 | Adam Duric | 1 | 1.1 / 1.2 | 1.1 / 1.2 | SEP
60NDA10BR194 | 4 | P235GH (1.0345) | P235GH (1.0345) | BW | 33.7 | 25 | 4 | 33.7 | 25 | 4 | V | HER-001 | 0 | IMR-VP-12-2012 | 141 | BOEHLER "DMO-IG" | 2,0 : 3,0 | - | - | 1 | _ | 0.05 | _ | _ | _ | see remark 2) on WPS | <350 | No | 44054 | Adam Duric | 1 | 1.1 / 1.2 | 1.1 / 1.2 | SEP
60NDA10BR194 | 5 | P235GH (1.0345) | P235GH (1.0345) | BW | 33.7 | 25 | 4 | 33.7 | 25 | 4 | V | HER-001 | 0 | IMR-VP-12-2012 | 141 | BOEHLER "DMO-IG" | 2,0 : 3,0 | - | - | 1 | _ | 0.05 | _ | _ | _ | see remark 2) on WPS | <350 | No | 44054 | Adam Duric | 1 | 1.1 / 1.2 | 1.1 / 1.2 | SEP
60NDA10BR194 | 6 | P235GH (1.0345) | P235GH (1.0345) | BW | 33.7 | 25 | 4 | 33.7 | 25 | 4 | V | HER-001 | 0 | IMR-VP-12-2012 | 141 | BOEHLER "DMO-IG" | 2,0 : 3,0 | - | - | 1 | _ | 0.05 | _ | _ | _ | see remark 2) on WPS | <350 | No | 44054 | Adam Duric | 1 | 1.1 / 1.2 | 1.1 / 1.2 | SEP
60NDA10BR301 | 1 | P235GH (1.0345) | P235GH (1.0345) | BW | 21.3 | 15 | 3.2 | 21.3 | 15 | 3.2 | V | HER-015 | 0 | IMR-VP-17-2015 | 141 | BOEHLER "DMO-IG" | 2,0 : 2,4 | - | - | 1 | _ | 0.05 | _ | _ | _ | see remark 2) on WPS | <340 | No | 44063 | Adam Duric | 1 | 1.1 / 1.2 | 1.1 / 1.2 | SEP
60NDA10BR301 | 2 | P235GH (1.0345) | P235GH (1.0345) | BW | 21.3 | 15 | 3.2 | 21.3 | 15 | 3.2 | V | HER-015 | 0 | IMR-VP-17-2015 | 141 | BOEHLER "DMO-IG" | 2,0 : 2,4 | - | - | 1 | _ | 0.05 | _ | _ | _ | see remark 2) on WPS | <340 | No | 44063 | Adam Duric | 1 | 1.1 / 1.2 | 1.1 / 1.2 | SEP
60NDA10BR301 | 3 | P235GH (1.0345) | P235GH (1.0345) | BW | 21.3 | 15 | 3.2 | 21.3 | 15 | 3.2 | V | HER-015 | 0 | IMR-VP-17-2015 | 141 | BOEHLER "DMO-IG" | 2,0 : 2,4 | - | - | 1 | _ | 0.05 | _ | _ | _ | see remark 2) on WPS | <340 | No | 44063 | Adam Duric | 1 | 1.1 / 1.2 | 1.1 / 1.2 | SEP
60NDA10BR301 | 4 | P235GH (1.0345) | P235GH (1.0345) | BW | 21.3 | 15 | 3.2 | 21.3 | 15 | 3.2 | V | HER-015 | 0 | IMR-VP-17-2015 | 141 | BOEHLER "DMO-IG" | 2,0 : 2,4 | - | - | 1 | _ | 0.05 | _ | _ | _ | see remark 2) on WPS | <340 | No | 44063 | Adam Duric | 1 | 1.1 / 1.2 | 1.1 / 1.2 | SEP
60NDA10BR302 | 1 | P235GH (1.0345) | P235GH (1.0345) | BW | 21.3 | 15 | 3.2 | 21.3 | 15 | 3.2 | V | HER-015 | 0 | IMR-VP-17-2015 | 141 | BOEHLER "DMO-IG" | 2,0 : 2,4 | - | - | 1 | _ | 0.05 | _ | _ | _ | see remark 2) on WPS | <340 | No | 44063 | Adam Duric | 1 | 1.1 / 1.2 | 1.1 / 1.2 | SEP
60NDA10BR302 | 2 | P235GH (1.0345) | P235GH (1.0345) | BW | 21.3 | 15 | 3.2 | 21.3 | 15 | 3.2 | V | HER-015 | 0 | IMR-VP-17-2015 | 141 | BOEHLER "DMO-IG" | 2,0 : 2,4 | - | - | 1 | _ | 0.05 | _ | _ | _ | see remark 2) on WPS | <340 | No | 44063 | Adam Duric | 1 | 1.1 / 1.2 | 1.1 / 1.2 | SEP
60NDA10BR302 | 3 | P235GH (1.0345) | P235GH (1.0345) | BW | 21.3 | 15 | 3.2 | 21.3 | 15 | 3.2 | V | HER-015 | 0 | IMR-VP-17-2015 | 141 | BOEHLER "DMO-IG" | 2,0 : 2,4 | - | - | 1 | _ | 0.05 | _ | _ | _ | see remark 2) on WPS | <340 | No | 44063 | Adam Duric | 1 | 1.1 / 1.2 | 1.1 / 1.2 | SEP
60NDA10BR302 | 4 | P235GH (1.0345) | P235GH (1.0345) | BW | 21.3 | 15 | 3.2 | 21.3 | 15 | 3.2 | V | HER-015 | 0 | IMR-VP-17-2015 | 141 | BOEHLER "DMO-IG" | 2,0 : 2,4 | - | - | 1 | _ | 0.05 | _ | _ | _ | see remark 2) on WPS | <340 | No | 44063 | Adam Duric | 1 | 1.1 / 1.2 | 1.1 / 1.2 | SEP
60NDA10BR901 | 1 | P235GH (1.0345) | P235GH (1.0345) | BW | 60.3 | 50 | 3.6 | 60.3 | 50 | 3.6 | V | HER-001 | 0 | IMR-VP-12-2012 | 141 | BOEHLER "DMO-IG" | 2,0 : 3,0 | - | - | 1 | _ | 0.05 | _ | _ | _ | see remark 2) on WPS | <350 | No | 44054 | Adam Duric | 1 | 1.1 / 1.2 | 1.1 / 1.2 | I
60NDA10BR901 | 5 | P235GH (1.0345) | P235GH (1.0345) | BW | 60.3 | 50 | 3.6 | 60.3 | 50 | 3.6 | V | HER-001 | 0 | IMR-VP-12-2012 | 141 | BOEHLER "DMO-IG" | 2,0 : 3,0 | - | - | 1 | _ | 0.05 | _ | _ | _ | see remark 2) on WPS | <350 | No | 44054 | Adam Duric | 1 | 1.1 / 1.2 | 1.1 / 1.2 | I
60NDA10BR901 | 8 | P235GH (1.0345) | P235GH (1.0345) | BW | 60.3 | 50 | 3.6 | 60.3 | 50 | 3.6 | V | HER-001 | 0 | IMR-VP-12-2012 | 141 | BOEHLER "DMO-IG" | 2,0 : 3,0 | - | - | 1 | _ | 0.05 | _ | _ | _ | see remark 2) on WPS | <350 | No | 44054 | Adam Duric | 1 | 1.1 / 1.2 | 1.1 / 1.2 | I
60NDA10BR901 | 12 | P235GH (1.0345) | P235GH (1.0345) | BW | 60.3 | 50 | 3.6 | 60.3 | 50 | 3.6 | V | HER-001 | 0 | IMR-VP-12-2012 | 141 | BOEHLER "DMO-IG" | 2,0 : 3,0 | - | - | 1 | _ | 0.05 | _ | _ | _ | see remark 2) on WPS | <350 | No | 44054 | Adam Duric | 1 | 1.1 / 1.2 | 1.1 / 1.2 | I
60NDA10BR901 | 16 | P235GH (1.0345) | P235GH (1.0345) | BW | 60.3 | 50 | 3.6 | 60.3 | 50 | 3.6 | V | HER-001 | 0 | IMR-VP-12-2012 | 141 | BOEHLER "DMO-IG" | 2,0 : 3,0 | - | - | 1 | _ | 0.05 | _ | _ | _ | see remark 2) on WPS | <350 | No | 44054 | Adam Duric | 1 | 1.1 / 1.2 | 1.1 / 1.2 | I
60NDA10BR901 | 19 | P235GH (1.0345) | P235GH (1.0345) | BW | 60.3 | 50 | 3.6 | 60.3 | 50 | 3.6 | V | HER-001 | 0 | IMR-VP-12-2012 | 141 | BOEHLER "DMO-IG" | 2,0 : 3,0 | - | - | 1 | _ | 0.05 | _ | _ | _ | see remark 2) on WPS | <350 | No | 44054 | Adam Duric | 1 | 1.1 / 1.2 | 1.1 / 1.2 | I
60NDA10BR901 | 22 | P235GH (1.0345) | P235GH (1.0345) | BW | 60.3 | 50 | 3.6 | 60.3 | 50 | 3.6 | V | HER-001 | 0 | IMR-VP-12-2012 | 141 | BOEHLER "DMO-IG" | 2,0 : 3,0 | - | - | 1 | _ | 0.05 | _ | _ | _ | see remark 2) on WPS | <350 | No | 44054 | Adam Duric | 1 | 1.1 / 1.2 | 1.1 / 1.2 | I
60NDA10BR901 | 23 | P235GH (1.0345) | P235GH (1.0345) | BW | 60.3 | 50 | 3.6 | 60.3 | 50 | 3.6 | V | HER-001 | 0 | IMR-VP-12-2012 | 141 | BOEHLER "DMO-IG" | 2,0 : 3,0 | - | - | 1 | _ | 0.05 | _ | _ | _ | see remark 2) on WPS | <350 | No | 44054 | Adam Duric | 1 | 1.1 / 1.2 | 1.1 / 1.2 | I
60NDA10BR901 | 24 | P235GH (1.0345) | P235GH (1.0345) | BW | 60.3 | 50 | 3.6 | 60.3 | 50 | 3.6 | V | HER-001 | 0 | IMR-VP-12-2012 | 141 | BOEHLER "DMO-IG" | 2,0 : 3,0 | - | - | 1 | _ | 0.05 | _ | _ | _ | see remark 2) on WPS | <350 | No | 44054 | Adam Duric | 1 | 1.1 / 1.2 | 1.1 / 1.2 | I
60NDA10BR901 | 25 | P235GH (1.0345) | P235GH (1.0345) | BW | 60.3 | 50 | 3.6 | 60.3 | 50 | 3.6 | V | HER-001 | 0 | IMR-VP-12-2012 | 141 | BOEHLER "DMO-IG" | 2,0 : 3,0 | - | - | 1 | _ | 0.05 | _ | _ | _ | see remark 2) on WPS | <350 | No | 44054 | Adam Duric | 1 | 1.1 / 1.2 | 1.1 / 1.2 | I
60NDA10BR951 | 20 | P235GH (1.0345) | P235GH (1.0345) | BW | 60.3 | 50 | 3.6 | 60.3 | 50 | 3.6 | V | HER-001 | 0 | IMR-VP-12-2012 | 141 | BOEHLER "DMO-IG" | 2,0 : 3,0 | - | - | 1 | _ | 0.05 | _ | _ | _ | see remark 2) on WPS | <350 | No | 44054 | Adam Duric | 1 | 1.1 / 1.2 | 1.1 / 1.2 | I
60NDA10BR951 | 3 | P235GH (1.0345) | P235GH (1.0345) | BW | 60.3 | 50 | 3.6 | 60.3 | 50 | 3.6 | V | HER-001 | 0 | IMR-VP-12-2012 | 141 | BOEHLER "DMO-IG" | 2,0 : 3,0 | - | - | 1 | _ | 0.05 | _ | _ | _ | see remark 2) on WPS | <350 | No | 44054 | Adam Duric | 1 | 1.1 / 1.2 | 1.1 / 1.2 | I
60NDA10BR951 | 7 | P235GH (1.0345) | P235GH (1.0345) | BW | 60.3 | 50 | 3.6 | 60.3 | 50 | 3.6 | V | HER-001 | 0 | IMR-VP-12-2012 | 141 | BOEHLER "DMO-IG" | 2,0 : 3,0 | - | - | 1 | _ | 0.05 | _ | _ | _ | see remark 2) on WPS | <350 | No | 44054 | Adam Duric | 1 | 1.1 / 1.2 | 1.1 / 1.2 | I
60NDA10BR951 | 13 | P235GH (1.0345) | P235GH (1.0345) | BW | 60.3 | 50 | 3.6 | 60.3 | 50 | 3.6 | V | HER-001 | 0 | IMR-VP-12-2012 | 141 | BOEHLER "DMO-IG" | 2,0 : 3,0 | - | - | 1 | _ | 0.05 | _ | _ | _ | see remark 2) on WPS | <350 | No | 44054 | Adam Duric | 1 | 1.1 / 1.2 | 1.1 / 1.2 | I
60NDA10BR951 | 14 | P235GH (1.0345) | P235GH (1.0345) | BW | 60.3 | 50 | 3.6 | 60.3 | 50 | 3.6 | V | HER-001 | 0 | IMR-VP-12-2012 | 141 | BOEHLER "DMO-IG" | 2,0 : 3,0 | - | - | 1 | _ | 0.05 | _ | _ | _ | see remark 2) on WPS | <350 | No | 44054 | Adam Duric | 1 | 1.1 / 1.2 | 1.1 / 1.2 | I
60NDA10BR951 | 15 | P235GH (1.0345) | P235GH (1.0345) | BW | 60.3 | 50 | 3.6 | 60.3 | 50 | 3.6 | V | HER-001 | 0 | IMR-VP-12-2012 | 141 | BOEHLER "DMO-IG" | 2,0 : 3,0 | - | - | 1 | _ | 0.05 | _ | _ | _ | see remark 2) on WPS | <350 | No | 44054 | Adam Duric | 1 | 1.1 / 1.2 | 1.1 / 1.2 | I
60NDA10BR951 | 16 | P235GH (1.0345) | P235GH (1.0345) | BW | 60.3 | 50 | 3.6 | 60.3 | 50 | 3.6 | V | HER-001 | 0 | IMR-VP-12-2012 | 141 | BOEHLER "DMO-IG" | 2,0 : 3,0 | - | - | 1 | _ | 0.05 | _ | _ | _ | see remark 2) on WPS | <350 | No | 44054 | Adam Duric | 1 | 1.1 / 1.2 | 1.1 / 1.2 | I
60NDA15BR001 | 7 | P235GH (1.0345) | P235GH (1.0345) | BW | 610 | 600 | 12.5 | 610 | 600 | 12.5 | V | HER-001 | 0 | IMR-VP-12-2012 | 141 | BOEHLER "DMO-IG" | 2,0 : 3,0 | - | - | 1 | _ | 0.1 | _ | _ | _ | see remark 2) on WPS | <350 | No | 44020 | Adam Duric | 1 | 1.1 / 1.2 | 1.1 / 1.2 | III
60NDA15BR901 | 1 | P235GH (1.0345) | P235GH (1.0345) | BW | 60.3 | 50 | 3.6 | 60.3 | 50 | 3.6 | V | HER-001 | 0 | IMR-VP-12-2012 | 141 | BOEHLER "DMO-IG" | 2,0 : 3,0 | - | - | 1 | _ | 0.05 | _ | _ | _ | see remark 2) on WPS | <350 | No | 44054 | Adam Duric | 1 | 1.1 / 1.2 | 1.1 / 1.2 | I
60NDA15BR901 | 5 | P235GH (1.0345) | P235GH (1.0345) | BW | 60.3 | 50 | 3.6 | 60.3 | 50 | 3.6 | V | HER-001 | 0 | IMR-VP-12-2012 | 141 | BOEHLER "DMO-IG" | 2,0 : 3,0 | - | - | 1 | _ | 0.05 | _ | _ | _ | see remark 2) on WPS | <350 | No | 44054 | Adam Duric | 1 | 1.1 / 1.2 | 1.1 / 1.2 | I
60NDA15BR901 | 9 | P235GH (1.0345) | 16Mo3 (1.5415) | BW | 60.3 | 50 | 3.6 | 60.3 | 50 | 3.6 | V | HER-001 | 0 | IMR-VP-12-2012 | 141 | BOEHLER "DMO-IG" | 2,0 : 3,0 | - | - | 1 | _ | 0.05 | _ | _ | _ | see remark 2) on WPS | <350 | No | 44054 | Adam Duric | 1 | 1.1 / 1.2 | 1.1 / 1.2 | I
60NDA15BR901 | 10 | 16Mo3 (1.5415) | P235GH (1.0345) | BW | 60.3 | 50 | 3.6 | 60.3 | 50 | 3.6 | V | HER-001 | 0 | IMR-VP-12-2012 | 141 | BOEHLER "DMO-IG" | 2,0 : 3,0 | - | - | 1 | _ | 0.05 | _ | _ | _ | see remark 2) on WPS | <350 | No | 44054 | Adam Duric | 1 | 1.1 / 1.2 | 1.1 / 1.2 | I
60NDA15BR901 | 11 | P235GH (1.0345) | 16Mo3 (1.5415) | BW | 60.3 | 50 | 3.6 | 60.3 | 50 | 3.6 | V | HER-001 | 0 | IMR-VP-12-2012 | 141 | BOEHLER "DMO-IG" | 2,0 : 3,0 | - | - | 1 | _ | 0.05 | _ | _ | _ | see remark 2) on WPS | <350 | No | 44054 | Adam Duric | 1 | 1.1 / 1.2 | 1.1 / 1.2 | I
60NDA15BR901 | 12 | 16Mo3 (1.5415) | P235GH (1.0345) | BW | 60.3 | 50 | 3.6 | 60.3 | 50 | 3.6 | V | HER-001 | 0 | IMR-VP-12-2012 | 141 | BOEHLER "DMO-IG" | 2,0 : 3,0 | - | - | 1 | _ | 0.05 | _ | _ | _ | see remark 2) on WPS | <350 | No | 44054 | Adam Duric | 1 | 1.1 / 1.2 | 1.1 / 1.2 | I
60NDA20BR001 | 2 | P235GH (1.0345) | P235GH (1.0345) | BW | 610 | 600 | 12.5 | 610 | 600 | 12.5 | V | HER-001 | 0 | IMR-VP-12-2012 | 141 | BOEHLER "DMO-IG" | 2,0 : 3,0 | - | - | 1 | _ | 0.1 | _ | _ | _ | see remark 2) on WPS | <350 | No | 44020 | Adam Duric | 1 | 1.1 / 1.2 | 1.1 / 1.2 | III
60NDA20BR002 | 1 | P235GH (1.0345) | P235GH (1.0345) | BW | 610 | 600 | 12.5 | 610 | 600 | 12.5 | V | HER-001 | 0 | IMR-VP-12-2012 | 141 | BOEHLER "DMO-IG" | 2,0 : 3,0 | - | - | 1 | _ | 0.1 | _ | _ | _ | see remark 2) on WPS | <350 | No | 44020 | Adam Duric | 1 | 1.1 / 1.2 | 1.1 / 1.2 | III
60NDA20BR002 | 3 | P235GH (1.0345) | P235GH (1.0345) | BW | 610 | 600 | 12.5 | 610 | 600 | 12.5 | V | HER-001 | 0 | IMR-VP-12-2012 | 141 | BOEHLER "DMO-IG" | 2,0 : 3,0 | - | - | 1 | _ | 0.1 | _ | _ | _ | see remark 2) on WPS | <350 | No | 44020 | Adam Duric | 1 | 1.1 / 1.2 | 1.1 / 1.2 | III
60NDA20BR002 | 5 | P235GH (1.0345) | P335NH | BW | 610 | 600 | 12.5 | 600 | 600 | 12.5 | V | HER-001 | 0 | IMR-VP-12-2012 | 141 | BOEHLER "DMO-IG" | 2,0 : 3,0 | - | - | 1 | _ | 0.1 | _ | _ | _ | see remark 2) on WPS | <350 | No | 44020 | Adam Duric | 1 | 1.1 / 1.2 | 1.1 / 1.2 | III
60NDA20BR003 | 1 | P335NH (1.0565) | P235GH (1.0345) | BW | 610 | 600 | 12.5 | 610 | 600 | 12.5 | V | HER-001 | 0 | IMR-VP-12-2012 | 141 | BOEHLER "DMO-IG" | 2,0 : 3,0 | - | - | 1 | _ | 0.1 | _ | _ | _ | see remark 2) on WPS | <350 | No | 44043 | Adam Duric | 1 | 1.1 / 1.2 | 1.1 / 1.2 | III
60NDA20BR003 | 4 | P235GH (1.0345) | P235GH (1.0345) | BW | 610 | 600 | 12.5 | 610 | 600 | 12.5 | V | HER-001 | 0 | IMR-VP-12-2012 | 141 | BOEHLER "DMO-IG" | 2,0 : 3,0 | - | - | 1 | _ | 0.1 | _ | _ | _ | see remark 2) on WPS | <350 | No | 44020 | Adam Duric | 1 | 1.1 / 1.2 | 1.1 / 1.2 | III
60NDA20BR003 | 42 | P235GH (1.0345) | P235GH (1.0345) | BW | 610 | 600 | 12.5 | 610 | 600 | 12.5 | V | HER-001 | 0 | IMR-VP-12-2012 | 141 | BOEHLER "DMO-IG" | 2,0 : 3,0 | - | - | 1 | _ | 0.1 | _ | _ | _ | see remark 2) on WPS | <350 | No | 44020 | Adam Duric | 1 | 1.1 / 1.2 | 1.1 / 1.2 | III
60NDA20BR003 | 7 | P235GH (1.0345) | P235GH (1.0345) | BW | 610 | 600 | 12.5 | 610 | 600 | 12.5 | V | HER-001 | 0 | IMR-VP-12-2012 | 141 | BOEHLER "DMO-IG" | 2,0 : 3,0 | - | - | 1 | _ | 0.1 | _ | _ | _ | see remark 2) on WPS | <350 | No | 44020 | Adam Duric | 1 | 1.1 / 1.2 | 1.1 / 1.2 | III
60NDA20BR003 | 11 | P235GH (1.0345) | P235GH (1.0345) | BW | 610 | 600 | 12.5 | 610 | 600 | 12.5 | V | HER-001 | 0 | IMR-VP-12-2012 | 141 | BOEHLER "DMO-IG" | 2,0 : 3,0 | - | - | 1 | _ | 0.1 | _ | _ | _ | see remark 2) on WPS | <350 | No | 44020 | Adam Duric | 1 | 1.1 / 1.2 | 1.1 / 1.2 | III
60NDA20BR003 | 14 | P235GH (1.0345) | P235GH (1.0345) | BW | 610 | 600 | 12.5 | 610 | 600 | 12.5 | V | HER-001 | 0 | IMR-VP-12-2012 | 141 | BOEHLER "DMO-IG" | 2,0 : 3,0 | - | - | 1 | _ | 0.1 | _ | _ | _ | see remark 2) on WPS | <350 | No | 44043 | Adam Duric | 1 | 1.1 / 1.2 | 1.1 / 1.2 | III
60NDA20BR003 | 16 | P235GH (1.0345) | P235GH (1.0345) | BW | 610 | 600 | 12.5 | 610 | 600 | 12.5 | V | HER-001 | 0 | IMR-VP-12-2012 | 141 | BOEHLER "DMO-IG" | 2,0 : 3,0 | - | - | 1 | _ | 0.1 | _ | _ | _ | see remark 2) on WPS | <350 | No | 44020 | Adam Duric | 1 | 1.1 / 1.2 | 1.1 / 1.2 | III
60NDA20BR003 | 21 | P235GH (1.0345) | P235GH (1.0345) | BW | 610 | 600 | 12.5 | 610 | 600 | 12.5 | V | HER-001 | 0 | IMR-VP-12-2012 | 141 | BOEHLER "DMO-IG" | 2,0 : 3,0 | - | - | 1 | _ | 0.1 | _ | _ | _ | see remark 2) on WPS | <350 | No | 44020 | Adam Duric | 1 | 1.1 / 1.2 | 1.1 / 1.2 | III
60NDA20BR003 | 23 | P235GH (1.0345) | P235GH (1.0345) | BW | 610 | 600 | 12.5 | 610 | 600 | 12.5 | V | HER-001 | 0 | IMR-VP-12-2012 | 141 | BOEHLER "DMO-IG" | 2,0 : 3,0 | - | - | 1 | _ | 0.1 | _ | _ | _ | see remark 2) on WPS | <350 | No | 44020 | Adam Duric | 1 | 1.1 / 1.2 | 1.1 / 1.2 | III
60NDA20BR003 | 25 | P235GH (1.0345) | P235GH (1.0345) | BW | 610 | 600 | 12.5 | 610 | 600 | 12.5 | V | HER-001 | 0 | IMR-VP-12-2012 | 141 | BOEHLER "DMO-IG" | 2,0 : 3,0 | - | - | 1 | _ | 0.1 | _ | _ | _ | see remark 2) on WPS | <350 | No | 44020 | Adam Duric | 1 | 1.1 / 1.2 | 1.1 / 1.2 | III
60NDA20BR193 | 1 | P235GH (1.0345) | P235GH (1.0345) | BW | 33.7 | 25 | 4 | 33.7 | 25 | 4 | V | HER-001 | 0 | IMR-VP-12-2012 | 141 | BOEHLER "DMO-IG" | 2,0 : 3,0 | - | - | 1 | _ | 0.05 | _ | _ | _ | see remark 2) on WPS | <350 | No | 44054 | Adam Duric | 1 | 1.1 / 1.2 | 1.1 / 1.2 | SEP
60NDA20BR194 | 2 | P235GH (1.0345) | P235GH (1.0345) | BW | 33.7 | 25 | 4 | 33.7 | 25 | 4 | V | HER-001 | 0 | IMR-VP-12-2012 | 141 | BOEHLER "DMO-IG" | 2,0 : 3,0 | - | - | 1 | _ | 0.05 | _ | _ | _ | see remark 2) on WPS | <350 | No | 44054 | Adam Duric | 1 | 1.1 / 1.2 | 1.1 / 1.2 | SEP
60NDA20BR194 | 3 | P235GH (1.0345) | P235GH (1.0345) | BW | 33.7 | 25 | 4 | 33.7 | 25 | 4 | V | HER-001 | 0 | IMR-VP-12-2012 | 141 | BOEHLER "DMO-IG" | 2,0 : 3,0 | - | - | 1 | _ | 0.05 | _ | _ | _ | see remark 2) on WPS | <350 | No | 44054 | Adam Duric | 1 | 1.1 / 1.2 | 1.1 / 1.2 | SEP
60NDA20BR194 | 4 | P235GH (1.0345) | P235GH (1.0345) | BW | 33.7 | 25 | 4 | 33.7 | 25 | 4 | V | HER-001 | 0 | IMR-VP-12-2012 | 141 | BOEHLER "DMO-IG" | 2,0 : 3,0 | - | - | 1 | _ | 0.05 | _ | _ | _ | see remark 2) on WPS | <350 | No | 44054 | Adam Duric | 1 | 1.1 / 1.2 | 1.1 / 1.2 | SEP
60NDA20BR194 | 5 | P235GH (1.0345) | P235GH (1.0345) | BW | 33.7 | 25 | 4 | 33.7 | 25 | 4 | V | HER-001 | 0 | IMR-VP-12-2012 | 141 | BOEHLER "DMO-IG" | 2,0 : 3,0 | - | - | 1 | _ | 0.05 | _ | _ | _ | see remark 2) on WPS | <350 | No | 44054 | Adam Duric | 1 | 1.1 / 1.2 | 1.1 / 1.2 | SEP
60NDA20BR301 | 1 | P235GH (1.0345) | P235GH (1.0345) | BW | 21.3 | 15 | 3.2 | 21.3 | 15 | 3.2 | V | HER-015 | 0 | IMR-VP-17-2015 | 141 | BOEHLER "DMO-IG" | 2,0 : 2,4 | - | - | 1 | _ | 0.05 | _ | _ | _ | see remark 2) on WPS | <340 | No | 44063 | Adam Duric | 1 | 1.1 / 1.2 | 1.1 / 1.2 | SEP
60NDA20BR301 | 2 | P235GH (1.0345) | P235GH (1.0345) | BW | 21.3 | 15 | 3.2 | 21.3 | 15 | 3.2 | V | HER-015 | 0 | IMR-VP-17-2015 | 141 | BOEHLER "DMO-IG" | 2,0 : 2,4 | - | - | 1 | _ | 0.05 | _ | _ | _ | see remark 2) on WPS | <340 | No | 44063 | Adam Duric | 1 | 1.1 / 1.2 | 1.1 / 1.2 | SEP
60NDA20BR301 | 3 | P235GH (1.0345) | P235GH (1.0345) | BW | 21.3 | 15 | 3.2 | 21.3 | 15 | 3.2 | V | HER-015 | 0 | IMR-VP-17-2015 | 141 | BOEHLER "DMO-IG" | 2,0 : 2,4 | - | - | 1 | _ | 0.05 | _ | _ | _ | see remark 2) on WPS | <340 | No | 44063 | Adam Duric | 1 | 1.1 / 1.2 | 1.1 / 1.2 | SEP
60NDA20BR301 | 4 | P235GH (1.0345) | P235GH (1.0345) | BW | 21.3 | 15 | 3.2 | 21.3 | 15 | 3.2 | V | HER-015 | 0 | IMR-VP-17-2015 | 141 | BOEHLER "DMO-IG" | 2,0 : 2,4 | - | - | 1 | _ | 0.05 | _ | _ | _ | see remark 2) on WPS | <340 | No | 44063 | Adam Duric | 1 | 1.1 / 1.2 | 1.1 / 1.2 | SEP
60NDA20BR302 | 1 | P235GH (1.0345) | P235GH (1.0345) | BW | 21.3 | 15 | 3.2 | 21.3 | 15 | 3.2 | V | HER-015 | 0 | IMR-VP-17-2015 | 141 | BOEHLER "DMO-IG" | 2,0 : 2,4 | - | - | 1 | _ | 0.05 | _ | _ | _ | see remark 2) on WPS | <340 | No | 44063 | Adam Duric | 1 | 1.1 / 1.2 | 1.1 / 1.2 | SEP
60NDA20BR302 | 2 | P235GH (1.0345) | P235GH (1.0345) | BW | 21.3 | 15 | 3.2 | 21.3 | 15 | 3.2 | V | HER-015 | 0 | IMR-VP-17-2015 | 141 | BOEHLER "DMO-IG" | 2,0 : 2,4 | - | - | 1 | _ | 0.05 | _ | _ | _ | see remark 2) on WPS | <340 | No | 44063 | Adam Duric | 1 | 1.1 / 1.2 | 1.1 / 1.2 | SEP
60NDA20BR302 | 3 | P235GH (1.0345) | P235GH (1.0345) | BW | 21.3 | 15 | 3.2 | 21.3 | 15 | 3.2 | V | HER-015 | 0 | IMR-VP-17-2015 | 141 | BOEHLER "DMO-IG" | 2,0 : 2,4 | - | - | 1 | _ | 0.05 | _ | _ | _ | see remark 2) on WPS | <340 | No | 44063 | Adam Duric | 1 | 1.1 / 1.2 | 1.1 / 1.2 | SEP
60NDA20BR302 | 4 | P235GH (1.0345) | P235GH (1.0345) | BW | 21.3 | 15 | 3.2 | 21.3 | 15 | 3.2 | V | HER-015 | 0 | IMR-VP-17-2015 | 141 | BOEHLER "DMO-IG" | 2,0 : 2,4 | - | - | 1 | _ | 0.05 | _ | _ | _ | see remark 2) on WPS | <340 | No | 44063 | Adam Duric | 1 | 1.1 / 1.2 | 1.1 / 1.2 | SEP
60NDA20BR901 | 1 | P235GH (1.0345) | P235GH (1.0345) | BW | 60.3 | 50 | 3.6 | 60.3 | 50 | 3.6 | V | HER-001 | 0 | IMR-VP-12-2012 | 141 | BOEHLER "DMO-IG" | 2,0 : 3,0 | - | - | 1 | _ | 0.05 | _ | _ | _ | see remark 2) on WPS | <350 | No | 44054 | Adam Duric | 1 | 1.1 / 1.2 | 1.1 / 1.2 | I
60NDA20BR901 | 4 | P235GH (1.0345) | P235GH (1.0345) | BW | 60.3 | 50 | 3.6 | 60.3 | 50 | 3.6 | V | HER-001 | 0 | IMR-VP-12-2012 | 141 | BOEHLER "DMO-IG" | 2,0 : 3,0 | - | - | 1 | _ | 0.05 | _ | _ | _ | see remark 2) on WPS | <350 | No | 44054 | Adam Duric | 1 | 1.1 / 1.2 | 1.1 / 1.2 | I
60NDA20BR901 | 8 | P235GH (1.0345) | P235GH (1.0345) | BW | 60.3 | 50 | 3.6 | 60.3 | 50 | 3.6 | V | HER-001 | 0 | IMR-VP-12-2012 | 141 | BOEHLER "DMO-IG" | 2,0 : 3,0 | - | - | 1 | _ | 0.05 | _ | _ | _ | see remark 2) on WPS | <350 | No | 44054 | Adam Duric | 1 | 1.1 / 1.2 | 1.1 / 1.2 | I
60NDA20BR901 | 12 | P235GH (1.0345) | P235GH (1.0345) | BW | 60.3 | 50 | 3.6 | 60.3 | 50 | 3.6 | V | HER-001 | 0 | IMR-VP-12-2012 | 141 | BOEHLER "DMO-IG" | 2,0 : 3,0 | - | - | 1 | _ | 0.05 | _ | _ | _ | see remark 2) on WPS | <350 | No | 44054 | Adam Duric | 1 | 1.1 / 1.2 | 1.1 / 1.2 | I
60NDA20BR901 | 14 | P235GH (1.0345) | P235GH (1.0345) | BW | 60.3 | 50 | 3.6 | 60.3 | 50 | 3.6 | V | HER-001 | 0 | IMR-VP-12-2012 | 141 | BOEHLER "DMO-IG" | 2,0 : 3,0 | - | - | 1 | _ | 0.05 | _ | _ | _ | see remark 2) on WPS | <350 | No | 44054 | Adam Duric | 1 | 1.1 / 1.2 | 1.1 / 1.2 | I
60NDA20BR901 | 15 | P235GH (1.0345) | P235GH (1.0345) | BW | 60.3 | 50 | 3.6 | 60.3 | 50 | 3.6 | V | HER-001 | 0 | IMR-VP-12-2012 | 141 | BOEHLER "DMO-IG" | 2,0 : 3,0 | - | - | 1 | _ | 0.05 | _ | _ | _ | see remark 2) on WPS | <350 | No | 44054 | Adam Duric | 1 | 1.1 / 1.2 | 1.1 / 1.2 | I
60NDA20BR901 | 16 | P235GH (1.0345) | P235GH (1.0345) | BW | 60.3 | 50 | 3.6 | 60.3 | 50 | 3.6 | V | HER-001 | 0 | IMR-VP-12-2012 | 141 | BOEHLER "DMO-IG" | 2,0 : 3,0 | - | - | 1 | _ | 0.05 | _ | _ | _ | see remark 2) on WPS | <350 | No | 44054 | Adam Duric | 1 | 1.1 / 1.2 | 1.1 / 1.2 | I
60NDA20BR901 | 17 | P235GH (1.0345) | P235GH (1.0345) | BW | 60.3 | 50 | 3.6 | 60.3 | 50 | 3.6 | V | HER-001 | 0 | IMR-VP-12-2012 | 141 | BOEHLER "DMO-IG" | 2,0 : 3,0 | - | - | 1 | _ | 0.05 | _ | _ | _ | see remark 2) on WPS | <350 | No | 44054 | Adam Duric | 1 | 1.1 / 1.2 | 1.1 / 1.2 | I
60NDA20BR902 | 1 | P235GH (1.0345) | P235GH (1.0345) | BW | 60.3 | 50 | 3.6 | 60.3 | 50 | 3.6 | V | HER-001 | 0 | IMR-VP-12-2012 | 141 | BOEHLER "DMO-IG" | 2,0 : 3,0 | - | - | 1 | _ | 0.05 | _ | _ | _ | see remark 2) on WPS | <350 | No | 44054 | Adam Duric | 1 | 1.1 / 1.2 | 1.1 / 1.2 | I
60NDA20BR902 | 5 | P235GH (1.0345) | P235GH (1.0345) | BW | 60.3 | 50 | 3.6 | 60.3 | 50 | 3.6 | V | HER-001 | 0 | IMR-VP-12-2012 | 141 | BOEHLER "DMO-IG" | 2,0 : 3,0 | - | - | 1 | _ | 0.05 | _ | _ | _ | see remark 2) on WPS | <350 | No | 44054 | Adam Duric | 1 | 1.1 / 1.2 | 1.1 / 1.2 | I
60NDA20BR902 | 8 | P235GH (1.0345) | P235GH (1.0345) | BW | 60.3 | 50 | 3.6 | 60.3 | 50 | 3.6 | V | HER-001 | 0 | IMR-VP-12-2012 | 141 | BOEHLER "DMO-IG" | 2,0 : 3,0 | - | - | 1 | _ | 0.05 | _ | _ | _ | see remark 2) on WPS | <350 | No | 44054 | Adam Duric | 1 | 1.1 / 1.2 | 1.1 / 1.2 | I
60NDA20BR902 | 12 | P235GH (1.0345) | P235GH (1.0345) | BW | 60.3 | 50 | 3.6 | 60.3 | 50 | 3.6 | V | HER-001 | 0 | IMR-VP-12-2012 | 141 | BOEHLER "DMO-IG" | 2,0 : 3,0 | - | - | 1 | _ | 0.05 | _ | _ | _ | see remark 2) on WPS | <350 | No | 44054 | Adam Duric | 1 | 1.1 / 1.2 | 1.1 / 1.2 | I
60NDA20BR902 | 14 | P235GH (1.0345) | P235GH (1.0345) | BW | 60.3 | 50 | 3.6 | 60.3 | 50 | 3.6 | V | HER-001 | 0 | IMR-VP-12-2012 | 141 | BOEHLER "DMO-IG" | 2,0 : 3,0 | - | - | 1 | _ | 0.05 | _ | _ | _ | see remark 2) on WPS | <350 | No | 44054 | Adam Duric | 1 | 1.1 / 1.2 | 1.1 / 1.2 | I
60NDA20BR902 | 15 | P235GH (1.0345) | P235GH (1.0345) | BW | 60.3 | 50 | 3.6 | 60.3 | 50 | 3.6 | V | HER-001 | 0 | IMR-VP-12-2012 | 141 | BOEHLER "DMO-IG" | 2,0 : 3,0 | - | - | 1 | _ | 0.05 | _ | _ | _ | see remark 2) on WPS | <350 | No | 44054 | Adam Duric | 1 | 1.1 / 1.2 | 1.1 / 1.2 | I
60NDA20BR902 | 16 | P235GH (1.0345) | P235GH (1.0345) | BW | 60.3 | 50 | 3.6 | 60.3 | 50 | 3.6 | V | HER-001 | 0 | IMR-VP-12-2012 | 141 | BOEHLER "DMO-IG" | 2,0 : 3,0 | - | - | 1 | _ | 0.05 | _ | _ | _ | see remark 2) on WPS | <350 | No | 44054 | Adam Duric | 1 | 1.1 / 1.2 | 1.1 / 1.2 | I
60NDA20BR902 | 17 | P235GH (1.0345) | P235GH (1.0345) | BW | 60.3 | 50 | 3.6 | 60.3 | 50 | 3.6 | V | HER-001 | 0 | IMR-VP-12-2012 | 141 | BOEHLER "DMO-IG" | 2,0 : 3,0 | - | - | 1 | _ | 0.05 | _ | _ | _ | see remark 2) on WPS | <350 | No | 44054 | Adam Duric | 1 | 1.1 / 1.2 | 1.1 / 1.2 | I
60NDA20BR903 | 1 | P235GH (1.0345) | P235GH (1.0345) | BW | 60.3 | 50 | 3.6 | 60.3 | 50 | 3.6 | V | HER-001 | 0 | IMR-VP-12-2012 | 141 | BOEHLER "DMO-IG" | 2,0 : 3,0 | - | - | 1 | _ | 0.05 | _ | _ | _ | see remark 2) on WPS | <350 | No | 44054 | Adam Duric | 1 | 1.1 / 1.2 | 1.1 / 1.2 | I
60NDA20BR903 | 4 | P235GH (1.0345) | P235GH (1.0345) | BW | 60.3 | 50 | 3.6 | 60.3 | 50 | 3.6 | V | HER-001 | 0 | IMR-VP-12-2012 | 141 | BOEHLER "DMO-IG" | 2,0 : 3,0 | - | - | 1 | _ | 0.05 | _ | _ | _ | see remark 2) on WPS | <350 | No | 44054 | Adam Duric | 1 | 1.1 / 1.2 | 1.1 / 1.2 | I
60NDA20BR903 | 7 | P235GH (1.0345) | P235GH (1.0345) | BW | 60.3 | 50 | 3.6 | 60.3 | 50 | 3.6 | V | HER-001 | 0 | IMR-VP-12-2012 | 141 | BOEHLER "DMO-IG" | 2,0 : 3,0 | - | - | 1 | _ | 0.05 | _ | _ | _ | see remark 2) on WPS | <350 | No | 44054 | Adam Duric | 1 | 1.1 / 1.2 | 1.1 / 1.2 | I
60NDA20BR903 | 10 | P235GH (1.0345) | P235GH (1.0345) | BW | 60.3 | 50 | 3.6 | 60.3 | 50 | 3.6 | V | HER-001 | 0 | IMR-VP-12-2012 | 141 | BOEHLER "DMO-IG" | 2,0 : 3,0 | - | - | 1 | _ | 0.05 | _ | _ | _ | see remark 2) on WPS | <350 | No | 44054 | Adam Duric | 1 | 1.1 / 1.2 | 1.1 / 1.2 | I
60NDA20BR903 | 13 | P235GH (1.0345) | P235GH (1.0345) | BW | 60.3 | 50 | 3.6 | 60.3 | 50 | 3.6 | V | HER-001 | 0 | IMR-VP-12-2012 | 141 | BOEHLER "DMO-IG" | 2,0 : 3,0 | - | - | 1 | _ | 0.05 | _ | _ | _ | see remark 2) on WPS | <350 | No | 44054 | Adam Duric | 1 | 1.1 / 1.2 | 1.1 / 1.2 | I
60NDA20BR903 | 16 | P235GH (1.0345) | P235GH (1.0345) | BW | 60.3 | 50 | 3.6 | 60.3 | 50 | 3.6 | V | HER-001 | 0 | IMR-VP-12-2012 | 141 | BOEHLER "DMO-IG" | 2,0 : 3,0 | - | - | 1 | _ | 0.05 | _ | _ | _ | see remark 2) on WPS | <350 | No | 44054 | Adam Duric | 1 | 1.1 / 1.2 | 1.1 / 1.2 | I
60NDA20BR903 | 19 | P235GH (1.0345) | P235GH (1.0345) | BW | 60.3 | 50 | 3.6 | 60.3 | 50 | 3.6 | V | HER-001 | 0 | IMR-VP-12-2012 | 141 | BOEHLER "DMO-IG" | 2,0 : 3,0 | - | - | 1 | _ | 0.05 | _ | _ | _ | see remark 2) on WPS | <350 | No | 44054 | Adam Duric | 1 | 1.1 / 1.2 | 1.1 / 1.2 | I
60NDA20BR903 | 22 | P235GH (1.0345) | P235GH (1.0345) | BW | 60.3 | 50 | 3.6 | 60.3 | 50 | 3.6 | V | HER-001 | 0 | IMR-VP-12-2012 | 141 | BOEHLER "DMO-IG" | 2,0 : 3,0 | - | - | 1 | _ | 0.05 | _ | _ | _ | see remark 2) on WPS | <350 | No | 44054 | Adam Duric | 1 | 1.1 / 1.2 | 1.1 / 1.2 | I
60NDA20BR903 | 23 | P235GH (1.0345) | P235GH (1.0345) | BW | 60.3 | 50 | 3.6 | 60.3 | 50 | 3.6 | V | HER-001 | 0 | IMR-VP-12-2012 | 141 | BOEHLER "DMO-IG" | 2,0 : 3,0 | - | - | 1 | _ | 0.05 | _ | _ | _ | see remark 2) on WPS | <350 | No | 44054 | Adam Duric | 1 | 1.1 / 1.2 | 1.1 / 1.2 | I
60NDA20BR903 | 24 | P235GH (1.0345) | P235GH (1.0345) | BW | 60.3 | 50 | 3.6 | 60.3 | 50 | 3.6 | V | HER-001 | 0 | IMR-VP-12-2012 | 141 | BOEHLER "DMO-IG" | 2,0 : 3,0 | - | - | 1 | _ | 0.05 | _ | _ | _ | see remark 2) on WPS | <350 | No | 44054 | Adam Duric | 1 | 1.1 / 1.2 | 1.1 / 1.2 | I
60NDA20BR903 | 25 | P235GH (1.0345) | P235GH (1.0345) | BW | 60.3 | 50 | 3.6 | 60.3 | 50 | 3.6 | V | HER-001 | 0 | IMR-VP-12-2012 | 141 | BOEHLER "DMO-IG" | 2,0 : 3,0 | - | - | 1 | _ | 0.05 | _ | _ | _ | see remark 2) on WPS | <350 | No | 44054 | Adam Duric | 1 | 1.1 / 1.2 | 1.1 / 1.2 | I
60NDA20BR951 | 1 | P235GH (1.0345) | P235GH (1.0345) | BW | 60.3 | 50 | 3.6 | 60.3 | 50 | 3.6 | V | HER-001 | 0 | IMR-VP-12-2012 | 141 | BOEHLER "DMO-IG" | 2,0 : 3,0 | - | - | 1 | _ | 0.05 | _ | _ | _ | see remark 2) on WPS | <350 | No | 44054 | Adam Duric | 1 | 1.1 / 1.2 | 1.1 / 1.2 | I
60NDA20BR951 | 5 | P235GH (1.0345) | P235GH (1.0345) | BW | 60.3 | 50 | 3.6 | 60.3 | 50 | 3.6 | V | HER-001 | 0 | IMR-VP-12-2012 | 141 | BOEHLER "DMO-IG" | 2,0 : 3,0 | - | - | 1 | _ | 0.05 | _ | _ | _ | see remark 2) on WPS | <350 | No | 44054 | Adam Duric | 1 | 1.1 / 1.2 | 1.1 / 1.2 | I
60NDA20BR951 | 8 | P235GH (1.0345) | P235GH (1.0345) | BW | 60.3 | 50 | 3.6 | 60.3 | 50 | 3.6 | V | HER-001 | 0 | IMR-VP-12-2012 | 141 | BOEHLER "DMO-IG" | 2,0 : 3,0 | - | - | 1 | _ | 0.05 | _ | _ | _ | see remark 2) on WPS | <350 | No | 44054 | Adam Duric | 1 | 1.1 / 1.2 | 1.1 / 1.2 | I
60NDA20BR951 | 12 | P235GH (1.0345) | P235GH (1.0345) | BW | 60.3 | 50 | 3.6 | 60.3 | 50 | 3.6 | V | HER-001 | 0 | IMR-VP-12-2012 | 141 | BOEHLER "DMO-IG" | 2,0 : 3,0 | - | - | 1 | _ | 0.05 | _ | _ | _ | see remark 2) on WPS | <350 | No | 44054 | Adam Duric | 1 | 1.1 / 1.2 | 1.1 / 1.2 | I
60NDA20BR951 | 16 | P235GH (1.0345) | P235GH (1.0345) | BW | 60.3 | 50 | 3.6 | 60.3 | 50 | 3.6 | V | HER-001 | 0 | IMR-VP-12-2012 | 141 | BOEHLER "DMO-IG" | 2,0 : 3,0 | - | - | 1 | _ | 0.05 | _ | _ | _ | see remark 2) on WPS | <350 | No | 44054 | Adam Duric | 1 | 1.1 / 1.2 | 1.1 / 1.2 | I
60NDA20BR951 | 18 | P235GH (1.0345) | P235GH (1.0345) | BW | 60.3 | 50 | 3.6 | 60.3 | 50 | 3.6 | V | HER-001 | 0 | IMR-VP-12-2012 | 141 | BOEHLER "DMO-IG" | 2,0 : 3,0 | - | - | 1 | _ | 0.05 | _ | _ | _ | see remark 2) on WPS | <350 | No | 44054 | Adam Duric | 1 | 1.1 / 1.2 | 1.1 / 1.2 | I
60NDA20BR951 | 19 | P235GH (1.0345) | P235GH (1.0345) | BW | 60.3 | 50 | 3.6 | 60.3 | 50 | 3.6 | V | HER-001 | 0 | IMR-VP-12-2012 | 141 | BOEHLER "DMO-IG" | 2,0 : 3,0 | - | - | 1 | _ | 0.05 | _ | _ | _ | see remark 2) on WPS | <350 | No | 44054 | Adam Duric | 1 | 1.1 / 1.2 | 1.1 / 1.2 | I
60NDA20BR951 | 20 | P235GH (1.0345) | P235GH (1.0345) | BW | 60.3 | 50 | 3.6 | 60.3 | 50 | 3.6 | V | HER-001 | 0 | IMR-VP-12-2012 | 141 | BOEHLER "DMO-IG" | 2,0 : 3,0 | - | - | 1 | _ | 0.05 | _ | _ | _ | see remark 2) on WPS | <350 | No | 44054 | Adam Duric | 1 | 1.1 / 1.2 | 1.1 / 1.2 | I
60NDA20BR951 | 21 | P235GH (1.0345) | P235GH (1.0345) | BW | 60.3 | 50 | 3.6 | 60.3 | 50 | 3.6 | V | HER-001 | 0 | IMR-VP-12-2012 | 141 | BOEHLER "DMO-IG" | 2,0 : 3,0 | - | - | 1 | _ | 0.05 | _ | _ | _ | see remark 2) on WPS | <350 | No | 44054 | Adam Duric | 1 | 1.1 / 1.2 | 1.1 / 1.2 | I
60NDA25BR001 | 5 | P235GH (1.0345) | P235GH (1.0345) | BW | 610 | 600 | 12.5 | 610 | 600 | 12.5 | V | HER-001 | 0 | IMR-VP-12-2012 | 141 | BOEHLER "DMO-IG" | 2,0 : 3,0 | - | - | 1 | _ | 0.1 | _ | _ | _ | see remark 2) on WPS | <350 | No | 44020 | Adam Duric | 1 | 1.1 / 1.2 | 1.1 / 1.2 | III
60NDA25BR901 | 1 | P235GH (1.0345) | P235GH (1.0345) | BW | 60.3 | 50 | 3.6 | 60.3 | 50 | 3.6 | V | HER-001 | 0 | IMR-VP-12-2012 | 141 | BOEHLER "DMO-IG" | 2,0 : 3,0 | - | - | 1 | _ | 0.05 | _ | _ | _ | see remark 2) on WPS | <350 | No | 44054 | Adam Duric | 1 | 1.1 / 1.2 | 1.1 / 1.2 | I
60NDA25BR901 | 4 | P235GH (1.0345) | P235GH (1.0345) | BW | 60.3 | 50 | 3.6 | 60.3 | 50 | 3.6 | V | HER-001 | 0 | IMR-VP-12-2012 | 141 | BOEHLER "DMO-IG" | 2,0 : 3,0 | - | - | 1 | _ | 0.05 | _ | _ | _ | see remark 2) on WPS | <350 | No | 44054 | Adam Duric | 1 | 1.1 / 1.2 | 1.1 / 1.2 | I
60NDA25BR901 | 6 | P235GH (1.0345) | P235GH (1.0345) | BW | 60.3 | 50 | 3.6 | 60.3 | 50 | 3.6 | V | HER-001 | 0 | IMR-VP-12-2012 | 141 | BOEHLER "DMO-IG" | 2,0 : 3,0 | - | - | 1 | _ | 0.05 | _ | _ | _ | see remark 2) on WPS | <350 | No | 44054 | Adam Duric | 1 | 1.1 / 1.2 | 1.1 / 1.2 | I
60NDA25BR901 | 7 | P235GH (1.0345) | P235GH (1.0345) | BW | 60.3 | 50 | 3.6 | 60.3 | 50 | 3.6 | V | HER-001 | 0 | IMR-VP-12-2012 | 141 | BOEHLER "DMO-IG" | 2,0 : 3,0 | - | - | 1 | _ | 0.05 | _ | _ | _ | see remark 2) on WPS | <350 | No | 44054 | Adam Duric | 1 | 1.1 / 1.2 | 1.1 / 1.2 | I
60NDA25BR901 | 8 | P235GH (1.0345) | P235GH (1.0345) | BW | 60.3 | 50 | 3.6 | 60.3 | 50 | 3.6 | V | HER-001 | 0 | IMR-VP-12-2012 | 141 | BOEHLER "DMO-IG" | 2,0 : 3,0 | - | - | 1 | _ | 0.05 | _ | _ | _ | see remark 2) on WPS | <350 | No | 44054 | Adam Duric | 1 | 1.1 / 1.2 | 1.1 / 1.2 | I
60NDA25BR901 | 9 | P235GH (1.0345) | P235GH (1.0345) | BW | 60.3 | 50 | 3.6 | 60.3 | 50 | 3.6 | V | HER-001 | 0 | IMR-VP-12-2012 | 141 | BOEHLER "DMO-IG" | 2,0 : 3,0 | - | - | 1 | _ | 0.05 | _ | _ | _ | see remark 2) on WPS | <350 | No | 44054 | Adam Duric | 1 | 1.1 / 1.2 | 1.1 / 1.2 | I
60NDA30BR002 | 3 | 13CrMo4-5 (1.7335) | P235GH (1.0345) | BW | 813 | 800 | 17.5 | 813 | 800 | 17.5 | V | HER-012 | 0 | IMR-VP-14-2010 | 141/111 | BOEHLER "DMO-IG" | 2,0 : 2,4 | BOEHLER "Fox DMO Kb" | 2,5 : 3,2 | 1 | 0.1 | _ | _ | _ | _ | >200 | <300 | Yes | 44077 | Adam Duric | 1 | 5.1 | 1.1 / 1.2 | III
60NDA30BR003 | 1 | P235GH (1.0345) | P235GH (1.0345) | BW | 813 | 800 | 17.5 | 813 | 800 | 17.5 | U | HER-001 | 0 | IMR-VP-12-2012 | 141 | BOEHLER "DMO-IG" | 2,0 : 3,0 | - | - | 1 | 0.1 | _ | _ | _ | _ | see remark 2) on WPS | <350 | No | 44020 | Adam Duric | 1 | 1.1 / 1.2 | 1.1 / 1.2 | III
60NDA30BR003 | 3 | P235GH (1.0345) | P235GH (1.0345) | BW | 813 | 800 | 17.5 | 813 | 800 | 17.5 | U | HER-001 | 0 | IMR-VP-12-2012 | 141 | BOEHLER "DMO-IG" | 2,0 : 3,0 | - | - | 1 | 0.1 | _ | _ | _ | _ | see remark 2) on WPS | <350 | No | 44020 | Adam Duric | 1 | 1.1 / 1.2 | 1.1 / 1.2 | III
60NDA30BR003 | 5 | P235GH (1.0345) | P355QH1 (1.0571) | BW | 813 | 800 | 17.5 | 813 | 800 | 17.5 | U | HER-001 | 0 | IMR-VP-12-2012 | 141 | BOEHLER "DMO-IG" | 2,0 : 3,0 | - | - | 1 | 0.1 | _ | _ | _ | _ | see remark 2) on WPS | <350 | No | 44026 | Adam Duric | 1 | 1.1 / 1.2 | 1.1 / 1.2 | III
60NDA30BR005 | 1 | P235GH (1.0345) | P235GH (1.0345) | BW | 813 | 800 | 17.5 | 813 | 800 | 17.5 | U | HER-001 | 0 | IMR-VP-12-2012 | 141 | BOEHLER "DMO-IG" | 2,0 : 3,0 | - | - | 1 | 0.1 | _ | _ | _ | _ | see remark 2) on WPS | <350 | No | 44020 | Adam Duric | 1 | 1.1 / 1.2 | 1.1 / 1.2 | III
60NDA30BR005 | 3 | P235GH (1.0345) | P235GH (1.0345) | BW | 813 | 800 | 17.5 | 813 | 800 | 17.5 | U | HER-001 | 0 | IMR-VP-12-2012 | 141 | BOEHLER "DMO-IG" | 2,0 : 3,0 | - | - | 1 | 0.1 | _ | _ | _ | _ | see remark 2) on WPS | <350 | No | 44020 | Adam Duric | 1 | 1.1 / 1.2 | 1.1 / 1.2 | III
60NDA30BR005 | 5 | P235GH (1.0345) | P235GH (1.0345) | BW | 813 | 800 | 17.5 | 813 | 800 | 17.5 | U | HER-001 | 0 | IMR-VP-12-2012 | 141 | BOEHLER "DMO-IG" | 2,0 : 3,0 | - | - | 1 | 0.1 | _ | _ | _ | _ | see remark 2) on WPS | <350 | No | 44020 | Adam Duric | 1 | 1.1 / 1.2 | 1.1 / 1.2 | III
60NDA30BR005 | 7 | P235GH (1.0345) | A182-F22 | BW | 813 | 800 | 17.5 | 813 | 800 | 17.5 |  | HOLD! | [7 empty] | 1 | 0.1 | _ | _ | _ | _ | [5 empty] | 0 | 1.1 / 1.2 |  | III
60NDA30BR005 | 8 | A182-F22 | P235GH (1.0345) | BW | 813 | 800 | 17.5 | 813 | 800 | 17.5 |  | HOLD! | [7 empty] | 1 | 0.1 | _ | _ | _ | _ | [5 empty] | 0 |  | 1.1 / 1.2 | III
60NDA30BR006 | 1 | P235GH (1.0345) | P235GH (1.0345) | BW | 813 | 800 | 17.5 | 813 | 800 | 17.5 | U | HER-001 | 0 | IMR-VP-12-2012 | 141 | BOEHLER "DMO-IG" | 2,0 : 3,0 | - | - | 1 | 0.1 | _ | _ | _ | _ | see remark 2) on WPS | <350 | No | 44020 | Adam Duric | 1 | 1.1 / 1.2 | 1.1 / 1.2 | III
60NDA30BR006 | 3 | P235GH (1.0345) | P235GH (1.0345) | BW | 813 | 800 | 17.5 | 813 | 800 | 17.5 | U | HER-001 | 0 | IMR-VP-12-2012 | 141 | BOEHLER "DMO-IG" | 2,0 : 3,0 | - | - | 1 | 0.1 | _ | _ | _ | _ | see remark 2) on WPS | <350 | No | 44020 | Adam Duric | 1 | 1.1 / 1.2 | 1.1 / 1.2 | III
60NDA30BR006 | 5 | P235GH (1.0345) | P265GH (1.0425) | BW | 813 | 800 | 17.5 | 813 | 800 | 17.5 | U | HER-001 | 0 | IMR-VP-12-2012 | 141 | BOEHLER "DMO-IG" | 2,0 : 3,0 | - | - | 1 | 0.1 | _ | _ | _ | _ | see remark 2) on WPS | <350 | No | 44020 | Adam Duric | 1 | 1.1 / 1.2 | 1.1 / 1.2 | III
60NDA30BR006 | 7 | P265GH (1.0425) | P235GH (1.0345) | BW | 813 | 800 | 17.5 | 813 | 800 | 17.5 | U | HER-001 | 0 | IMR-VP-12-2012 | 141 | BOEHLER "DMO-IG" | 2,0 : 3,0 | - | - | 1 | 0.1 | _ | _ | _ | _ | see remark 2) on WPS | <350 | No | 44020 | Adam Duric | 1 | 1.1 / 1.2 | 1.1 / 1.2 | III
60NDA30BR006 | 10 | P235GH (1.0345) | P235GH (1.0345) | BW | 813 | 800 | 17.5 | 813 | 800 | 17.5 | U | HER-001 | 0 | IMR-VP-12-2012 | 141 | BOEHLER "DMO-IG" | 2,0 : 3,0 | - | - | 1 | 0.1 | _ | _ | _ | _ | see remark 2) on WPS | <350 | No | 44020 | Adam Duric | 1 | 1.1 / 1.2 | 1.1 / 1.2 | III
60NDA30BR006 | 12 | P235GH (1.0345) | P235GH (1.0345) | BW | 813 | 800 | 17.5 | 813 | 800 | 17.5 | U | HER-001 | 0 | IMR-VP-12-2012 | 141 | BOEHLER "DMO-IG" | 2,0 : 3,0 | - | - | 1 | 0.1 | _ | _ | _ | _ | see remark 2) on WPS | <350 | No | 44020 | Adam Duric | 1 | 1.1 / 1.2 | 1.1 / 1.2 | III
60NDA30BR006 | 13 | P235GH (1.0345) | P235GH (1.0345) | BW | 813 | 800 | 17.5 | 813 | 800 | 17.5 | U | HER-001 | 0 | IMR-VP-12-2012 | 141 | BOEHLER "DMO-IG" | 2,0 : 3,0 | - | - | 1 | 0.1 | _ | _ | _ | _ | see remark 2) on WPS | <350 | No | 44020 | Adam Duric | 1 | 1.1 / 1.2 | 1.1 / 1.2 | III
60NDA30BR006 | 14 | P235GH (1.0345) | P235GH (1.0345) | BW | 813 | 800 | 17.5 | 813 | 800 | 17.5 | U | HER-001 | 0 | IMR-VP-12-2012 | 141 | BOEHLER "DMO-IG" | 2,0 : 3,0 | - | - | 1 | 0.1 | _ | _ | _ | _ | see remark 2) on WPS | <350 | No | 44020 | Adam Duric | 1 | 1.1 / 1.2 | 1.1 / 1.2 | III
60NDA30BR006 | 15 | P235GH (1.0345) | P235GH (1.0345) | BW | 813 | 800 | 17.5 | 813 | 800 | 17.5 | U | HER-001 | 0 | IMR-VP-12-2012 | 141 | BOEHLER "DMO-IG" | 2,0 : 3,0 | - | - | 1 | 0.1 | _ | _ | _ | _ | see remark 2) on WPS | <350 | No | 44020 | Adam Duric | 1 | 1.1 / 1.2 | 1.1 / 1.2 | III
60NDA30BR011 | 1 | P235GH (1.0345) | P235GH (1.0345) | BW | 60.3 | 50 | 3.6 | 60.3 | 50 | 3.6 | V | HER-001 | 0 | IMR-VP-12-2012 | 141 | BOEHLER "DMO-IG" | 2,0 : 3,0 | - | - | 1 | _ | 0.05 | _ | _ | _ | see remark 2) on WPS | <350 | No | 44054 | Adam Duric | 1 | 1.1 / 1.2 | 1.1 / 1.2 | I
60NDA30BR011 | 6 | P235GH (1.0345) | P235GH (1.0345) | BW | 60.3 | 50 | 3.6 | 60.3 | 50 | 3.6 | V | HER-001 | 0 | IMR-VP-12-2012 | 141 | BOEHLER "DMO-IG" | 2,0 : 3,0 | - | - | 1 | _ | 0.05 | _ | _ | _ | see remark 2) on WPS | <350 | No | 44054 | Adam Duric | 1 | 1.1 / 1.2 | 1.1 / 1.2 | I
60NDA30BR011 | 8 | P235GH (1.0345) | P235GH (1.0345) | BW | 60.3 | 50 | 3.6 | 60.3 | 50 | 3.6 | V | HER-001 | 0 | IMR-VP-12-2012 | 141 | BOEHLER "DMO-IG" | 2,0 : 3,0 | - | - | 1 | _ | 0.05 | _ | _ | _ | see remark 2) on WPS | <350 | No | 44054 | Adam Duric | 1 | 1.1 / 1.2 | 1.1 / 1.2 | I
60NDA30BR011 | 12 | P235GH (1.0345) | A182-F91 | BW | 60.3 | 50 | 3.6 | 60.3 | 50 | 3.6 |  | HOLD! | [7 empty] | 1 | _ | 0.05 | _ | _ | _ | [5 empty] | 0 | 1.1 / 1.2 | P91 6.4 | I
60NDA30BR011 | 13 | A182-F91 | P235GH (1.0345) | BW | 60.3 | 50 | 3.6 | 60.3 | 50 | 3.6 |  | HOLD! | [7 empty] | 1 | _ | 0.05 | _ | _ | _ | [5 empty] | 0 | P91 6.4 | 1.1 / 1.2 | I
60NDA30BR011 | 18 | P235GH (1.0345) | P235GH (1.0345) | BW | 60.3 | 50 | 3.6 | 60.3 | 50 | 3.6 | V | HER-001 | 0 | IMR-VP-12-2012 | 141 | BOEHLER "DMO-IG" | 2,0 : 3,0 | - | - | 1 | _ | 0.05 | _ | _ | _ | see remark 2) on WPS | <350 | No | 44054 | Adam Duric | 1 | 1.1 / 1.2 | 1.1 / 1.2 | I
60NDA30BR193 | 1 | P235GH (1.0345) | P235GH (1.0345) | BW | 33.7 | 25 | 4 | 33.7 | 25 | 4 | V | HER-001 | 0 | IMR-VP-12-2012 | 141 | BOEHLER "DMO-IG" | 2,0 : 3,0 | - | - | 1 | _ | 0.05 | _ | _ | _ | see remark 2) on WPS | <350 | No | 44068 | Adam Duric | 1 | 1.1 / 1.2 | 1.1 / 1.2 | SEP
60NDA30BR194 | 2 | P235GH (1.0345) | P235GH (1.0345) | BW | 33.7 | 25 | 4 | 33.7 | 25 | 4 | V | HER-001 | 0 | IMR-VP-12-2012 | 141 | BOEHLER "DMO-IG" | 2,0 : 3,0 | - | - | 1 | _ | 0.05 | _ | _ | _ | see remark 2) on WPS | <350 | No | 44054 | Adam Duric | 1 | 1.1 / 1.2 | 1.1 / 1.2 | SEP
60NDA30BR194 | 3 | P235GH (1.0345) | P235GH (1.0345) | BW | 33.7 | 25 | 4 | 33.7 | 25 | 4 | V | HER-001 | 0 | IMR-VP-12-2012 | 141 | BOEHLER "DMO-IG" | 2,0 : 3,0 | - | - | 1 | _ | 0.05 | _ | _ | _ | see remark 2) on WPS | <350 | No | 44054 | Adam Duric | 1 | 1.1 / 1.2 | 1.1 / 1.2 | SEP
60NDA30BR194 | 4 | P235GH (1.0345) | P235GH (1.0345) | BW | 33.7 | 25 | 4 | 33.7 | 25 | 4 | V | HER-001 | 0 | IMR-VP-12-2012 | 141 | BOEHLER "DMO-IG" | 2,0 : 3,0 | - | - | 1 | _ | 0.05 | _ | _ | _ | see remark 2) on WPS | <350 | No | 44054 | Adam Duric | 1 | 1.1 / 1.2 | 1.1 / 1.2 | SEP
60NDA30BR194 | 5 | P235GH (1.0345) | P235GH (1.0345) | BW | 33.7 | 25 | 4 | 33.7 | 25 | 4 | V | HER-001 | 0 | IMR-VP-12-2012 | 141 | BOEHLER "DMO-IG" | 2,0 : 3,0 | - | - | 1 | _ | 0.05 | _ | _ | _ | see remark 2) on WPS | <350 | No | 44054 | Adam Duric | 1 | 1.1 / 1.2 | 1.1 / 1.2 | SEP
60NDA30BR197 | 1 | P235GH (1.0345) | P245GH (1.0352) | BW | 33.7 | 25 | 4 | 25 | 25 | 4 | V | HER-001 | 0 | IMR-VP-12-2012 | 141 | BOEHLER "DMO-IG" | 2,0 : 3,0 | - | - | 1 | _ | 0.05 | _ | _ | _ | see remark 2) on WPS | <350 | No | 44054 | Adam Duric | 1 | 1.1 / 1.2 | 1.1 / 1.2 | SEP
60NDA30BR198 | 2 | P235GH (1.0345) | P235GH (1.0345) | BW | 33.7 | 25 | 4 | 33.7 | 25 | 4 | V | HER-001 | 0 | IMR-VP-12-2012 | 141 | BOEHLER "DMO-IG" | 2,0 : 3,0 | - | - | 1 | _ | 0.05 | _ | _ | _ | see remark 2) on WPS | <350 | No | 44054 | Adam Duric | 1 | 1.1 / 1.2 | 1.1 / 1.2 | SEP
60NDA30BR199 | 1 | P235GH (1.0345) | P245GH (1.0352) | BW | 33.7 | 25 | 4 | 25 | 25 | 4 | V | HER-001 | 0 | IMR-VP-12-2012 | 141 | BOEHLER "DMO-IG" | 2,0 : 3,0 | - | - | 1 | _ | 0.05 | _ | _ | _ | see remark 2) on WPS | <350 | No | 44054 | Adam Duric | 1 | 1.1 / 1.2 | 1.1 / 1.2 | SEP
60NDA30BR200 | 4 | P235GH (1.0345) | P235GH (1.0345) | BW | 33.7 | 25 | 4 | 33.7 | 25 | 4 | V | HER-001 | 0 | IMR-VP-12-2012 | 141 | BOEHLER "DMO-IG" | 2,0 : 3,0 | - | - | 1 | _ | 0.05 | _ | _ | _ | see remark 2) on WPS | <350 | No | 44054 | Adam Duric | 1 | 1.1 / 1.2 | 1.1 / 1.2 | SEP
60NDA30BR200 | 5 | P235GH (1.0345) | P235GH (1.0345) | BW | 33.7 | 25 | 4 | 33.7 | 25 | 4 | V | HER-001 | 0 | IMR-VP-12-2012 | 141 | BOEHLER "DMO-IG" | 2,0 : 3,0 | - | - | 1 | _ | 0.05 | _ | _ | _ | see remark 2) on WPS | <350 | No | 44054 | Adam Duric | 1 | 1.1 / 1.2 | 1.1 / 1.2 | SEP
60NDA30BR201 | 1 | P235GH (1.0345) | P235GH (1.0345) | BW | 21.3 | 15 | 3.2 | 21.3 | 15 | 3.2 | V | HER-015 | 0 | IMR-VP-17-2015 | 141 | BOEHLER "DMO-IG" | 2,0 : 2,4 | - | - | 1 | _ | 0.05 | _ | _ | _ | see remark 2) on WPS | <340 | No | 44063 | Adam Duric | 1 | 1.1 / 1.2 | 1.1 / 1.2 | SEP
60NDA30BR201 | 2 | P235GH (1.0345) | P245GH (1.0352) | BW | 21.3 | 15 | 3.2 | 21.3 | 15 | 3.2 | V | HER-015 | 0 | IMR-VP-17-2015 | 141 | BOEHLER "DMO-IG" | 2,0 : 2,4 | - | - | 1 | _ | 0.05 | _ | _ | _ | see remark 2) on WPS | <340 | No | 44063 | Adam Duric | 1 | 1.1 / 1.2 | 1.1 / 1.2 | SEP
60NDA30BR202 | 1 | P245GH (1.0352) | P235GH (1.0345) | BW | 33.7 | 25 | 4 | 33.7 | 25 | 4 | V | HER-001 | 0 | IMR-VP-12-2012 | 141 | BOEHLER "DMO-IG" | 2,0 : 3,0 | - | - | 1 | _ | 0.05 | _ | _ | _ | see remark 2) on WPS | <350 | No | 44054 | Adam Duric | 1 | 1.1 / 1.2 | 1.1 / 1.2 | SEP
60NDA30BR202 | 2 | P235GH (1.0345) | P235GH (1.0345) | BW | 21.3 | 15 | 3.2 | 21.3 | 15 | 3.2 | V | HER-015 | 0 | IMR-VP-17-2015 | 141 | BOEHLER "DMO-IG" | 2,0 : 2,4 | - | - | 1 | _ | 0.05 | _ | _ | _ | see remark 2) on WPS | <340 | No | 44063 | Adam Duric | 1 | 1.1 / 1.2 | 1.1 / 1.2 | SEP
60NDA30BR202 | 3 | P235GH (1.0345) | P235GH (1.0345) | BW | 21.3 | 15 | 3.2 | 21.3 | 15 | 3.2 | V | HER-015 | 0 | IMR-VP-17-2015 | 141 | BOEHLER "DMO-IG" | 2,0 : 2,4 | - | - | 1 | _ | 0.05 | _ | _ | _ | see remark 2) on WPS | <340 | No | 44063 | Adam Duric | 1 | 1.1 / 1.2 | 1.1 / 1.2 | SEP
60NDA30BR301 | 1 | P235GH (1.0345) | P235GH (1.0345) | BW | 21.3 | 15 | 3.2 | 21.3 | 15 | 3.2 | V | HER-015 | 0 | IMR-VP-17-2015 | 141 | BOEHLER "DMO-IG" | 2,0 : 2,4 | - | - | 1 | _ | 0.05 | _ | _ | _ | see remark 2) on WPS | <340 | No | 44063 | Adam Duric | 1 | 1.1 / 1.2 | 1.1 / 1.2 | SEP
60NDA30BR301 | 2 | P235GH (1.0345) | P235GH (1.0345) | BW | 21.3 | 15 | 3.2 | 21.3 | 15 | 3.2 | V | HER-015 | 0 | IMR-VP-17-2015 | 141 | BOEHLER "DMO-IG" | 2,0 : 2,4 | - | - | 1 | _ | 0.05 | _ | _ | _ | see remark 2) on WPS | <340 | No | 44063 | Adam Duric | 1 | 1.1 / 1.2 | 1.1 / 1.2 | SEP
60NDA30BR301 | 3 | P235GH (1.0345) | P235GH (1.0345) | BW | 21.3 | 15 | 3.2 | 21.3 | 15 | 3.2 | V | HER-015 | 0 | IMR-VP-17-2015 | 141 | BOEHLER "DMO-IG" | 2,0 : 2,4 | - | - | 1 | _ | 0.05 | _ | _ | _ | see remark 2) on WPS | <340 | No | 44063 | Adam Duric | 1 | 1.1 / 1.2 | 1.1 / 1.2 | SEP
60NDA30BR301 | 4 | P235GH (1.0345) | P235GH (1.0345) | BW | 21.3 | 15 | 3.2 | 21.3 | 15 | 3.2 | V | HER-015 | 0 | IMR-VP-17-2015 | 141 | BOEHLER "DMO-IG" | 2,0 : 2,4 | - | - | 1 | _ | 0.05 | _ | _ | _ | see remark 2) on WPS | <340 | No | 44063 | Adam Duric | 1 | 1.1 / 1.2 | 1.1 / 1.2 | SEP
60NDA30BR302 | 1 | P235GH (1.0345) | P235GH (1.0345) | BW | 21.3 | 15 | 3.2 | 21.3 | 15 | 3.2 | V | HER-015 | 0 | IMR-VP-17-2015 | 141 | BOEHLER "DMO-IG" | 2,0 : 2,4 | - | - | 1 | _ | 0.05 | _ | _ | _ | see remark 2) on WPS | <340 | No | 44063 | Adam Duric | 1 | 1.1 / 1.2 | 1.1 / 1.2 | SEP
60NDA30BR302 | 2 | P235GH (1.0345) | 16Mo3 (1.5415) | BW | 21.3 | 15 | 3.2 | 21.3 | 15 | 3.2 | V | HER-015 | 0 | IMR-VP-17-2015 | 141 | BOEHLER "DMO-IG" | 2,0 : 2,4 | - | - | 1 | _ | 0.05 | _ | _ | _ | see remark 2) on WPS | <340 | No | 44063 | Adam Duric | 1 | 1.1 / 1.2 | 1.1 / 1.2 | SEP
60NDA30BR302 | 3 | 16Mo3 (1.5415) | P235GH (1.0345) | BW | 21.3 | 15 | 3.2 | 21.3 | 15 | 3.2 | V | HER-015 | 0 | IMR-VP-17-2015 | 141 | BOEHLER "DMO-IG" | 2,0 : 2,4 | - | - | 1 | _ | 0.05 | _ | _ | _ | see remark 2) on WPS | <340 | No | 44063 | Adam Duric | 1 | 1.1 / 1.2 | 1.1 / 1.2 | SEP
60NDA30BR302 | 4 | P235GH (1.0345) | 16Mo3 (1.5415) | BW | 21.3 | 15 | 3.2 | 21.3 | 15 | 3.2 | V | HER-015 | 0 | IMR-VP-17-2015 | 141 | BOEHLER "DMO-IG" | 2,0 : 2,4 | - | - | 1 | _ | 0.05 | _ | _ | _ | see remark 2) on WPS | <340 | No | 44063 | Adam Duric | 1 | 1.1 / 1.2 | 1.1 / 1.2 | SEP
60NDA30BR307 | 1 | P235GH (1.0345) | P235GH (1.0345) | BW | 21.3 | 15 | 3.2 | 21.3 | 15 | 3.2 | V | HER-015 | 0 | IMR-VP-17-2015 | 141 | BOEHLER "DMO-IG" | 2,0 : 2,4 | - | - | 1 | _ | 0.05 | _ | _ | _ | see remark 2) on WPS | <340 | No | 44063 | Adam Duric | 1 | 1.1 / 1.2 | 1.1 / 1.2 | SEP
60NDA30BR307 | 2 | P235GH (1.0345) | 16Mo3 (1.5415) | BW | 21.3 | 15 | 3.2 | 21.3 | 15 | 3.2 | V | HER-015 | 0 | IMR-VP-17-2015 | 141 | BOEHLER "DMO-IG" | 2,0 : 2,4 | - | - | 1 | _ | 0.05 | _ | _ | _ | see remark 2) on WPS | <340 | No | 44063 | Adam Duric | 1 | 1.1 / 1.2 | 1.1 / 1.2 | SEP
60NDA30BR307 | 3 | 16Mo3 (1.5415) | P235GH (1.0345) | BW | 21.3 | 15 | 3.2 | 21.3 | 15 | 3.2 | V | HER-015 | 0 | IMR-VP-17-2015 | 141 | BOEHLER "DMO-IG" | 2,0 : 2,4 | - | - | 1 | _ | 0.05 | _ | _ | _ | see remark 2) on WPS | <340 | No | 44063 | Adam Duric | 1 | 1.1 / 1.2 | 1.1 / 1.2 | SEP
60NDA30BR307 | 4 | P235GH (1.0345) | 16Mo3 (1.5415) | BW | 21.3 | 15 | 3.2 | 21.3 | 15 | 3.2 | V | HER-015 | 0 | IMR-VP-17-2015 | 141 | BOEHLER "DMO-IG" | 2,0 : 2,4 | - | - | 1 | _ | 0.05 | _ | _ | _ | see remark 2) on WPS | <340 | No | 44063 | Adam Duric | 1 | 1.1 / 1.2 | 1.1 / 1.2 | SEP
60NDA30BR308 | 1 | P235GH (1.0345) | P235GH (1.0345) | BW | 21.3 | 15 | 3.2 | 21.3 | 15 | 3.2 | V | HER-015 | 0 | IMR-VP-17-2015 | 141 | BOEHLER "DMO-IG" | 2,0 : 2,4 | - | - | 1 | _ | 0.05 | _ | _ | _ | see remark 2) on WPS | <340 | No | 44063 | Adam Duric | 1 | 1.1 / 1.2 | 1.1 / 1.2 | SEP
60NDA30BR308 | 2 | P235GH (1.0345) | 16Mo3 (1.5415) | BW | 21.3 | 15 | 3.2 | 21.3 | 15 | 3.2 | V | HER-015 | 0 | IMR-VP-17-2015 | 141 | BOEHLER "DMO-IG" | 2,0 : 2,4 | - | - | 1 | _ | 0.05 | _ | _ | _ | see remark 2) on WPS | <340 | No | 44063 | Adam Duric | 1 | 1.1 / 1.2 | 1.1 / 1.2 | SEP
60NDA30BR308 | 3 | 16Mo3 (1.5415) | P235GH (1.0345) | BW | 21.3 | 15 | 3.2 | 21.3 | 15 | 3.2 | V | HER-015 | 0 | IMR-VP-17-2015 | 141 | BOEHLER "DMO-IG" | 2,0 : 2,4 | - | - | 1 | _ | 0.05 | _ | _ | _ | see remark 2) on WPS | <340 | No | 44063 | Adam Duric | 1 | 1.1 / 1.2 | 1.1 / 1.2 | SEP
60NDA30BR308 | 4 | P235GH (1.0345) | 16Mo3 (1.5415) | BW | 21.3 | 15 | 3.2 | 21.3 | 15 | 3.2 | V | HER-015 | 0 | IMR-VP-17-2015 | 141 | BOEHLER "DMO-IG" | 2,0 : 2,4 | - | - | 1 | _ | 0.05 | _ | _ | _ | see remark 2) on WPS | <340 | No | 44063 | Adam Duric | 1 | 1.1 / 1.2 | 1.1 / 1.2 | SEP
60NDA30BR309 | 1 | P235GH (1.0345) | P235GH (1.0345) | BW | 21.3 | 15 | 3.2 | 21.3 | 15 | 3.2 | V | HER-015 | 0 | IMR-VP-17-2015 | 141 | BOEHLER "DMO-IG" | 2,0 : 2,4 | - | - | 1 | _ | 0.05 | _ | _ | _ | see remark 2) on WPS | <340 | No | 44063 | Adam Duric | 1 | 1.1 / 1.2 | 1.1 / 1.2 | SEP
60NDA30BR309 | 2 | P235GH (1.0345) | 16Mo3 (1.5415) | BW | 21.3 | 15 | 3.2 | 21.3 | 15 | 3.2 | V | HER-015 | 0 | IMR-VP-17-2015 | 141 | BOEHLER "DMO-IG" | 2,0 : 2,4 | - | - | 1 | _ | 0.05 | _ | _ | _ | see remark 2) on WPS | <340 | No | 44063 | Adam Duric | 1 | 1.1 / 1.2 | 1.1 / 1.2 | SEP
60NDA30BR309 | 3 | 16Mo3 (1.5415) | P235GH (1.0345) | BW | 21.3 | 15 | 3.2 | 21.3 | 15 | 3.2 | V | HER-015 | 0 | IMR-VP-17-2015 | 141 | BOEHLER "DMO-IG" | 2,0 : 2,4 | - | - | 1 | _ | 0.05 | _ | _ | _ | see remark 2) on WPS | <340 | No | 44063 | Adam Duric | 1 | 1.1 / 1.2 | 1.1 / 1.2 | SEP
60NDA30BR309 | 4 | P235GH (1.0345) | 16Mo3 (1.5415) | BW | 21.3 | 15 | 3.2 | 21.3 | 15 | 3.2 | V | HER-015 | 0 | IMR-VP-17-2015 | 141 | BOEHLER "DMO-IG" | 2,0 : 2,4 | - | - | 1 | _ | 0.05 | _ | _ | _ | see remark 2) on WPS | <340 | No | 44063 | Adam Duric | 1 | 1.1 / 1.2 | 1.1 / 1.2 | SEP
60NDA30BR901 | 1 | P235GH (1.0345) | P235GH (1.0345) | BW | 60.3 | 50 | 3.6 | 60.3 | 50 | 3.6 | V | HER-001 | 0 | IMR-VP-12-2012 | 141 | BOEHLER "DMO-IG" | 2,0 : 3,0 | - | - | 1 | _ | 0.05 | _ | _ | _ | see remark 2) on WPS | <350 | No | 44054 | Adam Duric | 1 | 1.1 / 1.2 | 1.1 / 1.2 | I
60NDA30BR901 | 4 | P235GH (1.0345) | P235GH (1.0345) | BW | 60.3 | 50 | 3.6 | 60.3 | 50 | 3.6 | V | HER-001 | 0 | IMR-VP-12-2012 | 141 | BOEHLER "DMO-IG" | 2,0 : 3,0 | - | - | 1 | _ | 0.05 | _ | _ | _ | see remark 2) on WPS | <350 | No | 44054 | Adam Duric | 1 | 1.1 / 1.2 | 1.1 / 1.2 | I
60NDA30BR901 | 9 | P235GH (1.0345) | P235GH (1.0345) | BW | 60.3 | 50 | 3.6 | 60.3 | 50 | 3.6 | V | HER-001 | 0 | IMR-VP-12-2012 | 141 | BOEHLER "DMO-IG" | 2,0 : 3,0 | - | - | 1 | _ | 0.05 | _ | _ | _ | see remark 2) on WPS | <350 | No | 44054 | Adam Duric | 1 | 1.1 / 1.2 | 1.1 / 1.2 | I
60NDA30BR901 | 11 | P235GH (1.0345) | P235GH (1.0345) | BW | 60.3 | 50 | 3.6 | 60.3 | 50 | 3.6 | V | HER-001 | 0 | IMR-VP-12-2012 | 141 | BOEHLER "DMO-IG" | 2,0 : 3,0 | - | - | 1 | _ | 0.05 | _ | _ | _ | see remark 2) on WPS | <350 | No | 44054 | Adam Duric | 1 | 1.1 / 1.2 | 1.1 / 1.2 | I
60NDA30BR901 | 14 | P235GH (1.0345) | P235GH (1.0345) | BW | 60.3 | 50 | 3.6 | 60.3 | 50 | 3.6 | V | HER-001 | 0 | IMR-VP-12-2012 | 141 | BOEHLER "DMO-IG" | 2,0 : 3,0 | - | - | 1 | _ | 0.05 | _ | _ | _ | see remark 2) on WPS | <350 | No | 44054 | Adam Duric | 1 | 1.1 / 1.2 | 1.1 / 1.2 | I
60NDA30BR901 | 15 | P235GH (1.0345) | P235GH (1.0345) | BW | 60.3 | 50 | 3.6 | 60.3 | 50 | 3.6 | V | HER-001 | 0 | IMR-VP-12-2012 | 141 | BOEHLER "DMO-IG" | 2,0 : 3,0 | - | - | 1 | _ | 0.05 | _ | _ | _ | see remark 2) on WPS | <350 | No | 44054 | Adam Duric | 1 | 1.1 / 1.2 | 1.1 / 1.2 | I
60NDA30BR901 | 16 | P235GH (1.0345) | P235GH (1.0345) | BW | 60.3 | 50 | 3.6 | 60.3 | 50 | 3.6 | V | HER-001 | 0 | IMR-VP-12-2012 | 141 | BOEHLER "DMO-IG" | 2,0 : 3,0 | - | - | 1 | _ | 0.05 | _ | _ | _ | see remark 2) on WPS | <350 | No | 44054 | Adam Duric | 1 | 1.1 / 1.2 | 1.1 / 1.2 | I
60NDA30BR901 | 17 | P235GH (1.0345) | P235GH (1.0345) | BW | 60.3 | 50 | 3.6 | 60.3 | 50 | 3.6 | V | HER-001 | 0 | IMR-VP-12-2012 | 141 | BOEHLER "DMO-IG" | 2,0 : 3,0 | - | - | 1 | _ | 0.05 | _ | _ | _ | see remark 2) on WPS | <350 | No | 44054 | Adam Duric | 1 | 1.1 / 1.2 | 1.1 / 1.2 | I
60NDA30BR902 | 1 | P235GH (1.0345) | P235GH (1.0345) | BW | 60.3 | 50 | 3.6 | 60.3 | 50 | 3.6 | V | HER-001 | 0 | IMR-VP-12-2012 | 141 | BOEHLER "DMO-IG" | 2,0 : 3,0 | - | - | 1 | _ | 0.05 | _ | _ | _ | see remark 2) on WPS | <350 | No | 44054 | Adam Duric | 1 | 1.1 / 1.2 | 1.1 / 1.2 | I
60NDA30BR902 | 4 | P235GH (1.0345) | P235GH (1.0345) | BW | 60.3 | 50 | 3.6 | 60.3 | 50 | 3.6 | V | HER-001 | 0 | IMR-VP-12-2012 | 141 | BOEHLER "DMO-IG" | 2,0 : 3,0 | - | - | 1 | _ | 0.05 | _ | _ | _ | see remark 2) on WPS | <350 | No | 44054 | Adam Duric | 1 | 1.1 / 1.2 | 1.1 / 1.2 | I
60NDA30BR902 | 8 | P235GH (1.0345) | P235GH (1.0345) | BW | 60.3 | 50 | 3.6 | 60.3 | 50 | 3.6 | V | HER-001 | 0 | IMR-VP-12-2012 | 141 | BOEHLER "DMO-IG" | 2,0 : 3,0 | - | - | 1 | _ | 0.05 | _ | _ | _ | see remark 2) on WPS | <350 | No | 44054 | Adam Duric | 1 | 1.1 / 1.2 | 1.1 / 1.2 | I
60NDA30BR902 | 13 | P235GH (1.0345) | P235GH (1.0345) | BW | 60.3 | 50 | 3.6 | 60.3 | 50 | 3.6 | V | HER-001 | 0 | IMR-VP-12-2012 | 141 | BOEHLER "DMO-IG" | 2,0 : 3,0 | - | - | 1 | _ | 0.05 | _ | _ | _ | see remark 2) on WPS | <350 | No | 44054 | Adam Duric | 1 | 1.1 / 1.2 | 1.1 / 1.2 | I
60NDA30BR902 | 16 | P235GH (1.0345) | P235GH (1.0345) | BW | 60.3 | 50 | 3.6 | 60.3 | 50 | 3.6 | V | HER-001 | 0 | IMR-VP-12-2012 | 141 | BOEHLER "DMO-IG" | 2,0 : 3,0 | - | - | 1 | _ | 0.05 | _ | _ | _ | see remark 2) on WPS | <350 | No | 44054 | Adam Duric | 1 | 1.1 / 1.2 | 1.1 / 1.2 | I
60NDA30BR902 | 17 | P235GH (1.0345) | P235GH (1.0345) | BW | 60.3 | 50 | 3.6 | 60.3 | 50 | 3.6 | V | HER-001 | 0 | IMR-VP-12-2012 | 141 | BOEHLER "DMO-IG" | 2,0 : 3,0 | - | - | 1 | _ | 0.05 | _ | _ | _ | see remark 2) on WPS | <350 | No | 44054 | Adam Duric | 1 | 1.1 / 1.2 | 1.1 / 1.2 | I
60NDA30BR902 | 18 | P235GH (1.0345) | P235GH (1.0345) | BW | 60.3 | 50 | 3.6 | 60.3 | 50 | 3.6 | V | HER-001 | 0 | IMR-VP-12-2012 | 141 | BOEHLER "DMO-IG" | 2,0 : 3,0 | - | - | 1 | _ | 0.05 | _ | _ | _ | see remark 2) on WPS | <350 | No | 44054 | Adam Duric | 1 | 1.1 / 1.2 | 1.1 / 1.2 | I
60NDA30BR902 | 19 | P235GH (1.0345) | P235GH (1.0345) | BW | 60.3 | 50 | 3.6 | 60.3 | 50 | 3.6 | V | HER-001 | 0 | IMR-VP-12-2012 | 141 | BOEHLER "DMO-IG" | 2,0 : 3,0 | - | - | 1 | _ | 0.05 | _ | _ | _ | see remark 2) on WPS | <350 | No | 44054 | Adam Duric | 1 | 1.1 / 1.2 | 1.1 / 1.2 | I
60NDA30BR904 | 1 | P235GH (1.0345) | P235GH (1.0345) | BW | 33.7 | 25 | 4 | 33.7 | 25 | 4 | V | HER-001 | 0 | IMR-VP-12-2012 | 141 | BOEHLER "DMO-IG" | 2,0 : 3,0 | - | - | 1 | _ | 0.05 | _ | _ | _ | see remark 2) on WPS | <350 | No | 44063 | Adam Duric | 1 | 1.1 / 1.2 | 1.1 / 1.2 | I
60NDA30BR904 | 3 | P235GH (1.0345) | P235GH (1.0345) | BW | 33.7 | 25 | 4 | 33.7 | 25 | 4 | V | HER-001 | 0 | IMR-VP-12-2012 | 141 | BOEHLER "DMO-IG" | 2,0 : 3,0 | - | - | 1 | _ | 0.05 | _ | _ | _ | see remark 2) on WPS | <350 | No | 44063 | Adam Duric | 1 | 1.1 / 1.2 | 1.1 / 1.2 | I
60NDA30BR904 | 4 | P235GH (1.0345) | P235GH (1.0345) | BW | 33.7 | 25 | 4 | 33.7 | 25 | 4 | V | HER-001 | 0 | IMR-VP-12-2012 | 141 | BOEHLER "DMO-IG" | 2,0 : 3,0 | - | - | 1 | _ | 0.05 | _ | _ | _ | see remark 2) on WPS | <350 | No | 44063 | Adam Duric | 1 | 1.1 / 1.2 | 1.1 / 1.2 | I
60NDA30BR904 | 6 | P235GH (1.0345) | 16Mo3 (1.5415) | BW | 33.7 | 25 | 4 | 33.7 | 25 | 4 | V | HER-001 | 0 | IMR-VP-12-2012 | 141 | BOEHLER "DMO-IG" | 2,0 : 3,0 | - | - | 1 | _ | 0.05 | _ | _ | _ | see remark 2) on WPS | <350 | No | 44063 | Adam Duric | 1 | 1.1 / 1.2 | 1.1 / 1.2 | I
60NDA30BR904 | 7 | 16Mo3 (1.5415) | P235GH (1.0345) | BW | 33.7 | 25 | 4 | 33.7 | 25 | 4 | V | HER-001 | 0 | IMR-VP-12-2012 | 141 | BOEHLER "DMO-IG" | 2,0 : 3,0 | - | - | 1 | _ | 0.05 | _ | _ | _ | see remark 2) on WPS | <350 | No | 44063 | Adam Duric | 1 | 1.1 / 1.2 | 1.1 / 1.2 | I
60NDA30BR904 | 8 | P235GH (1.0345) | 16Mo3 (1.5415) | BW | 33.7 | 25 | 4 | 33.7 | 25 | 4 | V | HER-001 | 0 | IMR-VP-12-2012 | 141 | BOEHLER "DMO-IG" | 2,0 : 3,0 | - | - | 1 | _ | 0.05 | _ | _ | _ | see remark 2) on WPS | <350 | No | 44063 | Adam Duric | 1 | 1.1 / 1.2 | 1.1 / 1.2 | I
60NDA30BR904 | 9 | 16Mo3 (1.5415) | P235GH (1.0345) | BW | 33.7 | 25 | 4 | 33.7 | 25 | 4 | V | HER-001 | 0 | IMR-VP-12-2012 | 141 | BOEHLER "DMO-IG" | 2,0 : 3,0 | - | - | 1 | _ | 0.05 | _ | _ | _ | see remark 2) on WPS | <350 | No | 44063 | Adam Duric | 1 | 1.1 / 1.2 | 1.1 / 1.2 | I
60NDA30BR905 | 1 | A182-F91 | P235GH (1.0345) | BW | 33.7 | 25 | 4 | 33.7 | 25 | 4 |  | HOLD! | [7 empty] | 1 | _ | 0.05 | _ | _ | _ | [5 empty] | 0 | P91 6.4 | 1.1 / 1.2 | SEP
60NDA30BR905 | 2 | P235GH (1.0345) | P235GH (1.0345) | BW | 33.7 | 25 | 4 | 33.7 | 25 | 4 | V | HER-001 | 0 | IMR-VP-12-2012 | 141 | BOEHLER "DMO-IG" | 2,0 : 3,0 | - | - | 1 | _ | 0.05 | _ | _ | _ | see remark 2) on WPS | <350 | No | 44054 | Adam Duric | 1 | 1.1 / 1.2 | 1.1 / 1.2 | SEP
60NDA30BR905 | 3 | P235GH (1.0345) | P235GH (1.0345) | BW | 33.7 | 25 | 4 | 33.7 | 25 | 4 | V | HER-001 | 0 | IMR-VP-12-2012 | 141 | BOEHLER "DMO-IG" | 2,0 : 3,0 | - | - | 1 | _ | 0.05 | _ | _ | _ | see remark 2) on WPS | <350 | No | 44054 | Adam Duric | 1 | 1.1 / 1.2 | 1.1 / 1.2 | SEP
60NDA30BR952 | 1 | P235GH (1.0345) | P235GH (1.0345) | BW | 60.3 | 50 | 3.6 | 60.3 | 50 | 3.6 | V | HER-001 | 0 | IMR-VP-12-2012 | 141 | BOEHLER "DMO-IG" | 2,0 : 3,0 | - | - | 1 | _ | 0.05 | _ | _ | _ | see remark 2) on WPS | <350 | No | 44054 | Adam Duric | 1 | 1.1 / 1.2 | 1.1 / 1.2 | I
60NDA30BR952 | 5 | P235GH (1.0345) | P235GH (1.0345) | BW | 60.3 | 50 | 3.6 | 60.3 | 50 | 3.6 | V | HER-001 | 0 | IMR-VP-12-2012 | 141 | BOEHLER "DMO-IG" | 2,0 : 3,0 | - | - | 1 | _ | 0.05 | _ | _ | _ | see remark 2) on WPS | <350 | No | 44054 | Adam Duric | 1 | 1.1 / 1.2 | 1.1 / 1.2 | I
60NDA30BR952 | 9 | P235GH (1.0345) | P235GH (1.0345) | BW | 60.3 | 50 | 3.6 | 60.3 | 50 | 3.6 | V | HER-001 | 0 | IMR-VP-12-2012 | 141 | BOEHLER "DMO-IG" | 2,0 : 3,0 | - | - | 1 | _ | 0.05 | _ | _ | _ | see remark 2) on WPS | <350 | No | 44054 | Adam Duric | 1 | 1.1 / 1.2 | 1.1 / 1.2 | I
60NDA30BR952 | 12 | P235GH (1.0345) | P235GH (1.0345) | BW | 60.3 | 50 | 3.6 | 60.3 | 50 | 3.6 | V | HER-001 | 0 | IMR-VP-12-2012 | 141 | BOEHLER "DMO-IG" | 2,0 : 3,0 | - | - | 1 | _ | 0.05 | _ | _ | _ | see remark 2) on WPS | <350 | No | 44054 | Adam Duric | 1 | 1.1 / 1.2 | 1.1 / 1.2 | I
60NDA30BR952 | 15 | P235GH (1.0345) | P235GH (1.0345) | BW | 60.3 | 50 | 3.6 | 60.3 | 50 | 3.6 | V | HER-001 | 0 | IMR-VP-12-2012 | 141 | BOEHLER "DMO-IG" | 2,0 : 3,0 | - | - | 1 | _ | 0.05 | _ | _ | _ | see remark 2) on WPS | <350 | No | 44054 | Adam Duric | 1 | 1.1 / 1.2 | 1.1 / 1.2 | I
60NDA30BR952 | 18 | P235GH (1.0345) | P235GH (1.0345) | BW | 60.3 | 50 | 3.6 | 60.3 | 50 | 3.6 | V | HER-001 | 0 | IMR-VP-12-2012 | 141 | BOEHLER "DMO-IG" | 2,0 : 3,0 | - | - | 1 | _ | 0.05 | _ | _ | _ | see remark 2) on WPS | <350 | No | 44054 | Adam Duric | 1 | 1.1 / 1.2 | 1.1 / 1.2 | I
60NDA30BR952 | 19 | P235GH (1.0345) | P235GH (1.0345) | BW | 60.3 | 50 | 3.6 | 60.3 | 50 | 3.6 | V | HER-001 | 0 | IMR-VP-12-2012 | 141 | BOEHLER "DMO-IG" | 2,0 : 3,0 | - | - | 1 | _ | 0.05 | _ | _ | _ | see remark 2) on WPS | <350 | No | 44054 | Adam Duric | 1 | 1.1 / 1.2 | 1.1 / 1.2 | I
60NDA30BR952 | 20 | P235GH (1.0345) | P235GH (1.0345) | BW | 60.3 | 50 | 3.6 | 60.3 | 50 | 3.6 | V | HER-001 | 0 | IMR-VP-12-2012 | 141 | BOEHLER "DMO-IG" | 2,0 : 3,0 | - | - | 1 | _ | 0.05 | _ | _ | _ | see remark 2) on WPS | <350 | No | 44054 | Adam Duric | 1 | 1.1 / 1.2 | 1.1 / 1.2 | I
60NDA30BR952 | 21 | P235GH (1.0345) | P235GH (1.0345) | BW | 60.3 | 50 | 3.6 | 60.3 | 50 | 3.6 | V | HER-001 | 0 | IMR-VP-12-2012 | 141 | BOEHLER "DMO-IG" | 2,0 : 3,0 | - | - | 1 | _ | 0.05 | _ | _ | _ | see remark 2) on WPS | <350 | No | 44054 | Adam Duric | 1 | 1.1 / 1.2 | 1.1 / 1.2 | I
60NDA30BR952 | 23 | P235GH (1.0345) | P235GH (1.0345) | BW | 60.3 | 50 | 3.6 | 60.3 | 50 | 3.6 | V | HER-001 | 0 | IMR-VP-12-2012 | 141 | BOEHLER "DMO-IG" | 2,0 : 3,0 | - | - | 1 | _ | 0.05 | _ | _ | _ | see remark 2) on WPS | <350 | No | 44054 | Adam Duric | 1 | 1.1 / 1.2 | 1.1 / 1.2 | I
60NDA30BR954 | 1 | P235GH (1.0345) | P235GH (1.0345) | BW | 60.3 | 50 | 3.6 | 60.3 | 50 | 3.6 | V | HER-001 | 0 | IMR-VP-12-2012 | 141 | BOEHLER "DMO-IG" | 2,0 : 3,0 | - | - | 1 | _ | 0.05 | _ | _ | _ | see remark 2) on WPS | <350 | No | 44054 | Adam Duric | 1 | 1.1 / 1.2 | 1.1 / 1.2 | I
60NDA30BR954 | 5 | P235GH (1.0345) | P235GH (1.0345) | BW | 60.3 | 50 | 3.6 | 60.3 | 50 | 3.6 | V | HER-001 | 0 | IMR-VP-12-2012 | 141 | BOEHLER "DMO-IG" | 2,0 : 3,0 | - | - | 1 | _ | 0.05 | _ | _ | _ | see remark 2) on WPS | <350 | No | 44054 | Adam Duric | 1 | 1.1 / 1.2 | 1.1 / 1.2 | I
60NDA30BR954 | 9 | P235GH (1.0345) | P235GH (1.0345) | BW | 60.3 | 50 | 3.6 | 60.3 | 50 | 3.6 | V | HER-001 | 0 | IMR-VP-12-2012 | 141 | BOEHLER "DMO-IG" | 2,0 : 3,0 | - | - | 1 | _ | 0.05 | _ | _ | _ | see remark 2) on WPS | <350 | No | 44054 | Adam Duric | 1 | 1.1 / 1.2 | 1.1 / 1.2 | I
60NDA30BR954 | 10 | P235GH (1.0345) | P235GH (1.0345) | BW | 60.3 | 50 | 3.6 | 60.3 | 50 | 3.6 | V | HER-001 | 0 | IMR-VP-12-2012 | 141 | BOEHLER "DMO-IG" | 2,0 : 3,0 | - | - | 1 | _ | 0.05 | _ | _ | _ | see remark 2) on WPS | <350 | No | 44054 | Adam Duric | 1 | 1.1 / 1.2 | 1.1 / 1.2 | I
60NDA30BR954 | 11 | P235GH (1.0345) | P235GH (1.0345) | BW | 60.3 | 50 | 3.6 | 60.3 | 50 | 3.6 | V | HER-001 | 0 | IMR-VP-12-2012 | 141 | BOEHLER "DMO-IG" | 2,0 : 3,0 | - | - | 1 | _ | 0.05 | _ | _ | _ | see remark 2) on WPS | <350 | No | 44054 | Adam Duric | 1 | 1.1 / 1.2 | 1.1 / 1.2 | I
60NDA30BR954 | 12 | P235GH (1.0345) | P235GH (1.0345) | BW | 60.3 | 50 | 3.6 | 60.3 | 50 | 3.6 | V | HER-001 | 0 | IMR-VP-12-2012 | 141 | BOEHLER "DMO-IG" | 2,0 : 3,0 | - | - | 1 | _ | 0.05 | _ | _ | _ | see remark 2) on WPS | <350 | No | 44054 | Adam Duric | 1 | 1.1 / 1.2 | 1.1 / 1.2 | I
60NDA35BR001 | 3 | P235GH (1.0345) | P235GH (1.0345) | BW | 610 | 600 | 12.5 | 610 | 600 | 12.5 | V | HER-001 | 0 | IMR-VP-12-2012 | 141 | BOEHLER "DMO-IG" | 2,0 : 3,0 | - | - | 1 | _ | 0.1 | _ | _ | _ | see remark 2) on WPS | <350 | No | 44020 | Adam Duric | 1 | 1.1 / 1.2 | 1.1 / 1.2 | III
60NDA35BR001 | 4 | P235GH (1.0345) | P235GH (1.0345) | BW | 610 | 600 | 12.5 | 610 | 600 | 12.5 | V | HER-001 | 0 | IMR-VP-12-2012 | 141 | BOEHLER "DMO-IG" | 2,0 : 3,0 | - | - | 1 | _ | 0.1 | _ | _ | _ | see remark 2) on WPS | <350 | No | 44020 | Adam Duric | 1 | 1.1 / 1.2 | 1.1 / 1.2 | III
60NDA35BR001 | 6 | P235GH (1.0345) | P235GH (1.0345) | BW | 610 | 600 | 12.5 | 610 | 600 | 12.5 | V | HER-001 | 0 | IMR-VP-12-2012 | 141 | BOEHLER "DMO-IG" | 2,0 : 3,0 | - | - | 1 | _ | 0.1 | _ | _ | _ | see remark 2) on WPS | <350 | No | 44020 | Adam Duric | 1 | 1.1 / 1.2 | 1.1 / 1.2 | III
60NDA35BR001 | 8 | P235GH (1.0345) | P235GH (1.0345) | BW | 610 | 600 | 12.5 | 610 | 600 | 12.5 | V | HER-001 | 0 | IMR-VP-12-2012 | 141 | BOEHLER "DMO-IG" | 2,0 : 3,0 | - | - | 1 | _ | 0.1 | _ | _ | _ | see remark 2) on WPS | <350 | No | 44020 | Adam Duric | 1 | 1.1 / 1.2 | 1.1 / 1.2 | III
60NDA35BR901 | 1 | P235GH (1.0345) | P235GH (1.0345) | BW | 60.3 | 50 | 3.6 | 60.3 | 50 | 3.6 | V | HER-001 | 0 | IMR-VP-12-2012 | 141 | BOEHLER "DMO-IG" | 2,0 : 3,0 | - | - | 1 | _ | 0.05 | _ | _ | _ | see remark 2) on WPS | <350 | No | 44054 | Adam Duric | 1 | 1.1 / 1.2 | 1.1 / 1.2 | I
60NDA35BR901 | 5 | P235GH (1.0345) | P235GH (1.0345) | BW | 60.3 | 50 | 3.6 | 60.3 | 50 | 3.6 | V | HER-001 | 0 | IMR-VP-12-2012 | 141 | BOEHLER "DMO-IG" | 2,0 : 3,0 | - | - | 1 | _ | 0.05 | _ | _ | _ | see remark 2) on WPS | <350 | No | 44054 | Adam Duric | 1 | 1.1 / 1.2 | 1.1 / 1.2 | I
60NDA35BR901 | 10 | P235GH (1.0345) | P235GH (1.0345) | BW | 60.3 | 50 | 3.6 | 60.3 | 50 | 3.6 | V | HER-001 | 0 | IMR-VP-12-2012 | 141 | BOEHLER "DMO-IG" | 2,0 : 3,0 | - | - | 1 | _ | 0.05 | _ | _ | _ | see remark 2) on WPS | <350 | No | 44054 | Adam Duric | 1 | 1.1 / 1.2 | 1.1 / 1.2 | I
60NDA35BR901 | 13 | P235GH (1.0345) | P235GH (1.0345) | BW | 60.3 | 50 | 3.6 | 60.3 | 50 | 3.6 | V | HER-001 | 0 | IMR-VP-12-2012 | 141 | BOEHLER "DMO-IG" | 2,0 : 3,0 | - | - | 1 | _ | 0.05 | _ | _ | _ | see remark 2) on WPS | <350 | No | 44054 | Adam Duric | 1 | 1.1 / 1.2 | 1.1 / 1.2 | I
60NDA35BR901 | 16 | P235GH (1.0345) | P235GH (1.0345) | BW | 60.3 | 50 | 3.6 | 60.3 | 50 | 3.6 | V | HER-001 | 0 | IMR-VP-12-2012 | 141 | BOEHLER "DMO-IG" | 2,0 : 3,0 | - | - | 1 | _ | 0.05 | _ | _ | _ | see remark 2) on WPS | <350 | No | 44054 | Adam Duric | 1 | 1.1 / 1.2 | 1.1 / 1.2 | I
60NDA35BR901 | 19 | P235GH (1.0345) | P235GH (1.0345) | BW | 60.3 | 50 | 3.6 | 60.3 | 50 | 3.6 | V | HER-001 | 0 | IMR-VP-12-2012 | 141 | BOEHLER "DMO-IG" | 2,0 : 3,0 | - | - | 1 | _ | 0.05 | _ | _ | _ | see remark 2) on WPS | <350 | No | 44054 | Adam Duric | 1 | 1.1 / 1.2 | 1.1 / 1.2 | I
60NDA35BR901 | 20 | P235GH (1.0345) | P235GH (1.0345) | BW | 60.3 | 50 | 3.6 | 60.3 | 50 | 3.6 | V | HER-001 | 0 | IMR-VP-12-2012 | 141 | BOEHLER "DMO-IG" | 2,0 : 3,0 | - | - | 1 | _ | 0.05 | _ | _ | _ | see remark 2) on WPS | <350 | No | 44054 | Adam Duric | 1 | 1.1 / 1.2 | 1.1 / 1.2 | I
60NDA35BR901 | 21 | P235GH (1.0345) | P235GH (1.0345) | BW | 60.3 | 50 | 3.6 | 60.3 | 50 | 3.6 | V | HER-001 | 0 | IMR-VP-12-2012 | 141 | BOEHLER "DMO-IG" | 2,0 : 3,0 | - | - | 1 | _ | 0.05 | _ | _ | _ | see remark 2) on WPS | <350 | No | 44054 | Adam Duric | 1 | 1.1 / 1.2 | 1.1 / 1.2 | I
60NDA35BR901 | 22 | P235GH (1.0345) | P235GH (1.0345) | BW | 60.3 | 50 | 3.6 | 60.3 | 50 | 3.6 | V | HER-001 | 0 | IMR-VP-12-2012 | 141 | BOEHLER "DMO-IG" | 2,0 : 3,0 | - | - | 1 | _ | 0.05 | _ | _ | _ | see remark 2) on WPS | <350 | No | 44054 | Adam Duric | 1 | 1.1 / 1.2 | 1.1 / 1.2 | I
60NDA40BR001 | 1 | P250GH (1.0460) | P235GH (1.0345) | BW | 813 | 800 | 17.5 | 813 | 800 | 17.5 | U | HER-001 | 0 | IMR-VP-12-2012 | 141 | BOEHLER "DMO-IG" | 2,0 : 3,0 | - | - | 1 | 0.1 | _ | _ | _ | _ | see remark 2) on WPS | <350 | No | 44020 | Adam Duric | 1 | 1.1 / 1.2 | 1.1 / 1.2 | III
60NDA40BR001 | 4 | P235GH (1.0345) | P235GH (1.0345) | BW | 813 | 800 | 17.5 | 813 | 800 | 17.5 | U | HER-001 | 0 | IMR-VP-12-2012 | 141 | BOEHLER "DMO-IG" | 2,0 : 3,0 | - | - | 1 | 0.1 | _ | _ | _ | _ | see remark 2) on WPS | <350 | No | 44020 | Adam Duric | 1 | 1.1 / 1.2 | 1.1 / 1.2 | III
60NDA40BR001-UHY00Y-00L | 1 | P235GH (1.0345) | P235GH (1.0345) | BW | 813 | 800 | 17.5 | 813 | 800 | 17.5 | U | HER-001 | 0 | IMR-VP-12-2012 | 141 | BOEHLER "DMO-IG" | 2,0 : 3,0 | - | - | 1 | 0.1 | _ | _ | _ | _ | see remark 2) on WPS | <350 | No | 44020 | Adam Duric | 1 | 1.1 / 1.2 | 1.1 / 1.2 | III
60NDA40BR001-UHY00Y-00L | 3 | P235GH (1.0345) | P235GH (1.0345) | BW | 813 | 800 | 17.5 | 813 | 800 | 17.5 | U | HER-001 | 0 | IMR-VP-12-2012 | 141 | BOEHLER "DMO-IG" | 2,0 : 3,0 | - | - | 1 | 0.1 | _ | _ | _ | _ | see remark 2) on WPS | <350 | No | 44020 | Adam Duric | 1 | 1.1 / 1.2 | 1.1 / 1.2 | III
60NDA40BR001-UNY01Y-00L | 1 | P235GH (1.0345) | P235GH (1.0345) | BW | 813 | 800 | 17.5 | 813 | 800 | 17.5 | U | HER-001 | 0 | IMR-VP-12-2012 | 141 | BOEHLER "DMO-IG" | 2,0 : 3,0 | - | - | 1 | 0.05 | _ | _ | _ | _ | see remark 2) on WPS | <350 | No | 44020 | Adam Duric | 1 | 1.1 / 1.2 | 1.1 / 1.2 | III
60NDA40BR001-UNY01Y-00L | 3 | P235GH (1.0345) | P235GH (1.0345) | BW | 813 | 800 | 17.5 | 813 | 800 | 17.5 | U | HER-001 | 0 | IMR-VP-12-2012 | 141 | BOEHLER "DMO-IG" | 2,0 : 3,0 | - | - | 1 | 0.05 | _ | _ | _ | _ | see remark 2) on WPS | <350 | No | 44020 | Adam Duric | 1 | 1.1 / 1.2 | 1.1 / 1.2 | III
60NDA40BR001-UNY01Y-00L | 5 | P235GH (1.0345) | P235GH (1.0345) | BW | 813 | 800 | 17.5 | 813 | 800 | 17.5 | U | HER-001 | 0 | IMR-VP-12-2012 | 141 | BOEHLER "DMO-IG" | 2,0 : 3,0 | - | - | 1 | 0.05 | _ | _ | _ | _ | see remark 2) on WPS | <350 | No | 44020 | Adam Duric | 1 | 1.1 / 1.2 | 1.1 / 1.2 | III
60NDA40BR001-UNY01Y-01L | 1 | P235GH (1.0345) | P235GH (1.0345) | BW | 813 | 800 | 17.5 | 813 | 800 | 17.5 | U | HER-001 | 0 | IMR-VP-12-2012 | 141 | BOEHLER "DMO-IG" | 2,0 : 3,0 | - | - | 1 | 0.05 | _ | _ | _ | _ | see remark 2) on WPS | <350 | No | 44020 | Adam Duric | 1 | 1.1 / 1.2 | 1.1 / 1.2 | III
60NDA40BR001-UNY01Y-01L | 3 | P235GH (1.0345) | P235GH (1.0345) | BW | 813 | 800 | 17.5 | 813 | 800 | 17.5 | U | HER-001 | 0 | IMR-VP-12-2012 | 141 | BOEHLER "DMO-IG" | 2,0 : 3,0 | - | - | 1 | 0.05 | _ | _ | _ | _ | see remark 2) on WPS | <350 | No | 44020 | Adam Duric | 1 | 1.1 / 1.2 | 1.1 / 1.2 | III
60NDA40BR001-UNY01Y-01L | 4 | P235GH (1.0345) | P235GH (1.0345) | BW | 813 | 800 | 17.5 | 813 | 800 | 17.5 | U | HER-001 | 0 | IMR-VP-12-2012 | 141 | BOEHLER "DMO-IG" | 2,0 : 3,0 | - | - | 1 | 0.05 | _ | _ | _ | _ | see remark 2) on WPS | <350 | No | 44020 | Adam Duric | 1 | 1.1 / 1.2 | 1.1 / 1.2 | III
60NDA40BR001-UNY01Y-D11 | 7 | P235GH (1.0345) | P265GH (1.0425) | BW | 813 | 800 | 17.5 | 813 | 800 | 14.2 | U | HER-001 | 0 | IMR-VP-12-2012 | 141 | BOEHLER "DMO-IG" | 2,0 : 3,0 | - | - | 1 | 0.05 | _ | _ | _ | _ | see remark 2) on WPS | <350 | No | 44026 | Adam Duric | 1 | 1.1 / 1.2 | 1.1 / 1.2 | III
60NDA40BR191 | 1 | P235GH (1.0345) | P235GH (1.0345) | BW | 60.3 | 50 | 3.6 | 60.3 | 50 | 3.6 | V | HER-001 | 0 | IMR-VP-12-2012 | 141 | BOEHLER "DMO-IG" | 2,0 : 3,0 | - | - | 1 | _ | 0.05 | _ | _ | _ | see remark 2) on WPS | <350 | No | 44054 | Adam Duric | 1 | 1.1 / 1.2 | 1.1 / 1.2 | I
60NDA40BR192 | 7 | P235GH (1.0345) | P235GH (1.0345) | BW | 60.3 | 50 | 3.6 | 60.3 | 50 | 3.6 | V | HER-001 | 0 | IMR-VP-12-2012 | 141 | BOEHLER "DMO-IG" | 2,0 : 3,0 | - | - | 1 | _ | 0.05 | _ | _ | _ | see remark 2) on WPS | <350 | No | 44054 | Adam Duric | 1 | 1.1 / 1.2 | 1.1 / 1.2 | I
60NDA40BR192 | 11 | P235GH (1.0345) | P235GH (1.0345) | BW | 60.3 | 50 | 3.6 | 60.3 | 50 | 3.6 | V | HER-001 | 0 | IMR-VP-12-2012 | 141 | BOEHLER "DMO-IG" | 2,0 : 3,0 | - | - | 1 | _ | 0.05 | _ | _ | _ | see remark 2) on WPS | <350 | No | 44054 | Adam Duric | 1 | 1.1 / 1.2 | 1.1 / 1.2 | I
60NDA40BR192 | 15 | P235GH (1.0345) | P235GH (1.0345) | BW | 60.3 | 50 | 3.6 | 60.3 | 50 | 3.6 | V | HER-001 | 0 | IMR-VP-12-2012 | 141 | BOEHLER "DMO-IG" | 2,0 : 3,0 | - | - | 1 | _ | 0.05 | _ | _ | _ | see remark 2) on WPS | <350 | No | 44054 | Adam Duric | 1 | 1.1 / 1.2 | 1.1 / 1.2 | I
60NDA40BR192 | 19 | P235GH (1.0345) | P235GH (1.0345) | BW | 60.3 | 50 | 3.6 | 60.3 | 50 | 3.6 | V | HER-001 | 0 | IMR-VP-12-2012 | 141 | BOEHLER "DMO-IG" | 2,0 : 3,0 | - | - | 1 | _ | 0.05 | _ | _ | _ | see remark 2) on WPS | <350 | No | 44054 | Adam Duric | 1 | 1.1 / 1.2 | 1.1 / 1.2 | I
60NDA45BR191 | 1 | P235GH (1.0345) | P235GH (1.0345) | BW | 33.7 | 25 | 4 | 33.7 | 25 | 4 | V | HER-001 | 0 | IMR-VP-12-2012 | 141 | BOEHLER "DMO-IG" | 2,0 : 3,0 | - |  | 1 | _ | 0.05 | _ | _ | _ | see remark 2) on WPS | <350 | No | 44077 | Adam Duric | 1 | 1.1 / 1.2 | 1.1 / 1.2 | SEP
60NDA45BR191 | 2 | P235GH (1.0345) | P235GH (1.0345) | BW | 21.3 | 15 | 3.2 | 21.3 | 15 | 3.2 | V | HER-015 | 0 | IMR-VP-17-2015 | 141 | BOEHLER "DMO-IG" | 2,0 : 2,4 | - | - | 1 | _ | 0.05 | _ | _ | _ | see remark 2) on WPS | <340 | No | 44077 | Adam Duric | 1 | 1.1 / 1.2 | 1.1 / 1.2 | SEP
60NDA45BR191 | 3 | P235GH (1.0345) | P245GH (1.0345) | BW | 21.3 | 15 | 3.2 | 21.3 | 15 | 3.2 | V | HER-015 | 0 | IMR-VP-17-2015 | 141 | BOEHLER "DMO-IG" | 2,0 : 2,4 | - | - | 1 | _ | 0.05 | _ | _ | _ | see remark 2) on WPS | <340 | No | 44077 | Adam Duric | 1 | 1.1 / 1.2 | 1.1 / 1.2 | SEP
60NDA45BR192 | 3 | P235GH (1.0345) | P235GH (1.0345) | BW | 21.3 | 15 | 3.2 | 21.3 | 15 | 3.2 | V | HER-015 | 0 | IMR-VP-17-2015 | 141 | BOEHLER "DMO-IG" | 2,0 : 2,4 | - | - | 1 | _ | 0.05 | _ | _ | _ | see remark 2) on WPS | <340 | No | 44077 | Adam Duric | 1 | 1.1 / 1.2 | 1.1 / 1.2 | SEP
60NDA45BR192 | 4 | P235GH (1.0345) | P235GH (1.0345) | BW | 21.3 | 15 | 3.2 | 21.3 | 15 | 3.2 | V | HER-015 | 0 | IMR-VP-17-2015 | 141 | BOEHLER "DMO-IG" | 2,0 : 2,4 | - | - | 1 | _ | 0.05 | _ | _ | _ | see remark 2) on WPS | <340 | No | 44077 | Adam Duric | 1 | 1.1 / 1.2 | 1.1 / 1.2 | SEP
60NDA45BR192 | 5 | P235GH (1.0345) | P235GH (1.0345) | BW | 21.3 | 15 | 3.2 | 21.3 | 15 | 3.2 | V | HER-015 | 0 | IMR-VP-17-2015 | 141 | BOEHLER "DMO-IG" | 2,0 : 2,4 | - | - | 1 | _ | 0.05 | _ | _ | _ | see remark 2) on WPS | <340 | No | 44077 | Adam Duric | 1 | 1.1 / 1.2 | 1.1 / 1.2 | SEP
60NDA45BR192 | 6 | P235GH (1.0345) | P235GH (1.0345) | BW | 21.3 | 15 | 3.2 | 21.3 | 15 | 3.2 | V | HER-015 | 0 | IMR-VP-17-2015 | 141 | BOEHLER "DMO-IG" | 2,0 : 2,4 | - | - | 1 | _ | 0.05 | _ | _ | _ | see remark 2) on WPS | <340 | No | 44077 | Adam Duric | 1 | 1.1 / 1.2 | 1.1 / 1.2 | SEP
60NDA45BR192 | 7 | P235GH (1.0345) | P235GH (1.0345) | BW | 21.3 | 15 | 3.2 | 21.3 | 15 | 3.2 | V | HER-015 | 0 | IMR-VP-17-2015 | 141 | BOEHLER "DMO-IG" | 2,0 : 2,4 | - | - | 1 | _ | 0.05 | _ | _ | _ | see remark 2) on WPS | <340 | No | 44077 | Adam Duric | 1 | 1.1 / 1.2 | 1.1 / 1.2 | SEP
60NDA45BR192 | 8 | P235GH (1.0345) | P235GH (1.0345) | BW | 21.3 | 15 | 3.2 | 21.3 | 15 | 3.2 | V | HER-015 | 0 | IMR-VP-17-2015 | 141 | BOEHLER "DMO-IG" | 2,0 : 2,4 | - | - | 1 | _ | 0.05 | _ | _ | _ | see remark 2) on WPS | <340 | No | 44077 | Adam Duric | 1 | 1.1 / 1.2 | 1.1 / 1.2 | SEP
60NDA45BR192 | 9 | P235GH (1.0345) | P235GH (1.0345) | BW | 21.3 | 15 | 3.2 | 21.3 | 15 | 3.2 | V | HER-015 | 0 | IMR-VP-17-2015 | 141 | BOEHLER "DMO-IG" | 2,0 : 2,4 | - | - | 1 | _ | 0.05 | _ | _ | _ | see remark 2) on WPS | <340 | No | 44077 | Adam Duric | 1 | 1.1 / 1.2 | 1.1 / 1.2 | SEP
60NDA45BR192 | 10 | P235GH (1.0345) | P235GH (1.0345) | BW | 21.3 | 15 | 3.2 | 21.3 | 15 | 3.2 | V | HER-015 | 0 | IMR-VP-17-2015 | 141 | BOEHLER "DMO-IG" | 2,0 : 2,4 | - | - | 1 | _ | 0.05 | _ | _ | _ | see remark 2) on WPS | <340 | No | 44077 | Adam Duric | 1 | 1.1 / 1.2 | 1.1 / 1.2 | SEP
60NDA45BR193 | 1 | P235GH (1.0345) | P235GH (1.0345) | BW | 33.7 | 25 | 4 | 33.7 | 25 | 4 | V | HER-001 | 0 | IMR-VP-12-2012 | 141 | BOEHLER "DMO-IG" | 2,0 : 3,0 | - |  | 1 | _ | 0.05 | _ | _ | _ | see remark 2) on WPS | <350 | No | 44077 | Adam Duric | 1 | 1.1 / 1.2 | 1.1 / 1.2 | SEP
60NDA45BR193 | 2 | P235GH (1.0345) | P235GH (1.0345) | BW | 21.3 | 15 | 3.2 | 21.3 | 15 | 3.2 | V | HER-015 | 0 | IMR-VP-17-2015 | 141 | BOEHLER "DMO-IG" | 2,0 : 2,4 | - | - | 1 | _ | 0.05 | _ | _ | _ | see remark 2) on WPS | <340 | No | 44077 | Adam Duric | 1 | 1.1 / 1.2 | 1.1 / 1.2 | SEP
60NDA45BR193 | 3 | P235GH (1.0345) | P245GH (1.0345) | BW | 21.3 | 15 | 3.2 | 21.3 | 15 | 3.2 | V | HER-015 | 0 | IMR-VP-17-2015 | 141 | BOEHLER "DMO-IG" | 2,0 : 2,4 | - | - | 1 | _ | 0.05 | _ | _ | _ | see remark 2) on WPS | <340 | No | 44077 | Adam Duric | 1 | 1.1 / 1.2 | 1.1 / 1.2 | SEP
60NDA45BR194 | 3 | P235GH (1.0345) | P235GH (1.0345) | BW | 21.3 | 15 | 3.2 | 21.3 | 15 | 3.2 | V | HER-015 | 0 | IMR-VP-17-2015 | 141 | BOEHLER "DMO-IG" | 2,0 : 2,4 | - | - | 1 | _ | 0.05 | _ | _ | _ | see remark 2) on WPS | <340 | No | 44077 | Adam Duric | 1 | 1.1 / 1.2 | 1.1 / 1.2 | SEP
60NDA45BR194 | 4 | P235GH (1.0345) | P235GH (1.0345) | BW | 21.3 | 15 | 3.2 | 21.3 | 15 | 3.2 | V | HER-015 | 0 | IMR-VP-17-2015 | 141 | BOEHLER "DMO-IG" | 2,0 : 2,4 | - | - | 1 | _ | 0.05 | _ | _ | _ | see remark 2) on WPS | <340 | No | 44077 | Adam Duric | 1 | 1.1 / 1.2 | 1.1 / 1.2 | SEP
60NDA45BR194 | 5 | P235GH (1.0345) | P235GH (1.0345) | BW | 21.3 | 15 | 3.2 | 21.3 | 15 | 3.2 | V | HER-015 | 0 | IMR-VP-17-2015 | 141 | BOEHLER "DMO-IG" | 2,0 : 2,4 | - | - | 1 | _ | 0.05 | _ | _ | _ | see remark 2) on WPS | <340 | No | 44077 | Adam Duric | 1 | 1.1 / 1.2 | 1.1 / 1.2 | SEP
60NDA45BR194 | 6 | P235GH (1.0345) | P235GH (1.0345) | BW | 21.3 | 15 | 3.2 | 21.3 | 15 | 3.2 | V | HER-015 | 0 | IMR-VP-17-2015 | 141 | BOEHLER "DMO-IG" | 2,0 : 2,4 | - | - | 1 | _ | 0.05 | _ | _ | _ | see remark 2) on WPS | <340 | No | 44077 | Adam Duric | 1 | 1.1 / 1.2 | 1.1 / 1.2 | SEP
60NDA45BR194 | 7 | P235GH (1.0345) | P235GH (1.0345) | BW | 21.3 | 15 | 3.2 | 21.3 | 15 | 3.2 | V | HER-015 | 0 | IMR-VP-17-2015 | 141 | BOEHLER "DMO-IG" | 2,0 : 2,4 | - | - | 1 | _ | 0.05 | _ | _ | _ | see remark 2) on WPS | <340 | No | 44077 | Adam Duric | 1 | 1.1 / 1.2 | 1.1 / 1.2 | SEP
60NDA45BR194 | 8 | P235GH (1.0345) | P235GH (1.0345) | BW | 21.3 | 15 | 3.2 | 21.3 | 15 | 3.2 | V | HER-015 | 0 | IMR-VP-17-2015 | 141 | BOEHLER "DMO-IG" | 2,0 : 2,4 | - | - | 1 | _ | 0.05 | _ | _ | _ | see remark 2) on WPS | <340 | No | 44077 | Adam Duric | 1 | 1.1 / 1.2 | 1.1 / 1.2 | SEP
60NDA45BR194 | 9 | P235GH (1.0345) | P235GH (1.0345) | BW | 21.3 | 15 | 3.2 | 21.3 | 15 | 3.2 | V | HER-015 | 0 | IMR-VP-17-2015 | 141 | BOEHLER "DMO-IG" | 2,0 : 2,4 | - | - | 1 | _ | 0.05 | _ | _ | _ | see remark 2) on WPS | <340 | No | 44077 | Adam Duric | 1 | 1.1 / 1.2 | 1.1 / 1.2 | SEP
60NDA45BR194 | 10 | P235GH (1.0345) | P235GH (1.0345) | BW | 21.3 | 15 | 3.2 | 21.3 | 15 | 3.2 | V | HER-015 | 0 | IMR-VP-17-2015 | 141 | BOEHLER "DMO-IG" | 2,0 : 2,4 | - | - | 1 | _ | 0.05 | _ | _ | _ | see remark 2) on WPS | <340 | No | 44077 | Adam Duric | 1 | 1.1 / 1.2 | 1.1 / 1.2 | SEP
60NDA40BR304 | 1 | P235GH (1.0345) | P235GH (1.0345) | BW | 21.3 | 15 | 3.2 | 21.3 | 15 | 3.2 | V | HER-015 | 0 | IMR-VP-17-2015 | 141 | BOEHLER "DMO-IG" | 2,0 : 2,4 | - | - | 1 | _ | 0.05 | _ | _ | _ | see remark 2) on WPS | <340 | No | 44063 | Adam Duric | 1 | 1.1 / 1.2 | 1.1 / 1.2 | SEP
60NDA40BR304 | 2 | P235GH (1.0345) | 16Mo3 (1.5415) | BW | 21.3 | 15 | 3.2 | 21.3 | 15 | 3.2 | V | HER-015 | 0 | IMR-VP-17-2015 | 141 | BOEHLER "DMO-IG" | 2,0 : 2,4 | - | - | 1 | _ | 0.05 | _ | _ | _ | see remark 2) on WPS | <340 | No | 44063 | Adam Duric | 1 | 1.1 / 1.2 | 1.1 / 1.2 | SEP
60NDA40BR304 | 3 | 16Mo3 (1.5415) | P235GH (1.0345) | BW | 21.3 | 15 | 3.2 | 21.3 | 15 | 3.2 | V | HER-015 | 0 | IMR-VP-17-2015 | 141 | BOEHLER "DMO-IG" | 2,0 : 2,4 | - | - | 1 | _ | 0.05 | _ | _ | _ | see remark 2) on WPS | <340 | No | 44063 | Adam Duric | 1 | 1.1 / 1.2 | 1.1 / 1.2 | SEP
60NDA40BR304 | 4 | P235GH (1.0345) | 16Mo3 (1.5415) | BW | 21.3 | 15 | 3.2 | 21.3 | 15 | 3.2 | V | HER-015 | 0 | IMR-VP-17-2015 | 141 | BOEHLER "DMO-IG" | 2,0 : 2,4 | - | - | 1 | _ | 0.05 | _ | _ | _ | see remark 2) on WPS | <340 | No | 44063 | Adam Duric | 1 | 1.1 / 1.2 | 1.1 / 1.2 | SEP
60NDA40BR305 | 1 | P235GH (1.0345) | P235GH (1.0345) | BW | 21.3 | 15 | 3.2 | 21.3 | 15 | 3.2 | V | HER-015 | 0 | IMR-VP-17-2015 | 141 | BOEHLER "DMO-IG" | 2,0 : 2,4 | - | - | 1 | _ | 0.05 | _ | _ | _ | see remark 2) on WPS | <340 | No | 44063 | Adam Duric | 1 | 1.1 / 1.2 | 1.1 / 1.2 | SEP
60NDA40BR305 | 2 | P235GH (1.0345) | 16Mo3 (1.5415) | BW | 21.3 | 15 | 3.2 | 21.3 | 15 | 3.2 | V | HER-015 | 0 | IMR-VP-17-2015 | 141 | BOEHLER "DMO-IG" | 2,0 : 2,4 | - | - | 1 | _ | 0.05 | _ | _ | _ | see remark 2) on WPS | <340 | No | 44063 | Adam Duric | 1 | 1.1 / 1.2 | 1.1 / 1.2 | SEP
60NDA40BR305 | 3 | 16Mo3 (1.5415) | P235GH (1.0345) | BW | 21.3 | 15 | 3.2 | 21.3 | 15 | 3.2 | V | HER-015 | 0 | IMR-VP-17-2015 | 141 | BOEHLER "DMO-IG" | 2,0 : 2,4 | - | - | 1 | _ | 0.05 | _ | _ | _ | see remark 2) on WPS | <340 | No | 44063 | Adam Duric | 1 | 1.1 / 1.2 | 1.1 / 1.2 | SEP
60NDA40BR305 | 4 | P235GH (1.0345) | 16Mo3 (1.5415) | BW | 21.3 | 15 | 3.2 | 21.3 | 15 | 3.2 | V | HER-015 | 0 | IMR-VP-17-2015 | 141 | BOEHLER "DMO-IG" | 2,0 : 2,4 | - | - | 1 | _ | 0.05 | _ | _ | _ | see remark 2) on WPS | <340 | No | 44063 | Adam Duric | 1 | 1.1 / 1.2 | 1.1 / 1.2 | SEP
60NDA40BR306 | 1 | P235GH (1.0345) | P235GH (1.0345) | BW | 21.3 | 15 | 3.2 | 21.3 | 15 | 3.2 | V | HER-015 | 0 | IMR-VP-17-2015 | 141 | BOEHLER "DMO-IG" | 2,0 : 2,4 | - | - | 1 | _ | 0.05 | _ | _ | _ | see remark 2) on WPS | <340 | No | 44063 | Adam Duric | 1 | 1.1 / 1.2 | 1.1 / 1.2 | SEP
60NDA40BR306 | 2 | P235GH (1.0345) | 16Mo3 (1.5415) | BW | 21.3 | 15 | 3.2 | 21.3 | 15 | 3.2 | V | HER-015 | 0 | IMR-VP-17-2015 | 141 | BOEHLER "DMO-IG" | 2,0 : 2,4 | - | - | 1 | _ | 0.05 | _ | _ | _ | see remark 2) on WPS | <340 | No | 44063 | Adam Duric | 1 | 1.1 / 1.2 | 1.1 / 1.2 | SEP
60NDA40BR306 | 3 | 16Mo3 (1.5415) | P235GH (1.0345) | BW | 21.3 | 15 | 3.2 | 21.3 | 15 | 3.2 | V | HER-015 | 0 | IMR-VP-17-2015 | 141 | BOEHLER "DMO-IG" | 2,0 : 2,4 | - | - | 1 | _ | 0.05 | _ | _ | _ | see remark 2) on WPS | <340 | No | 44063 | Adam Duric | 1 | 1.1 / 1.2 | 1.1 / 1.2 | SEP
60NDA40BR306 | 4 | P235GH (1.0345) | 16Mo3 (1.5415) | BW | 21.3 | 15 | 3.2 | 21.3 | 15 | 3.2 | V | HER-015 | 0 | IMR-VP-17-2015 | 141 | BOEHLER "DMO-IG" | 2,0 : 2,4 | - | - | 1 | _ | 0.05 | _ | _ | _ | see remark 2) on WPS | <340 | No | 44063 | Adam Duric | 1 | 1.1 / 1.2 | 1.1 / 1.2 | SEP
60NDA40BR955 | 1 | P235GH (1.0345) | P235GH (1.0345) | BW | 60.3 | 50 | 3.6 | 60.3 | 50 | 3.6 | V | HER-001 | 0 | IMR-VP-12-2012 | 141 | BOEHLER "DMO-IG" | 2,0 : 3,0 | - | - | 1 | _ | 0.05 | _ | _ | _ | see remark 2) on WPS | <350 | No | 44054 | Adam Duric | 1 | 1.1 / 1.2 | 1.1 / 1.2 | I
60NDA40BR955 | 4 | P235GH (1.0345) | P235GH (1.0345) | BW | 60.3 | 50 | 3.6 | 60.3 | 50 | 3.6 | V | HER-001 | 0 | IMR-VP-12-2012 | 141 | BOEHLER "DMO-IG" | 2,0 : 3,0 | - | - | 1 | _ | 0.05 | _ | _ | _ | see remark 2) on WPS | <350 | No | 44054 | Adam Duric | 1 | 1.1 / 1.2 | 1.1 / 1.2 | I
60NDA40BR955 | 8 | P235GH (1.0345) | P235GH (1.0345) | BW | 60.3 | 50 | 3.6 | 60.3 | 50 | 3.6 | V | HER-001 | 0 | IMR-VP-12-2012 | 141 | BOEHLER "DMO-IG" | 2,0 : 3,0 | - | - | 1 | _ | 0.05 | _ | _ | _ | see remark 2) on WPS | <350 | No | 44054 | Adam Duric | 1 | 1.1 / 1.2 | 1.1 / 1.2 | I
60NDA40BR955 | 13 | P235GH (1.0345) | P235GH (1.0345) | BW | 60.3 | 50 | 3.6 | 60.3 | 50 | 3.6 | V | HER-001 | 0 | IMR-VP-12-2012 | 141 | BOEHLER "DMO-IG" | 2,0 : 3,0 | - | - | 1 | _ | 0.05 | _ | _ | _ | see remark 2) on WPS | <350 | No | 44054 | Adam Duric | 1 | 1.1 / 1.2 | 1.1 / 1.2 | I
60NDA40BR955 | 17 | P235GH (1.0345) | P235GH (1.0345) | BW | 60.3 | 50 | 3.6 | 60.3 | 50 | 3.6 | V | HER-001 | 0 | IMR-VP-12-2012 | 141 | BOEHLER "DMO-IG" | 2,0 : 3,0 | - | - | 1 | _ | 0.05 | _ | _ | _ | see remark 2) on WPS | <350 | No | 44054 | Adam Duric | 1 | 1.1 / 1.2 | 1.1 / 1.2 | I
60NDA40BR955 | 21 | P235GH (1.0345) | P235GH (1.0345) | BW | 60.3 | 50 | 3.6 | 60.3 | 50 | 3.6 | V | HER-001 | 0 | IMR-VP-12-2012 | 141 | BOEHLER "DMO-IG" | 2,0 : 3,0 | - | - | 1 | _ | 0.05 | _ | _ | _ | see remark 2) on WPS | <350 | No | 44054 | Adam Duric | 1 | 1.1 / 1.2 | 1.1 / 1.2 | I
60NDA40BR955 | 23 | P235GH (1.0345) | P235GH (1.0345) | BW | 60.3 | 50 | 3.6 | 60.3 | 50 | 3.6 | V | HER-001 | 0 | IMR-VP-12-2012 | 141 | BOEHLER "DMO-IG" | 2,0 : 3,0 | - | - | 1 | _ | 0.05 | _ | _ | _ | see remark 2) on WPS | <350 | No | 44054 | Adam Duric | 1 | 1.1 / 1.2 | 1.1 / 1.2 | I
60NDA40BR955 | 24 | P235GH (1.0345) | P235GH (1.0345) | BW | 60.3 | 50 | 3.6 | 60.3 | 50 | 3.6 | V | HER-001 | 0 | IMR-VP-12-2012 | 141 | BOEHLER "DMO-IG" | 2,0 : 3,0 | - | - | 1 | _ | 0.05 | _ | _ | _ | see remark 2) on WPS | <350 | No | 44054 | Adam Duric | 1 | 1.1 / 1.2 | 1.1 / 1.2 | I
60NDA40BR955 | 25 | P235GH (1.0345) | P235GH (1.0345) | BW | 60.3 | 50 | 3.6 | 60.3 | 50 | 3.6 | V | HER-001 | 0 | IMR-VP-12-2012 | 141 | BOEHLER "DMO-IG" | 2,0 : 3,0 | - | - | 1 | _ | 0.05 | _ | _ | _ | see remark 2) on WPS | <350 | No | 44054 | Adam Duric | 1 | 1.1 / 1.2 | 1.1 / 1.2 | I
60NDA40BR955 | 26 | P235GH (1.0345) | P235GH (1.0345) | BW | 60.3 | 50 | 3.6 | 60.3 | 50 | 3.6 | V | HER-001 | 0 | IMR-VP-12-2012 | 141 | BOEHLER "DMO-IG" | 2,0 : 3,0 | - | - | 1 | _ | 0.05 | _ | _ | _ | see remark 2) on WPS | <350 | No | 44054 | Adam Duric | 1 | 1.1 / 1.2 | 1.1 / 1.2 | I
60NDA45BR001 | 1 | P235GH (1.0345) | P235GH (1.0345) | BW | 60.3 | 50 | 3.6 | 60.3 | 50 | 3.6 | V | HER-001 | 0 | IMR-VP-12-2012 | 141 | BOEHLER "DMO-IG" | 2,0 : 3,0 | - | - | [6 empty] | see remark 2) on WPS | <350 | No | 44054 | Adam Duric | 1 | 1.1 / 1.2 | 1.1 / 1.2 | I
60NDA45BR001 | 4 | P235GH (1.0345) | 16Mo3 (1.5415) | BW | 60.3 | 50 | 3.6 | 60.3 | 50 | 3.6 | V | HER-001 | 0 | IMR-VP-12-2012 | 141 | BOEHLER "DMO-IG" | 2,0 : 3,0 | - | - | [6 empty] | see remark 2) on WPS | <350 | No | 44054 | Adam Duric | 1 | 1.1 / 1.2 | 1.1 / 1.2 | I
60NDA45BR001 | 5 | 16Mo3 (1.5415) | P235GH (1.0345) | BW | 60.3 | 50 | 3.6 | 60.3 | 50 | 3.6 | V | HER-001 | 0 | IMR-VP-12-2012 | 141 | BOEHLER "DMO-IG" | 2,0 : 3,0 | - | - | [6 empty] | see remark 2) on WPS | <350 | No | 44054 | Adam Duric | 1 | 1.1 / 1.2 | 1.1 / 1.2 | I
60NDA45BR001 | 9 | P235GH (1.0345) | P235GH (1.0345) | BW | 60.3 | 50 | 3.6 | 60.3 | 50 | 3.6 | V | HER-001 | 0 | IMR-VP-12-2012 | 141 | BOEHLER "DMO-IG" | 2,0 : 3,0 | - | - | [6 empty] | see remark 2) on WPS | <350 | No | 44054 | Adam Duric | 1 | 1.1 / 1.2 | 1.1 / 1.2 | I
60NDA45BR001 | 15 | P235GH (1.0345) | P235GH (1.0345) | BW | 60.3 | 50 | 3.6 | 60.3 | 50 | 3.6 | V | HER-001 | 0 | IMR-VP-12-2012 | 141 | BOEHLER "DMO-IG" | 2,0 : 3,0 | - | - | [6 empty] | see remark 2) on WPS | <350 | No | 44054 | Adam Duric | 1 | 1.1 / 1.2 | 1.1 / 1.2 | I
60NDA45BR001 | 16 | P235GH (1.0345) | P235GH (1.0345) | BW | 60.3 | 50 | 3.6 | 60.3 | 50 | 3.6 | V | HER-001 | 0 | IMR-VP-12-2012 | 141 | BOEHLER "DMO-IG" | 2,0 : 3,0 | - | - | [6 empty] | see remark 2) on WPS | <350 | No | 44054 | Adam Duric | 1 | 1.1 / 1.2 | 1.1 / 1.2 | I
60NDA45BR001 | 21 | P235GH (1.0345) | 16Mo3 (1.5415) | BW | 60.3 | 50 | 3.6 | 60.3 | 50 | 3.6 | V | HER-001 | 0 | IMR-VP-12-2012 | 141 | BOEHLER "DMO-IG" | 2,0 : 3,0 | - | - | [6 empty] | see remark 2) on WPS | <350 | No | 44054 | Adam Duric | 1 | 1.1 / 1.2 | 1.1 / 1.2 | I
60NDA45BR002 | 1 | 16Mo3 (1.5415) | P235GH (1.0345) | BW | 60.3 | 50 | 3.6 | 60.3 | 50 | 3.6 | V | HER-001 | 0 | IMR-VP-12-2012 | 141 | BOEHLER "DMO-IG" | 2,0 : 3,0 | - | - | [6 empty] | see remark 2) on WPS | <350 | No | 44054 | Adam Duric | 1 | 1.1 / 1.2 | 1.1 / 1.2 | I
60NDA45BR002 | 4 | P235GH (1.0345) | P235GH (1.0345) | BW | 60.3 | 50 | 3.6 | 60.3 | 50 | 3.6 | V | HER-001 | 0 | IMR-VP-12-2012 | 141 | BOEHLER "DMO-IG" | 2,0 : 3,0 | - | - | [6 empty] | see remark 2) on WPS | <350 | No | 44054 | Adam Duric | 1 | 1.1 / 1.2 | 1.1 / 1.2 | I
60NDA45BR901 | 1 | P235GH (1.0345) | P235GH (1.0345) | BW | 60.3 | 50 | 3.6 | 60.3 | 50 | 3.6 | V | HER-001 | 0 | IMR-VP-12-2012 | 141 | BOEHLER "DMO-IG" | 2,0 : 3,0 | - | - | [6 empty] | see remark 2) on WPS | <350 | No | 44054 | Adam Duric | 1 | 1.1 / 1.2 | 1.1 / 1.2 | SEP
60NDA45BR901 | 3 | P235GH (1.0345) | P235GH (1.0345) | BW | 60.3 | 50 | 3.6 | 60.3 | 50 | 3.6 | V | HER-001 | 0 | IMR-VP-12-2012 | 141 | BOEHLER "DMO-IG" | 2,0 : 3,0 | - | - | [6 empty] | see remark 2) on WPS | <350 | No | 44054 | Adam Duric | 1 | 1.1 / 1.2 | 1.1 / 1.2 | SEP
60NDA45BR901 | 4 | P235GH (1.0345) | P235GH (1.0345) | BW | 60.3 | 50 | 3.6 | 60.3 | 50 | 3.6 | V | HER-001 | 0 | IMR-VP-12-2012 | 141 | BOEHLER "DMO-IG" | 2,0 : 3,0 | - | - | [6 empty] | see remark 2) on WPS | <350 | No | 44054 | Adam Duric | 1 | 1.1 / 1.2 | 1.1 / 1.2 | SEP
60NDA45BR901 | 5 | P235GH (1.0345) | P235GH (1.0345) | BW | 60.3 | 50 | 3.6 | 60.3 | 50 | 3.6 | V | HER-001 | 0 | IMR-VP-12-2012 | 141 | BOEHLER "DMO-IG" | 2,0 : 3,0 | - | - | [6 empty] | see remark 2) on WPS | <350 | No | 44054 | Adam Duric | 1 | 1.1 / 1.2 | 1.1 / 1.2 | SEP
60NDA45BR901 | 6 | P235GH (1.0345) | P235GH (1.0345) | BW | 60.3 | 50 | 3.6 | 60.3 | 50 | 3.6 | V | HER-001 | 0 | IMR-VP-12-2012 | 141 | BOEHLER "DMO-IG" | 2,0 : 3,0 | - | - | [6 empty] | see remark 2) on WPS | <350 | No | 44054 | Adam Duric | 1 | 1.1 / 1.2 | 1.1 / 1.2 | SEP
60NDA45BR901 | 8 | P235GH (1.0345) | P235GH (1.0345) | BW | 60.3 | 50 | 3.6 | 60.3 | 50 | 3.6 | V | HER-001 | 0 | IMR-VP-12-2012 | 141 | BOEHLER "DMO-IG" | 2,0 : 3,0 | - | - | [6 empty] | see remark 2) on WPS | <350 | No | 44054 | Adam Duric | 1 | 1.1 / 1.2 | 1.1 / 1.2 | SEP
60NDA45BR901 | 9 | P235GH (1.0345) | 16Mo3 (1.5415) | BW | 60.3 | 50 | 3.6 | 60.3 | 50 | 3.6 | V | HER-001 | 0 | IMR-VP-12-2012 | 141 | BOEHLER "DMO-IG" | 2,0 : 3,0 | - | - | [6 empty] | see remark 2) on WPS | <350 | No | 44054 | Adam Duric | 1 | 1.1 / 1.2 | 1.1 / 1.2 | SEP
60NDA45BR901 | 10 | 16Mo3 (1.5415) | P235GH (1.0345) | BW | 60.3 | 50 | 3.6 | 60.3 | 50 | 3.6 | V | HER-001 | 0 | IMR-VP-12-2012 | 141 | BOEHLER "DMO-IG" | 2,0 : 3,0 | - | - | [6 empty] | see remark 2) on WPS | <350 | No | 44054 | Adam Duric | 1 | 1.1 / 1.2 | 1.1 / 1.2 | SEP
60NDA45BR901 | 11 | P235GH (1.0345) | 16Mo3 (1.5415) | BW | 60.3 | 50 | 3.6 | 60.3 | 50 | 3.6 | V | HER-001 | 0 | IMR-VP-12-2012 | 141 | BOEHLER "DMO-IG" | 2,0 : 3,0 | - | - | [6 empty] | see remark 2) on WPS | <350 | No | 44054 | Adam Duric | 1 | 1.1 / 1.2 | 1.1 / 1.2 | SEP
60NDA45BR901 | 12 | 16Mo3 (1.5415) | P235GH (1.0345) | BW | 60.3 | 50 | 3.6 | 60.3 | 50 | 3.6 | V | HER-001 | 0 | IMR-VP-12-2012 | 141 | BOEHLER "DMO-IG" | 2,0 : 3,0 | - | - | [6 empty] | see remark 2) on WPS | <350 | No | 44054 | Adam Duric | 1 | 1.1 / 1.2 | 1.1 / 1.2 | SEP
60NDA50BR001 | 3 | P235GH (1.0345) | P235GH (1.0345) | BW | 273 | 250 | 8.8 | 273 | 250 | 8.8 | V | HER-001 | 0 | IMR-VP-12-2012 | 141 | BOEHLER "DMO-IG" | 2,0 : 3,0 | - | - | 1 | _ | 0.05 | _ | _ | _ | see remark 2) on WPS | <350 | No | 44020 | Adam Duric | 1 | 1.1 / 1.2 | 1.1 / 1.2 | II
60NDA50BR001 | 7 | P235GH (1.0345) | P235GH (1.0345) | BW | 273 | 250 | 8.8 | 273 | 250 | 8.8 | V | HER-001 | 0 | IMR-VP-12-2012 | 141 | BOEHLER "DMO-IG" | 2,0 : 3,0 | - | - | 1 | _ | 0.05 | _ | _ | _ | see remark 2) on WPS | <350 | No | 44020 | Adam Duric | 1 | 1.1 / 1.2 | 1.1 / 1.2 | II
60NDA50BR001 | 10 | P235GH (1.0345) | P235GH (1.0345) | BW | 273 | 250 | 8.8 | 273 | 250 | 8.8 | V | HER-001 | 0 | IMR-VP-12-2012 | 141 | BOEHLER "DMO-IG" | 2,0 : 3,0 | - | - | 1 | _ | 0.05 | _ | _ | _ | see remark 2) on WPS | <350 | No | 44020 | Adam Duric | 1 | 1.1 / 1.2 | 1.1 / 1.2 | II
60NDA50BR001-UHY00Y-00L | 1 | P235GH (1.0345) | P235GH (1.0345) | BW | 273 | 250 | 8.8 | 273 | 250 | 8.8 | V | HER-001 | 0 | IMR-VP-12-2012 | 141 | BOEHLER "DMO-IG" | 2,0 : 3,0 | - | - | 1 | _ | 0.1 | _ | _ | _ | see remark 2) on WPS | <350 | No | 44020 | Adam Duric | 1 | 1.1 / 1.2 | 1.1 / 1.2 | II
60NDA50BR001-UHY00Y-00L | 5 | P235GH (1.0345) | P235GH (1.0345) | BW | 273 | 250 | 8.8 | 273 | 250 | 8.8 | V | HER-001 | 0 | IMR-VP-12-2012 | 141 | BOEHLER "DMO-IG" | 2,0 : 3,0 | - | - | 1 | _ | 0.1 | _ | _ | _ | see remark 2) on WPS | <350 | No | 44020 | Adam Duric | 1 | 1.1 / 1.2 | 1.1 / 1.2 | II
60NDA50BR001-UHY00Y-01L | 1 | P235GH (1.0345) | P235GH (1.0345) | BW | 273 | 250 | 8.8 | 273 | 250 | 8.8 | V | HER-001 | 0 | IMR-VP-12-2012 | 141 | BOEHLER "DMO-IG" | 2,0 : 3,0 | - | - | 1 | _ | 0.1 | _ | _ | _ | see remark 2) on WPS | <350 | No | 44020 | Adam Duric | 1 | 1.1 / 1.2 | 1.1 / 1.2 | II
60NDA50BR001-UHY00Y-01L | 3 | P235GH (1.0345) | P235GH (1.0345) | BW | 273 | 250 | 8.8 | 273 | 250 | 8.8 | V | HER-001 | 0 | IMR-VP-12-2012 | 141 | BOEHLER "DMO-IG" | 2,0 : 3,0 | - | - | 1 | _ | 0.1 | _ | _ | _ | see remark 2) on WPS | <350 | No | 44020 | Adam Duric | 1 | 1.1 / 1.2 | 1.1 / 1.2 | II
60NDA50BR002 | 1 | P235GH (1.0345) | P235GH (1.0345) | BW | 273 | 250 | 8.8 | 273 | 250 | 8.8 | V | HER-001 | 0 | IMR-VP-12-2012 | 141 | BOEHLER "DMO-IG" | 2,0 : 3,0 | - | - | 1 | _ | 0.05 | _ | _ | _ | see remark 2) on WPS | <350 | No | 44020 | Adam Duric | 1 | 1.1 / 1.2 | 1.1 / 1.2 | II
60NDA50BR002 | 4 | P235GH (1.0345) | P235GH (1.0345) | BW | 273 | 250 | 8.8 | 273 | 250 | 8.8 | V | HER-001 | 0 | IMR-VP-12-2012 | 141 | BOEHLER "DMO-IG" | 2,0 : 3,0 | - | - | 1 | _ | 0.05 | _ | _ | _ | see remark 2) on WPS | <350 | No | 44020 | Adam Duric | 1 | 1.1 / 1.2 | 1.1 / 1.2 | II
60NDA50BR002 | 5 | P235GH (1.0345) | P235GH (1.0345) | BW | 273 | 250 | 8.8 | 273 | 250 | 8.8 | V | HER-001 | 0 | IMR-VP-12-2012 | 141 | BOEHLER "DMO-IG" | 2,0 : 3,0 | - | - | 1 | _ | 0.05 | _ | _ | _ | see remark 2) on WPS | <350 | No | 44020 | Adam Duric | 1 | 1.1 / 1.2 | 1.1 / 1.2 | II
60NDA50BR002 | 6 | P235GH (1.0345) | P250GH (1.0460) | BW | 273 | 250 | 8.8 | 273 | 250 | 8.8 | V | HER-001 | 0 | IMR-VP-12-2012 | 141 | BOEHLER "DMO-IG" | 2,0 : 3,0 | - | - | 1 | _ | 0.05 | _ | _ | _ | see remark 2) on WPS | <350 | No | 44043 | Adam Duric | 1 | 1.1 / 1.2 | 1.1 / 1.2 | II
60NDA50BR003 | 1 | P235GH (1.0345) | P235GH (1.0345) | BW | 273 | 250 | 6.3 | 273 | 250 | 6.3 | V | HER-001 | 0 | IMR-VP-12-2012 | 141 | BOEHLER "DMO-IG" | 2,0 : 3,0 | - | - | 1 | _ | 0.05 | _ | _ | _ | see remark 2) on WPS | <350 | No | 44020 | Adam Duric | 1 | 1.1 / 1.2 | 1.1 / 1.2 | II
60NDA50BR003 | 3 | P235GH (1.0345) | P235GH (1.0345) | BW | 273 | 250 | 6.3 | 273 | 250 | 6.3 | V | HER-001 | 0 | IMR-VP-12-2012 | 141 | BOEHLER "DMO-IG" | 2,0 : 3,0 | - | - | 1 | _ | 0.05 | _ | _ | _ | see remark 2) on WPS | <350 | No | 44020 | Adam Duric | 1 | 1.1 / 1.2 | 1.1 / 1.2 | II
60NDA50BR003 | 6 | P235GH (1.0345) | P235GH (1.0345) | BW | 273 | 250 | 6.3 | 273 | 250 | 6.3 | V | HER-001 | 0 | IMR-VP-12-2012 | 141 | BOEHLER "DMO-IG" | 2,0 : 3,0 | - | - | 1 | _ | 0.05 | _ | _ | _ | see remark 2) on WPS | <350 | No | 44020 | Adam Duric | 1 | 1.1 / 1.2 | 1.1 / 1.2 | II
60NDA50BR305 | 1 | P235GH (1.0345) | P235GH (1.0345) | BW | 21.3 | 15 | 3.2 | 21.3 | 15 | 3.2 | V | HER-015 | 0 | IMR-VP-17-2015 | 141 | BOEHLER "DMO-IG" | 2,0 : 2,4 | - | - | 1 | _ | 0.05 | _ | _ | _ | see remark 2) on WPS | <340 | No | 44063 | Adam Duric | 1 | 1.1 / 1.2 | 1.1 / 1.2 | SEP
60NDA50BR305 | 2 | P235GH (1.0345) | 16Mo3 (1.5415) | BW | 21.3 | 15 | 3.2 | 21.3 | 15 | 3.2 | V | HER-015 | 0 | IMR-VP-17-2015 | 141 | BOEHLER "DMO-IG" | 2,0 : 2,4 | - | - | 1 | _ | 0.05 | _ | _ | _ | see remark 2) on WPS | <340 | No | 44063 | Adam Duric | 1 | 1.1 / 1.2 | 1.1 / 1.2 | SEP
60NDA50BR305 | 3 | 16Mo3 (1.5415) | P235GH (1.0345) | BW | 21.3 | 15 | 3.2 | 21.3 | 15 | 3.2 | V | HER-015 | 0 | IMR-VP-17-2015 | 141 | BOEHLER "DMO-IG" | 2,0 : 2,4 | - | - | 1 | _ | 0.05 | _ | _ | _ | see remark 2) on WPS | <340 | No | 44063 | Adam Duric | 1 | 1.1 / 1.2 | 1.1 / 1.2 | SEP
60NDA50BR305 | 4 | P235GH (1.0345) | 16Mo3 (1.5415) | BW | 21.3 | 15 | 3.2 | 21.3 | 15 | 3.2 | V | HER-015 | 0 | IMR-VP-17-2015 | 141 | BOEHLER "DMO-IG" | 2,0 : 2,4 | - | - | 1 | _ | 0.05 | _ | _ | _ | see remark 2) on WPS | <340 | No | 44063 | Adam Duric | 1 | 1.1 / 1.2 | 1.1 / 1.2 | SEP
60NDA50BR306 | 1 | P235GH (1.0345) | P235GH (1.0345) | BW | 21.3 | 15 | 3.2 | 21.3 | 15 | 3.2 | V | HER-015 | 0 | IMR-VP-17-2015 | 141 | BOEHLER "DMO-IG" | 2,0 : 2,4 | - | - | 1 | _ | 0.05 | _ | _ | _ | see remark 2) on WPS | <340 | No | 44063 | Adam Duric | 1 | 1.1 / 1.2 | 1.1 / 1.2 | SEP
60NDA50BR306 | 2 | P235GH (1.0345) | 16Mo3 (1.5415) | BW | 21.3 | 15 | 3.2 | 21.3 | 15 | 3.2 | V | HER-015 | 0 | IMR-VP-17-2015 | 141 | BOEHLER "DMO-IG" | 2,0 : 2,4 | - | - | 1 | _ | 0.05 | _ | _ | _ | see remark 2) on WPS | <340 | No | 44063 | Adam Duric | 1 | 1.1 / 1.2 | 1.1 / 1.2 | SEP
60NDA50BR306 | 3 | 16Mo3 (1.5415) | P235GH (1.0345) | BW | 21.3 | 15 | 3.2 | 21.3 | 15 | 3.2 | V | HER-015 | 0 | IMR-VP-17-2015 | 141 | BOEHLER "DMO-IG" | 2,0 : 2,4 | - | - | 1 | _ | 0.05 | _ | _ | _ | see remark 2) on WPS | <340 | No | 44063 | Adam Duric | 1 | 1.1 / 1.2 | 1.1 / 1.2 | SEP
60NDA50BR306 | 4 | P235GH (1.0345) | 16Mo3 (1.5415) | BW | 21.3 | 15 | 3.2 | 21.3 | 15 | 3.2 | V | HER-015 | 0 | IMR-VP-17-2015 | 141 | BOEHLER "DMO-IG" | 2,0 : 2,4 | - | - | 1 | _ | 0.05 | _ | _ | _ | see remark 2) on WPS | <340 | No | 44063 | Adam Duric | 1 | 1.1 / 1.2 | 1.1 / 1.2 | SEP
60NDA50BR307 | 1 | P235GH (1.0345) | P235GH (1.0345) | BW | 21.3 | 15 | 3.2 | 21.3 | 15 | 3.2 | V | HER-015 | 0 | IMR-VP-17-2015 | 141 | BOEHLER "DMO-IG" | 2,0 : 2,4 | - | - | 1 | _ | 0.05 | _ | _ | _ | see remark 2) on WPS | <340 | No | 44063 | Adam Duric | 1 | 1.1 / 1.2 | 1.1 / 1.2 | SEP
60NDA50BR307 | 2 | P235GH (1.0345) | 16Mo3 (1.5415) | BW | 21.3 | 15 | 3.2 | 21.3 | 15 | 3.2 | V | HER-015 | 0 | IMR-VP-17-2015 | 141 | BOEHLER "DMO-IG" | 2,0 : 2,4 | - | - | 1 | _ | 0.05 | _ | _ | _ | see remark 2) on WPS | <340 | No | 44063 | Adam Duric | 1 | 1.1 / 1.2 | 1.1 / 1.2 | SEP
60NDA50BR307 | 3 | 16Mo3 (1.5415) | P235GH (1.0345) | BW | 21.3 | 15 | 3.2 | 21.3 | 15 | 3.2 | V | HER-015 | 0 | IMR-VP-17-2015 | 141 | BOEHLER "DMO-IG" | 2,0 : 2,4 | - | - | 1 | _ | 0.05 | _ | _ | _ | see remark 2) on WPS | <340 | No | 44063 | Adam Duric | 1 | 1.1 / 1.2 | 1.1 / 1.2 | SEP
60NDA50BR307 | 4 | P235GH (1.0345) | 16Mo3 (1.5415) | BW | 21.3 | 15 | 3.2 | 21.3 | 15 | 3.2 | V | HER-015 | 0 | IMR-VP-17-2015 | 141 | BOEHLER "DMO-IG" | 2,0 : 2,4 | - | - | 1 | _ | 0.05 | _ | _ | _ | see remark 2) on WPS | <340 | No | 44063 | Adam Duric | 1 | 1.1 / 1.2 | 1.1 / 1.2 | SEP
60NDA50BR901 | 1 | P235GH (1.0345) | P235GH (1.0345) | BW | 33.7 | 25 | 4 | 33.7 | 25 | 4 | V | HER-001 | 0 | IMR-VP-12-2012 | 141 | BOEHLER "DMO-IG" | 2,0 : 3,0 | - | - | 1 | _ | 0.05 | _ | _ | _ | see remark 2) on WPS | <350 | No | 44054 | Adam Duric | 1 | 1.1 / 1.2 | 1.1 / 1.2 | SEP
60NDA50BR901 | 2 | P235GH (1.0345) | P235GH (1.0345) | BW | 33.7 | 25 | 4 | 33.7 | 25 | 4 | V | HER-001 | 0 | IMR-VP-12-2012 | 141 | BOEHLER "DMO-IG" | 2,0 : 3,0 | - | - | 1 | _ | 0.05 | _ | _ | _ | see remark 2) on WPS | <350 | No | 44054 | Adam Duric | 1 | 1.1 / 1.2 | 1.1 / 1.2 | SEP
60NDA50BR901 | 3 | P235GH (1.0345) | 16Mo3 (1.5415) | BW | 33.7 | 25 | 4 | 33.7 | 25 | 4 | V | HER-001 | 0 | IMR-VP-12-2012 | 141 | BOEHLER "DMO-IG" | 2,0 : 3,0 | - | - | 1 | _ | 0.05 | _ | _ | _ | see remark 2) on WPS | <350 | No | 44054 | Adam Duric | 1 | 1.1 / 1.2 | 1.1 / 1.2 | SEP
60NDA50BR901 | 4 | 16Mo3 (1.5415) | P235GH (1.0345) | BW | 33.7 | 25 | 4 | 33.7 | 25 | 4 | V | HER-001 | 0 | IMR-VP-12-2012 | 141 | BOEHLER "DMO-IG" | 2,0 : 3,0 | - | - | 1 | _ | 0.05 | _ | _ | _ | see remark 2) on WPS | <350 | No | 44054 | Adam Duric | 1 | 1.1 / 1.2 | 1.1 / 1.2 | SEP
60NDA50BR901 | 5 | P235GH (1.0345) | 16Mo3 (1.5415) | BW | 33.7 | 25 | 4 | 33.7 | 25 | 4 | V | HER-001 | 0 | IMR-VP-12-2012 | 141 | BOEHLER "DMO-IG" | 2,0 : 3,0 | - | - | 1 | _ | 0.05 | _ | _ | _ | see remark 2) on WPS | <350 | No | 44054 | Adam Duric | 1 | 1.1 / 1.2 | 1.1 / 1.2 | SEP
60NDA50BR901 | 6 | 16Mo3 (1.5415) | P235GH (1.0345) | BW | 33.7 | 25 | 4 | 33.7 | 25 | 4 | V | HER-001 | 0 | IMR-VP-12-2012 | 141 | BOEHLER "DMO-IG" | 2,0 : 3,0 | - | - | 1 | _ | 0.05 | _ | _ | _ | see remark 2) on WPS | <350 | No | 44054 | Adam Duric | 1 | 1.1 / 1.2 | 1.1 / 1.2 | SEP
60NDA50BR902 | 1 | P235GH (1.0345) | P235GH (1.0345) | BW | 33.7 | 25 | 4 | 33.7 | 25 | 4 | V | HER-001 | 0 | IMR-VP-12-2012 | 141 | BOEHLER "DMO-IG" | 2,0 : 3,0 | - | - | 1 | _ | 0.05 | _ | _ | _ | see remark 2) on WPS | <350 | No | 44054 | Adam Duric | 1 | 1.1 / 1.2 | 1.1 / 1.2 | SEP
60NDA50BR902 | 2 | P235GH (1.0345) | P235GH (1.0345) | BW | 33.7 | 25 | 4 | 33.7 | 25 | 4 | V | HER-001 | 0 | IMR-VP-12-2012 | 141 | BOEHLER "DMO-IG" | 2,0 : 3,0 | - | - | 1 | _ | 0.05 | _ | _ | _ | see remark 2) on WPS | <350 | No | 44054 | Adam Duric | 1 | 1.1 / 1.2 | 1.1 / 1.2 | SEP
60NDA50BR902 | 3 | P235GH (1.0345) | 16Mo3 (1.5415) | BW | 33.7 | 25 | 4 | 33.7 | 25 | 4 | V | HER-001 | 0 | IMR-VP-12-2012 | 141 | BOEHLER "DMO-IG" | 2,0 : 3,0 | - | - | 1 | _ | 0.05 | _ | _ | _ | see remark 2) on WPS | <350 | No | 44054 | Adam Duric | 1 | 1.1 / 1.2 | 1.1 / 1.2 | SEP
60NDA50BR902 | 4 | 16Mo3 (1.5415) | P235GH (1.0345) | BW | 33.7 | 25 | 4 | 33.7 | 25 | 4 | V | HER-001 | 0 | IMR-VP-12-2012 | 141 | BOEHLER "DMO-IG" | 2,0 : 3,0 | - | - | 1 | _ | 0.05 | _ | _ | _ | see remark 2) on WPS | <350 | No | 44054 | Adam Duric | 1 | 1.1 / 1.2 | 1.1 / 1.2 | SEP
60NDA50BR902 | 5 | P235GH (1.0345) | 16Mo3 (1.5415) | BW | 33.7 | 25 | 4 | 33.7 | 25 | 4 | V | HER-001 | 0 | IMR-VP-12-2012 | 141 | BOEHLER "DMO-IG" | 2,0 : 3,0 | - | - | 1 | _ | 0.05 | _ | _ | _ | see remark 2) on WPS | <350 | No | 44054 | Adam Duric | 1 | 1.1 / 1.2 | 1.1 / 1.2 | SEP
60NDA50BR902 | 6 | 16Mo3 (1.5415) | P235GH (1.0345) | BW | 33.7 | 25 | 4 | 33.7 | 25 | 4 | V | HER-001 | 0 | IMR-VP-12-2012 | 141 | BOEHLER "DMO-IG" | 2,0 : 3,0 | - | - | 1 | _ | 0.05 | _ | _ | _ | see remark 2) on WPS | <350 | No | 44054 | Adam Duric | 1 | 1.1 / 1.2 | 1.1 / 1.2 | SEP
60NDA50BR903 | 1 | P235GH (1.0345) | P235GH (1.0345) | BW | 33.7 | 25 | 4 | 33.7 | 25 | 4 | V | HER-001 | 0 | IMR-VP-12-2012 | 141 | BOEHLER "DMO-IG" | 2,0 : 3,0 | - | - | 1 | _ | 0.05 | _ | _ | _ | see remark 2) on WPS | <350 | No | 44054 | Adam Duric | 1 | 1.1 / 1.2 | 1.1 / 1.2 | SEP
60NDA50BR903 | 2 | P235GH (1.0345) | P235GH (1.0345) | BW | 33.7 | 25 | 4 | 33.7 | 25 | 4 | V | HER-001 | 0 | IMR-VP-12-2012 | 141 | BOEHLER "DMO-IG" | 2,0 : 3,0 | - | - | 1 | _ | 0.05 | _ | _ | _ | see remark 2) on WPS | <350 | No | 44054 | Adam Duric | 1 | 1.1 / 1.2 | 1.1 / 1.2 | SEP
60NDA50BR903 | 3 | P235GH (1.0345) | P235GH (1.0345) | BW | 33.7 | 25 | 4 | 33.7 | 25 | 4 | V | HER-001 | 0 | IMR-VP-12-2012 | 141 | BOEHLER "DMO-IG" | 2,0 : 3,0 | - | - | 1 | _ | 0.05 | _ | _ | _ | see remark 2) on WPS | <350 | No | 44054 | Adam Duric | 1 | 1.1 / 1.2 | 1.1 / 1.2 | SEP
60NDA50BR903 | 4 | P235GH (1.0345) | P235GH (1.0345) | BW | 33.7 | 25 | 4 | 33.7 | 25 | 4 | V | HER-001 | 0 | IMR-VP-12-2012 | 141 | BOEHLER "DMO-IG" | 2,0 : 3,0 | - | - | 1 | _ | 0.05 | _ | _ | _ | see remark 2) on WPS | <350 | No | 44054 | Adam Duric | 1 | 1.1 / 1.2 | 1.1 / 1.2 | SEP
60NDA50BR903 | 5 | P235GH (1.0345) | 16Mo3 (1.5415) | BW | 33.7 | 25 | 4 | 33.7 | 25 | 4 | V | HER-001 | 0 | IMR-VP-12-2012 | 141 | BOEHLER "DMO-IG" | 2,0 : 3,0 | - | - | 1 | _ | 0.05 | _ | _ | _ | see remark 2) on WPS | <350 | No | 44054 | Adam Duric | 1 | 1.1 / 1.2 | 1.1 / 1.2 | SEP
60NDA50BR903 | 6 | 16Mo3 (1.5415) | P235GH (1.0345) | BW | 33.7 | 25 | 4 | 33.7 | 25 | 4 | V | HER-001 | 0 | IMR-VP-12-2012 | 141 | BOEHLER "DMO-IG" | 2,0 : 3,0 | - | - | 1 | _ | 0.05 | _ | _ | _ | see remark 2) on WPS | <350 | No | 44054 | Adam Duric | 1 | 1.1 / 1.2 | 1.1 / 1.2 | SEP
60NDA50BR903 | 7 | P235GH (1.0345) | 16Mo3 (1.5415) | BW | 33.7 | 25 | 4 | 33.7 | 25 | 4 | V | HER-001 | 0 | IMR-VP-12-2012 | 141 | BOEHLER "DMO-IG" | 2,0 : 3,0 | - | - | 1 | _ | 0.05 | _ | _ | _ | see remark 2) on WPS | <350 | No | 44054 | Adam Duric | 1 | 1.1 / 1.2 | 1.1 / 1.2 | SEP
60NDA50BR903 | 8 | 16Mo3 (1.5415) | P235GH (1.0345) | BW | 33.7 | 25 | 4 | 33.7 | 25 | 4 | V | HER-001 | 0 | IMR-VP-12-2012 | 141 | BOEHLER "DMO-IG" | 2,0 : 3,0 | - | - | 1 | _ | 0.05 | _ | _ | _ | see remark 2) on WPS | <350 | No | 44054 | Adam Duric | 1 | 1.1 / 1.2 | 1.1 / 1.2 | SEP
60NDA50BR951 | 1 | P235GH (1.0345) | P235GH (1.0345) | BW | 33.7 | 25 | 4 | 33.7 | 25 | 4 | V | HER-001 | 0 | IMR-VP-12-2012 | 141 | BOEHLER "DMO-IG" | 2,0 : 3,0 | - | - | 1 | _ | 0.05 | _ | _ | _ | see remark 2) on WPS | <350 | No | 44054 | Adam Duric | 1 | 1.1 / 1.2 | 1.1 / 1.2 | SEP
60NDA50BR951 | 2 | P235GH (1.0345) | P235GH (1.0345) | BW | 33.7 | 25 | 4 | 33.7 | 25 | 4 | V | HER-001 | 0 | IMR-VP-12-2012 | 141 | BOEHLER "DMO-IG" | 2,0 : 3,0 | - | - | 1 | _ | 0.05 | _ | _ | _ | see remark 2) on WPS | <350 | No | 44054 | Adam Duric | 1 | 1.1 / 1.2 | 1.1 / 1.2 | SEP
60NDA50BR951 | 3 | P235GH (1.0345) | P235GH (1.0345) | BW | 33.7 | 25 | 4 | 33.7 | 25 | 4 | V | HER-001 | 0 | IMR-VP-12-2012 | 141 | BOEHLER "DMO-IG" | 2,0 : 3,0 | - | - | 1 | _ | 0.05 | _ | _ | _ | see remark 2) on WPS | <350 | No | 44054 | Adam Duric | 1 | 1.1 / 1.2 | 1.1 / 1.2 | SEP
60NDA50BR951 | 4 | P235GH (1.0345) | P235GH (1.0345) | BW | 33.7 | 25 | 4 | 33.7 | 25 | 4 | V | HER-001 | 0 | IMR-VP-12-2012 | 141 | BOEHLER "DMO-IG" | 2,0 : 3,0 | - | - | 1 | _ | 0.05 | _ | _ | _ | see remark 2) on WPS | <350 | No | 44054 | Adam Duric | 1 | 1.1 / 1.2 | 1.1 / 1.2 | SEP
60NDA50BR951 | 5 | P235GH (1.0345) | 16Mo3 (1.5415) | BW | 33.7 | 25 | 4 | 33.7 | 25 | 4 | V | HER-001 | 0 | IMR-VP-12-2012 | 141 | BOEHLER "DMO-IG" | 2,0 : 3,0 | - | - | 1 | _ | 0.05 | _ | _ | _ | see remark 2) on WPS | <350 | No | 44054 | Adam Duric | 1 | 1.1 / 1.2 | 1.1 / 1.2 | SEP
60NDA50BR951 | 6 | 16Mo3 (1.5415) | P235GH (1.0345) | BW | 33.7 | 25 | 4 | 33.7 | 25 | 4 | V | HER-001 | 0 | IMR-VP-12-2012 | 141 | BOEHLER "DMO-IG" | 2,0 : 3,0 | - | - | 1 | _ | 0.05 | _ | _ | _ | see remark 2) on WPS | <350 | No | 44054 | Adam Duric | 1 | 1.1 / 1.2 | 1.1 / 1.2 | SEP
60NDA50BR951 | 7 | P235GH (1.0345) | 16Mo3 (1.5415) | BW | 33.7 | 25 | 4 | 33.7 | 25 | 4 | V | HER-001 | 0 | IMR-VP-12-2012 | 141 | BOEHLER "DMO-IG" | 2,0 : 3,0 | - | - | 1 | _ | 0.05 | _ | _ | _ | see remark 2) on WPS | <350 | No | 44054 | Adam Duric | 1 | 1.1 / 1.2 | 1.1 / 1.2 | SEP
60NDA50BR951 | 8 | 16Mo3 (1.5415) | P235GH (1.0345) | BW | 33.7 | 25 | 4 | 33.7 | 25 | 4 | V | HER-001 | 0 | IMR-VP-12-2012 | 141 | BOEHLER "DMO-IG" | 2,0 : 3,0 | - | - | 1 | _ | 0.05 | _ | _ | _ | see remark 2) on WPS | <350 | No | 44054 | Adam Duric | 1 | 1.1 / 1.2 | 1.1 / 1.2 | SEP
60NDA50BR954 | 1 | P235GH (1.0345) | 16Mo3 (1.5415) | BW | 33.7 | 25 | 4 | 33.7 | 25 | 4 | V | HER-001 | 0 | IMR-VP-12-2012 | 141 | BOEHLER "DMO-IG" | 2,0 : 3,0 | - | - | 1 | _ | 0.05 | _ | _ | _ | see remark 2) on WPS | <350 | No | 44054 | Adam Duric | 1 | 1.1 / 1.2 | 1.1 / 1.2 | SEP
60NDA50BR954 | 2 | 16Mo3 (1.5415) | P235GH (1.0345) | BW | 33.7 | 25 | 4 | 33.7 | 25 | 4 | V | HER-001 | 0 | IMR-VP-12-2012 | 141 | BOEHLER "DMO-IG" | 2,0 : 3,0 | - | - | 1 | _ | 0.05 | _ | _ | _ | see remark 2) on WPS | <350 | No | 44054 | Adam Duric | 1 | 1.1 / 1.2 | 1.1 / 1.2 | SEP
60NDA50BR954 | 3 | P235GH (1.0345) | 16Mo3 (1.5415) | BW | 33.7 | 25 | 4 | 33.7 | 25 | 4 | V | HER-001 | 0 | IMR-VP-12-2012 | 141 | BOEHLER "DMO-IG" | 2,0 : 3,0 | - | - | 1 | _ | 0.05 | _ | _ | _ | see remark 2) on WPS | <350 | No | 44054 | Adam Duric | 1 | 1.1 / 1.2 | 1.1 / 1.2 | SEP
60NDA50BR954 | 4 | 16Mo3 (1.5415) | P235GH (1.0345) | BW | 33.7 | 25 | 4 | 33.7 | 25 | 4 | V | HER-001 | 0 | IMR-VP-12-2012 | 141 | BOEHLER "DMO-IG" | 2,0 : 3,0 | - | - | 1 | _ | 0.05 | _ | _ | _ | see remark 2) on WPS | <350 | No | 44054 | Adam Duric | 1 | 1.1 / 1.2 | 1.1 / 1.2 | SEP
60NDA50BR954 | 5 | P235GH (1.0345) | P235GH (1.0345) | BW | 33.7 | 25 | 4 | 33.7 | 25 | 4 | V | HER-001 | 0 | IMR-VP-12-2012 | 141 | BOEHLER "DMO-IG" | 2,0 : 3,0 | - | - | 1 | _ | 0.05 | _ | _ | _ | see remark 2) on WPS | <350 | No | 44054 | Adam Duric | 1 | 1.1 / 1.2 | 1.1 / 1.2 | SEP
60NDA50BR954 | 7 | P235GH (1.0345) | P235GH (1.0345) | BW | 33.7 | 25 | 4 | 33.7 | 25 | 4 | V | HER-001 | 0 | IMR-VP-12-2012 | 141 | BOEHLER "DMO-IG" | 2,0 : 3,0 | - | - | 1 | _ | 0.05 | _ | _ | _ | see remark 2) on WPS | <350 | No | 44054 | Adam Duric | 1 | 1.1 / 1.2 | 1.1 / 1.2 | SEP
60NDA50BR954 | 8 | P235GH (1.0345) | P235GH (1.0345) | BW | 33.7 | 25 | 4 | 33.7 | 25 | 4 | V | HER-001 | 0 | IMR-VP-12-2012 | 141 | BOEHLER "DMO-IG" | 2,0 : 3,0 | - | - | 1 | _ | 0.05 | _ | _ | _ | see remark 2) on WPS | <350 | No | 44054 | Adam Duric | 1 | 1.1 / 1.2 | 1.1 / 1.2 | SEP
60NDA50BR954 | 9 | P235GH (1.0345) | P235GH (1.0345) | BW | 33.7 | 25 | 4 | 33.7 | 25 | 4 | V | HER-001 | 0 | IMR-VP-12-2012 | 141 | BOEHLER "DMO-IG" | 2,0 : 3,0 | - | - | 1 | _ | 0.05 | _ | _ | _ | see remark 2) on WPS | <350 | No | 44054 | Adam Duric | 1 | 1.1 / 1.2 | 1.1 / 1.2 | SEP
60NDA50BR954 | 10 | P235GH (1.0345) | P235GH (1.0345) | BW | 33.7 | 25 | 4 | 33.7 | 25 | 4 | V | HER-001 | 0 | IMR-VP-12-2012 | 141 | BOEHLER "DMO-IG" | 2,0 : 3,0 | - | - | 1 | _ | 0.05 | _ | _ | _ | see remark 2) on WPS | <350 | No | 44054 | Adam Duric | 1 | 1.1 / 1.2 | 1.1 / 1.2 | SEP
60NDA55BR001 | 1 | P235GH (1.0345) | P235GH (1.0345) | BW | 273 | 250 | 8.8 | 273 | 250 | 8.8 | V | HER-001 | 0 | IMR-VP-12-2012 | 141 | BOEHLER "DMO-IG" | 2,0 : 3,0 | - | - | 1 | _ | 0.05 | _ | _ | _ | see remark 2) on WPS | <350 | No | 44020 | Adam Duric | 1 | 1.1 / 1.2 | 1.1 / 1.2 | II
60NDA55BR001 | 5 | P235GH (1.0345) | P235GH (1.0345) | BW | 273 | 250 | 8.8 | 273 | 250 | 8.8 | V | HER-001 | 0 | IMR-VP-12-2012 | 141 | BOEHLER "DMO-IG" | 2,0 : 3,0 | - | - | 1 | _ | 0.05 | _ | _ | _ | see remark 2) on WPS | <350 | No | 44020 | Adam Duric | 1 | 1.1 / 1.2 | 1.1 / 1.2 | II
60NDA55BR001 | 9 | P235GH (1.0345) | P240GH (1.0619) | BW | 273 | 250 | 8.8 | 273 | 250 | 8.8 | V | HER-001 | 0 | IMR-VP-12-2012 | 141 | BOEHLER "DMO-IG" | 2,0 : 3,0 | - | - | 1 | _ | 0.05 | _ | _ | _ | see remark 2) on WPS | <350 | No | 44020 | Adam Duric | 1 | 1.1 / 1.2 | 1.1 / 1.2 | II
60NDA55BR002 | 1 | P240GH (1.0619) | P235GH (1.0345) | BW | 273 | 250 | 8.8 | 273 | 250 | 8.8 | V | HER-001 | 0 | IMR-VP-12-2012 | 141 | BOEHLER "DMO-IG" | 2,0 : 3,0 | - | - | 1 | _ | 0.05 | _ | _ | _ | see remark 2) on WPS | <350 | No | 44020 | Adam Duric | 1 | 1.1 / 1.2 | 1.1 / 1.2 | II
60NDA55BR002 | 5 | P235GH (1.0345) | P235GH (1.0345) | BW | 273 | 250 | 8.8 | 273 | 250 | 8.8 | V | HER-001 | 0 | IMR-VP-12-2012 | 141 | BOEHLER "DMO-IG" | 2,0 : 3,0 | - | - | 1 | _ | 0.05 | _ | _ | _ | see remark 2) on WPS | <350 | No | 44020 | Adam Duric | 1 | 1.1 / 1.2 | 1.1 / 1.2 | II
60NDA55BR002 | 9 | P235GH (1.0345) | P235GH (1.0345) | BW | 273 | 250 | 8.8 | 273 | 250 | 8.8 | V | HER-001 | 0 | IMR-VP-12-2012 | 141 | BOEHLER "DMO-IG" | 2,0 : 3,0 | - | - | 1 | _ | 0.05 | _ | _ | _ | see remark 2) on WPS | <350 | No | 44020 | Adam Duric | 1 | 1.1 / 1.2 | 1.1 / 1.2 | II
60NDA55BR002 | 13 | P235GH (1.0345) | P235GH (1.0345) | BW | 273 | 250 | 8.8 | 273 | 250 | 8.8 | V | HER-001 | 0 | IMR-VP-12-2012 | 141 | BOEHLER "DMO-IG" | 2,0 : 3,0 | - | - | 1 | _ | 0.05 | _ | _ | _ | see remark 2) on WPS | <350 | No | 44020 | Adam Duric | 1 | 1.1 / 1.2 | 1.1 / 1.2 | II
60NDA55BR901 | 1 | P235GH (1.0345) | 16Mo3 (1.5415) | BW | 33.7 | 25 | 4 | 33.7 | 25 | 4 | V | HER-001 | 0 | IMR-VP-12-2012 | 141 | BOEHLER "DMO-IG" | 2,0 : 3,0 | - | - | 1 | _ | 0.05 | _ | _ | _ | see remark 2) on WPS | <350 | No | 44054 | Adam Duric | 1 | 1.1 / 1.2 | 1.1 / 1.2 | SEP
60NDA55BR901 | 2 | 16Mo3 (1.5415) | P235GH (1.0345) | BW | 33.7 | 25 | 4 | 33.7 | 25 | 4 | V | HER-001 | 0 | IMR-VP-12-2012 | 141 | BOEHLER "DMO-IG" | 2,0 : 3,0 | - | - | 1 | _ | 0.05 | _ | _ | _ | see remark 2) on WPS | <350 | No | 44054 | Adam Duric | 1 | 1.1 / 1.2 | 1.1 / 1.2 | SEP
60NDA55BR901 | 3 | P235GH (1.0345) | 16Mo3 (1.5415) | BW | 33.7 | 25 | 4 | 33.7 | 25 | 4 | V | HER-001 | 0 | IMR-VP-12-2012 | 141 | BOEHLER "DMO-IG" | 2,0 : 3,0 | - | - | 1 | _ | 0.05 | _ | _ | _ | see remark 2) on WPS | <350 | No | 44054 | Adam Duric | 1 | 1.1 / 1.2 | 1.1 / 1.2 | SEP
60NDA55BR901 | 4 | 16Mo3 (1.5415) | P235GH (1.0345) | BW | 33.7 | 25 | 4 | 33.7 | 25 | 4 | V | HER-001 | 0 | IMR-VP-12-2012 | 141 | BOEHLER "DMO-IG" | 2,0 : 3,0 | - | - | 1 | _ | 0.05 | _ | _ | _ | see remark 2) on WPS | <350 | No | 44054 | Adam Duric | 1 | 1.1 / 1.2 | 1.1 / 1.2 | SEP
60NDA55BR901 | 5 | P235GH (1.0345) | P235GH (1.0345) | BW | 33.7 | 25 | 4 | 33.7 | 25 | 4 | V | HER-001 | 0 | IMR-VP-12-2012 | 141 | BOEHLER "DMO-IG" | 2,0 : 3,0 | - | - | 1 | _ | 0.05 | _ | _ | _ | see remark 2) on WPS | <350 | No | 44054 | Adam Duric | 1 | 1.1 / 1.2 | 1.1 / 1.2 | SEP
60NDA55BR901 | 6 | P235GH (1.0345) | P235GH (1.0345) | BW | 33.7 | 25 | 4 | 33.7 | 25 | 4 | V | HER-001 | 0 | IMR-VP-12-2012 | 141 | BOEHLER "DMO-IG" | 2,0 : 3,0 | - | - | 1 | _ | 0.05 | _ | _ | _ | see remark 2) on WPS | <350 | No | 44054 | Adam Duric | 1 | 1.1 / 1.2 | 1.1 / 1.2 | SEP
60NDA55BR951 | 1 | P235GH (1.0345) | P235GH (1.0345) | BW | 33.7 | 25 | 4 | 33.7 | 25 | 4 | V | HER-001 | 0 | IMR-VP-12-2012 | 141 | BOEHLER "DMO-IG" | 2,0 : 3,0 | - | - | 1 | _ | 0.05 | _ | _ | _ | see remark 2) on WPS | <350 | No | 44054 | Adam Duric | 1 | 1.1 / 1.2 | 1.1 / 1.2 | SEP
60NDA55BR951 | 3 | P235GH (1.0345) | P235GH (1.0345) | BW | 33.7 | 25 | 4 | 33.7 | 25 | 4 | V | HER-001 | 0 | IMR-VP-12-2012 | 141 | BOEHLER "DMO-IG" | 2,0 : 3,0 | - | - | 1 | _ | 0.05 | _ | _ | _ | see remark 2) on WPS | <350 | No | 44054 | Adam Duric | 1 | 1.1 / 1.2 | 1.1 / 1.2 | SEP
60NDA55BR951 | 4 | P235GH (1.0345) | P235GH (1.0345) | BW | 33.7 | 25 | 4 | 33.7 | 25 | 4 | V | HER-001 | 0 | IMR-VP-12-2012 | 141 | BOEHLER "DMO-IG" | 2,0 : 3,0 | - | - | 1 | _ | 0.05 | _ | _ | _ | see remark 2) on WPS | <350 | No | 44054 | Adam Duric | 1 | 1.1 / 1.2 | 1.1 / 1.2 | SEP
60NDA55BR951 | 5 | P235GH (1.0345) | 16Mo3 (1.5415) | BW | 33.7 | 25 | 4 | 33.7 | 25 | 4 | V | HER-001 | 0 | IMR-VP-12-2012 | 141 | BOEHLER "DMO-IG" | 2,0 : 3,0 | - | - | 1 | _ | 0.05 | _ | _ | _ | see remark 2) on WPS | <350 | No | 44054 | Adam Duric | 1 | 1.1 / 1.2 | 1.1 / 1.2 | SEP
60NDA55BR951 | 6 | 16Mo3 (1.5415) | P235GH (1.0345) | BW | 33.7 | 25 | 4 | 33.7 | 25 | 4 | V | HER-001 | 0 | IMR-VP-12-2012 | 141 | BOEHLER "DMO-IG" | 2,0 : 3,0 | - | - | 1 | _ | 0.05 | _ | _ | _ | see remark 2) on WPS | <350 | No | 44054 | Adam Duric | 1 | 1.1 / 1.2 | 1.1 / 1.2 | SEP
60NDA55BR951 | 7 | P235GH (1.0345) | 16Mo3 (1.5415) | BW | 33.7 | 25 | 4 | 33.7 | 25 | 4 | V | HER-001 | 0 | IMR-VP-12-2012 | 141 | BOEHLER "DMO-IG" | 2,0 : 3,0 | - | - | 1 | _ | 0.05 | _ | _ | _ | see remark 2) on WPS | <350 | No | 44054 | Adam Duric | 1 | 1.1 / 1.2 | 1.1 / 1.2 | SEP
60NDA55BR951 | 8 | 16Mo3 (1.5415) | P235GH (1.0345) | BW | 33.7 | 25 | 4 | 33.7 | 25 | 4 | V | HER-001 | 0 | IMR-VP-12-2012 | 141 | BOEHLER "DMO-IG" | 2,0 : 3,0 | - | - | 1 | _ | 0.05 | _ | _ | _ | see remark 2) on WPS | <350 | No | 44054 | Adam Duric | 1 | 1.1 / 1.2 | 1.1 / 1.2 | SEP
60NDA65BR001 | 1 | P235GH (1.0345) | P235GH (1.0345) | BW | 168.3 | 150 | 7.1 | 168.3 | 150 | 7.1 | V | HER-001 | 0 | IMR-VP-12-2012 | 141 | BOEHLER "DMO-IG" | 2,0 : 3,0 | - | - | 1 | _ | 0.05 | _ | _ | _ | see remark 2) on WPS | <350 | No | 44020 | Adam Duric | 1 | 1.1 / 1.2 | 1.1 / 1.2 | II
60NDA65BR001 | 4 | P235GH (1.0345) | P235GH (1.0345) | BW | 168.3 | 150 | 7.1 | 168.3 | 150 | 7.1 | V | HER-001 | 0 | IMR-VP-12-2012 | 141 | BOEHLER "DMO-IG" | 2,0 : 3,0 | - | - | 1 | _ | 0.05 | _ | _ | _ | see remark 2) on WPS | <350 | No | 44020 | Adam Duric | 1 | 1.1 / 1.2 | 1.1 / 1.2 | II
60NDA65BR001 | 6 | P235GH (1.0345) | GP240GH | BW | 168.3 | 150 | 7.1 | 168.3 | 150 | 7.1 | V | HER-001 | 0 | IMR-VP-12-2012 | 141 | BOEHLER "DMO-IG" | 2,0 : 3,0 | - | - | 1 | _ | 0.05 | _ | _ | _ | see remark 2) on WPS | <350 | No | 44020 | Adam Duric | 1 | 1.1 / 1.2 | 1.1 / 1.2 | II
60NDA65BR002 | 1 | P240GH (1.0619) | P235GH (1.0345) | BW | 168.3 | 150 | 5.6 | 168.3 | 150 | 5.6 | V | HER-001 | 0 | IMR-VP-12-2012 | 141 | BOEHLER "DMO-IG" | 2,0 : 3,0 | - | - | 1 | _ | 0.05 | _ | _ | _ | see remark 2) on WPS | <350 | No | 44020 | Adam Duric | 1 | 1.1 / 1.2 | 1.1 / 1.2 | II
60NDA65BR002 | 2 | P235GH (1.0345) | 16Mo3 (1.5415) | BW | 168.3 | 150 | 5.6 | 168.3 | 150 | 5.6 | V | HER-001 | 0 | IMR-VP-12-2012 | 141 | BOEHLER "DMO-IG" | 2,0 : 3,0 | - | - | 1 | _ | 0.05 | _ | _ | _ | see remark 2) on WPS | <350 | No | 44041 | Damjan Sliško | 1 | 1.1 / 1.2 | 1.1 / 1.2 | II
60NDA65BR002 | 3 | 16Mo3 (1.5415) | P235GH (1.0345) | BW | 168.3 | 150 | 5.6 | 168.3 | 150 | 5.6 | V | HER-001 | 0 | IMR-VP-12-2012 | 141 | BOEHLER "DMO-IG" | 2,0 : 3,0 | - | - | 1 | _ | 0.05 | _ | _ | _ | see remark 2) on WPS | <350 | No | 44041 | Damjan Sliško | 1 | 1.1 / 1.2 | 1.1 / 1.2 | II
60NDA65BR002 | 6 | P235GH (1.0345) | P235GH (1.0345) | BW | 168.3 | 150 | 5.6 | 168.3 | 150 | 5.6 | V | HER-001 | 0 | IMR-VP-12-2012 | 141 | BOEHLER "DMO-IG" | 2,0 : 3,0 | - | - | 1 | _ | 0.05 | _ | _ | _ | see remark 2) on WPS | <350 | No | 44020 | Adam Duric | 1 | 1.1 / 1.2 | 1.1 / 1.2 | II
60NDB10BR001 | 1 | P235GH (1.0345) | P235GH (1.0345) | BW | 813 | 800 | 17.5 | 813 | 800 | 17.5 | U | HER-001 | 0 | IMR-VP-12-2012 | 141 | BOEHLER "DMO-IG" | 2,0 : 3,0 | - | - | 1 | 0.1 | _ | _ | _ | _ | see remark 2) on WPS | <350 | No | 44075 | Adam Duric | 1 | 1.1 / 1.2 | 1.1 / 1.2 | III
60NDB10BR001 | 3 | P235GH (1.0345) | P235GH (1.0345) | BW | 813 | 800 | 17.5 | 813 | 800 | 17.5 | U | HER-001 | 0 | IMR-VP-12-2012 | 141 | BOEHLER "DMO-IG" | 2,0 : 3,0 | - | - | 1 | 0.1 | _ | _ | _ | _ | see remark 2) on WPS | <350 | No | 44020 | Adam Duric | 1 | 1.1 / 1.2 | 1.1 / 1.2 | III
60NDB10BR001 | 5 | P235GH (1.0345) | P235GH (1.0345) | BW | 813 | 800 | 17.5 | 813 | 800 | 17.5 | U | HER-001 | 0 | IMR-VP-12-2012 | 141 | BOEHLER "DMO-IG" | 2,0 : 3,0 | - | - | 1 | 0.1 | _ | _ | _ | _ | see remark 2) on WPS | <350 | No | 44020 | Adam Duric | 1 | 1.1 / 1.2 | 1.1 / 1.2 | III
60NDB10BR001 | 6 | P235GH (1.0345) | P250GH (1.0460) | BW | 813 | 800 | 17.5 | 813 | 800 | 17.5 | U | HER-001 | 0 | IMR-VP-12-2012 | 141 | BOEHLER "DMO-IG" | 2,0 : 3,0 | - | - | 1 | 0.1 | _ | _ | _ | _ | see remark 2) on WPS | <350 | No | 44020 | Adam Duric | 1 | 1.1 / 1.2 | 1.1 / 1.2 | III
60NDB10BR001 | 7 | P250GH (1.0460) | P235GH (1.0345) | BW | 813 | 800 | 17.5 | 813 | 800 | 17.5 | U | HER-001 | 0 | IMR-VP-12-2012 | 141 | BOEHLER "DMO-IG" | 2,0 : 3,0 | - | - | 1 | 0.1 | _ | _ | _ | _ | see remark 2) on WPS | <350 | No | 44020 | Adam Duric | 1 | 1.1 / 1.2 | 1.1 / 1.2 | III
60NDB10BR001-UHY00Y-00L | 1 | P235GH (1.0345) | P235GH (1.0345) | BW | 813 | 800 | 17.5 | 813 | 800 | 17.5 | U | HER-001 | 0 | IMR-VP-12-2012 | 141 | BOEHLER "DMO-IG" | 2,0 : 3,0 | - | - | 1 | 0.1 | _ | _ | _ | _ | see remark 2) on WPS | <350 | No | 44020 | Adam Duric | 1 | 1.1 / 1.2 | 1.1 / 1.2 | III
60NDB10BR001-UHY00Y-00L | 2 | P235GH (1.0345) | P235GH (1.0345) | BW | 813 | 800 | 17.5 | 813 | 800 | 17.5 | U | HER-001 | 0 | IMR-VP-12-2012 | 141 | BOEHLER "DMO-IG" | 2,0 : 3,0 | - | - | 1 | 0.1 | _ | _ | _ | _ | see remark 2) on WPS | <350 | No | 44075 | Adam Duric | 1 | 1.1 / 1.2 | 1.1 / 1.2 | III
60NDB10BR001-UNY01Y-00L | 1 | P235GH (1.0345) | P235GH (1.0345) | BW | 813 | 800 | 17.5 | 813 | 800 | 17.5 | U | HER-001 | 0 | IMR-VP-12-2012 | 141 | BOEHLER "DMO-IG" | 2,0 : 3,0 | - | - | 1 | 0.1 | _ | _ | _ | _ | see remark 2) on WPS | <350 | No | 44020 | Adam Duric | 1 | 1.1 / 1.2 | 1.1 / 1.2 | III
60NDB10BR001-UNY01Y-00L | 3 | P235GH (1.0345) | P235GH (1.0345) | BW | 813 | 800 | 17.5 | 813 | 800 | 17.5 | U | HER-001 | 0 | IMR-VP-12-2012 | 141 | BOEHLER "DMO-IG" | 2,0 : 3,0 | - | - | 1 | 0.1 | _ | _ | _ | _ | see remark 2) on WPS | <350 | No | 44020 | Adam Duric | 1 | 1.1 / 1.2 | 1.1 / 1.2 | III
60NDB10BR001-UNY01Y-00L | 7 | P235GH (1.0345) | P235GH (1.0345) | BW | 813 | 800 | 17.5 | 813 | 800 | 17.5 | U | HER-001 | 0 | IMR-VP-12-2012 | 141 | BOEHLER "DMO-IG" | 2,0 : 3,0 | - | - | 1 | 0.1 | _ | _ | _ | _ | see remark 2) on WPS | <350 | No | 44020 | Adam Duric | 1 | 1.1 / 1.2 | 1.1 / 1.2 | III
60NDB10BR001-UNY01Y-01L | 1 | P235GH (1.0345) | P235GH (1.0345) | BW | 813 | 800 | 17.5 | 813 | 800 | 17.5 | U | HER-001 | 0 | IMR-VP-12-2012 | 141 | BOEHLER "DMO-IG" | 2,0 : 3,0 | - | - | 1 | 0.1 | _ | _ | _ | _ | see remark 2) on WPS | <350 | No | 44020 | Adam Duric | 1 | 1.1 / 1.2 | 1.1 / 1.2 | III
60NDB10BR001-UNY01Y-01L | 3 | P235GH (1.0345) | P235GH (1.0345) | BW | 813 | 800 | 17.5 | 813 | 800 | 17.5 | U | HER-001 | 0 | IMR-VP-12-2012 | 141 | BOEHLER "DMO-IG" | 2,0 : 3,0 | - | - | 1 | 0.1 | _ | _ | _ | _ | see remark 2) on WPS | <350 | No | 44020 | Adam Duric | 1 | 1.1 / 1.2 | 1.1 / 1.2 | III
60NDB10BR001-UNY01Y-D11 | 1 | P235GH (1.0345) | P235GH (1.0345) | BW | 813 | 800 | 14.2 | 813 | 800 | 17.5 | U | HER-001 | 0 | IMR-VP-12-2012 | 141 | BOEHLER "DMO-IG" | 2,0 : 3,0 | - | - | 1 | 0.1 | _ | _ | _ | _ | see remark 2) on WPS | <350 | No | 44026 | Adam Duric | 1 | 1.1 / 1.2 | 1.1 / 1.2 | III
60NDB10BR002 | 1 | P235GH (1.0345) | P235GH (1.0345) | BW | 610 | 600 | 12.5 | 610 | 600 | 12.5 | V | HER-001 | 0 | IMR-VP-12-2012 | 141 | BOEHLER "DMO-IG" | 2,0 : 3,0 | - | - | 1 | _ | 0.1 | _ | _ | _ | see remark 2) on WPS | <350 | No | 44020 | Adam Duric | 1 | 1.1 / 1.2 | 1.1 / 1.2 | III
60NDB10BR002 | 8 | P235GH (1.0345) | P235GH (1.0345) | BW | 610 | 600 | 12.5 | 610 | 600 | 12.5 | V | HER-001 | 0 | IMR-VP-12-2012 | 141 | BOEHLER "DMO-IG" | 2,0 : 3,0 | - | - | 1 | _ | 0.1 | _ | _ | _ | see remark 2) on WPS | <350 | No | 44020 | Adam Duric | 1 | 1.1 / 1.2 | 1.1 / 1.2 | III
60NDB10BR002 | 13 | P235GH (1.0345) | P235GH (1.0345) | BW | 610 | 600 | 12.5 | 610 | 600 | 12.5 | V | HER-001 | 0 | IMR-VP-12-2012 | 141 | BOEHLER "DMO-IG" | 2,0 : 3,0 | - | - | 1 | _ | 0.1 | _ | _ | _ | see remark 2) on WPS | <350 | No | 44020 | Adam Duric | 1 | 1.1 / 1.2 | 1.1 / 1.2 | III
60NDB10BR003 | 4 | P235GH (1.0345) | P235GH (1.0345) | BW | 813 | 800 | 17.5 | 813 | 800 | 17.5 | U | HER-001 | 0 | IMR-VP-12-2012 | 141 | BOEHLER "DMO-IG" | 2,0 : 3,0 | - | - | 1 | 0.1 | _ | _ | _ | _ | see remark 2) on WPS | <350 | No | 44020 | Adam Duric | 1 | 1.1 / 1.2 | 1.1 / 1.2 | III
60NDB10BR003 | 6 | P235GH (1.0345) | P235GH (1.0345) | BW | 813 | 800 | 17.5 | 813 | 800 | 17.5 | U | HER-001 | 0 | IMR-VP-12-2012 | 141 | BOEHLER "DMO-IG" | 2,0 : 3,0 | - | - | 1 | 0.1 | _ | _ | _ | _ | see remark 2) on WPS | <350 | No | 44020 | Adam Duric | 1 | 1.1 / 1.2 | 1.1 / 1.2 | III
60NDB10BR011 | 1 | P235GH (1.0345) | P235GH (1.0345) | BW | 60.3 | 50 | 3.6 | 60.3 | 50 | 3.6 | V | HER-001 | 0 | IMR-VP-12-2012 | 141 | BOEHLER "DMO-IG" | 2,0 : 3,0 | - | - | 1 | _ | 0.05 | _ | _ | _ | see remark 2) on WPS | <350 | No | 44054 | Adam Duric | 1 | 1.1 / 1.2 | 1.1 / 1.2 | I
60NDB10BR011 | 4 | P235GH (1.0345) | P235GH (1.0345) | BW | 60.3 | 50 | 3.6 | 60.3 | 50 | 3.6 | V | HER-001 | 0 | IMR-VP-12-2012 | 141 | BOEHLER "DMO-IG" | 2,0 : 3,0 | - | - | 1 | _ | 0.05 | _ | _ | _ | see remark 2) on WPS | <350 | No | 44054 | Adam Duric | 1 | 1.1 / 1.2 | 1.1 / 1.2 | I
60NDB10BR011 | 7 | P235GH (1.0345) | P235GH (1.0345) | BW | 60.3 | 50 | 3.6 | 60.3 | 50 | 3.6 | V | HER-001 | 0 | IMR-VP-12-2012 | 141 | BOEHLER "DMO-IG" | 2,0 : 3,0 | - | - | 1 | _ | 0.05 | _ | _ | _ | see remark 2) on WPS | <350 | No | 44054 | Adam Duric | 1 | 1.1 / 1.2 | 1.1 / 1.2 | I
60NDB10BR011 | 10 | P235GH (1.0345) | P235GH (1.0345) | BW | 60.3 | 50 | 3.6 | 60.3 | 50 | 3.6 | V | HER-001 | 0 | IMR-VP-12-2012 | 141 | BOEHLER "DMO-IG" | 2,0 : 3,0 | - | - | 1 | _ | 0.05 | _ | _ | _ | see remark 2) on WPS | <350 | No | 44054 | Adam Duric | 1 | 1.1 / 1.2 | 1.1 / 1.2 | I
60NDB10BR011 | 11 | P235GH (1.0345) | P235GH (1.0345) | BW | 60.3 | 50 | 3.6 | 60.3 | 50 | 3.6 | V | HER-001 | 0 | IMR-VP-12-2012 | 141 | BOEHLER "DMO-IG" | 2,0 : 3,0 | - | - | 1 | _ | 0.05 | _ | _ | _ | see remark 2) on WPS | <350 | No | 44054 | Adam Duric | 1 | 1.1 / 1.2 | 1.1 / 1.2 | I
60NDB10BR011 | 15 | P235GH (1.0345) | P235GH (1.0345) | BW | 60.3 | 50 | 3.6 | 60.3 | 50 | 3.6 | V | HER-001 | 0 | IMR-VP-12-2012 | 141 | BOEHLER "DMO-IG" | 2,0 : 3,0 | - | - | 1 | _ | 0.05 | _ | _ | _ | see remark 2) on WPS | <350 | No | 44054 | Adam Duric | 1 | 1.1 / 1.2 | 1.1 / 1.2 | I
60NDB10BR011 | 19 | P235GH (1.0345) | P235GH (1.0345) | BW | 60.3 | 50 | 3.6 | 60.3 | 50 | 3.6 | V | HER-001 | 0 | IMR-VP-12-2012 | 141 | BOEHLER "DMO-IG" | 2,0 : 3,0 | - | - | 1 | _ | 0.05 | _ | _ | _ | see remark 2) on WPS | <350 | No | 44054 | Adam Duric | 1 | 1.1 / 1.2 | 1.1 / 1.2 | I
60NDB10BR191 | 1 | P235GH (1.0345) | P235GH (1.0345) | BW | 21.3 | 15 | 3.2 | 21.3 | 15 | 3.2 | V | HER-015 | 0 | IMR-VP-17-2015 | 141 | BOEHLER "DMO-IG" | 2,0 : 2,4 | - | - | [6 empty] | see remark 2) on WPS | <340 | No | 44063 | Adam Duric | 1 | 1.1 / 1.2 | 1.1 / 1.2 | SEP
60NDB10BR191 | 2 | P235GH (1.0345) | P245GH (1.0352) | BW | 21.3 | 15 | 3.2 | 21.3 | 15 | 3.2 | V | HER-015 | 0 | IMR-VP-17-2015 | 141 | BOEHLER "DMO-IG" | 2,0 : 2,4 | - | - | [6 empty] | see remark 2) on WPS | <340 | No | 44063 | Adam Duric | 1 | 1.1 / 1.2 | 1.1 / 1.2 | SEP
60NDB10BR192 | 1 | P245GH (1.0352) | P235GH (1.0345) | BW | 33.7 | 25 | 4 | 33.7 | 25 | 4 | V | HER-001 | 0 | IMR-VP-12-2012 | 141 | BOEHLER "DMO-IG" | 2,0 : 3,0 | - | - | [6 empty] | see remark 2) on WPS | <350 | No | 44054 | Adam Duric | 1 | 1.1 / 1.2 | 1.1 / 1.2 | SEP
60NDB10BR192 | 2 | P235GH (1.0345) | P235GH (1.0345) | BW | 21.3 | 15 | 3.2 | 21.3 | 15 | 3.2 | V | HER-015 | 0 | IMR-VP-17-2015 | 141 | BOEHLER "DMO-IG" | 2,0 : 2,4 | - | - | [6 empty] | see remark 2) on WPS | <340 | No | 44063 | Adam Duric | 1 | 1.1 / 1.2 | 1.1 / 1.2 | SEP
60NDB10BR192 | 3 | P235GH (1.0345) | P235GH (1.0345) | BW | 21.3 | 15 | 3.2 | 21.3 | 15 | 3.2 | V | HER-015 | 0 | IMR-VP-17-2015 | 141 | BOEHLER "DMO-IG" | 2,0 : 2,4 | - | - | [6 empty] | see remark 2) on WPS | <340 | No | 44063 | Adam Duric | 1 | 1.1 / 1.2 | 1.1 / 1.2 | SEP
60NDB10BR192 | 4 | P235GH (1.0345) | P235GH (1.0345) | BW | 21.3 | 15 | 3.2 | 21.3 | 15 | 3.2 | V | HER-015 | 0 | IMR-VP-17-2015 | 141 | BOEHLER "DMO-IG" | 2,0 : 2,4 | - | - | [6 empty] | see remark 2) on WPS | <340 | No | 44063 | Adam Duric | 1 | 1.1 / 1.2 | 1.1 / 1.2 | SEP
60NDB10BR301 | 1 | P235GH (1.0345) | P235GH (1.0345) | BW | 21.3 | 15 | 3.2 | 21.3 | 15 | 3.2 | V | HER-015 | 0 | IMR-VP-17-2015 | 141 | BOEHLER "DMO-IG" | 2,0 : 2,4 | - | - | 1 | _ | 0.05 | _ | _ | _ | see remark 2) on WPS | <340 | No | 44063 | Adam Duric | 1 | 1.1 / 1.2 | 1.1 / 1.2 | SEP
60NDB10BR301 | 2 | P235GH (1.0345) | 16Mo3 (1.5415) | BW | 21.3 | 15 | 3.2 | 21.3 | 15 | 3.2 | V | HER-015 | 0 | IMR-VP-17-2015 | 141 | BOEHLER "DMO-IG" | 2,0 : 2,4 | - | - | 1 | _ | 0.05 | _ | _ | _ | see remark 2) on WPS | <340 | No | 44063 | Adam Duric | 1 | 1.1 / 1.2 | 1.1 / 1.2 | SEP
60NDB10BR301 | 3 | 16Mo3 (1.5415) | P235GH (1.0345) | BW | 21.3 | 15 | 3.2 | 21.3 | 15 | 3.2 | V | HER-015 | 0 | IMR-VP-17-2015 | 141 | BOEHLER "DMO-IG" | 2,0 : 2,4 | - | - | 1 | _ | 0.05 | _ | _ | _ | see remark 2) on WPS | <340 | No | 44063 | Adam Duric | 1 | 1.1 / 1.2 | 1.1 / 1.2 | SEP
60NDB10BR301 | 4 | P235GH (1.0345) | 16Mo3 (1.5415) | BW | 21.3 | 15 | 3.2 | 21.3 | 15 | 3.2 | V | HER-015 | 0 | IMR-VP-17-2015 | 141 | BOEHLER "DMO-IG" | 2,0 : 2,4 | - | - | 1 | _ | 0.05 | _ | _ | _ | see remark 2) on WPS | <340 | No | 44063 | Adam Duric | 1 | 1.1 / 1.2 | 1.1 / 1.2 | SEP
60NDB10BR302 | 1 | P235GH (1.0345) | P235GH (1.0345) | BW | 21.3 | 15 | 3.2 | 21.3 | 15 | 3.2 | V | HER-015 | 0 | IMR-VP-17-2015 | 141 | BOEHLER "DMO-IG" | 2,0 : 2,4 | - | - | 1 | _ | 0.05 | _ | _ | _ | see remark 2) on WPS | <340 | No | 44063 | Adam Duric | 1 | 1.1 / 1.2 | 1.1 / 1.2 | SEP
60NDB10BR302 | 2 | P235GH (1.0345) | 16Mo3 (1.5415) | BW | 21.3 | 15 | 3.2 | 21.3 | 15 | 3.2 | V | HER-015 | 0 | IMR-VP-17-2015 | 141 | BOEHLER "DMO-IG" | 2,0 : 2,4 | - | - | 1 | _ | 0.05 | _ | _ | _ | see remark 2) on WPS | <340 | No | 44063 | Adam Duric | 1 | 1.1 / 1.2 | 1.1 / 1.2 | SEP
60NDB10BR302 | 3 | 16Mo3 (1.5415) | P235GH (1.0345) | BW | 21.3 | 15 | 3.2 | 21.3 | 15 | 3.2 | V | HER-015 | 0 | IMR-VP-17-2015 | 141 | BOEHLER "DMO-IG" | 2,0 : 2,4 | - | - | 1 | _ | 0.05 | _ | _ | _ | see remark 2) on WPS | <340 | No | 44063 | Adam Duric | 1 | 1.1 / 1.2 | 1.1 / 1.2 | SEP
60NDB10BR302 | 4 | P235GH (1.0345) | 16Mo3 (1.5415) | BW | 21.3 | 15 | 3.2 | 21.3 | 15 | 3.2 | V | HER-015 | 0 | IMR-VP-17-2015 | 141 | BOEHLER "DMO-IG" | 2,0 : 2,4 | - | - | 1 | _ | 0.05 | _ | _ | _ | see remark 2) on WPS | <340 | No | 44063 | Adam Duric | 1 | 1.1 / 1.2 | 1.1 / 1.2 | SEP
60NDB10BR303 | 1 | P235GH (1.0345) | P235GH (1.0345) | BW | 21.3 | 15 | 3.2 | 21.3 | 15 | 3.2 | V | HER-015 | 0 | IMR-VP-17-2015 | 141 | BOEHLER "DMO-IG" | 2,0 : 2,4 | - | - | 1 | _ | 0.05 | _ | _ | _ | see remark 2) on WPS | <340 | No | 44063 | Adam Duric | 1 | 1.1 / 1.2 | 1.1 / 1.2 | SEP
60NDB10BR303 | 2 | P235GH (1.0345) | 16Mo3 (1.5415) | BW | 21.3 | 15 | 3.2 | 21.3 | 15 | 3.2 | V | HER-015 | 0 | IMR-VP-17-2015 | 141 | BOEHLER "DMO-IG" | 2,0 : 2,4 | - | - | 1 | _ | 0.05 | _ | _ | _ | see remark 2) on WPS | <340 | No | 44063 | Adam Duric | 1 | 1.1 / 1.2 | 1.1 / 1.2 | SEP
60NDB10BR303 | 3 | 16Mo3 (1.5415) | P235GH (1.0345) | BW | 21.3 | 15 | 3.2 | 21.3 | 15 | 3.2 | V | HER-015 | 0 | IMR-VP-17-2015 | 141 | BOEHLER "DMO-IG" | 2,0 : 2,4 | - | - | 1 | _ | 0.05 | _ | _ | _ | see remark 2) on WPS | <340 | No | 44063 | Adam Duric | 1 | 1.1 / 1.2 | 1.1 / 1.2 | SEP
60NDB10BR303 | 4 | P235GH (1.0345) | 16Mo3 (1.5415) | BW | 21.3 | 15 | 3.2 | 21.3 | 15 | 3.2 | V | HER-015 | 0 | IMR-VP-17-2015 | 141 | BOEHLER "DMO-IG" | 2,0 : 2,4 | - | - | 1 | _ | 0.05 | _ | _ | _ | see remark 2) on WPS | <340 | No | 44063 | Adam Duric | 1 | 1.1 / 1.2 | 1.1 / 1.2 | SEP
60NDB10BR304 | 1 | P235GH (1.0345) | P235GH (1.0345) | BW | 21.3 | 15 | 3.2 | 21.3 | 15 | 3.2 | V | HER-015 | 0 | IMR-VP-17-2015 | 141 | BOEHLER "DMO-IG" | 2,0 : 2,4 | - | - | 1 | _ | 0.05 | _ | _ | _ | see remark 2) on WPS | <340 | No | 44063 | Adam Duric | 1 | 1.1 / 1.2 | 1.1 / 1.2 | SEP
60NDB10BR304 | 2 | P235GH (1.0345) | 16Mo3 (1.5415) | BW | 21.3 | 15 | 3.2 | 21.3 | 15 | 3.2 | V | HER-015 | 0 | IMR-VP-17-2015 | 141 | BOEHLER "DMO-IG" | 2,0 : 2,4 | - | - | 1 | _ | 0.05 | _ | _ | _ | see remark 2) on WPS | <340 | No | 44063 | Adam Duric | 1 | 1.1 / 1.2 | 1.1 / 1.2 | SEP
60NDB10BR304 | 3 | 16Mo3 (1.5415) | P235GH (1.0345) | BW | 21.3 | 15 | 3.2 | 21.3 | 15 | 3.2 | V | HER-015 | 0 | IMR-VP-17-2015 | 141 | BOEHLER "DMO-IG" | 2,0 : 2,4 | - | - | 1 | _ | 0.05 | _ | _ | _ | see remark 2) on WPS | <340 | No | 44063 | Adam Duric | 1 | 1.1 / 1.2 | 1.1 / 1.2 | SEP
60NDB10BR304 | 4 | P235GH (1.0345) | 16Mo3 (1.5415) | BW | 21.3 | 15 | 3.2 | 21.3 | 15 | 3.2 | V | HER-015 | 0 | IMR-VP-17-2015 | 141 | BOEHLER "DMO-IG" | 2,0 : 2,4 | - | - | 1 | _ | 0.05 | _ | _ | _ | see remark 2) on WPS | <340 | No | 44063 | Adam Duric | 1 | 1.1 / 1.2 | 1.1 / 1.2 | SEP
60NDB10BR601 | 1 | P235GH (1.0345) | P235GH (1.0345) | BW | 26.9 | 20 | 3.2 | 26.9 | 20 | 3.2 | V | HER-001 | 0 | IMR-VP-12-2012 | 141 | BOEHLER "DMO-IG" | 2,0 : 3,0 | - | - | 1 | _ | 0.05 | _ | _ | _ | see remark 2) on WPS | <350 | No | 44054 | Adam Duric | 1 | 1.1 / 1.2 | 1.1 / 1.2 | SEP
60NDB10BR601 | 2 | P235GH (1.0345) | 16Mo3 (1.5415) | BW | 26.9 | 20 | 3.2 | 26.9 | 20 | 3.2 | V | HER-001 | 0 | IMR-VP-12-2012 | 141 | BOEHLER "DMO-IG" | 2,0 : 3,0 | - | - | 1 | _ | 0.05 | _ | _ | _ | see remark 2) on WPS | <350 | No | 44054 | Adam Duric | 1 | 1.1 / 1.2 | 1.1 / 1.2 | SEP
60NDB10BR901 | 1 | P250GH (1.0460) | P235GH (1.0345) | BW | 60.3 | 50 | 3.6 | 60.3 | 50 | 3.6 | V | HER-001 | 0 | IMR-VP-12-2012 | 141 | BOEHLER "DMO-IG" | 2,0 : 3,0 | - | - | 1 | _ | 0.05 | _ | _ | _ | see remark 2) on WPS | <350 | No | 44054 | Adam Duric | 1 | 1.1 / 1.2 | 1.1 / 1.2 | I
60NDB10BR901 | 2 | P235GH (1.0345) | P235GH (1.0345) | BW | 60.3 | 50 | 3.6 | 60.3 | 50 | 3.6 | V | HER-001 | 0 | IMR-VP-12-2012 | 141 | BOEHLER "DMO-IG" | 2,0 : 3,0 | - | - | 1 | _ | 0.05 | _ | _ | _ | see remark 2) on WPS | <350 | No | 44054 | Adam Duric | 1 | 1.1 / 1.2 | 1.1 / 1.2 | I
60NDB10BR901 | 4 | P235GH (1.0345) | P235GH (1.0345) | BW | 60.3 | 50 | 3.6 | 60.3 | 50 | 3.6 | V | HER-001 | 0 | IMR-VP-12-2012 | 141 | BOEHLER "DMO-IG" | 2,0 : 3,0 | - | - | 1 | _ | 0.05 | _ | _ | _ | see remark 2) on WPS | <350 | No | 44054 | Adam Duric | 1 | 1.1 / 1.2 | 1.1 / 1.2 | I
60NDB10BR901 | 5 | P235GH (1.0345) | P235GH (1.0345) | BW | 60.3 | 50 | 3.6 | 60.3 | 50 | 3.6 | V | HER-001 | 0 | IMR-VP-12-2012 | 141 | BOEHLER "DMO-IG" | 2,0 : 3,0 | - | - | 1 | _ | 0.05 | _ | _ | _ | see remark 2) on WPS | <350 | No | 44054 | Adam Duric | 1 | 1.1 / 1.2 | 1.1 / 1.2 | I
60NDB10BR901 | 6 | P235GH (1.0345) | P235GH (1.0345) | BW | 60.3 | 50 | 3.6 | 60.3 | 50 | 3.6 | V | HER-001 | 0 | IMR-VP-12-2012 | 141 | BOEHLER "DMO-IG" | 2,0 : 3,0 | - | - | 1 | _ | 0.05 | _ | _ | _ | see remark 2) on WPS | <350 | No | 44054 | Adam Duric | 1 | 1.1 / 1.2 | 1.1 / 1.2 | I
60NDB10BR901 | 7 | P235GH (1.0345) | P235GH (1.0345) | BW | 60.3 | 50 | 3.6 | 60.3 | 50 | 3.6 | V | HER-001 | 0 | IMR-VP-12-2012 | 141 | BOEHLER "DMO-IG" | 2,0 : 3,0 | - | - | 1 | _ | 0.05 | _ | _ | _ | see remark 2) on WPS | <350 | No | 44054 | Adam Duric | 1 | 1.1 / 1.2 | 1.1 / 1.2 | I
60NDB10BR901 | 8 | P235GH (1.0345) | P235GH (1.0345) | BW | 60.3 | 50 | 3.6 | 60.3 | 50 | 3.6 | V | HER-001 | 0 | IMR-VP-12-2012 | 141 | BOEHLER "DMO-IG" | 2,0 : 3,0 | - | - | 1 | _ | 0.05 | _ | _ | _ | see remark 2) on WPS | <350 | No | 44054 | Adam Duric | 1 | 1.1 / 1.2 | 1.1 / 1.2 | I
60NDB10BR901 | 10 | P235GH (1.0345) | P235GH (1.0345) | BW | 60.3 | 50 | 3.6 | 60.3 | 50 | 3.6 | V | HER-001 | 0 | IMR-VP-12-2012 | 141 | BOEHLER "DMO-IG" | 2,0 : 3,0 | - | - | 1 | _ | 0.05 | _ | _ | _ | see remark 2) on WPS | <350 | No | 44054 | Adam Duric | 1 | 1.1 / 1.2 | 1.1 / 1.2 | I
60NDB10BR901 | 11 | P235GH (1.0345) | P235GH (1.0345) | BW | 60.3 | 50 | 3.6 | 60.3 | 50 | 3.6 | V | HER-001 | 0 | IMR-VP-12-2012 | 141 | BOEHLER "DMO-IG" | 2,0 : 3,0 | - | - | 1 | _ | 0.05 | _ | _ | _ | see remark 2) on WPS | <350 | No | 44054 | Adam Duric | 1 | 1.1 / 1.2 | 1.1 / 1.2 | I
60NDB10BR901 | 12 | P235GH (1.0345) | P235GH (1.0345) | BW | 60.3 | 50 | 3.6 | 60.3 | 50 | 3.6 | V | HER-001 | 0 | IMR-VP-12-2012 | 141 | BOEHLER "DMO-IG" | 2,0 : 3,0 | - | - | 1 | _ | 0.05 | _ | _ | _ | see remark 2) on WPS | <350 | No | 44054 | Adam Duric | 1 | 1.1 / 1.2 | 1.1 / 1.2 | I
60NDB10BR901 | 13 | P235GH (1.0345) | P235GH (1.0345) | BW | 60.3 | 50 | 3.6 | 60.3 | 50 | 3.6 | V | HER-001 | 0 | IMR-VP-12-2012 | 141 | BOEHLER "DMO-IG" | 2,0 : 3,0 | - | - | 1 | _ | 0.05 | _ | _ | _ | see remark 2) on WPS | <350 | No | 44054 | Adam Duric | 1 | 1.1 / 1.2 | 1.1 / 1.2 | I
60NDB10BR902 | 1 | P235GH (1.0345) | P235GH (1.0345) | BW | 33.7 | 25 | 4 | 33.7 | 25 | 4 | V | HER-001 | 0 | IMR-VP-12-2012 | 141 | BOEHLER "DMO-IG" | 2,0 : 3,0 | - | - | 1 | _ | 0.05 | _ | _ | _ | see remark 2) on WPS | <350 | No | 44054 | Adam Duric | 1 | 1.1 / 1.2 | 1.1 / 1.2 | I
60NDB10BR902 | 2 | P235GH (1.0345) | P235GH (1.0345) | BW | 33.7 | 25 | 4 | 33.7 | 25 | 4 | V | HER-001 | 0 | IMR-VP-12-2012 | 141 | BOEHLER "DMO-IG" | 2,0 : 3,0 | - | - | 1 | _ | 0.05 | _ | _ | _ | see remark 2) on WPS | <350 | No | 44054 | Adam Duric | 1 | 1.1 / 1.2 | 1.1 / 1.2 | I
60NDB10BR902 | 3 | P235GH (1.0345) | P235GH (1.0345) | BW | 33.7 | 25 | 4 | 33.7 | 25 | 4 | V | HER-001 | 0 | IMR-VP-12-2012 | 141 | BOEHLER "DMO-IG" | 2,0 : 3,0 | - | - | 1 | _ | 0.05 | _ | _ | _ | see remark 2) on WPS | <350 | No | 44054 | Adam Duric | 1 | 1.1 / 1.2 | 1.1 / 1.2 | I
60NDB10BR951 | 1 | P235GH (1.0345) | P235GH (1.0345) | BW | 60.3 | 50 | 3.6 | 60.3 | 50 | 3.6 | V | HER-001 | 0 | IMR-VP-12-2012 | 141 | BOEHLER "DMO-IG" | 2,0 : 3,0 | - | - | 1 | _ | 0.05 | _ | _ | _ | see remark 2) on WPS | <350 | No | 44054 | Adam Duric | 1 | 1.1 / 1.2 | 1.1 / 1.2 | I
60NDB10BR951 | 5 | P235GH (1.0345) | P235GH (1.0345) | BW | 60.3 | 50 | 3.6 | 60.3 | 50 | 3.6 | V | HER-001 | 0 | IMR-VP-12-2012 | 141 | BOEHLER "DMO-IG" | 2,0 : 3,0 | - | - | 1 | _ | 0.05 | _ | _ | _ | see remark 2) on WPS | <350 | No | 44054 | Adam Duric | 1 | 1.1 / 1.2 | 1.1 / 1.2 | I
60NDB10BR951 | 9 | P235GH (1.0345) | P235GH (1.0345) | BW | 60.3 | 50 | 3.6 | 60.3 | 50 | 3.6 | V | HER-001 | 0 | IMR-VP-12-2012 | 141 | BOEHLER "DMO-IG" | 2,0 : 3,0 | - | - | 1 | _ | 0.05 | _ | _ | _ | see remark 2) on WPS | <350 | No | 44054 | Adam Duric | 1 | 1.1 / 1.2 | 1.1 / 1.2 | I
60NDB10BR951 | 13 | P235GH (1.0345) | P235GH (1.0345) | BW | 60.3 | 50 | 3.6 | 60.3 | 50 | 3.6 | V | HER-001 | 0 | IMR-VP-12-2012 | 141 | BOEHLER "DMO-IG" | 2,0 : 3,0 | - | - | 1 | _ | 0.05 | _ | _ | _ | see remark 2) on WPS | <350 | No | 44054 | Adam Duric | 1 | 1.1 / 1.2 | 1.1 / 1.2 | I
60NDB10BR951 | 14 | P235GH (1.0345) | P235GH (1.0345) | BW | 60.3 | 50 | 3.6 | 60.3 | 50 | 3.6 | V | HER-001 | 0 | IMR-VP-12-2012 | 141 | BOEHLER "DMO-IG" | 2,0 : 3,0 | - | - | 1 | _ | 0.05 | _ | _ | _ | see remark 2) on WPS | <350 | No | 44054 | Adam Duric | 1 | 1.1 / 1.2 | 1.1 / 1.2 | I
60NDB10BR951 | 15 | P235GH (1.0345) | P235GH (1.0345) | BW | 60.3 | 50 | 3.6 | 60.3 | 50 | 3.6 | V | HER-001 | 0 | IMR-VP-12-2012 | 141 | BOEHLER "DMO-IG" | 2,0 : 3,0 | - | - | 1 | _ | 0.05 | _ | _ | _ | see remark 2) on WPS | <350 | No | 44054 | Adam Duric | 1 | 1.1 / 1.2 | 1.1 / 1.2 | I
60NDB10BR951 | 16 | P235GH (1.0345) | P235GH (1.0345) | BW | 60.3 | 50 | 3.6 | 60.3 | 50 | 3.6 | V | HER-001 | 0 | IMR-VP-12-2012 | 141 | BOEHLER "DMO-IG" | 2,0 : 3,0 | - | - | 1 | _ | 0.05 | _ | _ | _ | see remark 2) on WPS | <350 | No | 44054 | Adam Duric | 1 | 1.1 / 1.2 | 1.1 / 1.2 | I
60NDB10BR952 | 1 | P235GH (1.0345) | P235GH (1.0345) | BW | 60.3 | 50 | 3.6 | 60.3 | 50 | 3.6 | V | HER-001 | 0 | IMR-VP-12-2012 | 141 | BOEHLER "DMO-IG" | 2,0 : 3,0 | - | - | 1 | _ | 0.05 | _ | _ | _ | see remark 2) on WPS | <350 | No | 44054 | Adam Duric | 1 | 1.1 / 1.2 | 1.1 / 1.2 | I
60NDB10BR952 | 6 | P235GH (1.0345) | P235GH (1.0345) | BW | 60.3 | 50 | 3.6 | 60.3 | 50 | 3.6 | V | HER-001 | 0 | IMR-VP-12-2012 | 141 | BOEHLER "DMO-IG" | 2,0 : 3,0 | - | - | 1 | _ | 0.05 | _ | _ | _ | see remark 2) on WPS | <350 | No | 44054 | Adam Duric | 1 | 1.1 / 1.2 | 1.1 / 1.2 | I
60NDB10BR952 | 11 | P235GH (1.0345) | P235GH (1.0345) | BW | 60.3 | 50 | 3.6 | 60.3 | 50 | 3.6 | V | HER-001 | 0 | IMR-VP-12-2012 | 141 | BOEHLER "DMO-IG" | 2,0 : 3,0 | - | - | 1 | _ | 0.05 | _ | _ | _ | see remark 2) on WPS | <350 | No | 44054 | Adam Duric | 1 | 1.1 / 1.2 | 1.1 / 1.2 | I
60NDB10BR952 | 15 | P235GH (1.0345) | P235GH (1.0345) | BW | 60.3 | 50 | 3.6 | 60.3 | 50 | 3.6 | V | HER-001 | 0 | IMR-VP-12-2012 | 141 | BOEHLER "DMO-IG" | 2,0 : 3,0 | - | - | 1 | _ | 0.05 | _ | _ | _ | see remark 2) on WPS | <350 | No | 44054 | Adam Duric | 1 | 1.1 / 1.2 | 1.1 / 1.2 | I
60NDB10BR952 | 19 | P235GH (1.0345) | P235GH (1.0345) | BW | 60.3 | 50 | 3.6 | 60.3 | 50 | 3.6 | V | HER-001 | 0 | IMR-VP-12-2012 | 141 | BOEHLER "DMO-IG" | 2,0 : 3,0 | - | - | 1 | _ | 0.05 | _ | _ | _ | see remark 2) on WPS | <350 | No | 44054 | Adam Duric | 1 | 1.1 / 1.2 | 1.1 / 1.2 | I
60NDB10BR952 | 24 | P235GH (1.0345) | P235GH (1.0345) | BW | 60.3 | 50 | 3.6 | 60.3 | 50 | 3.6 | V | HER-001 | 0 | IMR-VP-12-2012 | 141 | BOEHLER "DMO-IG" | 2,0 : 3,0 | - | - | 1 | _ | 0.05 | _ | _ | _ | see remark 2) on WPS | <350 | No | 44054 | Adam Duric | 1 | 1.1 / 1.2 | 1.1 / 1.2 | I
60NDB10BR952 | 28 | P235GH (1.0345) | P235GH (1.0345) | BW | 60.3 | 50 | 3.6 | 60.3 | 50 | 3.6 | V | HER-001 | 0 | IMR-VP-12-2012 | 141 | BOEHLER "DMO-IG" | 2,0 : 3,0 | - | - | 1 | _ | 0.05 | _ | _ | _ | see remark 2) on WPS | <350 | No | 44054 | Adam Duric | 1 | 1.1 / 1.2 | 1.1 / 1.2 | I
60NDB10BR952 | 31 | P235GH (1.0345) | P235GH (1.0345) | BW | 60.3 | 50 | 3.6 | 60.3 | 50 | 3.6 | V | HER-001 | 0 | IMR-VP-12-2012 | 141 | BOEHLER "DMO-IG" | 2,0 : 3,0 | - | - | 1 | _ | 0.05 | _ | _ | _ | see remark 2) on WPS | <350 | No | 44054 | Adam Duric | 1 | 1.1 / 1.2 | 1.1 / 1.2 | I
60NDB10BR952 | 32 | P235GH (1.0345) | P235GH (1.0345) | BW | 60.3 | 50 | 3.6 | 60.3 | 50 | 3.6 | V | HER-001 | 0 | IMR-VP-12-2012 | 141 | BOEHLER "DMO-IG" | 2,0 : 3,0 | - | - | 1 | _ | 0.05 | _ | _ | _ | see remark 2) on WPS | <350 | No | 44054 | Adam Duric | 1 | 1.1 / 1.2 | 1.1 / 1.2 | I
60NDB10BR952 | 33 | P235GH (1.0345) | P235GH (1.0345) | BW | 60.3 | 50 | 3.6 | 60.3 | 50 | 3.6 | V | HER-001 | 0 | IMR-VP-12-2012 | 141 | BOEHLER "DMO-IG" | 2,0 : 3,0 | - | - | 1 | _ | 0.05 | _ | _ | _ | see remark 2) on WPS | <350 | No | 44054 | Adam Duric | 1 | 1.1 / 1.2 | 1.1 / 1.2 | I
60NDB10BR952 | 34 | P235GH (1.0345) | P235GH (1.0345) | BW | 60.3 | 50 | 3.6 | 60.3 | 50 | 3.6 | V | HER-001 | 0 | IMR-VP-12-2012 | 141 | BOEHLER "DMO-IG" | 2,0 : 3,0 | - | - | 1 | _ | 0.05 | _ | _ | _ | see remark 2) on WPS | <350 | No | 44054 | Adam Duric | 1 | 1.1 / 1.2 | 1.1 / 1.2 | I
60NDB10BR953 | 1 | P235GH (1.0345) | P235GH (1.0345) | BW | 60.3 | 50 | 3.6 | 60.3 | 50 | 3.6 | V | HER-001 | 0 | IMR-VP-12-2012 | 141 | BOEHLER "DMO-IG" | 2,0 : 3,0 | - | - | 1 | _ | 0.05 | _ | _ | _ | see remark 2) on WPS | <350 | No | 44054 | Adam Duric | 1 | 1.1 / 1.2 | 1.1 / 1.2 | I
60NDB10BR953 | 5 | P235GH (1.0345) | P235GH (1.0345) | BW | 60.3 | 50 | 3.6 | 60.3 | 50 | 3.6 | V | HER-001 | 0 | IMR-VP-12-2012 | 141 | BOEHLER "DMO-IG" | 2,0 : 3,0 | - | - | 1 | _ | 0.05 | _ | _ | _ | see remark 2) on WPS | <350 | No | 44054 | Adam Duric | 1 | 1.1 / 1.2 | 1.1 / 1.2 | I
60NDB10BR953 | 8 | P235GH (1.0345) | P235GH (1.0345) | BW | 60.3 | 50 | 3.6 | 60.3 | 50 | 3.6 | V | HER-001 | 0 | IMR-VP-12-2012 | 141 | BOEHLER "DMO-IG" | 2,0 : 3,0 | - | - | 1 | _ | 0.05 | _ | _ | _ | see remark 2) on WPS | <350 | No | 44054 | Adam Duric | 1 | 1.1 / 1.2 | 1.1 / 1.2 | I
60NDB10BR953 | 10 | P235GH (1.0345) | P235GH (1.0345) | BW | 60.3 | 50 | 3.6 | 60.3 | 50 | 3.6 | V | HER-001 | 0 | IMR-VP-12-2012 | 141 | BOEHLER "DMO-IG" | 2,0 : 3,0 | - | - | 1 | _ | 0.05 | _ | _ | _ | see remark 2) on WPS | <350 | No | 44054 | Adam Duric | 1 | 1.1 / 1.2 | 1.1 / 1.2 | I
60NDB10BR953 | 13 | P235GH (1.0345) | P235GH (1.0345) | BW | 60.3 | 50 | 3.6 | 60.3 | 50 | 3.6 | V | HER-001 | 0 | IMR-VP-12-2012 | 141 | BOEHLER "DMO-IG" | 2,0 : 3,0 | - | - | 1 | _ | 0.05 | _ | _ | _ | see remark 2) on WPS | <350 | No | 44054 | Adam Duric | 1 | 1.1 / 1.2 | 1.1 / 1.2 | I
60NDB10BR953 | 18 | P235GH (1.0345) | P235GH (1.0345) | BW | 60.3 | 50 | 3.6 | 60.3 | 50 | 3.6 | V | HER-001 | 0 | IMR-VP-12-2012 | 141 | BOEHLER "DMO-IG" | 2,0 : 3,0 | - | - | 1 | _ | 0.05 | _ | _ | _ | see remark 2) on WPS | <350 | No | 44054 | Adam Duric | 1 | 1.1 / 1.2 | 1.1 / 1.2 | I
60NDB10BR953 | 21 | P235GH (1.0345) | P235GH (1.0345) | BW | 60.3 | 50 | 3.6 | 60.3 | 50 | 3.6 | V | HER-001 | 0 | IMR-VP-12-2012 | 141 | BOEHLER "DMO-IG" | 2,0 : 3,0 | - | - | 1 | _ | 0.05 | _ | _ | _ | see remark 2) on WPS | <350 | No | 44054 | Adam Duric | 1 | 1.1 / 1.2 | 1.1 / 1.2 | I
60NDB10BR953 | 22 | P235GH (1.0345) | P235GH (1.0345) | BW | 60.3 | 50 | 3.6 | 60.3 | 50 | 3.6 | V | HER-001 | 0 | IMR-VP-12-2012 | 141 | BOEHLER "DMO-IG" | 2,0 : 3,0 | - | - | 1 | _ | 0.05 | _ | _ | _ | see remark 2) on WPS | <350 | No | 44054 | Adam Duric | 1 | 1.1 / 1.2 | 1.1 / 1.2 | I
60NDB10BR953 | 23 | P235GH (1.0345) | P235GH (1.0345) | BW | 60.3 | 50 | 3.6 | 60.3 | 50 | 3.6 | V | HER-001 | 0 | IMR-VP-12-2012 | 141 | BOEHLER "DMO-IG" | 2,0 : 3,0 | - | - | 1 | _ | 0.05 | _ | _ | _ | see remark 2) on WPS | <350 | No | 44054 | Adam Duric | 1 | 1.1 / 1.2 | 1.1 / 1.2 | I
60NDB10BR953 | 24 | P235GH (1.0345) | P235GH (1.0345) | BW | 60.3 | 50 | 3.6 | 60.3 | 50 | 3.6 | V | HER-001 | 0 | IMR-VP-12-2012 | 141 | BOEHLER "DMO-IG" | 2,0 : 3,0 | - | - | 1 | _ | 0.05 | _ | _ | _ | see remark 2) on WPS | <350 | No | 44054 | Adam Duric | 1 | 1.1 / 1.2 | 1.1 / 1.2 | I
60NDB20BR002 | 3 | P235GH (1.0345) | P235GH (1.0345) | BW | 813 | 800 | 17.5 | 813 | 800 | 17.5 | U | HER-001 | 0 | IMR-VP-12-2012 | 141 | BOEHLER "DMO-IG" | 2,0 : 3,0 | - | - | 1 | 0.1 | _ | _ | _ | _ | see remark 2) on WPS | <350 | No | 44020 | Adam Duric | 1 | 1.1 / 1.2 | 1.1 / 1.2 | III
60NDB20BR002 | 5 | P235GH (1.0345) | P235GH (1.0345) | BW | 813 | 800 | 17.5 | 813 | 800 | 17.5 | U | HER-001 | 0 | IMR-VP-12-2012 | 141 | BOEHLER "DMO-IG" | 2,0 : 3,0 | - | - | 1 | 0.1 | _ | _ | _ | _ | see remark 2) on WPS | <350 | No | 44020 | Adam Duric | 1 | 1.1 / 1.2 | 1.1 / 1.2 | III
60NDB20BR002 | 7 | P235GH (1.0345) | P235GH (1.0345) | BW | 813 | 800 | 17.5 | 813 | 800 | 17.5 | U | HER-001 | 0 | IMR-VP-12-2012 | 141 | BOEHLER "DMO-IG" | 2,0 : 3,0 | - | - | 1 | 0.1 | _ | _ | _ | _ | see remark 2) on WPS | <350 | No | 44020 | Adam Duric | 1 | 1.1 / 1.2 | 1.1 / 1.2 | III
60NDB20BR002 | 10 | P235GH (1.0345) | P235GH (1.0345) | BW | 813 | 800 | 17.5 | 813 | 800 | 17.5 | U | HER-001 | 0 | IMR-VP-12-2012 | 141 | BOEHLER "DMO-IG" | 2,0 : 3,0 | - | - | 1 | 0.1 | _ | _ | _ | _ | see remark 2) on WPS | <350 | No | 44020 | Adam Duric | 1 | 1.1 / 1.2 | 1.1 / 1.2 | III
60NDB20BR002 | 12 | P235GH (1.0345) | P235GH (1.0345) | BW | 813 | 800 | 17.5 | 813 | 800 | 17.5 | U | HER-001 | 0 | IMR-VP-12-2012 | 141 | BOEHLER "DMO-IG" | 2,0 : 3,0 | - | - | 1 | 0.1 | _ | _ | _ | _ | see remark 2) on WPS | <350 | No | 44020 | Adam Duric | 1 | 1.1 / 1.2 | 1.1 / 1.2 | III
60NDB20BR003 | 2 | P235GH (1.0345) | P235GH (1.0345) | BW | 610 | 600 | 12.5 | 610 | 600 | 12.5 | V | HER-001 | 0 | IMR-VP-12-2012 | 141 | BOEHLER "DMO-IG" | 2,0 : 3,0 | - | - | 1 | _ | 0.1 | _ | _ | _ | see remark 2) on WPS | <350 | No | 44020 | Adam Duric | 1 | 1.1 / 1.2 | 1.1 / 1.2 | III
60NDB20BR191 | 2 | P235GH (1.0345) | P235GH (1.0345) | BW | 60.3 | 50 | 3.6 | 60.3 | 50 | 3.6 | V | HER-001 | 0 | IMR-VP-12-2012 | 141 | BOEHLER "DMO-IG" | 2,0 : 3,0 | - | - | 1 | _ | 0.05 | _ | _ | _ | see remark 2) on WPS | <350 | No | 44075 | Adam Duric | 1 | 1.1 / 1.2 | 1.1 / 1.2 | I
60NDB20BR192 | 5 | P235GH (1.0345) | P235GH (1.0345) | BW | 60.3 | 50 | 3.6 | 60.3 | 50 | 3.6 | V | HER-001 | 0 | IMR-VP-12-2012 | 141 | BOEHLER "DMO-IG" | 2,0 : 3,0 | - | - | 1 | _ | 0.05 | _ | _ | _ | see remark 2) on WPS | <350 | No | 44054 | Adam Duric | 1 | 1.1 / 1.2 | 1.1 / 1.2 | I
60NDB20BR192 | 9 | P235GH (1.0345) | P235GH (1.0345) | BW | 60.3 | 50 | 3.6 | 60.3 | 50 | 3.6 | V | HER-001 | 0 | IMR-VP-12-2012 | 141 | BOEHLER "DMO-IG" | 2,0 : 3,0 | - | - | 1 | _ | 0.05 | _ | _ | _ | see remark 2) on WPS | <350 | No | 44054 | Adam Duric | 1 | 1.1 / 1.2 | 1.1 / 1.2 | I
60NDB20BR192 | 14 | P235GH (1.0345) | P235GH (1.0345) | BW | 60.3 | 50 | 3.6 | 60.3 | 50 | 3.6 | V | HER-001 | 0 | IMR-VP-12-2012 | 141 | BOEHLER "DMO-IG" | 2,0 : 3,0 | - | - | 1 | _ | 0.05 | _ | _ | _ | see remark 2) on WPS | <350 | No | 44054 | Adam Duric | 1 | 1.1 / 1.2 | 1.1 / 1.2 | I
60NDB20BR192 | 18 | P235GH (1.0345) | P235GH (1.0345) | BW | 60.3 | 50 | 3.6 | 60.3 | 50 | 3.6 | V | HER-001 | 0 | IMR-VP-12-2012 | 141 | BOEHLER "DMO-IG" | 2,0 : 3,0 | - | - | 1 | _ | 0.05 | _ | _ | _ | see remark 2) on WPS | <350 | No | 44054 | Adam Duric | 1 | 1.1 / 1.2 | 1.1 / 1.2 | I
60NDB20BR192 | 22 | P235GH (1.0345) | P235GH (1.0345) | BW | 60.3 | 50 | 3.6 | 60.3 | 50 | 3.6 | V | HER-001 | 0 | IMR-VP-12-2012 | 141 | BOEHLER "DMO-IG" | 2,0 : 3,0 | - | - | 1 | _ | 0.05 | _ | _ | _ | see remark 2) on WPS | <350 | No | 44054 | Adam Duric | 1 | 1.1 / 1.2 | 1.1 / 1.2 | I
60NDB20BR192 | 28 | P235GH (1.0345) | P235GH (1.0345) | BW | 60.3 | 50 | 3.6 | 60.3 | 50 | 3.6 | V | HER-001 | 0 | IMR-VP-12-2012 | 141 | BOEHLER "DMO-IG" | 2,0 : 3,0 | - | - | 1 | _ | 0.05 | _ | _ | _ | see remark 2) on WPS | <350 | No | 44054 | Adam Duric | 1 | 1.1 / 1.2 | 1.1 / 1.2 | I
60NDB20BR307 | 1 | P235GH (1.0345) | P235GH (1.0345) | BW | 21.3 | 15 | 3.2 | 21.3 | 15 | 3.2 | V | HER-015 | 0 | IMR-VP-17-2015 | 141 | BOEHLER "DMO-IG" | 2,0 : 2,4 | - | - | 1 | _ | 0.05 | _ | _ | _ | see remark 2) on WPS | <340 | No | 44063 | Adam Duric | 1 | 1.1 / 1.2 | 1.1 / 1.2 | SEP
60NDB20BR307 | 2 | P235GH (1.0345) | 16Mo3 (1.5415) | BW | 21.3 | 15 | 3.2 | 21.3 | 15 | 3.2 | V | HER-015 | 0 | IMR-VP-17-2015 | 141 | BOEHLER "DMO-IG" | 2,0 : 2,4 | - | - | 1 | _ | 0.05 | _ | _ | _ | see remark 2) on WPS | <340 | No | 44063 | Adam Duric | 1 | 1.1 / 1.2 | 1.1 / 1.2 | SEP
60NDB20BR307 | 3 | 16Mo3 (1.5415) | P235GH (1.0345) | BW | 21.3 | 15 | 3.2 | 21.3 | 15 | 3.2 | V | HER-015 | 0 | IMR-VP-17-2015 | 141 | BOEHLER "DMO-IG" | 2,0 : 2,4 | - | - | 1 | _ | 0.05 | _ | _ | _ | see remark 2) on WPS | <340 | No | 44063 | Adam Duric | 1 | 1.1 / 1.2 | 1.1 / 1.2 | SEP
60NDB20BR307 | 4 | P235GH (1.0345) | 16Mo3 (1.5415) | BW | 21.3 | 15 | 3.2 | 21.3 | 15 | 3.2 | V | HER-015 | 0 | IMR-VP-17-2015 | 141 | BOEHLER "DMO-IG" | 2,0 : 2,4 | - | - | 1 | _ | 0.05 | _ | _ | _ | see remark 2) on WPS | <340 | No | 44063 | Adam Duric | 1 | 1.1 / 1.2 | 1.1 / 1.2 | SEP
60NDB20BR308 | 1 | P235GH (1.0345) | P235GH (1.0345) | BW | 21.3 | 15 | 3.2 | 21.3 | 15 | 3.2 | V | HER-015 | 0 | IMR-VP-17-2015 | 141 | BOEHLER "DMO-IG" | 2,0 : 2,4 | - | - | 1 | _ | 0.05 | _ | _ | _ | see remark 2) on WPS | <340 | No | 44063 | Adam Duric | 1 | 1.1 / 1.2 | 1.1 / 1.2 | SEP
60NDB20BR308 | 2 | P235GH (1.0345) | 16Mo3 (1.5415) | BW | 21.3 | 15 | 3.2 | 21.3 | 15 | 3.2 | V | HER-015 | 0 | IMR-VP-17-2015 | 141 | BOEHLER "DMO-IG" | 2,0 : 2,4 | - | - | 1 | _ | 0.05 | _ | _ | _ | see remark 2) on WPS | <340 | No | 44063 | Adam Duric | 1 | 1.1 / 1.2 | 1.1 / 1.2 | SEP
60NDB20BR308 | 3 | 16Mo3 (1.5415) | P235GH (1.0345) | BW | 21.3 | 15 | 3.2 | 21.3 | 15 | 3.2 | V | HER-015 | 0 | IMR-VP-17-2015 | 141 | BOEHLER "DMO-IG" | 2,0 : 2,4 | - | - | 1 | _ | 0.05 | _ | _ | _ | see remark 2) on WPS | <340 | No | 44063 | Adam Duric | 1 | 1.1 / 1.2 | 1.1 / 1.2 | SEP
60NDB20BR308 | 4 | P235GH (1.0345) | 16Mo3 (1.5415) | BW | 21.3 | 15 | 3.2 | 21.3 | 15 | 3.2 | V | HER-015 | 0 | IMR-VP-17-2015 | 141 | BOEHLER "DMO-IG" | 2,0 : 2,4 | - | - | 1 | _ | 0.05 | _ | _ | _ | see remark 2) on WPS | <340 | No | 44063 | Adam Duric | 1 | 1.1 / 1.2 | 1.1 / 1.2 | SEP
60NDB20BR309 | 1 | P235GH (1.0345) | P235GH (1.0345) | BW | 21.3 | 15 | 3.2 | 21.3 | 15 | 3.2 | V | HER-015 | 0 | IMR-VP-17-2015 | 141 | BOEHLER "DMO-IG" | 2,0 : 2,4 | - | - | 1 | _ | 0.05 | _ | _ | _ | see remark 2) on WPS | <340 | No | 44063 | Adam Duric | 1 | 1.1 / 1.2 | 1.1 / 1.2 | SEP
60NDB20BR309 | 2 | P235GH (1.0345) | 16Mo3 (1.5415) | BW | 21.3 | 15 | 3.2 | 21.3 | 15 | 3.2 | V | HER-015 | 0 | IMR-VP-17-2015 | 141 | BOEHLER "DMO-IG" | 2,0 : 2,4 | - | - | 1 | _ | 0.05 | _ | _ | _ | see remark 2) on WPS | <340 | No | 44063 | Adam Duric | 1 | 1.1 / 1.2 | 1.1 / 1.2 | SEP
60NDB20BR309 | 3 | 16Mo3 (1.5415) | P235GH (1.0345) | BW | 21.3 | 15 | 3.2 | 21.3 | 15 | 3.2 | V | HER-015 | 0 | IMR-VP-17-2015 | 141 | BOEHLER "DMO-IG" | 2,0 : 2,4 | - | - | 1 | _ | 0.05 | _ | _ | _ | see remark 2) on WPS | <340 | No | 44063 | Adam Duric | 1 | 1.1 / 1.2 | 1.1 / 1.2 | SEP
60NDB20BR309 | 4 | P235GH (1.0345) | 16Mo3 (1.5415) | BW | 21.3 | 15 | 3.2 | 21.3 | 15 | 3.2 | V | HER-015 | 0 | IMR-VP-17-2015 | 141 | BOEHLER "DMO-IG" | 2,0 : 2,4 | - | - | 1 | _ | 0.05 | _ | _ | _ | see remark 2) on WPS | <340 | No | 44063 | Adam Duric | 1 | 1.1 / 1.2 | 1.1 / 1.2 | SEP
60NDB20BR901 | 1 | P235GH (1.0345) | P235GH (1.0345) | BW | 60.3 | 50 | 3.6 | 60.3 | 50 | 3.6 | V | HER-001 | 0 | IMR-VP-12-2012 | 141 | BOEHLER "DMO-IG" | 2,0 : 3,0 | - | - | 1 | _ | 0.05 | _ | _ | _ | see remark 2) on WPS | <350 | No | 44054 | Adam Duric | 1 | 1.1 / 1.2 | 1.1 / 1.2 | I
60NDB20BR901 | 5 | P235GH (1.0345) | P235GH (1.0345) | BW | 60.3 | 50 | 3.6 | 60.3 | 50 | 3.6 | V | HER-001 | 0 | IMR-VP-12-2012 | 141 | BOEHLER "DMO-IG" | 2,0 : 3,0 | - | - | 1 | _ | 0.05 | _ | _ | _ | see remark 2) on WPS | <350 | No | 44054 | Adam Duric | 1 | 1.1 / 1.2 | 1.1 / 1.2 | I
60NDB20BR901 | 7 | P235GH (1.0345) | P235GH (1.0345) | BW | 60.3 | 50 | 3.6 | 60.3 | 50 | 3.6 | V | HER-001 | 0 | IMR-VP-12-2012 | 141 | BOEHLER "DMO-IG" | 2,0 : 3,0 | - | - | 1 | _ | 0.05 | _ | _ | _ | see remark 2) on WPS | <350 | No | 44054 | Adam Duric | 1 | 1.1 / 1.2 | 1.1 / 1.2 | I
60NDB20BR901 | 10 | P235GH (1.0345) | P235GH (1.0345) | BW | 60.3 | 50 | 3.6 | 60.3 | 50 | 3.6 | V | HER-001 | 0 | IMR-VP-12-2012 | 141 | BOEHLER "DMO-IG" | 2,0 : 3,0 | - | - | 1 | _ | 0.05 | _ | _ | _ | see remark 2) on WPS | <350 | No | 44054 | Adam Duric | 1 | 1.1 / 1.2 | 1.1 / 1.2 | I
60NDB20BR901 | 13 | P235GH (1.0345) | P235GH (1.0345) | BW | 60.3 | 50 | 3.6 | 60.3 | 50 | 3.6 | V | HER-001 | 0 | IMR-VP-12-2012 | 141 | BOEHLER "DMO-IG" | 2,0 : 3,0 | - | - | 1 | _ | 0.05 | _ | _ | _ | see remark 2) on WPS | <350 | No | 44054 | Adam Duric | 1 | 1.1 / 1.2 | 1.1 / 1.2 | I
60NDB20BR901 | 16 | P235GH (1.0345) | P235GH (1.0345) | BW | 60.3 | 50 | 3.6 | 60.3 | 50 | 3.6 | V | HER-001 | 0 | IMR-VP-12-2012 | 141 | BOEHLER "DMO-IG" | 2,0 : 3,0 | - | - | 1 | _ | 0.05 | _ | _ | _ | see remark 2) on WPS | <350 | No | 44054 | Adam Duric | 1 | 1.1 / 1.2 | 1.1 / 1.2 | I
60NDB20BR901 | 17 | P235GH (1.0345) | P235GH (1.0345) | BW | 60.3 | 50 | 3.6 | 60.3 | 50 | 3.6 | V | HER-001 | 0 | IMR-VP-12-2012 | 141 | BOEHLER "DMO-IG" | 2,0 : 3,0 | - | - | 1 | _ | 0.05 | _ | _ | _ | see remark 2) on WPS | <350 | No | 44054 | Adam Duric | 1 | 1.1 / 1.2 | 1.1 / 1.2 | I
60NDB20BR901 | 18 | P235GH (1.0345) | P235GH (1.0345) | BW | 60.3 | 50 | 3.6 | 60.3 | 50 | 3.6 | V | HER-001 | 0 | IMR-VP-12-2012 | 141 | BOEHLER "DMO-IG" | 2,0 : 3,0 | - | - | 1 | _ | 0.05 | _ | _ | _ | see remark 2) on WPS | <350 | No | 44054 | Adam Duric | 1 | 1.1 / 1.2 | 1.1 / 1.2 | I
60NDB20BR901 | 19 | P235GH (1.0345) | P235GH (1.0345) | BW | 60.3 | 50 | 3.6 | 60.3 | 50 | 3.6 | V | HER-001 | 0 | IMR-VP-12-2012 | 141 | BOEHLER "DMO-IG" | 2,0 : 3,0 | - | - | 1 | _ | 0.05 | _ | _ | _ | see remark 2) on WPS | <350 | No | 44054 | Adam Duric | 1 | 1.1 / 1.2 | 1.1 / 1.2 | I
60NDB20BR951 | 1 | P235GH (1.0345) | P235GH (1.0345) | BW | 60.3 | 50 | 3.6 | 60.3 | 50 | 3.6 | V | HER-001 | 0 | IMR-VP-12-2012 | 141 | BOEHLER "DMO-IG" | 2,0 : 3,0 | - | - | 1 | _ | 0.05 | _ | _ | _ | see remark 2) on WPS | <350 | No | 44054 | Adam Duric | 1 | 1.1 / 1.2 | 1.1 / 1.2 | I
60NDB20BR951 | 5 | P235GH (1.0345) | P235GH (1.0345) | BW | 60.3 | 50 | 3.6 | 60.3 | 50 | 3.6 | V | HER-001 | 0 | IMR-VP-12-2012 | 141 | BOEHLER "DMO-IG" | 2,0 : 3,0 | - | - | 1 | _ | 0.05 | _ | _ | _ | see remark 2) on WPS | <350 | No | 44054 | Adam Duric | 1 | 1.1 / 1.2 | 1.1 / 1.2 | I
60NDB20BR951 | 13 | P235GH (1.0345) | P235GH (1.0345) | BW | 60.3 | 50 | 3.6 | 60.3 | 50 | 3.6 | V | HER-001 | 0 | IMR-VP-12-2012 | 141 | BOEHLER "DMO-IG" | 2,0 : 3,0 | - | - | 1 | _ | 0.05 | _ | _ | _ | see remark 2) on WPS | <350 | No | 44054 | Adam Duric | 1 | 1.1 / 1.2 | 1.1 / 1.2 | I
60NDB20BR951 | 14 | P235GH (1.0345) | P235GH (1.0345) | BW | 60.3 | 50 | 3.6 | 60.3 | 50 | 3.6 | V | HER-001 | 0 | IMR-VP-12-2012 | 141 | BOEHLER "DMO-IG" | 2,0 : 3,0 | - | - | 1 | _ | 0.05 | _ | _ | _ | see remark 2) on WPS | <350 | No | 44054 | Adam Duric | 1 | 1.1 / 1.2 | 1.1 / 1.2 | I
60NDB20BR951 | 15 | P235GH (1.0345) | P235GH (1.0345) | BW | 60.3 | 50 | 3.6 | 60.3 | 50 | 3.6 | V | HER-001 | 0 | IMR-VP-12-2012 | 141 | BOEHLER "DMO-IG" | 2,0 : 3,0 | - | - | 1 | _ | 0.05 | _ | _ | _ | see remark 2) on WPS | <350 | No | 44054 | Adam Duric | 1 | 1.1 / 1.2 | 1.1 / 1.2 | I
60NDB20BR951 | 16 | P235GH (1.0345) | P235GH (1.0345) | BW | 60.3 | 50 | 3.6 | 60.3 | 50 | 3.6 | V | HER-001 | 0 | IMR-VP-12-2012 | 141 | BOEHLER "DMO-IG" | 2,0 : 3,0 | - | - | 1 | _ | 0.05 | _ | _ | _ | see remark 2) on WPS | <350 | No | 44054 | Adam Duric | 1 | 1.1 / 1.2 | 1.1 / 1.2 | I
60NDB50BR001 | 3 | P235GH (1.0345) | P235GH (1.0345) | BW | 273 | 250 | 6.3 | 273 | 250 | 6.3 | V | HER-001 | 0 | IMR-VP-12-2012 | 141 | BOEHLER "DMO-IG" | 2,0 : 3,0 | - | - | 1 | _ | 0.05 | _ | _ | _ | see remark 2) on WPS | <350 | No | 44020 | Adam Duric | 1 | 1.1 / 1.2 | 1.1 / 1.2 | II
60NDB50BR001 | 7 | P235GH (1.0345) | P235GH (1.0345) | BW | 273 | 250 | 6.3 | 273 | 250 | 6.3 | V | HER-001 | 0 | IMR-VP-12-2012 | 141 | BOEHLER "DMO-IG" | 2,0 : 3,0 | - | - | 1 | _ | 0.05 | _ | _ | _ | see remark 2) on WPS | <350 | No | 44020 | Adam Duric | 1 | 1.1 / 1.2 | 1.1 / 1.2 | II
60NDB50BR001 | 10 | P235GH (1.0345) | P235GH (1.0345) | BW | 273 | 250 | 6.3 | 273 | 250 | 6.3 | V | HER-001 | 0 | IMR-VP-12-2012 | 141 | BOEHLER "DMO-IG" | 2,0 : 3,0 | - | - | 1 | _ | 0.05 | _ | _ | _ | see remark 2) on WPS | <350 | No | 44020 | Adam Duric | 1 | 1.1 / 1.2 | 1.1 / 1.2 | II
60NDB50BR001 | 13 | P235GH (1.0345) | P235GH (1.0345) | BW | 273 | 250 | 6.3 | 273 | 250 | 6.3 | V | HER-001 | 0 | IMR-VP-12-2012 | 141 | BOEHLER "DMO-IG" | 2,0 : 3,0 | - | - | 1 | _ | 0.05 | _ | _ | _ | see remark 2) on WPS | <350 | No | 44020 | Adam Duric | 1 | 1.1 / 1.2 | 1.1 / 1.2 | II
60NDB50BR001 | 16 | P235GH (1.0345) | 16Mo3 (1.5415) | BW | 273 | 250 | 6.3 | 273 | 250 | 6.3 | V | HER-001 | 0 | IMR-VP-12-2012 | 141 | BOEHLER "DMO-IG" | 2,0 : 3,0 | - | - | 1 | _ | 0.05 | _ | _ | _ | see remark 2) on WPS | <350 | No | 44041 | Damjan Sliško | 1 | 1.1 / 1.2 | 1.1 / 1.2 | II
60NDB50BR002 | 1 | 16Mo3 (1.5415) | P235GH (1.0345) | BW | 273 | 250 | 8.8 | 273 | 250 | 8.8 | V | HER-001 | 0 | IMR-VP-12-2012 | 141 | BOEHLER "DMO-IG" | 2,0 : 3,0 | - | - | 1 | _ | 0.05 | _ | _ | _ | see remark 2) on WPS | <350 | No | 44041 | Damjan Sliško | 1 | 1.1 / 1.2 | 1.1 / 1.2 | II
60NDB50BR901 | 1 | P235GH (1.0345) | P235GH (1.0345) | BW | 33.7 | 25 | 4 | 33.7 | 25 | 4 | V | HER-001 | 0 | IMR-VP-12-2012 | 141 | BOEHLER "DMO-IG" | 2,0 : 3,0 | - | - | 1 | _ | 0.05 | _ | _ | _ | see remark 2) on WPS | <350 | No | 44054 | Adam Duric | 1 | 1.1 / 1.2 | 1.1 / 1.2 | SEP
60NDB50BR901 | 2 | P235GH (1.0345) | P235GH (1.0345) | BW | 33.7 | 25 | 4 | 33.7 | 25 | 4 | V | HER-001 | 0 | IMR-VP-12-2012 | 141 | BOEHLER "DMO-IG" | 2,0 : 3,0 | - | - | 1 | _ | 0.05 | _ | _ | _ | see remark 2) on WPS | <350 | No | 44054 | Adam Duric | 1 | 1.1 / 1.2 | 1.1 / 1.2 | SEP
60NDB50BR901 | 3 | P235GH (1.0345) | P235GH (1.0345) | BW | 33.7 | 25 | 4 | 33.7 | 25 | 4 | V | HER-001 | 0 | IMR-VP-12-2012 | 141 | BOEHLER "DMO-IG" | 2,0 : 3,0 | - | - | 1 | _ | 0.05 | _ | _ | _ | see remark 2) on WPS | <350 | No | 44054 | Adam Duric | 1 | 1.1 / 1.2 | 1.1 / 1.2 | SEP
60NDB50BR901 | 4 | P235GH (1.0345) | P235GH (1.0345) | BW | 33.7 | 25 | 4 | 33.7 | 25 | 4 | V | HER-001 | 0 | IMR-VP-12-2012 | 141 | BOEHLER "DMO-IG" | 2,0 : 3,0 | - | - | 1 | _ | 0.05 | _ | _ | _ | see remark 2) on WPS | <350 | No | 44054 | Adam Duric | 1 | 1.1 / 1.2 | 1.1 / 1.2 | SEP
60NDB50BR901 | 5 | P235GH (1.0345) | P235GH (1.0345) | BW | 33.7 | 25 | 4 | 33.7 | 25 | 4 | V | HER-001 | 0 | IMR-VP-12-2012 | 141 | BOEHLER "DMO-IG" | 2,0 : 3,0 | - | - | 1 | _ | 0.05 | _ | _ | _ | see remark 2) on WPS | <350 | No | 44054 | Adam Duric | 1 | 1.1 / 1.2 | 1.1 / 1.2 | SEP
60NDB50BR901 | 6 | P235GH (1.0345) | P235GH (1.0345) | BW | 33.7 | 25 | 4 | 33.7 | 25 | 4 | V | HER-001 | 0 | IMR-VP-12-2012 | 141 | BOEHLER "DMO-IG" | 2,0 : 3,0 | - | - | 1 | _ | 0.05 | _ | _ | _ | see remark 2) on WPS | <350 | No | 44054 | Adam Duric | 1 | 1.1 / 1.2 | 1.1 / 1.2 | SEP
60NDB50BR901 | 7 | P235GH (1.0345) | P235GH (1.0345) | BW | 33.7 | 25 | 4 | 33.7 | 25 | 4 | V | HER-001 | 0 | IMR-VP-12-2012 | 141 | BOEHLER "DMO-IG" | 2,0 : 3,0 | - | - | 1 | _ | 0.05 | _ | _ | _ | see remark 2) on WPS | <350 | No | 44054 | Adam Duric | 1 | 1.1 / 1.2 | 1.1 / 1.2 | SEP
60NDB50BR951 | 1 | P235GH (1.0345) | P235GH (1.0345) | BW | 33.7 | 25 | 4 | 33.7 | 25 | 4 | V | HER-001 | 0 | IMR-VP-12-2012 | 141 | BOEHLER "DMO-IG" | 2,0 : 3,0 | - | - | 1 | _ | 0.05 | _ | _ | _ | see remark 2) on WPS | <350 | No | 44054 | Adam Duric | 1 | 1.1 / 1.2 | 1.1 / 1.2 | SEP
60NDB50BR951 | 3 | P235GH (1.0345) | P235GH (1.0345) | BW | 33.7 | 25 | 4 | 33.7 | 25 | 4 | V | HER-001 | 0 | IMR-VP-12-2012 | 141 | BOEHLER "DMO-IG" | 2,0 : 3,0 | - | - | 1 | _ | 0.05 | _ | _ | _ | see remark 2) on WPS | <350 | No | 44054 | Adam Duric | 1 | 1.1 / 1.2 | 1.1 / 1.2 | SEP
60NDB50BR951 | 4 | P235GH (1.0345) | P235GH (1.0345) | BW | 33.7 | 25 | 4 | 33.7 | 25 | 4 | V | HER-001 | 0 | IMR-VP-12-2012 | 141 | BOEHLER "DMO-IG" | 2,0 : 3,0 | - | - | 1 | _ | 0.05 | _ | _ | _ | see remark 2) on WPS | <350 | No | 44054 | Adam Duric | 1 | 1.1 / 1.2 | 1.1 / 1.2 | SEP
60NDB50BR951 | 5 | P235GH (1.0345) | P235GH (1.0345) | BW | 33.7 | 25 | 4 | 33.7 | 25 | 4 | V | HER-001 | 0 | IMR-VP-12-2012 | 141 | BOEHLER "DMO-IG" | 2,0 : 3,0 | - | - | 1 | _ | 0.05 | _ | _ | _ | see remark 2) on WPS | <350 | No | 44054 | Adam Duric | 1 | 1.1 / 1.2 | 1.1 / 1.2 | SEP
60NDB50BR951 | 6 | P235GH (1.0345) | P235GH (1.0345) | BW | 33.7 | 25 | 4 | 33.7 | 25 | 4 | V | HER-001 | 0 | IMR-VP-12-2012 | 141 | BOEHLER "DMO-IG" | 2,0 : 3,0 | - | - | 1 | _ | 0.05 | _ | _ | _ | see remark 2) on WPS | <350 | No | 44054 | Adam Duric | 1 | 1.1 / 1.2 | 1.1 / 1.2 | SEP
60NDB50BR951 | 7 | P235GH (1.0345) | P235GH (1.0345) | BW | 33.7 | 25 | 4 | 33.7 | 25 | 4 | V | HER-001 | 0 | IMR-VP-12-2012 | 141 | BOEHLER "DMO-IG" | 2,0 : 3,0 | - | - | 1 | _ | 0.05 | _ | _ | _ | see remark 2) on WPS | <350 | No | 44054 | Adam Duric | 1 | 1.1 / 1.2 | 1.1 / 1.2 | SEP
60NDB50BR951 | 8 | P235GH (1.0345) | P235GH (1.0345) | BW | 33.7 | 25 | 4 | 33.7 | 25 | 4 | V | HER-001 | 0 | IMR-VP-12-2012 | 141 | BOEHLER "DMO-IG" | 2,0 : 3,0 | - | - | 1 | _ | 0.05 | _ | _ | _ | see remark 2) on WPS | <350 | No | 44054 | Adam Duric | 1 | 1.1 / 1.2 | 1.1 / 1.2 | SEP
60NDB50BR951 | 9 | P235GH (1.0345) | P235GH (1.0345) | BW | 33.7 | 25 | 4 | 33.7 | 25 | 4 | V | HER-001 | 0 | IMR-VP-12-2012 | 141 | BOEHLER "DMO-IG" | 2,0 : 3,0 | - | - | 1 | _ | 0.05 | _ | _ | _ | see remark 2) on WPS | <350 | No | 44054 | Adam Duric | 1 | 1.1 / 1.2 | 1.1 / 1.2 | SEP
60NDB50BR951 | 10 | P235GH (1.0345) | P235GH (1.0345) | BW | 33.7 | 25 | 4 | 33.7 | 25 | 4 | V | HER-001 | 0 | IMR-VP-12-2012 | 141 | BOEHLER "DMO-IG" | 2,0 : 3,0 | - | - | 1 | _ | 0.05 | _ | _ | _ | see remark 2) on WPS | <350 | No | 44054 | Adam Duric | 1 | 1.1 / 1.2 | 1.1 / 1.2 | SEP
60NDB51BR001 | 10 | P235GH (1.0345) | P235GH (1.0345) | BW | 273 | 250 | 8.8 | 273 | 250 | 8.8 | V | HER-001 | 0 | IMR-VP-12-2012 | 141 | BOEHLER "DMO-IG" | 2,0 : 3,0 | - | - | 1 | _ | 0.05 | _ | _ | _ | see remark 2) on WPS | <350 | No | 44020 | Adam Duric | 1 | 1.1 / 1.2 | 1.1 / 1.2 | II
60NDB51BR001 | 11 | P235GH (1.0345) | P235GH (1.0345) | BW | 273 | 250 | 8.8 | 273 | 250 | 8.8 | V | HER-001 | 0 | IMR-VP-12-2012 | 141 | BOEHLER "DMO-IG" | 2,0 : 3,0 | - | - | 1 | _ | 0.05 | _ | _ | _ | see remark 2) on WPS | <350 | No | 44020 | Adam Duric | 1 | 1.1 / 1.2 | 1.1 / 1.2 | II
60NDB51BR001 | 14 | P235GH (1.0345) | P235GH (1.0345) | BW | 273 | 250 | 8.8 | 273 | 250 | 8.8 | V | HER-001 | 0 | IMR-VP-12-2012 | 141 | BOEHLER "DMO-IG" | 2,0 : 3,0 | - | - | 1 | _ | 0.05 | _ | _ | _ | see remark 2) on WPS | <350 | No | 44020 | Adam Duric | 1 | 1.1 / 1.2 | 1.1 / 1.2 | II
60NDB51BR001 | 15 | P235GH (1.0345) | P235GH (1.0345) | BW | 273 | 250 | 8.8 | 273 | 250 | 8.8 | V | HER-001 | 0 | IMR-VP-12-2012 | 141 | BOEHLER "DMO-IG" | 2,0 : 3,0 | - | - | 1 | _ | 0.05 | _ | _ | _ | see remark 2) on WPS | <350 | No | 44020 | Adam Duric | 1 | 1.1 / 1.2 | 1.1 / 1.2 | II
60NDB51BR002 | 3 | P235GH (1.0345) | GP240GH (1.0619) | BW | 273 | 250 | 8.8 | 273 | 250 | 8.8 | V | HER-001 | 0 | IMR-VP-12-2012 | 141 | BOEHLER "DMO-IG" | 2,0 : 3,0 | - | - | 1 | _ | 0.05 | _ | _ | _ | see remark 2) on WPS | <350 | No | 44020 | Adam Duric | 1 | 1.1 / 1.2 | 1.1 / 1.2 | II
60NDB51BR002 | 4 | GP240GH (1.0619) | P235GH (1.0345) | BW | 273 | 250 | 8.8 | 273 | 250 | 8.8 | V | HER-001 | 0 | IMR-VP-12-2012 | 141 | BOEHLER "DMO-IG" | 2,0 : 3,0 | - | - | 1 | _ | 0.05 | _ | _ | _ | see remark 2) on WPS | <350 | No | 44020 | Adam Duric | 1 | 1.1 / 1.2 | 1.1 / 1.2 | II
60NDB51BR002 | 7 | P235GH (1.0345) | P250GH (1.0460) | BW | 273 | 250 | 8.8 | 273 | 250 | 8.8 | V | HER-001 | 0 | IMR-VP-12-2012 | 141 | BOEHLER "DMO-IG" | 2,0 : 3,0 | - | - | 1 | _ | 0.05 | _ | _ | _ | see remark 2) on WPS | <350 | No | 44020 | Adam Duric | 1 | 1.1 / 1.2 | 1.1 / 1.2 | II
60NDB51BR002 | 8 | P235GH (1.0345) | P235GH (1.0345) | BW | 273 | 250 | 8.8 | 273 | 250 | 8.8 | V | HER-001 | 0 | IMR-VP-12-2012 | 141 | BOEHLER "DMO-IG" | 2,0 : 3,0 | - | - | 1 | _ | 0.05 | _ | _ | _ | see remark 2) on WPS | <350 | No | 44020 | Adam Duric | 1 | 1.1 / 1.2 | 1.1 / 1.2 | II
60NDB51BR002 | 12 | P235GH (1.0345) | P235GH (1.0345) | BW | 273 | 250 | 8.8 | 273 | 250 | 8.8 | V | HER-001 | 0 | IMR-VP-12-2012 | 141 | BOEHLER "DMO-IG" | 2,0 : 3,0 | - | - | 1 | _ | 0.05 | _ | _ | _ | see remark 2) on WPS | <350 | No | 44020 | Adam Duric | 1 | 1.1 / 1.2 | 1.1 / 1.2 | II
60NDB51BR002 | 14 | P235GH (1.0345) | P235GH (1.0345) | BW | 273 | 250 | 8.8 | 273 | 250 | 8.8 | V | HER-001 | 0 | IMR-VP-12-2012 | 141 | BOEHLER "DMO-IG" | 2,0 : 3,0 | - | - | 1 | _ | 0.05 | _ | _ | _ | see remark 2) on WPS | <350 | No | 44020 | Adam Duric | 1 | 1.1 / 1.2 | 1.1 / 1.2 | II
60NDB51BR191 | 1 | P235GH (1.0345) | P245GH (1.0352) | BW | 33.7 | 25 | 4 | 33.7 | 25 | 4 | V | HER-001 | 0 | IMR-VP-12-2012 | 141 | BOEHLER "DMO-IG" | 2,0 : 3,0 | - | - | 1 | _ | 0.05 | _ | _ | _ | see remark 2) on WPS | <350 | No | 44054 | Adam Duric | 1 | 1.1 / 1.2 | 1.1 / 1.2 | SEP
60NDB51BR301 | 1 | P235GH (1.0345) | P235GH (1.0345) | BW | 21.3 | 15 | 3.2 | 21.3 | 15 | 3.2 | V | HER-015 | 0 | IMR-VP-17-2015 | 141 | BOEHLER "DMO-IG" | 2,0 : 2,4 | - | - | 1 | _ | 0.05 | _ | _ | _ | see remark 2) on WPS | <340 | No | 44063 | Adam Duric | 1 | 1.1 / 1.2 | 1.1 / 1.2 | SEP
60NDB51BR301 | 2 | P235GH (1.0345) | 16Mo3 (1.5415) | BW | 21.3 | 15 | 3.2 | 21.3 | 15 | 3.2 | V | HER-015 | 0 | IMR-VP-17-2015 | 141 | BOEHLER "DMO-IG" | 2,0 : 2,4 | - | - | 1 | _ | 0.05 | _ | _ | _ | see remark 2) on WPS | <340 | No | 44063 | Adam Duric | 1 | 1.1 / 1.2 | 1.1 / 1.2 | SEP
60NDB51BR301 | 3 | 16Mo3 (1.5415) | P235GH (1.0345) | BW | 21.3 | 15 | 3.2 | 21.3 | 15 | 3.2 | V | HER-015 | 0 | IMR-VP-17-2015 | 141 | BOEHLER "DMO-IG" | 2,0 : 2,4 | - | - | 1 | _ | 0.05 | _ | _ | _ | see remark 2) on WPS | <340 | No | 44063 | Adam Duric | 1 | 1.1 / 1.2 | 1.1 / 1.2 | SEP
60NDB51BR301 | 4 | P235GH (1.0345) | 16Mo3 (1.5415) | BW | 21.3 | 15 | 3.2 | 21.3 | 15 | 3.2 | V | HER-015 | 0 | IMR-VP-17-2015 | 141 | BOEHLER "DMO-IG" | 2,0 : 2,4 | - | - | 1 | _ | 0.05 | _ | _ | _ | see remark 2) on WPS | <340 | No | 44063 | Adam Duric | 1 | 1.1 / 1.2 | 1.1 / 1.2 | SEP
60NDB51BR302 | 1 | P235GH (1.0345) | P235GH (1.0345) | BW | 21.3 | 15 | 3.2 | 21.3 | 15 | 3.2 | V | HER-015 | 0 | IMR-VP-17-2015 | 141 | BOEHLER "DMO-IG" | 2,0 : 2,4 | - | - | 1 | _ | 0.05 | _ | _ | _ | see remark 2) on WPS | <340 | No | 44063 | Adam Duric | 1 | 1.1 / 1.2 | 1.1 / 1.2 | SEP
60NDB51BR302 | 2 | P235GH (1.0345) | 16Mo3 (1.5415) | BW | 21.3 | 15 | 3.2 | 21.3 | 15 | 3.2 | V | HER-015 | 0 | IMR-VP-17-2015 | 141 | BOEHLER "DMO-IG" | 2,0 : 2,4 | - | - | 1 | _ | 0.05 | _ | _ | _ | see remark 2) on WPS | <340 | No | 44063 | Adam Duric | 1 | 1.1 / 1.2 | 1.1 / 1.2 | SEP
60NDB51BR302 | 3 | 16Mo3 (1.5415) | P235GH (1.0345) | BW | 21.3 | 15 | 3.2 | 21.3 | 15 | 3.2 | V | HER-015 | 0 | IMR-VP-17-2015 | 141 | BOEHLER "DMO-IG" | 2,0 : 2,4 | - | - | 1 | _ | 0.05 | _ | _ | _ | see remark 2) on WPS | <340 | No | 44063 | Adam Duric | 1 | 1.1 / 1.2 | 1.1 / 1.2 | SEP
60NDB51BR302 | 4 | P235GH (1.0345) | 16Mo3 (1.5415) | BW | 21.3 | 15 | 3.2 | 21.3 | 15 | 3.2 | V | HER-015 | 0 | IMR-VP-17-2015 | 141 | BOEHLER "DMO-IG" | 2,0 : 2,4 | - | - | 1 | _ | 0.05 | _ | _ | _ | see remark 2) on WPS | <340 | No | 44063 | Adam Duric | 1 | 1.1 / 1.2 | 1.1 / 1.2 | SEP
60NDB51BR303 | 1 | P235GH (1.0345) | P235GH (1.0345) | BW | 21.3 | 15 | 3.2 | 21.3 | 15 | 3.2 | V | HER-015 | 0 | IMR-VP-17-2015 | 141 | BOEHLER "DMO-IG" | 2,0 : 2,4 | - | - | 1 | _ | 0.05 | _ | _ | _ | see remark 2) on WPS | <340 | No | 44063 | Adam Duric | 1 | 1.1 / 1.2 | 1.1 / 1.2 | SEP
60NDB51BR303 | 2 | P235GH (1.0345) | 16Mo3 (1.5415) | BW | 21.3 | 15 | 3.2 | 21.3 | 15 | 3.2 | V | HER-015 | 0 | IMR-VP-17-2015 | 141 | BOEHLER "DMO-IG" | 2,0 : 2,4 | - | - | 1 | _ | 0.05 | _ | _ | _ | see remark 2) on WPS | <340 | No | 44063 | Adam Duric | 1 | 1.1 / 1.2 | 1.1 / 1.2 | SEP
60NDB51BR303 | 3 | 16Mo3 (1.5415) | P235GH (1.0345) | BW | 21.3 | 15 | 3.2 | 21.3 | 15 | 3.2 | V | HER-015 | 0 | IMR-VP-17-2015 | 141 | BOEHLER "DMO-IG" | 2,0 : 2,4 | - | - | 1 | _ | 0.05 | _ | _ | _ | see remark 2) on WPS | <340 | No | 44063 | Adam Duric | 1 | 1.1 / 1.2 | 1.1 / 1.2 | SEP
60NDB51BR303 | 4 | P235GH (1.0345) | 16Mo3 (1.5415) | BW | 21.3 | 15 | 3.2 | 21.3 | 15 | 3.2 | V | HER-015 | 0 | IMR-VP-17-2015 | 141 | BOEHLER "DMO-IG" | 2,0 : 2,4 | - | - | 1 | _ | 0.05 | _ | _ | _ | see remark 2) on WPS | <340 | No | 44063 | Adam Duric | 1 | 1.1 / 1.2 | 1.1 / 1.2 | SEP
60NDB51BR304 | 1 | P235GH (1.0345) | P235GH (1.0345) | BW | 21.3 | 15 | 3.2 | 21.3 | 15 | 3.2 | V | HER-015 | 0 | IMR-VP-17-2015 | 141 | BOEHLER "DMO-IG" | 2,0 : 2,4 | - | - | 1 | _ | 0.05 | _ | _ | _ | see remark 2) on WPS | <340 | No | 44063 | Adam Duric | 1 | 1.1 / 1.2 | 1.1 / 1.2 | SEP
60NDB51BR304 | 2 | P235GH (1.0345) | 16Mo3 (1.5415) | BW | 21.3 | 15 | 3.2 | 21.3 | 15 | 3.2 | V | HER-015 | 0 | IMR-VP-17-2015 | 141 | BOEHLER "DMO-IG" | 2,0 : 2,4 | - | - | 1 | _ | 0.05 | _ | _ | _ | see remark 2) on WPS | <340 | No | 44063 | Adam Duric | 1 | 1.1 / 1.2 | 1.1 / 1.2 | SEP
60NDB51BR304 | 3 | 16Mo3 (1.5415) | P235GH (1.0345) | BW | 21.3 | 15 | 3.2 | 21.3 | 15 | 3.2 | V | HER-015 | 0 | IMR-VP-17-2015 | 141 | BOEHLER "DMO-IG" | 2,0 : 2,4 | - | - | 1 | _ | 0.05 | _ | _ | _ | see remark 2) on WPS | <340 | No | 44063 | Adam Duric | 1 | 1.1 / 1.2 | 1.1 / 1.2 | SEP
60NDB51BR304 | 4 | P235GH (1.0345) | 16Mo3 (1.5415) | BW | 21.3 | 15 | 3.2 | 21.3 | 15 | 3.2 | V | HER-015 | 0 | IMR-VP-17-2015 | 141 | BOEHLER "DMO-IG" | 2,0 : 2,4 | - | - | 1 | _ | 0.05 | _ | _ | _ | see remark 2) on WPS | <340 | No | 44063 | Adam Duric | 1 | 1.1 / 1.2 | 1.1 / 1.2 | SEP
60NDB51BR321 | 1 | P235GH (1.0345) | P235GH (1.0345) | BW | 21.3 | 15 | 3.2 | 21.3 | 15 | 3.2 | V | HER-015 | 0 | IMR-VP-17-2015 | 141 | BOEHLER "DMO-IG" | 2,0 : 2,4 | - | - | 1 | _ | 0.05 | _ | _ | _ | see remark 2) on WPS | <340 | No | 44063 | Adam Duric | 1 | 1.1 / 1.2 | 1.1 / 1.2 | SEP
60NDB51BR321 | 2 | P235GH (1.0345) | 16Mo3 (1.5415) | BW | 21.3 | 15 | 3.2 | 21.3 | 15 | 3.2 | V | HER-015 | 0 | IMR-VP-17-2015 | 141 | BOEHLER "DMO-IG" | 2,0 : 2,4 | - | - | 1 | _ | 0.05 | _ | _ | _ | see remark 2) on WPS | <340 | No | 44063 | Adam Duric | 1 | 1.1 / 1.2 | 1.1 / 1.2 | SEP
60NDB51BR321 | 3 | 16Mo3 (1.5415) | P235GH (1.0345) | BW | 21.3 | 15 | 3.2 | 21.3 | 15 | 3.2 | V | HER-015 | 0 | IMR-VP-17-2015 | 141 | BOEHLER "DMO-IG" | 2,0 : 2,4 | - | - | 1 | _ | 0.05 | _ | _ | _ | see remark 2) on WPS | <340 | No | 44063 | Adam Duric | 1 | 1.1 / 1.2 | 1.1 / 1.2 | SEP
60NDB51BR321 | 4 | P235GH (1.0345) | 16Mo3 (1.5415) | BW | 21.3 | 15 | 3.2 | 21.3 | 15 | 3.2 | V | HER-015 | 0 | IMR-VP-17-2015 | 141 | BOEHLER "DMO-IG" | 2,0 : 2,4 | - | - | 1 | _ | 0.05 | _ | _ | _ | see remark 2) on WPS | <340 | No | 44063 | Adam Duric | 1 | 1.1 / 1.2 | 1.1 / 1.2 | SEP
60NDB51BR322 | 1 | P235GH (1.0345) | P235GH (1.0345) | BW | 21.3 | 15 | 3.2 | 21.3 | 15 | 3.2 | V | HER-015 | 0 | IMR-VP-17-2015 | 141 | BOEHLER "DMO-IG" | 2,0 : 2,4 | - | - | 1 | _ | 0.05 | _ | _ | _ | see remark 2) on WPS | <340 | No | 44063 | Adam Duric | 1 | 1.1 / 1.2 | 1.1 / 1.2 | SEP
60NDB51BR322 | 2 | P235GH (1.0345) | 16Mo3 (1.5415) | BW | 21.3 | 15 | 3.2 | 21.3 | 15 | 3.2 | V | HER-015 | 0 | IMR-VP-17-2015 | 141 | BOEHLER "DMO-IG" | 2,0 : 2,4 | - | - | 1 | _ | 0.05 | _ | _ | _ | see remark 2) on WPS | <340 | No | 44063 | Adam Duric | 1 | 1.1 / 1.2 | 1.1 / 1.2 | SEP
60NDB51BR322 | 3 | 16Mo3 (1.5415) | P235GH (1.0345) | BW | 21.3 | 15 | 3.2 | 21.3 | 15 | 3.2 | V | HER-015 | 0 | IMR-VP-17-2015 | 141 | BOEHLER "DMO-IG" | 2,0 : 2,4 | - | - | 1 | _ | 0.05 | _ | _ | _ | see remark 2) on WPS | <340 | No | 44063 | Adam Duric | 1 | 1.1 / 1.2 | 1.1 / 1.2 | SEP
60NDB51BR322 | 4 | P235GH (1.0345) | 16Mo3 (1.5415) | BW | 21.3 | 15 | 3.2 | 21.3 | 15 | 3.2 | V | HER-015 | 0 | IMR-VP-17-2015 | 141 | BOEHLER "DMO-IG" | 2,0 : 2,4 | - | - | 1 | _ | 0.05 | _ | _ | _ | see remark 2) on WPS | <340 | No | 44063 | Adam Duric | 1 | 1.1 / 1.2 | 1.1 / 1.2 | SEP
60NDB51BR901 | 1 | P235GH (1.0345) | P235GH (1.0345) | BW | 33.7 | 25 | 4 | 33.7 | 25 | 4 | V | HER-001 | 0 | IMR-VP-12-2012 | 141 | BOEHLER "DMO-IG" | 2,0 : 3,0 | - | - | 1 | _ | 0.05 | _ | _ | _ | see remark 2) on WPS | <350 | No | 44054 | Adam Duric | 1 | 1.1 / 1.2 | 1.1 / 1.2 | SEP
60NDB51BR901 | 2 | P235GH (1.0345) | P235GH (1.0345) | BW | 33.7 | 25 | 4 | 33.7 | 25 | 4 | V | HER-001 | 0 | IMR-VP-12-2012 | 141 | BOEHLER "DMO-IG" | 2,0 : 3,0 | - | - | 1 | _ | 0.05 | _ | _ | _ | see remark 2) on WPS | <350 | No | 44054 | Adam Duric | 1 | 1.1 / 1.2 | 1.1 / 1.2 | SEP
60NDB51BR901 | 3 | P235GH (1.0345) | P235GH (1.0345) | BW | 33.7 | 25 | 4 | 33.7 | 25 | 4 | V | HER-001 | 0 | IMR-VP-12-2012 | 141 | BOEHLER "DMO-IG" | 2,0 : 3,0 | - | - | 1 | _ | 0.05 | _ | _ | _ | see remark 2) on WPS | <350 | No | 44054 | Adam Duric | 1 | 1.1 / 1.2 | 1.1 / 1.2 | SEP
60NDB51BR901 | 4 | P235GH (1.0345) | P235GH (1.0345) | BW | 33.7 | 25 | 4 | 33.7 | 25 | 4 | V | HER-001 | 0 | IMR-VP-12-2012 | 141 | BOEHLER "DMO-IG" | 2,0 : 3,0 | - | - | 1 | _ | 0.05 | _ | _ | _ | see remark 2) on WPS | <350 | No | 44054 | Adam Duric | 1 | 1.1 / 1.2 | 1.1 / 1.2 | SEP
60NDB51BR903 | 1 | P235GH (1.0345) | P235GH (1.0345) | BW | 33.7 | 25 | 4 | 33.7 | 25 | 4 | V | HER-001 | 0 | IMR-VP-12-2012 | 141 | BOEHLER "DMO-IG" | 2,0 : 3,0 | - | - | 1 | _ | 0.05 | _ | _ | _ | see remark 2) on WPS | <350 | No | 44054 | Adam Duric | 1 | 1.1 / 1.2 | 1.1 / 1.2 | SEP
60NDB51BR903 | 2 | P235GH (1.0345) | P235GH (1.0345) | BW | 33.7 | 25 | 4 | 33.7 | 25 | 4 | V | HER-001 | 0 | IMR-VP-12-2012 | 141 | BOEHLER "DMO-IG" | 2,0 : 3,0 | - | - | 1 | _ | 0.05 | _ | _ | _ | see remark 2) on WPS | <350 | No | 44054 | Adam Duric | 1 | 1.1 / 1.2 | 1.1 / 1.2 | SEP
60NDB51BR903 | 7 | P235GH (1.0345) | P235GH (1.0345) | BW | 33.7 | 25 | 4 | 33.7 | 25 | 4 | V | HER-001 | 0 | IMR-VP-12-2012 | 141 | BOEHLER "DMO-IG" | 2,0 : 3,0 | - | - | 1 | _ | 0.05 | _ | _ | _ | see remark 2) on WPS | <350 | No | 44054 | Adam Duric | 1 | 1.1 / 1.2 | 1.1 / 1.2 | SEP
60NDB51BR903 | 8 | P235GH (1.0345) | P235GH (1.0345) | BW | 33.7 | 25 | 4 | 33.7 | 25 | 4 | V | HER-001 | 0 | IMR-VP-12-2012 | 141 | BOEHLER "DMO-IG" | 2,0 : 3,0 | - | - | 1 | _ | 0.05 | _ | _ | _ | see remark 2) on WPS | <350 | No | 44054 | Adam Duric | 1 | 1.1 / 1.2 | 1.1 / 1.2 | SEP
60NDB51BR903 | 9 | P235GH (1.0345) | P235GH (1.0345) | BW | 33.7 | 25 | 4 | 33.7 | 25 | 4 | V | HER-001 | 0 | IMR-VP-12-2012 | 141 | BOEHLER "DMO-IG" | 2,0 : 3,0 | - | - | 1 | _ | 0.05 | _ | _ | _ | see remark 2) on WPS | <350 | No | 44054 | Adam Duric | 1 | 1.1 / 1.2 | 1.1 / 1.2 | SEP
60NDB51BR903 | 10 | P235GH (1.0345) | P235GH (1.0345) | BW | 33.7 | 25 | 4 | 33.7 | 25 | 4 | V | HER-001 | 0 | IMR-VP-12-2012 | 141 | BOEHLER "DMO-IG" | 2,0 : 3,0 | - | - | 1 | _ | 0.05 | _ | _ | _ | see remark 2) on WPS | <350 | No | 44054 | Adam Duric | 1 | 1.1 / 1.2 | 1.1 / 1.2 | SEP
60NDB51BR951 | 1 | P235GH (1.0345) | P235GH (1.0345) | BW | 33.7 | 25 | 4 | 33.7 | 25 | 4 | V | HER-001 | 0 | IMR-VP-12-2012 | 141 | BOEHLER "DMO-IG" | 2,0 : 3,0 | - | - | 1 | _ | 0.05 | _ | _ | _ | see remark 2) on WPS | <350 | No | 44054 | Adam Duric | 1 | 1.1 / 1.2 | 1.1 / 1.2 | SEP
60NDB51BR951 | 2 | P235GH (1.0345) | P235GH (1.0345) | BW | 33.7 | 25 | 4 | 33.7 | 25 | 4 | V | HER-001 | 0 | IMR-VP-12-2012 | 141 | BOEHLER "DMO-IG" | 2,0 : 3,0 | - | - | 1 | _ | 0.05 | _ | _ | _ | see remark 2) on WPS | <350 | No | 44054 | Adam Duric | 1 | 1.1 / 1.2 | 1.1 / 1.2 | SEP
60NDB51BR951 | 3 | P235GH (1.0345) | P235GH (1.0345) | BW | 33.7 | 25 | 4 | 33.7 | 25 | 4 | V | HER-001 | 0 | IMR-VP-12-2012 | 141 | BOEHLER "DMO-IG" | 2,0 : 3,0 | - | - | 1 | _ | 0.05 | _ | _ | _ | see remark 2) on WPS | <350 | No | 44054 | Adam Duric | 1 | 1.1 / 1.2 | 1.1 / 1.2 | SEP
60NDB51BR951 | 4 | P235GH (1.0345) | P235GH (1.0345) | BW | 33.7 | 25 | 4 | 33.7 | 25 | 4 | V | HER-001 | 0 | IMR-VP-12-2012 | 141 | BOEHLER "DMO-IG" | 2,0 : 3,0 | - | - | 1 | _ | 0.05 | _ | _ | _ | see remark 2) on WPS | <350 | No | 44054 | Adam Duric | 1 | 1.1 / 1.2 | 1.1 / 1.2 | SEP
60NDB51BR951 | 5 | P235GH (1.0345) | P235GH (1.0345) | BW | 33.7 | 25 | 4 | 33.7 | 25 | 4 | V | HER-001 | 0 | IMR-VP-12-2012 | 141 | BOEHLER "DMO-IG" | 2,0 : 3,0 | - | - | 1 | _ | 0.05 | _ | _ | _ | see remark 2) on WPS | <350 | No | 44054 | Adam Duric | 1 | 1.1 / 1.2 | 1.1 / 1.2 | SEP
60NDB51BR951 | 6 | P235GH (1.0345) | P235GH (1.0345) | BW | 33.7 | 25 | 4 | 33.7 | 25 | 4 | V | HER-001 | 0 | IMR-VP-12-2012 | 141 | BOEHLER "DMO-IG" | 2,0 : 3,0 | - | - | 1 | _ | 0.05 | _ | _ | _ | see remark 2) on WPS | <350 | No | 44054 | Adam Duric | 1 | 1.1 / 1.2 | 1.1 / 1.2 | SEP
60NDB51BR951 | 7 | P235GH (1.0345) | P235GH (1.0345) | BW | 33.7 | 25 | 4 | 33.7 | 25 | 4 | V | HER-001 | 0 | IMR-VP-12-2012 | 141 | BOEHLER "DMO-IG" | 2,0 : 3,0 | - | - | 1 | _ | 0.05 | _ | _ | _ | see remark 2) on WPS | <350 | No | 44054 | Adam Duric | 1 | 1.1 / 1.2 | 1.1 / 1.2 | SEP
60NDB52BR001 | 1 | P235GH (1.0345) | P235GH (1.0345) | BW | 273 | 250 | 8.8 | 273 | 250 | 8.8 | V | HER-001 | 0 | IMR-VP-12-2012 | 141 | BOEHLER "DMO-IG" | 2,0 : 3,0 | - | - | 1 | _ | 0.05 | _ | _ | _ | see remark 2) on WPS | <350 | No | 44020 | Adam Duric | 1 | 1.1 / 1.2 | 1.1 / 1.2 | II
60NDB52BR001 | 14 | P235GH (1.0345) | P235GH (1.0345) | BW | 273 | 250 | 8.8 | 273 | 250 | 8.8 | V | HER-001 | 0 | IMR-VP-12-2012 | 141 | BOEHLER "DMO-IG" | 2,0 : 3,0 | - | - | 1 | _ | 0.05 | _ | _ | _ | see remark 2) on WPS | <350 | No | 44020 | Adam Duric | 1 | 1.1 / 1.2 | 1.1 / 1.2 | II
60NDB52BR001 | 15 | P235GH (1.0345) | P235GH (1.0345) | BW | 273 | 250 | 8.8 | 273 | 250 | 8.8 | V | HER-001 | 0 | IMR-VP-12-2012 | 141 | BOEHLER "DMO-IG" | 2,0 : 3,0 | - | - | 1 | _ | 0.05 | _ | _ | _ | see remark 2) on WPS | <350 | No | 44020 | Adam Duric | 1 | 1.1 / 1.2 | 1.1 / 1.2 | II
60NDB52BR001 | 18 | P235GH (1.0345) | P235GH (1.0345) | BW | 273 | 250 | 8.8 | 273 | 250 | 8.8 | V | HER-001 | 0 | IMR-VP-12-2012 | 141 | BOEHLER "DMO-IG" | 2,0 : 3,0 | - | - | 1 | _ | 0.05 | _ | _ | _ | see remark 2) on WPS | <350 | No | 44020 | Adam Duric | 1 | 1.1 / 1.2 | 1.1 / 1.2 | II
60NDB52BR001 | 19 | P235GH (1.0345) | P235GH (1.0345) | BW | 273 | 250 | 8.8 | 273 | 250 | 8.8 | V | HER-001 | 0 | IMR-VP-12-2012 | 141 | BOEHLER "DMO-IG" | 2,0 : 3,0 | - | - | 1 | _ | 0.05 | _ | _ | _ | see remark 2) on WPS | <350 | No | 44020 | Adam Duric | 1 | 1.1 / 1.2 | 1.1 / 1.2 | II
60NDB52BR002 | 3 | P235GH (1.0345) | GP240GH (1.0619) | BW | 273 | 250 | 8.8 | 273 | 250 | 8.8 | V | HER-001 | 0 | IMR-VP-12-2012 | 141 | BOEHLER "DMO-IG" | 2,0 : 3,0 | - | - | 1 | _ | 0.05 | _ | _ | _ | see remark 2) on WPS | <350 | No | 44020 | Adam Duric | 1 | 1.1 / 1.2 | 1.1 / 1.2 | II
60NDB52BR002 | 4 | GP240GH (1.0619) | P235GH (1.0345) | BW | 273 | 250 | 8.8 | 273 | 250 | 8.8 | V | HER-001 | 0 | IMR-VP-12-2012 | 141 | BOEHLER "DMO-IG" | 2,0 : 3,0 | - | - | 1 | _ | 0.05 | _ | _ | _ | see remark 2) on WPS | <350 | No | 44020 | Adam Duric | 1 | 1.1 / 1.2 | 1.1 / 1.2 | II
60NDB52BR002 | 7 | P235GH (1.0345) | P250GH (1.0460) | BW | 273 | 250 | 8.8 | 273 | 250 | 8.8 | V | HER-001 | 0 | IMR-VP-12-2012 | 141 | BOEHLER "DMO-IG" | 2,0 : 3,0 | - | - | 1 | _ | 0.05 | _ | _ | _ | see remark 2) on WPS | <350 | No | 44020 | Adam Duric | 1 | 1.1 / 1.2 | 1.1 / 1.2 | II
60NDB52BR002 | 8 | P250GH (1.0460) | P235GH (1.0345) | BW | 273 | 250 | 8.8 | 273 | 250 | 8.8 | V | HER-001 | 0 | IMR-VP-12-2012 | 141 | BOEHLER "DMO-IG" | 2,0 : 3,0 | - | - | 1 | _ | 0.05 | _ | _ | _ | see remark 2) on WPS | <350 | No | 44020 | Adam Duric | 1 | 1.1 / 1.2 | 1.1 / 1.2 | II
60NDB52BR002 | 10 | P235GH (1.0345) | P235GH (1.0345) | BW | 273 | 250 | 8.8 | 273 | 250 | 8.8 | V | HER-001 | 0 | IMR-VP-12-2012 | 141 | BOEHLER "DMO-IG" | 2,0 : 3,0 | - | - | 1 | _ | 0.05 | _ | _ | _ | see remark 2) on WPS | <350 | No | 44020 | Adam Duric | 1 | 1.1 / 1.2 | 1.1 / 1.2 | II
60NDB52BR002 | 12 | P235GH (1.0345) | P235GH (1.0345) | BW | 273 | 250 | 8.8 | 273 | 250 | 8.8 | V | HER-001 | 0 | IMR-VP-12-2012 | 141 | BOEHLER "DMO-IG" | 2,0 : 3,0 | - | - | 1 | _ | 0.05 | _ | _ | _ | see remark 2) on WPS | <350 | No | 44020 | Adam Duric | 1 | 1.1 / 1.2 | 1.1 / 1.2 | II
60NDB52BR191 | 1 | P235GH (1.0345) | P245GH (1.0352) | BW | 33.7 | 25 | 4 | 33.7 | 25 | 4 | V | HER-001 | 0 | IMR-VP-12-2012 | 141 | BOEHLER "DMO-IG" | 2,0 : 3,0 | - | - | 1 | _ | 0.05 | _ | _ | _ | see remark 2) on WPS | <350 | No | 44054 | Adam Duric | 1 | 1.1 / 1.2 | 1.1 / 1.2 | SEP
60NDB52BR192 | 2 | P235GH (1.0345) | P235GH (1.0345) | BW | 33.7 | 25 | 4 | 33.7 | 25 | 4 | V | HER-001 | 0 | IMR-VP-12-2012 | 141 | BOEHLER "DMO-IG" | 2,0 : 3,0 | - | - | 1 | _ | 0.05 | _ | _ | _ | see remark 2) on WPS | <350 | No | 44054 | Adam Duric | 1 | 1.1 / 1.2 | 1.1 / 1.2 | SEP
60NDB52BR301 | 1 | P235GH (1.0345) | P235GH (1.0345) | BW | 21.3 | 15 | 3.2 | 21.3 | 15 | 3.2 | V | HER-015 | 0 | IMR-VP-17-2015 | 141 | BOEHLER "DMO-IG" | 2,0 : 2,4 | - | - | 1 | _ | 0.05 | _ | _ | _ | see remark 2) on WPS | <340 | No | 44063 | Adam Duric | 1 | 1.1 / 1.2 | 1.1 / 1.2 | SEP
60NDB52BR301 | 2 | P235GH (1.0345) | 16Mo3 (1.5415) | BW | 21.3 | 15 | 3.2 | 21.3 | 15 | 3.2 | V | HER-015 | 0 | IMR-VP-17-2015 | 141 | BOEHLER "DMO-IG" | 2,0 : 2,4 | - | - | 1 | _ | 0.05 | _ | _ | _ | see remark 2) on WPS | <340 | No | 44063 | Adam Duric | 1 | 1.1 / 1.2 | 1.1 / 1.2 | SEP
60NDB52BR301 | 3 | 16Mo3 (1.5415) | P235GH (1.0345) | BW | 21.3 | 15 | 3.2 | 21.3 | 15 | 3.2 | V | HER-015 | 0 | IMR-VP-17-2015 | 141 | BOEHLER "DMO-IG" | 2,0 : 2,4 | - | - | 1 | _ | 0.05 | _ | _ | _ | see remark 2) on WPS | <340 | No | 44063 | Adam Duric | 1 | 1.1 / 1.2 | 1.1 / 1.2 | SEP
60NDB52BR301 | 4 | P235GH (1.0345) | 16Mo3 (1.5415) | BW | 21.3 | 15 | 3.2 | 21.3 | 15 | 3.2 | V | HER-015 | 0 | IMR-VP-17-2015 | 141 | BOEHLER "DMO-IG" | 2,0 : 2,4 | - | - | 1 | _ | 0.05 | _ | _ | _ | see remark 2) on WPS | <340 | No | 44063 | Adam Duric | 1 | 1.1 / 1.2 | 1.1 / 1.2 | SEP
60NDB52BR302 | 1 | P235GH (1.0345) | P235GH (1.0345) | BW | 21.3 | 15 | 3.2 | 21.3 | 15 | 3.2 | V | HER-015 | 0 | IMR-VP-17-2015 | 141 | BOEHLER "DMO-IG" | 2,0 : 2,4 | - | - | 1 | _ | 0.05 | _ | _ | _ | see remark 2) on WPS | <340 | No | 44063 | Adam Duric | 1 | 1.1 / 1.2 | 1.1 / 1.2 | SEP
60NDB52BR302 | 2 | P235GH (1.0345) | 16Mo3 (1.5415) | BW | 21.3 | 15 | 3.2 | 21.3 | 15 | 3.2 | V | HER-015 | 0 | IMR-VP-17-2015 | 141 | BOEHLER "DMO-IG" | 2,0 : 2,4 | - | - | 1 | _ | 0.05 | _ | _ | _ | see remark 2) on WPS | <340 | No | 44063 | Adam Duric | 1 | 1.1 / 1.2 | 1.1 / 1.2 | SEP
60NDB52BR302 | 3 | 16Mo3 (1.5415) | P235GH (1.0345) | BW | 21.3 | 15 | 3.2 | 21.3 | 15 | 3.2 | V | HER-015 | 0 | IMR-VP-17-2015 | 141 | BOEHLER "DMO-IG" | 2,0 : 2,4 | - | - | 1 | _ | 0.05 | _ | _ | _ | see remark 2) on WPS | <340 | No | 44063 | Adam Duric | 1 | 1.1 / 1.2 | 1.1 / 1.2 | SEP
60NDB52BR302 | 4 | P235GH (1.0345) | 16Mo3 (1.5415) | BW | 21.3 | 15 | 3.2 | 21.3 | 15 | 3.2 | V | HER-015 | 0 | IMR-VP-17-2015 | 141 | BOEHLER "DMO-IG" | 2,0 : 2,4 | - | - | 1 | _ | 0.05 | _ | _ | _ | see remark 2) on WPS | <340 | No | 44063 | Adam Duric | 1 | 1.1 / 1.2 | 1.1 / 1.2 | SEP
60NDB52BR303 | 1 | P235GH (1.0345) | P235GH (1.0345) | BW | 21.3 | 15 | 3.2 | 21.3 | 15 | 3.2 | V | HER-015 | 0 | IMR-VP-17-2015 | 141 | BOEHLER "DMO-IG" | 2,0 : 2,4 | - | - | 1 | _ | 0.05 | _ | _ | _ | see remark 2) on WPS | <340 | No | 44063 | Adam Duric | 1 | 1.1 / 1.2 | 1.1 / 1.2 | SEP
60NDB52BR303 | 2 | P235GH (1.0345) | 16Mo3 (1.5415) | BW | 21.3 | 15 | 3.2 | 21.3 | 15 | 3.2 | V | HER-015 | 0 | IMR-VP-17-2015 | 141 | BOEHLER "DMO-IG" | 2,0 : 2,4 | - | - | 1 | _ | 0.05 | _ | _ | _ | see remark 2) on WPS | <340 | No | 44063 | Adam Duric | 1 | 1.1 / 1.2 | 1.1 / 1.2 | SEP
60NDB52BR303 | 3 | 16Mo3 (1.5415) | P235GH (1.0345) | BW | 21.3 | 15 | 3.2 | 21.3 | 15 | 3.2 | V | HER-015 | 0 | IMR-VP-17-2015 | 141 | BOEHLER "DMO-IG" | 2,0 : 2,4 | - | - | 1 | _ | 0.05 | _ | _ | _ | see remark 2) on WPS | <340 | No | 44063 | Adam Duric | 1 | 1.1 / 1.2 | 1.1 / 1.2 | SEP
60NDB52BR303 | 4 | P235GH (1.0345) | 16Mo3 (1.5415) | BW | 21.3 | 15 | 3.2 | 21.3 | 15 | 3.2 | V | HER-015 | 0 | IMR-VP-17-2015 | 141 | BOEHLER "DMO-IG" | 2,0 : 2,4 | - | - | 1 | _ | 0.05 | _ | _ | _ | see remark 2) on WPS | <340 | No | 44063 | Adam Duric | 1 | 1.1 / 1.2 | 1.1 / 1.2 | SEP
60NDB52BR304 | 1 | P235GH (1.0345) | P235GH (1.0345) | BW | 21.3 | 15 | 3.2 | 21.3 | 15 | 3.2 | V | HER-015 | 0 | IMR-VP-17-2015 | 141 | BOEHLER "DMO-IG" | 2,0 : 2,4 | - | - | 1 | _ | 0.05 | _ | _ | _ | see remark 2) on WPS | <340 | No | 44063 | Adam Duric | 1 | 1.1 / 1.2 | 1.1 / 1.2 | SEP
60NDB52BR304 | 2 | P235GH (1.0345) | 16Mo3 (1.5415) | BW | 21.3 | 15 | 3.2 | 21.3 | 15 | 3.2 | V | HER-015 | 0 | IMR-VP-17-2015 | 141 | BOEHLER "DMO-IG" | 2,0 : 2,4 | - | - | 1 | _ | 0.05 | _ | _ | _ | see remark 2) on WPS | <340 | No | 44063 | Adam Duric | 1 | 1.1 / 1.2 | 1.1 / 1.2 | SEP
60NDB52BR304 | 3 | 16Mo3 (1.5415) | P235GH (1.0345) | BW | 21.3 | 15 | 3.2 | 21.3 | 15 | 3.2 | V | HER-015 | 0 | IMR-VP-17-2015 | 141 | BOEHLER "DMO-IG" | 2,0 : 2,4 | - | - | 1 | _ | 0.05 | _ | _ | _ | see remark 2) on WPS | <340 | No | 44063 | Adam Duric | 1 | 1.1 / 1.2 | 1.1 / 1.2 | SEP
60NDB52BR304 | 4 | P235GH (1.0345) | 16Mo3 (1.5415) | BW | 21.3 | 15 | 3.2 | 21.3 | 15 | 3.2 | V | HER-015 | 0 | IMR-VP-17-2015 | 141 | BOEHLER "DMO-IG" | 2,0 : 2,4 | - | - | 1 | _ | 0.05 | _ | _ | _ | see remark 2) on WPS | <340 | No | 44063 | Adam Duric | 1 | 1.1 / 1.2 | 1.1 / 1.2 | SEP
60NDB52BR321 | 1 | P235GH (1.0345) | P235GH (1.0345) | BW | 21.3 | 15 | 3.2 | 21.3 | 15 | 3.2 | V | HER-015 | 0 | IMR-VP-17-2015 | 141 | BOEHLER "DMO-IG" | 2,0 : 2,4 | - | - | 1 | _ | 0.05 | _ | _ | _ | see remark 2) on WPS | <340 | No | 44063 | Adam Duric | 1 | 1.1 / 1.2 | 1.1 / 1.2 | SEP
60NDB52BR321 | 2 | P235GH (1.0345) | 16Mo3 (1.5415) | BW | 21.3 | 15 | 3.2 | 21.3 | 15 | 3.2 | V | HER-015 | 0 | IMR-VP-17-2015 | 141 | BOEHLER "DMO-IG" | 2,0 : 2,4 | - | - | 1 | _ | 0.05 | _ | _ | _ | see remark 2) on WPS | <340 | No | 44063 | Adam Duric | 1 | 1.1 / 1.2 | 1.1 / 1.2 | SEP
60NDB52BR321 | 3 | 16Mo3 (1.5415) | P235GH (1.0345) | BW | 21.3 | 15 | 3.2 | 21.3 | 15 | 3.2 | V | HER-015 | 0 | IMR-VP-17-2015 | 141 | BOEHLER "DMO-IG" | 2,0 : 2,4 | - | - | 1 | _ | 0.05 | _ | _ | _ | see remark 2) on WPS | <340 | No | 44063 | Adam Duric | 1 | 1.1 / 1.2 | 1.1 / 1.2 | SEP
60NDB52BR321 | 4 | P235GH (1.0345) | 16Mo3 (1.5415) | BW | 21.3 | 15 | 3.2 | 21.3 | 15 | 3.2 | V | HER-015 | 0 | IMR-VP-17-2015 | 141 | BOEHLER "DMO-IG" | 2,0 : 2,4 | - | - | 1 | _ | 0.05 | _ | _ | _ | see remark 2) on WPS | <340 | No | 44063 | Adam Duric | 1 | 1.1 / 1.2 | 1.1 / 1.2 | SEP
60NDB52BR322 | 1 | P235GH (1.0345) | P235GH (1.0345) | BW | 21.3 | 15 | 3.2 | 21.3 | 15 | 3.2 | V | HER-015 | 0 | IMR-VP-17-2015 | 141 | BOEHLER "DMO-IG" | 2,0 : 2,4 | - | - | 1 | _ | 0.05 | _ | _ | _ | see remark 2) on WPS | <340 | No | 44063 | Adam Duric | 1 | 1.1 / 1.2 | 1.1 / 1.2 | SEP
60NDB52BR322 | 2 | P235GH (1.0345) | 16Mo3 (1.5415) | BW | 21.3 | 15 | 3.2 | 21.3 | 15 | 3.2 | V | HER-015 | 0 | IMR-VP-17-2015 | 141 | BOEHLER "DMO-IG" | 2,0 : 2,4 | - | - | 1 | _ | 0.05 | _ | _ | _ | see remark 2) on WPS | <340 | No | 44063 | Adam Duric | 1 | 1.1 / 1.2 | 1.1 / 1.2 | SEP
60NDB52BR322 | 3 | 16Mo3 (1.5415) | P235GH (1.0345) | BW | 21.3 | 15 | 3.2 | 21.3 | 15 | 3.2 | V | HER-015 | 0 | IMR-VP-17-2015 | 141 | BOEHLER "DMO-IG" | 2,0 : 2,4 | - | - | 1 | _ | 0.05 | _ | _ | _ | see remark 2) on WPS | <340 | No | 44063 | Adam Duric | 1 | 1.1 / 1.2 | 1.1 / 1.2 | SEP
60NDB52BR322 | 4 | P235GH (1.0345) | 16Mo3 (1.5415) | BW | 21.3 | 15 | 3.2 | 21.3 | 15 | 3.2 | V | HER-015 | 0 | IMR-VP-17-2015 | 141 | BOEHLER "DMO-IG" | 2,0 : 2,4 | - | - | 1 | _ | 0.05 | _ | _ | _ | see remark 2) on WPS | <340 | No | 44063 | Adam Duric | 1 | 1.1 / 1.2 | 1.1 / 1.2 | SEP
60NDB52BR901 | 1 | P235GH (1.0345) | P235GH (1.0345) | BW | 33.7 | 25 | 4 | 33.7 | 25 | 4 | V | HER-001 | 0 | IMR-VP-12-2012 | 141 | BOEHLER "DMO-IG" | 2,0 : 3,0 | - | - | 1 | _ | 0.05 | _ | _ | _ | see remark 2) on WPS | <350 | No | 44054 | Adam Duric | 1 | 1.1 / 1.2 | 1.1 / 1.2 | SEP
60NDB52BR901 | 2 | P235GH (1.0345) | P235GH (1.0345) | BW | 33.7 | 25 | 4 | 33.7 | 25 | 4 | V | HER-001 | 0 | IMR-VP-12-2012 | 141 | BOEHLER "DMO-IG" | 2,0 : 3,0 | - | - | 1 | _ | 0.05 | _ | _ | _ | see remark 2) on WPS | <350 | No | 44054 | Adam Duric | 1 | 1.1 / 1.2 | 1.1 / 1.2 | SEP
60NDB52BR901 | 3 | P235GH (1.0345) | P235GH (1.0345) | BW | 33.7 | 25 | 4 | 33.7 | 25 | 4 | V | HER-001 | 0 | IMR-VP-12-2012 | 141 | BOEHLER "DMO-IG" | 2,0 : 3,0 | - | - | 1 | _ | 0.05 | _ | _ | _ | see remark 2) on WPS | <350 | No | 44054 | Adam Duric | 1 | 1.1 / 1.2 | 1.1 / 1.2 | SEP
60NDB52BR901 | 4 | P235GH (1.0345) | P235GH (1.0345) | BW | 33.7 | 25 | 4 | 33.7 | 25 | 4 | V | HER-001 | 0 | IMR-VP-12-2012 | 141 | BOEHLER "DMO-IG" | 2,0 : 3,0 | - | - | 1 | _ | 0.05 | _ | _ | _ | see remark 2) on WPS | <350 | No | 44054 | Adam Duric | 1 | 1.1 / 1.2 | 1.1 / 1.2 | SEP
60NDB52BR903 | 1 | P235GH (1.0345) | P235GH (1.0345) | BW | 33.7 | 25 | 4 | 33.7 | 25 | 4 | V | HER-001 | 0 | IMR-VP-12-2012 | 141 | BOEHLER "DMO-IG" | 2,0 : 3,0 | - | - | 1 | _ | 0.05 | _ | _ | _ | see remark 2) on WPS | <350 | No | 44054 | Adam Duric | 1 | 1.1 / 1.2 | 1.1 / 1.2 | SEP
60NDB52BR903 | 2 | P235GH (1.0345) | P235GH (1.0345) | BW | 33.7 | 25 | 4 | 33.7 | 25 | 4 | V | HER-001 | 0 | IMR-VP-12-2012 | 141 | BOEHLER "DMO-IG" | 2,0 : 3,0 | - | - | 1 | _ | 0.05 | _ | _ | _ | see remark 2) on WPS | <350 | No | 44054 | Adam Duric | 1 | 1.1 / 1.2 | 1.1 / 1.2 | SEP
60NDB52BR903 | 3 | P235GH (1.0345) | P235GH (1.0345) | BW | 33.7 | 25 | 4 | 33.7 | 25 | 4 | V | HER-001 | 0 | IMR-VP-12-2012 | 141 | BOEHLER "DMO-IG" | 2,0 : 3,0 | - | - | 1 | _ | 0.05 | _ | _ | _ | see remark 2) on WPS | <350 | No | 44054 | Adam Duric | 1 | 1.1 / 1.2 | 1.1 / 1.2 | SEP
60NDB52BR903 | 4 | P235GH (1.0345) | P235GH (1.0345) | BW | 33.7 | 25 | 4 | 33.7 | 25 | 4 | V | HER-001 | 0 | IMR-VP-12-2012 | 141 | BOEHLER "DMO-IG" | 2,0 : 3,0 | - | - | 1 | _ | 0.05 | _ | _ | _ | see remark 2) on WPS | <350 | No | 44054 | Adam Duric | 1 | 1.1 / 1.2 | 1.1 / 1.2 | SEP
60NDB52BR903 | 5 | P235GH (1.0345) | P235GH (1.0345) | BW | 33.7 | 25 | 4 | 33.7 | 25 | 4 | V | HER-001 | 0 | IMR-VP-12-2012 | 141 | BOEHLER "DMO-IG" | 2,0 : 3,0 | - | - | 1 | _ | 0.05 | _ | _ | _ | see remark 2) on WPS | <350 | No | 44054 | Adam Duric | 1 | 1.1 / 1.2 | 1.1 / 1.2 | SEP
60NDB52BR903 | 6 | P235GH (1.0345) | P235GH (1.0345) | BW | 33.7 | 25 | 4 | 33.7 | 25 | 4 | V | HER-001 | 0 | IMR-VP-12-2012 | 141 | BOEHLER "DMO-IG" | 2,0 : 3,0 | - | - | 1 | _ | 0.05 | _ | _ | _ | see remark 2) on WPS | <350 | No | 44054 | Adam Duric | 1 | 1.1 / 1.2 | 1.1 / 1.2 | SEP
60NDB52BR951 | 1 | P235GH (1.0345) | P235GH (1.0345) | BW | 33.7 | 25 | 4 | 33.7 | 25 | 4 | V | HER-001 | 0 | IMR-VP-12-2012 | 141 | BOEHLER "DMO-IG" | 2,0 : 3,0 | - | - | 1 | _ | 0.05 | _ | _ | _ | see remark 2) on WPS | <350 | No | 44054 | Adam Duric | 1 | 1.1 / 1.2 | 1.1 / 1.2 | SEP
60NDB52BR951 | 3 | P235GH (1.0345) | P235GH (1.0345) | BW | 33.7 | 25 | 4 | 33.7 | 25 | 4 | V | HER-001 | 0 | IMR-VP-12-2012 | 141 | BOEHLER "DMO-IG" | 2,0 : 3,0 | - | - | 1 | _ | 0.05 | _ | _ | _ | see remark 2) on WPS | <350 | No | 44054 | Adam Duric | 1 | 1.1 / 1.2 | 1.1 / 1.2 | SEP
60NDB52BR951 | 4 | P235GH (1.0345) | P235GH (1.0345) | BW | 33.7 | 25 | 4 | 33.7 | 25 | 4 | V | HER-001 | 0 | IMR-VP-12-2012 | 141 | BOEHLER "DMO-IG" | 2,0 : 3,0 | - | - | 1 | _ | 0.05 | _ | _ | _ | see remark 2) on WPS | <350 | No | 44054 | Adam Duric | 1 | 1.1 / 1.2 | 1.1 / 1.2 | SEP
60NDB52BR951 | 5 | P235GH (1.0345) | P235GH (1.0345) | BW | 33.7 | 25 | 4 | 33.7 | 25 | 4 | V | HER-001 | 0 | IMR-VP-12-2012 | 141 | BOEHLER "DMO-IG" | 2,0 : 3,0 | - | - | 1 | _ | 0.05 | _ | _ | _ | see remark 2) on WPS | <350 | No | 44054 | Adam Duric | 1 | 1.1 / 1.2 | 1.1 / 1.2 | SEP
60NDB52BR951 | 6 | P235GH (1.0345) | P235GH (1.0345) | BW | 33.7 | 25 | 4 | 33.7 | 25 | 4 | V | HER-001 | 0 | IMR-VP-12-2012 | 141 | BOEHLER "DMO-IG" | 2,0 : 3,0 | - | - | 1 | _ | 0.05 | _ | _ | _ | see remark 2) on WPS | <350 | No | 44054 | Adam Duric | 1 | 1.1 / 1.2 | 1.1 / 1.2 | SEP
60NDB52BR951 | 7 | P235GH (1.0345) | P235GH (1.0345) | BW | 33.7 | 25 | 4 | 33.7 | 25 | 4 | V | HER-001 | 0 | IMR-VP-12-2012 | 141 | BOEHLER "DMO-IG" | 2,0 : 3,0 | - | - | 1 | _ | 0.05 | _ | _ | _ | see remark 2) on WPS | <350 | No | 44054 | Adam Duric | 1 | 1.1 / 1.2 | 1.1 / 1.2 | SEP
60NDB52BR951 | 8 | P235GH (1.0345) | P235GH (1.0345) | BW | 33.7 | 25 | 4 | 33.7 | 25 | 4 | V | HER-001 | 0 | IMR-VP-12-2012 | 141 | BOEHLER "DMO-IG" | 2,0 : 3,0 | - | - | 1 | _ | 0.05 | _ | _ | _ | see remark 2) on WPS | <350 | No | 44054 | Adam Duric | 1 | 1.1 / 1.2 | 1.1 / 1.2 | SEP
60NDB52BR951 | 9 | P235GH (1.0345) | P235GH (1.0345) | BW | 33.7 | 25 | 4 | 33.7 | 25 | 4 | V | HER-001 | 0 | IMR-VP-12-2012 | 141 | BOEHLER "DMO-IG" | 2,0 : 3,0 | - | - | 1 | _ | 0.05 | _ | _ | _ | see remark 2) on WPS | <350 | No | 44054 | Adam Duric | 1 | 1.1 / 1.2 | 1.1 / 1.2 | SEP
60NDB60BR001 | 5 | P235GH (1.0345) | P235GH (1.0345) | BW | 273 | 250 | 8.8 | 273 | 250 | 8.8 | V | HER-001 | 0 | IMR-VP-12-2012 | 141 | BOEHLER "DMO-IG" | 2,0 : 3,0 | - | - | 1 | _ | 0.05 | _ | _ | _ | see remark 2) on WPS | <350 | No | 44020 | Adam Duric | 1 | 1.1 / 1.2 | 1.1 / 1.2 | II
60NDB60BR001 | 11 | P235GH (1.0345) | P235GH (1.0345) | BW | 273 | 250 | 8.8 | 273 | 250 | 8.8 | V | HER-001 | 0 | IMR-VP-12-2012 | 141 | BOEHLER "DMO-IG" | 2,0 : 3,0 | - | - | 1 | _ | 0.05 | _ | _ | _ | see remark 2) on WPS | <350 | No | 44020 | Adam Duric | 1 | 1.1 / 1.2 | 1.1 / 1.2 | II
60NDB60BR001 | 13 | P235GH (1.0345) | P235GH (1.0345) | BW | 273 | 250 | 8.8 | 273 | 250 | 8.8 | V | HER-001 | 0 | IMR-VP-12-2012 | 141 | BOEHLER "DMO-IG" | 2,0 : 3,0 | - | - | 1 | _ | 0.05 | _ | _ | _ | see remark 2) on WPS | <350 | No | 44020 | Adam Duric | 1 | 1.1 / 1.2 | 1.1 / 1.2 | II
60NDB60BR001 | 19 | P235GH (1.0345) | P235GH (1.0345) | BW | 273 | 250 | 8.8 | 273 | 250 | 8.8 | V | HER-001 | 0 | IMR-VP-12-2012 | 141 | BOEHLER "DMO-IG" | 2,0 : 3,0 | - | - | 1 | _ | 0.05 | _ | _ | _ | see remark 2) on WPS | <350 | No | 44020 | Adam Duric | 1 | 1.1 / 1.2 | 1.1 / 1.2 | II
60NDB60BR001-UHY00Y-00L | 1 | P235GH (1.0345) | P235GH (1.0345) | BW | 273 | 250 | 8.8 | 273 | 250 | 8.8 | V | HER-001 | 0 | IMR-VP-12-2012 | 141 | BOEHLER "DMO-IG" | 2,0 : 3,0 | - | - | 1 | _ | 0.05 | _ | _ | _ | see remark 2) on WPS | <350 | No | 44020 | Adam Duric | 1 | 1.1 / 1.2 | 1.1 / 1.2 | II
60NDB60BR001-UHY00Y-00L | 4 | P235GH (1.0345) | P235GH (1.0345) | BW | 273 | 250 | 8.8 | 273 | 250 | 8.8 | V | HER-001 | 0 | IMR-VP-12-2012 | 141 | BOEHLER "DMO-IG" | 2,0 : 3,0 | - | - | 1 | _ | 0.05 | _ | _ | _ | see remark 2) on WPS | <350 | No | 44020 | Adam Duric | 1 | 1.1 / 1.2 | 1.1 / 1.2 | II
60NDB60BR001-UHY00Y-01L | 1 | P235GH (1.0345) | P235GH (1.0345) | BW | 273 | 250 | 8.8 | 273 | 250 | 8.8 | V | HER-001 | 0 | IMR-VP-12-2012 | 141 | BOEHLER "DMO-IG" | 2,0 : 3,0 | - | - | 1 | _ | 0.05 | _ | _ | _ | see remark 2) on WPS | <350 | No | 44020 | Adam Duric | 1 | 1.1 / 1.2 | 1.1 / 1.2 | II
60NDB60BR001-UHY00Y-01L | 2 | P235GH (1.0345) | P235GH (1.0345) | BW | 273 | 250 | 8.8 | 273 | 250 | 8.8 | V | HER-001 | 0 | IMR-VP-12-2012 | 141 | BOEHLER "DMO-IG" | 2,0 : 3,0 | - | - | 1 | _ | 0.05 | _ | _ | _ | see remark 2) on WPS | <350 | No | 44020 | Adam Duric | 1 | 1.1 / 1.2 | 1.1 / 1.2 | II
60NDB60BR001-UHY00Y-02L | 1 | P235GH (1.0345) | P235GH (1.0345) | BW | 273 | 250 | 8.8 | 273 | 250 | 8.8 | V | HER-001 | 0 | IMR-VP-12-2012 | 141 | BOEHLER "DMO-IG" | 2,0 : 3,0 | - | - | 1 | _ | 0.05 | _ | _ | _ | see remark 2) on WPS | <350 | No | 44020 | Adam Duric | 1 | 1.1 / 1.2 | 1.1 / 1.2 | II
60NDB60BR001-UHY00Y-02L | 3 | P235GH (1.0345) | P235GH (1.0345) | BW | 273 | 250 | 8.8 | 273 | 250 | 8.8 | V | HER-001 | 0 | IMR-VP-12-2012 | 141 | BOEHLER "DMO-IG" | 2,0 : 3,0 | - | - | 1 | _ | 0.05 | _ | _ | _ | see remark 2) on WPS | <350 | No | 44020 | Adam Duric | 1 | 1.1 / 1.2 | 1.1 / 1.2 | II
60NDB60BR901 | 1 | P235GH (1.0345) | P235GH (1.0345) | BW | 33.7 | 25 | 4 | 33.7 | 25 | 4 | V | HER-001 | 0 | IMR-VP-12-2012 | 141 | BOEHLER "DMO-IG" | 2,0 : 3,0 | - | - | 1 | _ | 0.05 | _ | _ | _ | see remark 2) on WPS | <350 | No | 44054 | Adam Duric | 1 | 1.1 / 1.2 | 1.1 / 1.2 | SEP
60NDB60BR901 | 2 | P235GH (1.0345) | P235GH (1.0345) | BW | 33.7 | 25 | 4 | 33.7 | 25 | 4 | V | HER-001 | 0 | IMR-VP-12-2012 | 141 | BOEHLER "DMO-IG" | 2,0 : 3,0 | - | - | 1 | _ | 0.05 | _ | _ | _ | see remark 2) on WPS | <350 | No | 44054 | Adam Duric | 1 | 1.1 / 1.2 | 1.1 / 1.2 | SEP
60NDB60BR901 | 3 | P235GH (1.0345) | P235GH (1.0345) | BW | 33.7 | 25 | 4 | 33.7 | 25 | 4 | V | HER-001 | 0 | IMR-VP-12-2012 | 141 | BOEHLER "DMO-IG" | 2,0 : 3,0 | - | - | 1 | _ | 0.05 | _ | _ | _ | see remark 2) on WPS | <350 | No | 44054 | Adam Duric | 1 | 1.1 / 1.2 | 1.1 / 1.2 | SEP
60NDB60BR901 | 4 | P235GH (1.0345) | P235GH (1.0345) | BW | 33.7 | 25 | 4 | 33.7 | 25 | 4 | V | HER-001 | 0 | IMR-VP-12-2012 | 141 | BOEHLER "DMO-IG" | 2,0 : 3,0 | - | - | 1 | _ | 0.05 | _ | _ | _ | see remark 2) on WPS | <350 | No | 44054 | Adam Duric | 1 | 1.1 / 1.2 | 1.1 / 1.2 | SEP
60NDB60BR901 | 5 | P235GH (1.0345) | P235GH (1.0345) | BW | 33.7 | 25 | 4 | 33.7 | 25 | 4 | V | HER-001 | 0 | IMR-VP-12-2012 | 141 | BOEHLER "DMO-IG" | 2,0 : 3,0 | - | - | 1 | _ | 0.05 | _ | _ | _ | see remark 2) on WPS | <350 | No | 44054 | Adam Duric | 1 | 1.1 / 1.2 | 1.1 / 1.2 | SEP
60NDB60BR901 | 6 | P235GH (1.0345) | P235GH (1.0345) | BW | 33.7 | 25 | 4 | 33.7 | 25 | 4 | V | HER-001 | 0 | IMR-VP-12-2012 | 141 | BOEHLER "DMO-IG" | 2,0 : 3,0 | - | - | 1 | _ | 0.05 | _ | _ | _ | see remark 2) on WPS | <350 | No | 44054 | Adam Duric | 1 | 1.1 / 1.2 | 1.1 / 1.2 | SEP
60NDB60BR951 | 7 | P235GH (1.0345) | P235GH (1.0345) | BW | 33.7 | 25 | 4 | 33.7 | 25 | 4 | V | HER-001 | 0 | IMR-VP-12-2012 | 141 | BOEHLER "DMO-IG" | 2,0 : 3,0 | - | - | 1 | _ | 0.05 | _ | _ | _ | see remark 2) on WPS | <350 | No | 44054 | Adam Duric | 1 | 1.1 / 1.2 | 1.1 / 1.2 | SEP
60NDB60BR951 | 1 | P235GH (1.0345) | P235GH (1.0345) | BW | 33.7 | 25 | 4 | 33.7 | 25 | 4 | V | HER-001 | 0 | IMR-VP-12-2012 | 141 | BOEHLER "DMO-IG" | 2,0 : 3,0 | - | - | 1 | _ | 0.05 | _ | _ | _ | see remark 2) on WPS | <350 | No | 44054 | Adam Duric | 1 | 1.1 / 1.2 | 1.1 / 1.2 | SEP
60NDB60BR951 | 2 | P235GH (1.0345) | P235GH (1.0345) | BW | 33.7 | 25 | 4 | 33.7 | 25 | 4 | V | HER-001 | 0 | IMR-VP-12-2012 | 141 | BOEHLER "DMO-IG" | 2,0 : 3,0 | - | - | 1 | _ | 0.05 | _ | _ | _ | see remark 2) on WPS | <350 | No | 44054 | Adam Duric | 1 | 1.1 / 1.2 | 1.1 / 1.2 | SEP
60NDB60BR951 | 3 | P235GH (1.0345) | P235GH (1.0345) | BW | 33.7 | 25 | 4 | 33.7 | 25 | 4 | V | HER-001 | 0 | IMR-VP-12-2012 | 141 | BOEHLER "DMO-IG" | 2,0 : 3,0 | - | - | 1 | _ | 0.05 | _ | _ | _ | see remark 2) on WPS | <350 | No | 44054 | Adam Duric | 1 | 1.1 / 1.2 | 1.1 / 1.2 | SEP
60NDB60BR951 | 4 | P235GH (1.0345) | P235GH (1.0345) | BW | 33.7 | 25 | 4 | 33.7 | 25 | 4 | V | HER-001 | 0 | IMR-VP-12-2012 | 141 | BOEHLER "DMO-IG" | 2,0 : 3,0 | - | - | 1 | _ | 0.05 | _ | _ | _ | see remark 2) on WPS | <350 | No | 44054 | Adam Duric | 1 | 1.1 / 1.2 | 1.1 / 1.2 | SEP
60NDB60BR951 | 5 | P235GH (1.0345) | P235GH (1.0345) | BW | 33.7 | 25 | 4 | 33.7 | 25 | 4 | V | HER-001 | 0 | IMR-VP-12-2012 | 141 | BOEHLER "DMO-IG" | 2,0 : 3,0 | - | - | 1 | _ | 0.05 | _ | _ | _ | see remark 2) on WPS | <350 | No | 44054 | Adam Duric | 1 | 1.1 / 1.2 | 1.1 / 1.2 | SEP
60NDB60BR951 | 6 | P235GH (1.0345) | P235GH (1.0345) | BW | 33.7 | 25 | 4 | 33.7 | 25 | 4 | V | HER-001 | 0 | IMR-VP-12-2012 | 141 | BOEHLER "DMO-IG" | 2,0 : 3,0 | - | - | 1 | _ | 0.05 | _ | _ | _ | see remark 2) on WPS | <350 | No | 44054 | Adam Duric | 1 | 1.1 / 1.2 | 1.1 / 1.2 | SEP
60NDB60BR953 | 1 | P235GH (1.0345) | P235GH (1.0345) | BW | 33.7 | 25 | 4 | 33.7 | 25 | 4 | V | HER-001 | 0 | IMR-VP-12-2012 | 141 | BOEHLER "DMO-IG" | 2,0 : 3,0 | - | - | 1 | _ | 0.05 | _ | _ | _ | see remark 2) on WPS | <350 | No | 44054 | Adam Duric | 1 | 1.1 / 1.2 | 1.1 / 1.2 | SEP
60NDB60BR953 | 2 | P235GH (1.0345) | P235GH (1.0345) | BW | 33.7 | 25 | 4 | 33.7 | 25 | 4 | V | HER-001 | 0 | IMR-VP-12-2012 | 141 | BOEHLER "DMO-IG" | 2,0 : 3,0 | - | - | 1 | _ | 0.05 | _ | _ | _ | see remark 2) on WPS | <350 | No | 44054 | Adam Duric | 1 | 1.1 / 1.2 | 1.1 / 1.2 | SEP
60NDB60BR953 | 3 | P235GH (1.0345) | P235GH (1.0345) | BW | 33.7 | 25 | 4 | 33.7 | 25 | 4 | V | HER-001 | 0 | IMR-VP-12-2012 | 141 | BOEHLER "DMO-IG" | 2,0 : 3,0 | - | - | 1 | _ | 0.05 | _ | _ | _ | see remark 2) on WPS | <350 | No | 44054 | Adam Duric | 1 | 1.1 / 1.2 | 1.1 / 1.2 | SEP
60NDB60BR953 | 4 | P235GH (1.0345) | P235GH (1.0345) | BW | 33.7 | 25 | 4 | 33.7 | 25 | 4 | V | HER-001 | 0 | IMR-VP-12-2012 | 141 | BOEHLER "DMO-IG" | 2,0 : 3,0 | - | - | 1 | _ | 0.05 | _ | _ | _ | see remark 2) on WPS | <350 | No | 44054 | Adam Duric | 1 | 1.1 / 1.2 | 1.1 / 1.2 | SEP
60NDB60BR953 | 5 | P235GH (1.0345) | P235GH (1.0345) | BW | 33.7 | 25 | 4 | 33.7 | 25 | 4 | V | HER-001 | 0 | IMR-VP-12-2012 | 141 | BOEHLER "DMO-IG" | 2,0 : 3,0 | - | - | 1 | _ | 0.05 | _ | _ | _ | see remark 2) on WPS | <350 | No | 44054 | Adam Duric | 1 | 1.1 / 1.2 | 1.1 / 1.2 | SEP
60NDB60BR953 | 6 | P235GH (1.0345) | P235GH (1.0345) | BW | 33.7 | 25 | 4 | 33.7 | 25 | 4 | V | HER-001 | 0 | IMR-VP-12-2012 | 141 | BOEHLER "DMO-IG" | 2,0 : 3,0 | - | - | 1 | _ | 0.05 | _ | _ | _ | see remark 2) on WPS | <350 | No | 44054 | Adam Duric | 1 | 1.1 / 1.2 | 1.1 / 1.2 | SEP
60NDB60BR953 | 7 | P235GH (1.0345) | P235GH (1.0345) | BW | 33.7 | 25 | 4 | 33.7 | 25 | 4 | V | HER-001 | 0 | IMR-VP-12-2012 | 141 | BOEHLER "DMO-IG" | 2,0 : 3,0 | - | - | 1 | _ | 0.05 | _ | _ | _ | see remark 2) on WPS | <350 | No | 44054 | Adam Duric | 1 | 1.1 / 1.2 | 1.1 / 1.2 | SEP
60NDB75BR001 | 1 | P235GH (1.0345) | P235GH (1.0345) | BW | 219.1 | 200 | 7.1 | 219.1 | 200 | 7.1 | V | HER-001 | 0 | IMR-VP-12-2012 | 141 | BOEHLER "DMO-IG" | 2,0 : 3,0 | - | - | 1 | _ | 0.05 | _ | _ | _ | see remark 2) on WPS | <350 | No | 44020 | Adam Duric | 1 | 1.1 / 1.2 | 1.1 / 1.2 | II
60NDB75BR001 | 4 | P235GH (1.0345) | P235GH (1.0345) | BW | 219.1 | 200 | 7.1 | 219.1 | 200 | 7.1 | V | HER-001 | 0 | IMR-VP-12-2012 | 141 | BOEHLER "DMO-IG" | 2,0 : 3,0 | - | - | 1 | _ | 0.05 | _ | _ | _ | see remark 2) on WPS | <350 | No | 44020 | Adam Duric | 1 | 1.1 / 1.2 | 1.1 / 1.2 | II
60NDB75BR001 | 9 | P235GH (1.0345) | GP240GH (1.0619) | BW | 219.1 | 200 | 7.1 | 219.1 | 200 | 7.1 | V | HER-001 | 0 | IMR-VP-12-2012 | 141 | BOEHLER "DMO-IG" | 2,0 : 3,0 | - | - | 1 | _ | 0.05 | _ | _ | _ | see remark 2) on WPS | <350 | No | 44020 | Adam Duric | 1 | 1.1 / 1.2 | 1.1 / 1.2 | II
60NDB75BR002 | 1 | GP240GH (1.0619) | P235GH (1.0345) | BW | 219.1 | 200 | 6.3 | 219.1 | 200 | 6.3 | V | HER-001 | 0 | IMR-VP-12-2012 | 141 | BOEHLER "DMO-IG" | 2,0 : 3,0 | - | - | 1 | _ | 0.05 | _ | _ | _ | see remark 2) on WPS | <350 | No | 44020 | Adam Duric | 1 | 1.1 / 1.2 | 1.1 / 1.2 | II
60NDB75BR002 | 4 | P235GH (1.0345) | P235GH (1.0345) | BW | 219.1 | 200 | 6.3 | 219.1 | 200 | 6.3 | V | HER-001 | 0 | IMR-VP-12-2012 | 141 | BOEHLER "DMO-IG" | 2,0 : 3,0 | - | - | 1 | _ | 0.05 | _ | _ | _ | see remark 2) on WPS | <350 | No | 44020 | Adam Duric | 1 | 1.1 / 1.2 | 1.1 / 1.2 | II
60NDB75BR002 | 7 | P235GH (1.0345) | P235GH (1.0345) | BW | 219.1 | 200 | 6.3 | 219.1 | 200 | 6.3 | V | HER-001 | 0 | IMR-VP-12-2012 | 141 | BOEHLER "DMO-IG" | 2,0 : 3,0 | - | - | 1 | _ | 0.05 | _ | _ | _ | see remark 2) on WPS | <350 | No | 44020 | Adam Duric | 1 | 1.1 / 1.2 | 1.1 / 1.2 | II
60NDB75BR002 | 10 | P235GH (1.0345) | P235GH (1.0345) | BW | 219.1 | 200 | 6.3 | 219.1 | 200 | 6.3 | V | HER-001 | 0 | IMR-VP-12-2012 | 141 | BOEHLER "DMO-IG" | 2,0 : 3,0 | - | - | 1 | _ | 0.05 | _ | _ | _ | see remark 2) on WPS | <350 | No | 44020 | Adam Duric | 1 | 1.1 / 1.2 | 1.1 / 1.2 | II
60NDC01BR001 | 1 | P235GH (1.0345) | P235GH (1.0345) | BW | 273 | 250 | 6.3 | 273 | 250 | 6.3 | V | HER-001 | 0 | IMR-VP-12-2012 | 141 | BOEHLER "DMO-IG" | 2,0 : 3,0 | - | - | 1 | _ | 0.05 | _ | _ | _ | see remark 2) on WPS | <350 | No | 44020 | Adam Duric | 1 | 1.1 / 1.2 | 1.1 / 1.2 | II
60NDC01BR001 | 4 | P235GH (1.0345) | P235GH (1.0345) | BW | 273 | 250 | 6.3 | 273 | 250 | 6.3 | V | HER-001 | 0 | IMR-VP-12-2012 | 141 | BOEHLER "DMO-IG" | 2,0 : 3,0 | - | - | 1 | _ | 0.05 | _ | _ | _ | see remark 2) on WPS | <350 | No | 44020 | Adam Duric | 1 | 1.1 / 1.2 | 1.1 / 1.2 | II
60NDC01BR001 | 8 | P235GH (1.0345) | P240GH (1.0619) | BW | 273 | 250 | 6.3 | 273 | 250 | 6.3 | V | HER-001 | 0 | IMR-VP-12-2012 | 141 | BOEHLER "DMO-IG" | 2,0 : 3,0 | - | - | 1 | _ | 0.05 | _ | _ | _ | see remark 2) on WPS | <350 | No | 44020 | Adam Duric | 1 | 1.1 / 1.2 | 1.1 / 1.2 | II
60NDC01BR001 | 9 | P240GH (1.0619) | P235GH (1.0345) | BW | 273 | 250 | 6.3 | 273 | 250 | 6.3 | V | HER-001 | 0 | IMR-VP-12-2012 | 141 | BOEHLER "DMO-IG" | 2,0 : 3,0 | - | - | 1 | _ | 0.05 | _ | _ | _ | see remark 2) on WPS | <350 | No | 44020 | Adam Duric | 1 | 1.1 / 1.2 | 1.1 / 1.2 | II
60NDC01BR001 | 10 | P235GH (1.0345) | P250GH (1.0460) | BW | 273 | 250 | 6.3 | 273 | 250 | 6.3 | V | HER-001 | 0 | IMR-VP-12-2012 | 141 | BOEHLER "DMO-IG" | 2,0 : 3,0 | - | - | 1 | _ | 0.05 | _ | _ | _ | see remark 2) on WPS | <350 | No | 44020 | Adam Duric | 1 | 1.1 / 1.2 | 1.1 / 1.2 | II
60NDC01BR002 | 3 | P235GH (1.0345) | P235GH (1.0345) | BW | 273 | 250 | 6.3 | 273 | 250 | 6.3 | V | HER-001 | 0 | IMR-VP-12-2012 | 141 | BOEHLER "DMO-IG" | 2,0 : 3,0 | - | - | 1 | _ | 0.05 | _ | _ | _ | see remark 2) on WPS | <350 | No | 44020 | Adam Duric | 1 | 1.1 / 1.2 | 1.1 / 1.2 | II
60NDC01BR002 | 6 | P235GH (1.0345) | P235GH (1.0345) | BW | 273 | 250 | 6.3 | 273 | 250 | 6.3 | V | HER-001 | 0 | IMR-VP-12-2012 | 141 | BOEHLER "DMO-IG" | 2,0 : 3,0 | - | - | 1 | _ | 0.05 | _ | _ | _ | see remark 2) on WPS | <350 | No | 44020 | Adam Duric | 1 | 1.1 / 1.2 | 1.1 / 1.2 | II
60NDC01BR002 | 7 | P250GH (1.0460) | P235GH (1.0345) | BW | 273 | 250 | 6.3 | 273 | 250 | 6.3 | V | HER-001 | 0 | IMR-VP-12-2012 | 141 | BOEHLER "DMO-IG" | 2,0 : 3,0 | - | - | 1 | _ | 0.05 | _ | _ | _ | see remark 2) on WPS | <350 | No | 44020 | Adam Duric | 1 | 1.1 / 1.2 | 1.1 / 1.2 | II
60NDC01BR951 | 1 | P235GH (1.0345) | P235GH (1.0345) | BW | 33.7 | 25 | 4 | 33.7 | 25 | 4 | V | HER-001 | 0 | IMR-VP-12-2012 | 141 | BOEHLER "DMO-IG" | 2,0 : 3,0 | - | - | 1 | _ | 0.05 | _ | _ | _ | see remark 2) on WPS | <350 | No | 44054 | Adam Duric | 1 | 1.1 / 1.2 | 1.1 / 1.2 | SEP
60NDC01BR951 | 2 | P235GH (1.0345) | P235GH (1.0345) | BW | 33.7 | 25 | 4 | 33.7 | 25 | 4 | V | HER-001 | 0 | IMR-VP-12-2012 | 141 | BOEHLER "DMO-IG" | 2,0 : 3,0 | - | - | 1 | _ | 0.05 | _ | _ | _ | see remark 2) on WPS | <350 | No | 44054 | Adam Duric | 1 | 1.1 / 1.2 | 1.1 / 1.2 | SEP
60NDC01BR951 | 3 | P235GH (1.0345) | P235GH (1.0345) | BW | 33.7 | 25 | 4 | 33.7 | 25 | 4 | V | HER-001 | 0 | IMR-VP-12-2012 | 141 | BOEHLER "DMO-IG" | 2,0 : 3,0 | - | - | 1 | _ | 0.05 | _ | _ | _ | see remark 2) on WPS | <350 | No | 44054 | Adam Duric | 1 | 1.1 / 1.2 | 1.1 / 1.2 | SEP
60NDC01BR951 | 4 | P235GH (1.0345) | P235GH (1.0345) | BW | 33.7 | 25 | 4 | 33.7 | 25 | 4 | V | HER-001 | 0 | IMR-VP-12-2012 | 141 | BOEHLER "DMO-IG" | 2,0 : 3,0 | - | - | 1 | _ | 0.05 | _ | _ | _ | see remark 2) on WPS | <350 | No | 44054 | Adam Duric | 1 | 1.1 / 1.2 | 1.1 / 1.2 | SEP
60NDC01BR951 | 5 | P235GH (1.0345) | P235GH (1.0345) | BW | 33.7 | 25 | 4 | 33.7 | 25 | 4 | V | HER-001 | 0 | IMR-VP-12-2012 | 141 | BOEHLER "DMO-IG" | 2,0 : 3,0 | - | - | 1 | _ | 0.05 | _ | _ | _ | see remark 2) on WPS | <350 | No | 44054 | Adam Duric | 1 | 1.1 / 1.2 | 1.1 / 1.2 | SEP
60NDC01BR951 | 6 | P235GH (1.0345) | 16Mo3 (1.5415) | BW | 33.7 | 25 | 4 | 33.7 | 25 | 4 | V | HER-001 | 0 | IMR-VP-12-2012 | 141 | BOEHLER "DMO-IG" | 2,0 : 3,0 | - | - | 1 | _ | 0.05 | _ | _ | _ | see remark 2) on WPS | <350 | No | 44054 | Adam Duric | 1 | 1.1 / 1.2 | 1.1 / 1.2 | SEP
60NDC01BR951 | 7 | 16Mo3 (1.5415) | P235GH (1.0345) | BW | 33.7 | 25 | 4 | 33.7 | 25 | 4 | V | HER-001 | 0 | IMR-VP-12-2012 | 141 | BOEHLER "DMO-IG" | 2,0 : 3,0 | - | - | 1 | _ | 0.05 | _ | _ | _ | see remark 2) on WPS | <350 | No | 44054 | Adam Duric | 1 | 1.1 / 1.2 | 1.1 / 1.2 | SEP
60NDC01BR951 | 8 | P235GH (1.0345) | 16Mo3 (1.5415) | BW | 33.7 | 25 | 4 | 33.7 | 25 | 4 | V | HER-001 | 0 | IMR-VP-12-2012 | 141 | BOEHLER "DMO-IG" | 2,0 : 3,0 | - | - | 1 | _ | 0.05 | _ | _ | _ | see remark 2) on WPS | <350 | No | 44054 | Adam Duric | 1 | 1.1 / 1.2 | 1.1 / 1.2 | SEP
60NDC01BR951 | 9 | 16Mo3 (1.5415) | P235GH (1.0345) | BW | 33.7 | 25 | 4 | 33.7 | 25 | 4 | V | HER-001 | 0 | IMR-VP-12-2012 | 141 | BOEHLER "DMO-IG" | 2,0 : 3,0 | - | - | 1 | _ | 0.05 | _ | _ | _ | see remark 2) on WPS | <350 | No | 44054 | Adam Duric | 1 | 1.1 / 1.2 | 1.1 / 1.2 | SEP
60NDC02BR001 | 1 | P235GH (1.0345) | P235GH (1.0345) | BW | 273 | 250 | 6.3 | 273 | 250 | 6.3 | V | HER-001 | 0 | IMR-VP-12-2012 | 141 | BOEHLER "DMO-IG" | 2,0 : 3,0 | - | - | 1 | _ | 0.05 | _ | _ | _ | see remark 2) on WPS | <350 | No | 44020 | Adam Duric | 1 | 1.1 / 1.2 | 1.1 / 1.2 | II
60NDC02BR001 | 4 | P235GH (1.0345) | P235GH (1.0345) | BW | 273 | 250 | 6.3 | 273 | 250 | 6.3 | V | HER-001 | 0 | IMR-VP-12-2012 | 141 | BOEHLER "DMO-IG" | 2,0 : 3,0 | - | - | 1 | _ | 0.05 | _ | _ | _ | see remark 2) on WPS | <350 | No | 44020 | Adam Duric | 1 | 1.1 / 1.2 | 1.1 / 1.2 | II
60NDC02BR001 | 8 | P235GH (1.0345) | P240GH (1.0619) | BW | 273 | 250 | 6.3 | 273 | 250 | 6.3 | V | HER-001 | 0 | IMR-VP-12-2012 | 141 | BOEHLER "DMO-IG" | 2,0 : 3,0 | - | - | 1 | _ | 0.05 | _ | _ | _ | see remark 2) on WPS | <350 | No | 44020 | Adam Duric | 1 | 1.1 / 1.2 | 1.1 / 1.2 | II
60NDC02BR001 | 9 | P240GH (1.0619) | P235GH (1.0345) | BW | 273 | 250 | 6.3 | 273 | 250 | 6.3 | V | HER-001 | 0 | IMR-VP-12-2012 | 141 | BOEHLER "DMO-IG" | 2,0 : 3,0 | - | - | 1 | _ | 0.05 | _ | _ | _ | see remark 2) on WPS | <350 | No | 44020 | Adam Duric | 1 | 1.1 / 1.2 | 1.1 / 1.2 | II
60NDC02BR001 | 10 | P235GH (1.0345) | P250GH (1.0460) | BW | 273 | 250 | 6.3 | 273 | 250 | 6.3 | V | HER-001 | 0 | IMR-VP-12-2012 | 141 | BOEHLER "DMO-IG" | 2,0 : 3,0 | - | - | 1 | _ | 0.05 | _ | _ | _ | see remark 2) on WPS | <350 | No | 44020 | Adam Duric | 1 | 1.1 / 1.2 | 1.1 / 1.2 | II
60NDC02BR002 | 1 | P250GH (1.0460) | P235GH (1.0345) | BW | 273 | 250 | 6.3 | 273 | 250 | 6.3 | V | HER-001 | 0 | IMR-VP-12-2012 | 141 | BOEHLER "DMO-IG" | 2,0 : 3,0 | - | - | 1 | _ | 0.05 | _ | _ | _ | see remark 2) on WPS | <350 | No | 44020 | Adam Duric | 1 | 1.1 / 1.2 | 1.1 / 1.2 | II
60NDC02BR002 | 5 | P235GH (1.0345) | P235GH (1.0345) | BW | 273 | 250 | 6.3 | 273 | 250 | 6.3 | V | HER-001 | 0 | IMR-VP-12-2012 | 141 | BOEHLER "DMO-IG" | 2,0 : 3,0 | - | - | 1 | _ | 0.05 | _ | _ | _ | see remark 2) on WPS | <350 | No | 44020 | Adam Duric | 1 | 1.1 / 1.2 | 1.1 / 1.2 | II
60NDC02BR951 | 1 | P235GH (1.0345) | P235GH (1.0345) | BW | 33.7 | 25 | 4 | 33.7 | 25 | 4 | V | HER-001 | 0 | IMR-VP-12-2012 | 141 | BOEHLER "DMO-IG" | 2,0 : 3,0 | - | - | 1 | _ | 0.05 | _ | _ | _ | see remark 2) on WPS | <350 | No | 44054 | Adam Duric | 1 | 1.1 / 1.2 | 1.1 / 1.2 | SEP
60NDC02BR951 | 2 | P235GH (1.0345) | P235GH (1.0345) | BW | 33.7 | 25 | 4 | 33.7 | 25 | 4 | V | HER-001 | 0 | IMR-VP-12-2012 | 141 | BOEHLER "DMO-IG" | 2,0 : 3,0 | - | - | 1 | _ | 0.05 | _ | _ | _ | see remark 2) on WPS | <350 | No | 44054 | Adam Duric | 1 | 1.1 / 1.2 | 1.1 / 1.2 | SEP
60NDC02BR951 | 3 | P235GH (1.0345) | P235GH (1.0345) | BW | 33.7 | 25 | 4 | 33.7 | 25 | 4 | V | HER-001 | 0 | IMR-VP-12-2012 | 141 | BOEHLER "DMO-IG" | 2,0 : 3,0 | - | - | 1 | _ | 0.05 | _ | _ | _ | see remark 2) on WPS | <350 | No | 44054 | Adam Duric | 1 | 1.1 / 1.2 | 1.1 / 1.2 | SEP
60NDC02BR951 | 4 | P235GH (1.0345) | P235GH (1.0345) | BW | 33.7 | 25 | 4 | 33.7 | 25 | 4 | V | HER-001 | 0 | IMR-VP-12-2012 | 141 | BOEHLER "DMO-IG" | 2,0 : 3,0 | - | - | 1 | _ | 0.05 | _ | _ | _ | see remark 2) on WPS | <350 | No | 44054 | Adam Duric | 1 | 1.1 / 1.2 | 1.1 / 1.2 | SEP
60NDC02BR951 | 5 | P235GH (1.0345) | P235GH (1.0345) | BW | 33.7 | 25 | 4 | 33.7 | 25 | 4 | V | HER-001 | 0 | IMR-VP-12-2012 | 141 | BOEHLER "DMO-IG" | 2,0 : 3,0 | - | - | 1 | _ | 0.05 | _ | _ | _ | see remark 2) on WPS | <350 | No | 44054 | Adam Duric | 1 | 1.1 / 1.2 | 1.1 / 1.2 | SEP
60NDC02BR951 | 6 | P235GH (1.0345) | 16Mo3 (1.5415) | BW | 33.7 | 25 | 4 | 33.7 | 25 | 4 | V | HER-001 | 0 | IMR-VP-12-2012 | 141 | BOEHLER "DMO-IG" | 2,0 : 3,0 | - | - | 1 | _ | 0.05 | _ | _ | _ | see remark 2) on WPS | <350 | No | 44054 | Adam Duric | 1 | 1.1 / 1.2 | 1.1 / 1.2 | SEP
60NDC02BR951 | 7 | 16Mo3 (1.5415) | P235GH (1.0345) | BW | 33.7 | 25 | 4 | 33.7 | 25 | 4 | V | HER-001 | 0 | IMR-VP-12-2012 | 141 | BOEHLER "DMO-IG" | 2,0 : 3,0 | - | - | 1 | _ | 0.05 | _ | _ | _ | see remark 2) on WPS | <350 | No | 44054 | Adam Duric | 1 | 1.1 / 1.2 | 1.1 / 1.2 | SEP
60NDC02BR951 | 8 | P235GH (1.0345) | 16Mo3 (1.5415) | BW | 33.7 | 25 | 4 | 33.7 | 25 | 4 | V | HER-001 | 0 | IMR-VP-12-2012 | 141 | BOEHLER "DMO-IG" | 2,0 : 3,0 | - | - | 1 | _ | 0.05 | _ | _ | _ | see remark 2) on WPS | <350 | No | 44054 | Adam Duric | 1 | 1.1 / 1.2 | 1.1 / 1.2 | SEP
60NDC02BR951 | 9 | 16Mo3 (1.5415) | P235GH (1.0345) | BW | 33.7 | 25 | 4 | 33.7 | 25 | 4 | V | HER-001 | 0 | IMR-VP-12-2012 | 141 | BOEHLER "DMO-IG" | 2,0 : 3,0 | - | - | 1 | _ | 0.05 | _ | _ | _ | see remark 2) on WPS | <350 | No | 44054 | Adam Duric | 1 | 1.1 / 1.2 | 1.1 / 1.2 | SEP
60NDC03BR001 | 1 | P235GH (1.0345) | P235GH (1.0345) | BW | 273 | 250 | 6.3 | 273 | 250 | 6.3 | V | HER-001 | 0 | IMR-VP-12-2012 | 141 | BOEHLER "DMO-IG" | 2,0 : 3,0 | - | - | 1 | _ | 0.05 | _ | _ | _ | see remark 2) on WPS | <350 | No | 44046 | Damjan Sliško | 1 | 1.1 / 1.2 | 1.1 / 1.2 | II
60NDC03BR001 | 4 | P235GH (1.0345) | P235GH (1.0345) | BW | 273 | 250 | 6.3 | 273 | 250 | 6.3 | V | HER-001 | 0 | IMR-VP-12-2012 | 141 | BOEHLER "DMO-IG" | 2,0 : 3,0 | - | - | 1 | _ | 0.05 | _ | _ | _ | see remark 2) on WPS | <350 | No | 44046 | Damjan Sliško | 1 | 1.1 / 1.2 | 1.1 / 1.2 | II
60NDC03BR001 | 8 | P235GH (1.0345) | P240GH (1.0619) | BW | 273 | 250 | 6.3 | 273 | 250 | 6.3 | V | HER-001 | 0 | IMR-VP-12-2012 | 141 | BOEHLER "DMO-IG" | 2,0 : 3,0 | - | - | 1 | _ | 0.05 | _ | _ | _ | see remark 2) on WPS | <350 | No | 44046 | Damjan Sliško | 1 | 1.1 / 1.2 | 1.1 / 1.2 | II
60NDC03BR001 | 9 | P240GH (1.0619) | P235GH (1.0345) | BW | 273 | 250 | 6.3 | 273 | 250 | 6.3 | V | HER-001 | 0 | IMR-VP-12-2012 | 141 | BOEHLER "DMO-IG" | 2,0 : 3,0 | - | - | 1 | _ | 0.05 | _ | _ | _ | see remark 2) on WPS | <350 | No | 44046 | Damjan Sliško | 1 | 1.1 / 1.2 | 1.1 / 1.2 | II
60NDC03BR001 | 10 | P235GH (1.0345) | P250GH (1.0460) | BW | 273 | 250 | 6.3 | 273 | 250 | 6.3 | V | HER-001 | 0 | IMR-VP-12-2012 | 141 | BOEHLER "DMO-IG" | 2,0 : 3,0 | - | - | 1 | _ | 0.05 | _ | _ | _ | see remark 2) on WPS | <350 | No | 44046 | Damjan Sliško | 1 | 1.1 / 1.2 | 1.1 / 1.2 | II
60NDC03BR002 | 1 | P250GH (1.0460) | P235GH (1.0345) | BW | 273 | 250 | 6.3 | 273 | 250 | 6.3 | V | HER-001 | 0 | IMR-VP-12-2012 | 141 | BOEHLER "DMO-IG" | 2,0 : 3,0 | - | - | 1 | _ | 0.05 | _ | _ | _ | see remark 2) on WPS | <350 | No | 44046 | Damjan Sliško | 1 | 1.1 / 1.2 | 1.1 / 1.2 | II
60NDC03BR002 | 5 | P235GH (1.0345) | P235GH (1.0345) | BW | 273 | 250 | 6.3 | 273 | 250 | 6.3 | V | HER-001 | 0 | IMR-VP-12-2012 | 141 | BOEHLER "DMO-IG" | 2,0 : 3,0 | - | - | 1 | _ | 0.05 | _ | _ | _ | see remark 2) on WPS | <350 | No | 44046 | Damjan Sliško | 1 | 1.1 / 1.2 | 1.1 / 1.2 | II
60NDC03BR951 | 1 | P235GH (1.0345) | P235GH (1.0345) | BW | 33.7 | 25 | 4 | 33.7 | 25 | 4 | V | HER-001 | 0 | IMR-VP-12-2012 | 141 | BOEHLER "DMO-IG" | 2,0 : 3,0 | - | - | 1 | _ | 0.05 | _ | _ | _ | see remark 2) on WPS | <350 | No | 44054 | Adam Duric | 1 | 1.1 / 1.2 | 1.1 / 1.2 | SEP
60NDC03BR951 | 2 | P235GH (1.0345) | P235GH (1.0345) | BW | 33.7 | 25 | 4 | 33.7 | 25 | 4 | V | HER-001 | 0 | IMR-VP-12-2012 | 141 | BOEHLER "DMO-IG" | 2,0 : 3,0 | - | - | 1 | _ | 0.05 | _ | _ | _ | see remark 2) on WPS | <350 | No | 44054 | Adam Duric | 1 | 1.1 / 1.2 | 1.1 / 1.2 | SEP
60NDC03BR951 | 3 | P235GH (1.0345) | P235GH (1.0345) | BW | 33.7 | 25 | 4 | 33.7 | 25 | 4 | V | HER-001 | 0 | IMR-VP-12-2012 | 141 | BOEHLER "DMO-IG" | 2,0 : 3,0 | - | - | 1 | _ | 0.05 | _ | _ | _ | see remark 2) on WPS | <350 | No | 44054 | Adam Duric | 1 | 1.1 / 1.2 | 1.1 / 1.2 | SEP
60NDC03BR951 | 4 | P235GH (1.0345) | P235GH (1.0345) | BW | 33.7 | 25 | 4 | 33.7 | 25 | 4 | V | HER-001 | 0 | IMR-VP-12-2012 | 141 | BOEHLER "DMO-IG" | 2,0 : 3,0 | - | - | 1 | _ | 0.05 | _ | _ | _ | see remark 2) on WPS | <350 | No | 44054 | Adam Duric | 1 | 1.1 / 1.2 | 1.1 / 1.2 | SEP
60NDC03BR951 | 5 | P235GH (1.0345) | P235GH (1.0345) | BW | 33.7 | 25 | 4 | 33.7 | 25 | 4 | V | HER-001 | 0 | IMR-VP-12-2012 | 141 | BOEHLER "DMO-IG" | 2,0 : 3,0 | - | - | 1 | _ | 0.05 | _ | _ | _ | see remark 2) on WPS | <350 | No | 44054 | Adam Duric | 1 | 1.1 / 1.2 | 1.1 / 1.2 | SEP
60NDC03BR951 | 6 | P235GH (1.0345) | P235GH (1.0345) | BW | 33.7 | 25 | 4 | 33.7 | 25 | 4 | V | HER-001 | 0 | IMR-VP-12-2012 | 141 | BOEHLER "DMO-IG" | 2,0 : 3,0 | - | - | 1 | _ | 0.05 | _ | _ | _ | see remark 2) on WPS | <350 | No | 44054 | Adam Duric | 1 | 1.1 / 1.2 | 1.1 / 1.2 | SEP
60NDC03BR951 | 7 | P235GH (1.0345) | P235GH (1.0345) | BW | 33.7 | 25 | 4 | 33.7 | 25 | 4 | V | HER-001 | 0 | IMR-VP-12-2012 | 141 | BOEHLER "DMO-IG" | 2,0 : 3,0 | - | - | 1 | _ | 0.05 | _ | _ | _ | see remark 2) on WPS | <350 | No | 44054 | Adam Duric | 1 | 1.1 / 1.2 | 1.1 / 1.2 | SEP
60NDC03BR951 | 8 | P235GH (1.0345) | P235GH (1.0345) | BW | 33.7 | 25 | 4 | 33.7 | 25 | 4 | V | HER-001 | 0 | IMR-VP-12-2012 | 141 | BOEHLER "DMO-IG" | 2,0 : 3,0 | - | - | 1 | _ | 0.05 | _ | _ | _ | see remark 2) on WPS | <350 | No | 44054 | Adam Duric | 1 | 1.1 / 1.2 | 1.1 / 1.2 | SEP
60NDC03BR951 | 9 | P235GH (1.0345) | P235GH (1.0345) | BW | 33.7 | 25 | 4 | 33.7 | 25 | 4 | V | HER-001 | 0 | IMR-VP-12-2012 | 141 | BOEHLER "DMO-IG" | 2,0 : 3,0 | - | - | 1 | _ | 0.05 | _ | _ | _ | see remark 2) on WPS | <350 | No | 44054 | Adam Duric | 1 | 1.1 / 1.2 | 1.1 / 1.2 | SEP
60NDC10BR001 | 2 | P235GH (1.0345) | P235GH (1.0345) | BW | 813 | 800 | 17.5 | 813 | 800 | 17.5 | U | HER-001 | 0 | IMR-VP-12-2012 | 141 | BOEHLER "DMO-IG" | 2,0 : 3,0 | - | - | 1 | 0.1 | _ | _ | _ | _ | see remark 2) on WPS | <350 | No | 44020 | Adam Duric | 1 | 1.1 / 1.2 | 1.1 / 1.2 | III
60NDC10BR001 | 5 | P235GH (1.0345) | P235GH (1.0345) | BW | 813 | 800 | 17.5 | 813 | 800 | 17.5 | U | HER-001 | 0 | IMR-VP-12-2012 | 141 | BOEHLER "DMO-IG" | 2,0 : 3,0 | - | - | 1 | 0.1 | _ | _ | _ | _ | see remark 2) on WPS | <350 | No | 44020 | Adam Duric | 1 | 1.1 / 1.2 | 1.1 / 1.2 | III
60NDC10BR001 | 9 | P235GH (1.0345) | P235GH (1.0345) | BW | 813 | 800 | 17.5 | 813 | 800 | 17.5 | U | HER-001 | 0 | IMR-VP-12-2012 | 141 | BOEHLER "DMO-IG" | 2,0 : 3,0 | - | - | 1 | 0.1 | _ | _ | _ | _ | see remark 2) on WPS | <350 | No | 44020 | Adam Duric | 1 | 1.1 / 1.2 | 1.1 / 1.2 | III
60NDC10BR951 | 1 | P235GH (1.0345) | P235GH (1.0345) | BW | 60.3 | 50 | 3.6 | 60.3 | 50 | 3.6 | V | HER-001 | 0 | IMR-VP-12-2012 | 141 | BOEHLER "DMO-IG" | 2,0 : 3,0 | - | - | 1 | _ | 0.05 | _ | _ | _ | see remark 2) on WPS | <350 | No | 44054 | Adam Duric | 1 | 1.1 / 1.2 | 1.1 / 1.2 | I
60NDC10BR951 | 5 | P235GH (1.0345) | P235GH (1.0345) | BW | 60.3 | 50 | 3.6 | 60.3 | 50 | 3.6 | V | HER-001 | 0 | IMR-VP-12-2012 | 141 | BOEHLER "DMO-IG" | 2,0 : 3,0 | - | - | 1 | _ | 0.05 | _ | _ | _ | see remark 2) on WPS | <350 | No | 44054 | Adam Duric | 1 | 1.1 / 1.2 | 1.1 / 1.2 | I
60NDC10BR951 | 9 | P235GH (1.0345) | P235GH (1.0345) | BW | 60.3 | 50 | 3.6 | 60.3 | 50 | 3.6 | V | HER-001 | 0 | IMR-VP-12-2012 | 141 | BOEHLER "DMO-IG" | 2,0 : 3,0 | - | - | 1 | _ | 0.05 | _ | _ | _ | see remark 2) on WPS | <350 | No | 44054 | Adam Duric | 1 | 1.1 / 1.2 | 1.1 / 1.2 | I
60NDC10BR951 | 11 | P235GH (1.0345) | P235GH (1.0345) | BW | 60.3 | 50 | 3.6 | 60.3 | 50 | 3.6 | V | HER-001 | 0 | IMR-VP-12-2012 | 141 | BOEHLER "DMO-IG" | 2,0 : 3,0 | - | - | 1 | _ | 0.05 | _ | _ | _ | see remark 2) on WPS | <350 | No | 44054 | Adam Duric | 1 | 1.1 / 1.2 | 1.1 / 1.2 | I
60NDC10BR951 | 12 | P235GH (1.0345) | P235GH (1.0345) | BW | 60.3 | 50 | 3.6 | 60.3 | 50 | 3.6 | V | HER-001 | 0 | IMR-VP-12-2012 | 141 | BOEHLER "DMO-IG" | 2,0 : 3,0 | - | - | 1 | _ | 0.05 | _ | _ | _ | see remark 2) on WPS | <350 | No | 44054 | Adam Duric | 1 | 1.1 / 1.2 | 1.1 / 1.2 | I
60NDC10BR951 | 14 | P235GH (1.0345) | P235GH (1.0345) | BW | 60.3 | 50 | 3.6 | 60.3 | 50 | 3.6 | V | HER-001 | 0 | IMR-VP-12-2012 | 141 | BOEHLER "DMO-IG" | 2,0 : 3,0 | - | - | 1 | _ | 0.05 | _ | _ | _ | see remark 2) on WPS | <350 | No | 44054 | Adam Duric | 1 | 1.1 / 1.2 | 1.1 / 1.2 | I
60NDC10BR951 | 15 | P235GH (1.0345) | P235GH (1.0345) | BW | 60.3 | 50 | 3.6 | 60.3 | 50 | 3.6 | V | HER-001 | 0 | IMR-VP-12-2012 | 141 | BOEHLER "DMO-IG" | 2,0 : 3,0 | - | - | 1 | _ | 0.05 | _ | _ | _ | see remark 2) on WPS | <350 | No | 44054 | Adam Duric | 1 | 1.1 / 1.2 | 1.1 / 1.2 | I
60NDC11BR001 | 1 | P235GH (1.0345) | P235GH (1.0345) | BW | 508 | 500 | 10 | 508 | 500 | 10 | V | HER-001 | 0 | IMR-VP-12-2012 | 141 | BOEHLER "DMO-IG" | 2,0 : 3,0 | - | - | 1 | _ | 0.1 | _ | _ | _ | see remark 2) on WPS | <350 | No | 44020 | Adam Duric | 1 | 1.1 / 1.2 | 1.1 / 1.2 | III
60NDC11BR001 | 4 | P235GH (1.0345) | P235GH (1.0345) | BW | 508 | 500 | 10 | 508 | 500 | 10 | V | HER-001 | 0 | IMR-VP-12-2012 | 141 | BOEHLER "DMO-IG" | 2,0 : 3,0 | - | - | 1 | _ | 0.1 | _ | _ | _ | see remark 2) on WPS | <350 | No | 44020 | Adam Duric | 1 | 1.1 / 1.2 | 1.1 / 1.2 | III
60NDC11BR001 | 5 | P235GH (1.0345) | GP240GH (1.0619) | BW | 508 | 500 | 10 | 508 | 500 | 10 | V | HER-001 | 0 | IMR-VP-12-2012 | 141 | BOEHLER "DMO-IG" | 2,0 : 3,0 | - | - | 1 | _ | 0.1 | _ | _ | _ | see remark 2) on WPS | <350 | No | 44020 | Adam Duric | 1 | 1.1 / 1.2 | 1.1 / 1.2 | III
60NDC11BR002 | 1 | GP240GH (1.0619) | P235GH (1.0345) | BW | 508 | 500 | 10 | 508 | 500 | 10 | V | HER-001 | 0 | IMR-VP-12-2012 | 141 | BOEHLER "DMO-IG" | 2,0 : 3,0 | - | - | 1 | _ | 0.1 | _ | _ | _ | see remark 2) on WPS | <350 | No | 44020 | Adam Duric | 1 | 1.1 / 1.2 | 1.1 / 1.2 | III
60NDC11BR002 | 2 | P235GH (1.0345) | GP240GH (1.0619) | BW | 508 | 500 | 10 | 508 | 500 | 10 | V | HER-001 | 0 | IMR-VP-12-2012 | 141 | BOEHLER "DMO-IG" | 2,0 : 3,0 | - | - | 1 | _ | 0.1 | _ | _ | _ | see remark 2) on WPS | <350 | No | 44020 | Adam Duric | 1 | 1.1 / 1.2 | 1.1 / 1.2 | III
60NDC11BR002 | 3 | GP240GH (1.0619) | P235GH (1.0345) | BW | 508 | 500 | 10 | 508 | 500 | 10 | V | HER-001 | 0 | IMR-VP-12-2012 | 141 | BOEHLER "DMO-IG" | 2,0 : 3,0 | - | - | 1 | _ | 0.1 | _ | _ | _ | see remark 2) on WPS | <350 | No | 44020 | Adam Duric | 1 | 1.1 / 1.2 | 1.1 / 1.2 | III
60NDC11BR002 | 4 | P235GH (1.0345) | P235GH (1.0345) | BW | 508 | 500 | 10 | 508 | 500 | 10 | V | HER-001 | 0 | IMR-VP-12-2012 | 141 | BOEHLER "DMO-IG" | 2,0 : 3,0 | - | - | 1 | _ | 0.1 | _ | _ | _ | see remark 2) on WPS | <350 | No | 44020 | Adam Duric | 1 | 1.1 / 1.2 | 1.1 / 1.2 | III
60NDC11BR002 | 8 | P235GH (1.0345) | P235GH (1.0345) | BW | 508 | 500 | 10 | 508 | 500 | 10 | V | HER-001 | 0 | IMR-VP-12-2012 | 141 | BOEHLER "DMO-IG" | 2,0 : 3,0 | - | - | 1 | _ | 0.1 | _ | _ | _ | see remark 2) on WPS | <350 | No | 44020 | Adam Duric | 1 | 1.1 / 1.2 | 1.1 / 1.2 | III
60NDC11BR003 | 1 | P235GH (1.0345) | P235GH (1.0345) | BW | 406.4 | 400 | 8 | 406.4 | 400 | 8 | V | HER-001 | 0 | IMR-VP-12-2012 | 141 | BOEHLER "DMO-IG" | 2,0 : 3,0 | - | - | 1 | _ | 0.1 | _ | _ | _ | see remark 2) on WPS | <350 | No | 44020 | Adam Duric | 1 | 1.1 / 1.2 | 1.1 / 1.2 | III
60NDC11BR003 | 5 | P235GH (1.0345) | P235GH (1.0345) | BW | 508 | 500 | 10 | 508 | 500 | 10 | V | HER-001 | 0 | IMR-VP-12-2012 | 141 | BOEHLER "DMO-IG" | 2,0 : 3,0 | - | - | 1 | _ | 0.1 | _ | _ | _ | see remark 2) on WPS | <350 | No | 44020 | Adam Duric | 1 | 1.1 / 1.2 | 1.1 / 1.2 | III
60NDC11BR003 | 8 | P235GH (1.0345) | P235GH (1.0345) | BW | 508 | 500 | 10 | 508 | 500 | 10 | V | HER-001 | 0 | IMR-VP-12-2012 | 141 | BOEHLER "DMO-IG" | 2,0 : 3,0 | - | - | 1 | _ | 0.1 | _ | _ | _ | see remark 2) on WPS | <350 | No | 44020 | Adam Duric | 1 | 1.1 / 1.2 | 1.1 / 1.2 | III
60NDC11BR003 | 10 | P235GH (1.0345) | GP240GH (1.0619) | BW | 508 | 500 | 10 | 508 | 500 | 10 | V | HER-001 | 0 | IMR-VP-12-2012 | 141 | BOEHLER "DMO-IG" | 2,0 : 3,0 | - | - | 1 | _ | 0.1 | _ | _ | _ | see remark 2) on WPS | <350 | No | 44020 | Adam Duric | 1 | 1.1 / 1.2 | 1.1 / 1.2 | III
60NDC11BR003 | 11 | GP240GH (1.0619) | P235GH (1.0345) | BW | 508 | 500 | 10 | 508 | 500 | 10 | V | HER-001 | 0 | IMR-VP-12-2012 | 141 | BOEHLER "DMO-IG" | 2,0 : 3,0 | - | - | 1 | _ | 0.1 | _ | _ | _ | see remark 2) on WPS | <350 | No | 44020 | Adam Duric | 1 | 1.1 / 1.2 | 1.1 / 1.2 | III
60NDC11BR003 | 12 | P235GH (1.0345) | GP240GH (1.0619) | BW | 508 | 500 | 10 | 508 | 500 | 10 | V | HER-001 | 0 | IMR-VP-12-2012 | 141 | BOEHLER "DMO-IG" | 2,0 : 3,0 | - | - | 1 | _ | 0.1 | _ | _ | _ | see remark 2) on WPS | <350 | No | 44020 | Adam Duric | 1 | 1.1 / 1.2 | 1.1 / 1.2 | III
60NDC11BR003 | 13 | GP240GH (1.0619) | P235GH (1.0345) | BW | 508 | 500 | 10 | 508 | 500 | 10 | V | HER-001 | 0 | IMR-VP-12-2012 | 141 | BOEHLER "DMO-IG" | 2,0 : 3,0 | - | - | 1 | _ | 0.1 | _ | _ | _ | see remark 2) on WPS | <350 | No | 44020 | Adam Duric | 1 | 1.1 / 1.2 | 1.1 / 1.2 | III
60NDC11BR003 | 14 | P235GH (1.0345) | P235GH (1.0345) | BW | 508 | 500 | 10 | 508 | 500 | 10 | V | HER-001 | 0 | IMR-VP-12-2012 | 141 | BOEHLER "DMO-IG" | 2,0 : 3,0 | - | - | 1 | _ | 0.1 | _ | _ | _ | see remark 2) on WPS | <350 | No | 44020 | Adam Duric | 1 | 1.1 / 1.2 | 1.1 / 1.2 | III
60NDC11BR003 | 16 | P235GH (1.0345) | P235GH (1.0345) | BW | 508 | 500 | 10 | 508 | 500 | 10 | V | HER-001 | 0 | IMR-VP-12-2012 | 141 | BOEHLER "DMO-IG" | 2,0 : 3,0 | - | - | 1 | _ | 0.1 | _ | _ | _ | see remark 2) on WPS | <350 | No | 44020 | Adam Duric | 1 | 1.1 / 1.2 | 1.1 / 1.2 | III
60NDC11BR011 | 1 | P235GH (1.0345) | P235GH (1.0345) | BW | 60.3 | 50 | 3.6 | 60.3 | 50 | 3.6 | V | HER-001 | 0 | IMR-VP-12-2012 | 141 | BOEHLER "DMO-IG" | 2,0 : 3,0 | - | - | 1 | _ | 0.05 | _ | _ | _ | see remark 2) on WPS | <350 | No | 44054 | Adam Duric | 1 | 1.1 / 1.2 | 1.1 / 1.2 | I
60NDC11BR011 | 3 | P235GH (1.0345) | P235GH (1.0345) | BW | 60.3 | 50 | 3.6 | 60.3 | 50 | 3.6 | V | HER-001 | 0 | IMR-VP-12-2012 | 141 | BOEHLER "DMO-IG" | 2,0 : 3,0 | - | - | 1 | _ | 0.05 | _ | _ | _ | see remark 2) on WPS | <350 | No | 44054 | Adam Duric | 1 | 1.1 / 1.2 | 1.1 / 1.2 | I
60NDC11BR012 | 3 | P235GH (1.0345) | P235GH (1.0345) | BW | 60.3 | 50 | 3.6 | 60.3 | 50 | 3.6 | V | HER-001 | 0 | IMR-VP-12-2012 | 141 | BOEHLER "DMO-IG" | 2,0 : 3,0 | - | - | 1 | _ | 0.05 | _ | _ | _ | see remark 2) on WPS | <350 | No | 44054 | Adam Duric | 1 | 1.1 / 1.2 | 1.1 / 1.2 | I
60NDC11BR012 | 4 | P235GH (1.0345) | P235GH (1.0345) | BW | 60.3 | 50 | 3.6 | 60.3 | 50 | 3.6 | V | HER-001 | 0 | IMR-VP-12-2012 | 141 | BOEHLER "DMO-IG" | 2,0 : 3,0 | - | - | 1 | _ | 0.05 | _ | _ | _ | see remark 2) on WPS | <350 | No | 44054 | Adam Duric | 1 | 1.1 / 1.2 | 1.1 / 1.2 | I
60NDC11BR301 | 1 | P235GH (1.0345) | P235GH (1.0345) | BW | 21.3 | 15 | 3.2 | 21.3 | 15 | 3.2 | V | HER-015 | 0 | IMR-VP-17-2015 | 141 | BOEHLER "DMO-IG" | 2,0 : 2,4 | - | - | 1 | _ | 0.05 | _ | _ | _ | see remark 2) on WPS | <340 | No | 44063 | Adam Duric | 1 | 1.1 / 1.2 | 1.1 / 1.2 | SEP
60NDC11BR301 | 2 | P235GH (1.0345) | 16Mo3 (1.5414) | BW | 21.3 | 15 | 3.2 | 21.3 | 15 | 3.2 | V | HER-015 | 0 | IMR-VP-17-2015 | 141 | BOEHLER "DMO-IG" | 2,0 : 2,4 | - | - | 1 | _ | 0.05 | _ | _ | _ | see remark 2) on WPS | <340 | No | 44063 | Adam Duric | 1 | 1.1 / 1.2 | 1.1 / 1.2 | SEP
60NDC11BR301 | 3 | 16Mo3 (1.5415) | P235GH (1.0345) | BW | 21.3 | 15 | 3.2 | 21.3 | 15 | 3.2 | V | HER-015 | 0 | IMR-VP-17-2015 | 141 | BOEHLER "DMO-IG" | 2,0 : 2,4 | - | - | 1 | _ | 0.05 | _ | _ | _ | see remark 2) on WPS | <340 | No | 44063 | Adam Duric | 1 | 1.1 / 1.2 | 1.1 / 1.2 | SEP
60NDC11BR301 | 4 | P235GH (1.0345) | 16Mo3 (1.5414) | BW | 21.3 | 15 | 3.2 | 21.3 | 15 | 3.2 | V | HER-015 | 0 | IMR-VP-17-2015 | 141 | BOEHLER "DMO-IG" | 2,0 : 2,4 | - | - | 1 | _ | 0.05 | _ | _ | _ | see remark 2) on WPS | <340 | No | 44063 | Adam Duric | 1 | 1.1 / 1.2 | 1.1 / 1.2 | SEP
60NDC11BR302 | 1 | P235GH (1.0345) | P235GH (1.0345) | BW | 21.3 | 15 | 3.2 | 21.3 | 15 | 3.2 | V | HER-015 | 0 | IMR-VP-17-2015 | 141 | BOEHLER "DMO-IG" | 2,0 : 2,4 | - | - | 1 | _ | 0.05 | _ | _ | _ | see remark 2) on WPS | <340 | No | 44077 | Adam Duric | 1 | 1.1 / 1.2 | 1.1 / 1.2 | SEP
60NDC11BR302 | 2 | P235GH (1.0345) | 16Mo3 (1.5414) | BW | 21.3 | 15 | 3.2 | 21.3 | 15 | 3.2 | V | HER-015 | 0 | IMR-VP-17-2015 | 141 | BOEHLER "DMO-IG" | 2,0 : 2,4 | - | - | 1 | _ | 0.05 | _ | _ | _ | see remark 2) on WPS | <340 | No | 44063 | Adam Duric | 1 | 1.1 / 1.2 | 1.1 / 1.2 | SEP
60NDC11BR302 | 3 | 16Mo3 (1.5415) | P235GH (1.0345) | BW | 21.3 | 15 | 3.2 | 21.3 | 15 | 3.2 | V | HER-015 | 0 | IMR-VP-17-2015 | 141 | BOEHLER "DMO-IG" | 2,0 : 2,4 | - | - | 1 | _ | 0.05 | _ | _ | _ | see remark 2) on WPS | <340 | No | 44063 | Adam Duric | 1 | 1.1 / 1.2 | 1.1 / 1.2 | SEP
60NDC11BR302 | 4 | P235GH (1.0345) | 16Mo3 (1.5414) | BW | 21.3 | 15 | 3.2 | 21.3 | 15 | 3.2 | V | HER-015 | 0 | IMR-VP-17-2015 | 141 | BOEHLER "DMO-IG" | 2,0 : 2,4 | - | - | 1 | _ | 0.05 | _ | _ | _ | see remark 2) on WPS | <340 | No | 44063 | Adam Duric | 1 | 1.1 / 1.2 | 1.1 / 1.2 | SEP
60NDC11BR303 | 1 | P235GH (1.0345) | P235GH (1.0345) | BW | 21.3 | 15 | 3.2 | 21.3 | 15 | 3.2 | V | HER-015 | 0 | IMR-VP-17-2015 | 141 | BOEHLER "DMO-IG" | 2,0 : 2,4 | - | - | 1 | _ | 0.05 | _ | _ | _ | see remark 2) on WPS | <340 | No | 44077 | Adam Duric | 1 | 1.1 / 1.2 | 1.1 / 1.2 | SEP
60NDC11BR303 | 2 | P235GH (1.0345) | 16Mo3 (1.5414) | BW | 21.3 | 15 | 3.2 | 21.3 | 15 | 3.2 | V | HER-015 | 0 | IMR-VP-17-2015 | 141 | BOEHLER "DMO-IG" | 2,0 : 2,4 | - | - | 1 | _ | 0.05 | _ | _ | _ | see remark 2) on WPS | <340 | No | 44063 | Adam Duric | 1 | 1.1 / 1.2 | 1.1 / 1.2 | SEP
60NDC11BR303 | 3 | 16Mo3 (1.5415) | P235GH (1.0345) | BW | 21.3 | 15 | 3.2 | 21.3 | 15 | 3.2 | V | HER-015 | 0 | IMR-VP-17-2015 | 141 | BOEHLER "DMO-IG" | 2,0 : 2,4 | - | - | 1 | _ | 0.05 | _ | _ | _ | see remark 2) on WPS | <340 | No | 44063 | Adam Duric | 1 | 1.1 / 1.2 | 1.1 / 1.2 | SEP
60NDC11BR303 | 4 | P235GH (1.0345) | 16Mo3 (1.5414) | BW | 21.3 | 15 | 3.2 | 21.3 | 15 | 3.2 | V | HER-015 | 0 | IMR-VP-17-2015 | 141 | BOEHLER "DMO-IG" | 2,0 : 2,4 | - | - | 1 | _ | 0.05 | _ | _ | _ | see remark 2) on WPS | <340 | No | 44063 | Adam Duric | 1 | 1.1 / 1.2 | 1.1 / 1.2 | SEP
60NDC11BR306 | 1 | P235GH (1.0345) | P235GH (1.0345) | BW | 21.3 | 15 | 3.2 | 21.3 | 15 | 3.2 | V | HER-015 | 0 | IMR-VP-17-2015 | 141 | BOEHLER "DMO-IG" | 2,0 : 2,4 | - | - | 1 | _ | 0.05 | _ | _ | _ | see remark 2) on WPS | <340 | No | 44063 | Adam Duric | 1 | 1.1 / 1.2 | 1.1 / 1.2 | SEP
60NDC11BR306 | 2 | P235GH (1.0345) | 16Mo3 (1.5414) | BW | 21.3 | 15 | 3.2 | 21.3 | 15 | 3.2 | V | HER-015 | 0 | IMR-VP-17-2015 | 141 | BOEHLER "DMO-IG" | 2,0 : 2,4 | - | - | 1 | _ | 0.05 | _ | _ | _ | see remark 2) on WPS | <340 | No | 44063 | Adam Duric | 1 | 1.1 / 1.2 | 1.1 / 1.2 | SEP
60NDC11BR306 | 3 | 16Mo3 (1.5415) | P235GH (1.0345) | BW | 21.3 | 15 | 3.2 | 21.3 | 15 | 3.2 | V | HER-015 | 0 | IMR-VP-17-2015 | 141 | BOEHLER "DMO-IG" | 2,0 : 2,4 | - | - | 1 | _ | 0.05 | _ | _ | _ | see remark 2) on WPS | <340 | No | 44063 | Adam Duric | 1 | 1.1 / 1.2 | 1.1 / 1.2 | SEP
60NDC11BR306 | 4 | P235GH (1.0345) | 16Mo3 (1.5414) | BW | 21.3 | 15 | 3.2 | 21.3 | 15 | 3.2 | V | HER-015 | 0 | IMR-VP-17-2015 | 141 | BOEHLER "DMO-IG" | 2,0 : 2,4 | - | - | 1 | _ | 0.05 | _ | _ | _ | see remark 2) on WPS | <340 | No | 44063 | Adam Duric | 1 | 1.1 / 1.2 | 1.1 / 1.2 | SEP
60NDC11BR314 | 1 | P235GH (1.0345) | P235GH (1.0345) | BW | 21.3 | 15 | 3.2 | 21.3 | 15 | 3.2 | V | HER-015 | 0 | IMR-VP-17-2015 | 141 | BOEHLER "DMO-IG" | 2,0 : 2,4 | - | - | 1 | _ | 0.05 | _ | _ | _ | see remark 2) on WPS | <340 | No | 44063 | Adam Duric | 1 | 1.1 / 1.2 | 1.1 / 1.2 | SEP
60NDC11BR314 | 2 | P235GH (1.0345) | 16Mo3 (1.5414) | BW | 21.3 | 15 | 3.2 | 21.3 | 15 | 3.2 | V | HER-015 | 0 | IMR-VP-17-2015 | 141 | BOEHLER "DMO-IG" | 2,0 : 2,4 | - | - | 1 | _ | 0.05 | _ | _ | _ | see remark 2) on WPS | <340 | No | 44063 | Adam Duric | 1 | 1.1 / 1.2 | 1.1 / 1.2 | SEP
60NDC11BR314 | 3 | 16Mo3 (1.5415) | P235GH (1.0345) | BW | 21.3 | 15 | 3.2 | 21.3 | 15 | 3.2 | V | HER-015 | 0 | IMR-VP-17-2015 | 141 | BOEHLER "DMO-IG" | 2,0 : 2,4 | - | - | 1 | _ | 0.05 | _ | _ | _ | see remark 2) on WPS | <340 | No | 44063 | Adam Duric | 1 | 1.1 / 1.2 | 1.1 / 1.2 | SEP
60NDC11BR314 | 4 | P235GH (1.0345) | 16Mo3 (1.5414) | BW | 21.3 | 15 | 3.2 | 21.3 | 15 | 3.2 | V | HER-015 | 0 | IMR-VP-17-2015 | 141 | BOEHLER "DMO-IG" | 2,0 : 2,4 | - | - | 1 | _ | 0.05 | _ | _ | _ | see remark 2) on WPS | <340 | No | 44063 | Adam Duric | 1 | 1.1 / 1.2 | 1.1 / 1.2 | SEP
60NDC11BR315 | 1 | P235GH (1.0345) | P235GH (1.0345) | BW | 21.3 | 15 | 3.2 | 21.3 | 15 | 3.2 | V | HER-015 | 0 | IMR-VP-17-2015 | 141 | BOEHLER "DMO-IG" | 2,0 : 2,4 | - | - | 1 | _ | 0.05 | _ | _ | _ | see remark 2) on WPS | <340 | No | 44063 | Adam Duric | 1 | 1.1 / 1.2 | 1.1 / 1.2 | SEP
60NDC11BR315 | 2 | P235GH (1.0345) | 16Mo3 (1.5414) | BW | 21.3 | 15 | 3.2 | 21.3 | 15 | 3.2 | V | HER-015 | 0 | IMR-VP-17-2015 | 141 | BOEHLER "DMO-IG" | 2,0 : 2,4 | - | - | 1 | _ | 0.05 | _ | _ | _ | see remark 2) on WPS | <340 | No | 44063 | Adam Duric | 1 | 1.1 / 1.2 | 1.1 / 1.2 | SEP
60NDC11BR315 | 3 | 16Mo3 (1.5415) | P235GH (1.0345) | BW | 21.3 | 15 | 3.2 | 21.3 | 15 | 3.2 | V | HER-015 | 0 | IMR-VP-17-2015 | 141 | BOEHLER "DMO-IG" | 2,0 : 2,4 | - | - | 1 | _ | 0.05 | _ | _ | _ | see remark 2) on WPS | <340 | No | 44063 | Adam Duric | 1 | 1.1 / 1.2 | 1.1 / 1.2 | SEP
60NDC11BR315 | 4 | P235GH (1.0345) | 16Mo3 (1.5414) | BW | 21.3 | 15 | 3.2 | 21.3 | 15 | 3.2 | V | HER-015 | 0 | IMR-VP-17-2015 | 141 | BOEHLER "DMO-IG" | 2,0 : 2,4 | - | - | 1 | _ | 0.05 | _ | _ | _ | see remark 2) on WPS | <340 | No | 44063 | Adam Duric | 1 | 1.1 / 1.2 | 1.1 / 1.2 | SEP
60NDC11BR901 | 1 | P235GH (1.0345) | P235GH (1.0345) | BW | 60.3 | 50 | 3.6 | 60.3 | 50 | 3.6 | V | HER-001 | 0 | IMR-VP-12-2012 | 141 | BOEHLER "DMO-IG" | 2,0 : 3,0 | - | - | 1 | _ | 0.05 | _ | _ | _ | see remark 2) on WPS | <350 | No | 44054 | Adam Duric | 1 | 1.1 / 1.2 | 1.1 / 1.2 | I
60NDC11BR901 | 4 | P235GH (1.0345) | 16Mo3 (1.5414) | BW | 60.3 | 50 | 3.6 | 60.3 | 50 | 3.6 | V | HER-001 | 0 | IMR-VP-12-2012 | 141 | BOEHLER "DMO-IG" | 2,0 : 3,0 | - | - | 1 | _ | 0.05 | _ | _ | _ | see remark 2) on WPS | <350 | No | 44054 | Adam Duric | 1 | 1.1 / 1.2 | 1.1 / 1.2 | I
60NDC11BR901 | 5 | 16Mo3 (1.5415) | P235GH (1.0345) | BW | 60.3 | 50 | 3.6 | 60.3 | 50 | 3.6 | V | HER-001 | 0 | IMR-VP-12-2012 | 141 | BOEHLER "DMO-IG" | 2,0 : 3,0 | - | - | 1 | _ | 0.05 | _ | _ | _ | see remark 2) on WPS | <350 | No | 44054 | Adam Duric | 1 | 1.1 / 1.2 | 1.1 / 1.2 | I
60NDC11BR901 | 6 | P235GH (1.0345) | 16Mo3 (1.5414) | BW | 60.3 | 50 | 3.6 | 60.3 | 50 | 3.6 | V | HER-001 | 0 | IMR-VP-12-2012 | 141 | BOEHLER "DMO-IG" | 2,0 : 3,0 | - | - | 1 | _ | 0.05 | _ | _ | _ | see remark 2) on WPS | <350 | No | 44054 | Adam Duric | 1 | 1.1 / 1.2 | 1.1 / 1.2 | I
60NDC11BR901 | 7 | 16Mo3 (1.5415) | P235GH (1.0345) | BW | 60.3 | 50 | 3.6 | 60.3 | 50 | 3.6 | V | HER-001 | 0 | IMR-VP-12-2012 | 141 | BOEHLER "DMO-IG" | 2,0 : 3,0 | - | - | 1 | _ | 0.05 | _ | _ | _ | see remark 2) on WPS | <350 | No | 44054 | Adam Duric | 1 | 1.1 / 1.2 | 1.1 / 1.2 | I
60NDC11BR902 | 1 | P235GH (1.0345) | P235GH (1.0345) | BW | 60.3 | 50 | 3.6 | 60.3 | 50 | 3.6 | V | HER-001 | 0 | IMR-VP-12-2012 | 141 | BOEHLER "DMO-IG" | 2,0 : 3,0 | - | - | 1 | _ | 0.05 | _ | _ | _ | see remark 2) on WPS | <350 | No | 44054 | Adam Duric | 1 | 1.1 / 1.2 | 1.1 / 1.2 | I
60NDC11BR902 | 4 | P235GH (1.0345) | P235GH (1.0345) | BW | 60.3 | 50 | 3.6 | 60.3 | 50 | 3.6 | V | HER-001 | 0 | IMR-VP-12-2012 | 141 | BOEHLER "DMO-IG" | 2,0 : 3,0 | - | - | 1 | _ | 0.05 | _ | _ | _ | see remark 2) on WPS | <350 | No | 44054 | Adam Duric | 1 | 1.1 / 1.2 | 1.1 / 1.2 | I
60NDC11BR902 | 8 | P235GH (1.0345) | P235GH (1.0345) | BW | 60.3 | 50 | 3.6 | 60.3 | 50 | 3.6 | V | HER-001 | 0 | IMR-VP-12-2012 | 141 | BOEHLER "DMO-IG" | 2,0 : 3,0 | - | - | 1 | _ | 0.05 | _ | _ | _ | see remark 2) on WPS | <350 | No | 44054 | Adam Duric | 1 | 1.1 / 1.2 | 1.1 / 1.2 | I
60NDC11BR902 | 10 | P235GH (1.0345) | 16Mo3 (1.5415) | BW | 60.3 | 50 | 3.6 | 60.3 | 50 | 3.6 | V | HER-001 | 0 | IMR-VP-12-2012 | 141 | BOEHLER "DMO-IG" | 2,0 : 3,0 | - | - | 1 | _ | 0.05 | _ | _ | _ | see remark 2) on WPS | <350 | No | 44054 | Adam Duric | 1 | 1.1 / 1.2 | 1.1 / 1.2 | I
60NDC11BR902 | 11 | 16Mo3 (1.5415) | P235GH (1.0345) | BW | 60.3 | 50 | 3.6 | 60.3 | 50 | 3.6 | V | HER-001 | 0 | IMR-VP-12-2012 | 141 | BOEHLER "DMO-IG" | 2,0 : 3,0 | - | - | 1 | _ | 0.05 | _ | _ | _ | see remark 2) on WPS | <350 | No | 44054 | Adam Duric | 1 | 1.1 / 1.2 | 1.1 / 1.2 | I
60NDC11BR902 | 12 | P235GH (1.0345) | 16Mo3 (1.5415) | BW | 60.3 | 50 | 3.6 | 60.3 | 50 | 3.6 | V | HER-001 | 0 | IMR-VP-12-2012 | 141 | BOEHLER "DMO-IG" | 2,0 : 3,0 | - | - | 1 | _ | 0.05 | _ | _ | _ | see remark 2) on WPS | <350 | No | 44054 | Adam Duric | 1 | 1.1 / 1.2 | 1.1 / 1.2 | I
60NDC11BR902 | 13 | 16Mo3 (1.5415) | P235GH (1.0345) | BW | 60.3 | 50 | 3.6 | 60.3 | 50 | 3.6 | V | HER-001 | 0 | IMR-VP-12-2012 | 141 | BOEHLER "DMO-IG" | 2,0 : 3,0 | - | - | 1 | _ | 0.05 | _ | _ | _ | see remark 2) on WPS | <350 | No | 44054 | Adam Duric | 1 | 1.1 / 1.2 | 1.1 / 1.2 | I
60NDC11BR951 | 1 | P235GH (1.0345) | P235GH (1.0345) | BW | 33.7 | 25 | 4 | 33.7 | 25 | 4 | V | HER-001 | 0 | IMR-VP-12-2012 | 141 | BOEHLER "DMO-IG" | 2,0 : 3,0 | - | - | 1 | _ | 0.05 | _ | _ | _ | see remark 2) on WPS | <350 | No | 44054 | Adam Duric | 1 | 1.1 / 1.2 | 1.1 / 1.2 | SEP
60NDC11BR951 | 2 | P235GH (1.0345) | P235GH (1.0345) | BW | 33.7 | 25 | 4 | 33.7 | 25 | 4 | V | HER-001 | 0 | IMR-VP-12-2012 | 141 | BOEHLER "DMO-IG" | 2,0 : 3,0 | - | - | 1 | _ | 0.05 | _ | _ | _ | see remark 2) on WPS | <350 | No | 44054 | Adam Duric | 1 | 1.1 / 1.2 | 1.1 / 1.2 | SEP
60NDC11BR951 | 3 | P235GH (1.0345) | P235GH (1.0345) | BW | 33.7 | 25 | 4 | 33.7 | 25 | 4 | V | HER-001 | 0 | IMR-VP-12-2012 | 141 | BOEHLER "DMO-IG" | 2,0 : 3,0 | - | - | 1 | _ | 0.05 | _ | _ | _ | see remark 2) on WPS | <350 | No | 44054 | Adam Duric | 1 | 1.1 / 1.2 | 1.1 / 1.2 | SEP
60NDC11BR951 | 4 | P235GH (1.0345) | 16Mo3 (1.5415) | BW | 33.7 | 25 | 4 | 33.7 | 25 | 4 | V | HER-001 | 0 | IMR-VP-12-2012 | 141 | BOEHLER "DMO-IG" | 2,0 : 3,0 | - | - | 1 | _ | 0.05 | _ | _ | _ | see remark 2) on WPS | <350 | No | 44054 | Adam Duric | 1 | 1.1 / 1.2 | 1.1 / 1.2 | SEP
60NDC11BR951 | 5 | 16Mo3 (1.5415) | P235GH (1.0345) | BW | 33.7 | 25 | 4 | 33.7 | 25 | 4 | V | HER-001 | 0 | IMR-VP-12-2012 | 141 | BOEHLER "DMO-IG" | 2,0 : 3,0 | - | - | 1 | _ | 0.05 | _ | _ | _ | see remark 2) on WPS | <350 | No | 44054 | Adam Duric | 1 | 1.1 / 1.2 | 1.1 / 1.2 | SEP
60NDC11BR951 | 6 | P235GH (1.0345) | 16Mo3 (1.5415) | BW | 33.7 | 25 | 4 | 33.7 | 25 | 4 | V | HER-001 | 0 | IMR-VP-12-2012 | 141 | BOEHLER "DMO-IG" | 2,0 : 3,0 | - | - | 1 | _ | 0.05 | _ | _ | _ | see remark 2) on WPS | <350 | No | 44054 | Adam Duric | 1 | 1.1 / 1.2 | 1.1 / 1.2 | SEP
60NDC11BR951 | 7 | 16Mo3 (1.5415) | P235GH (1.0345) | BW | 33.7 | 25 | 4 | 33.7 | 25 | 4 | V | HER-001 | 0 | IMR-VP-12-2012 | 141 | BOEHLER "DMO-IG" | 2,0 : 3,0 | - | - | 1 | _ | 0.05 | _ | _ | _ | see remark 2) on WPS | <350 | No | 44054 | Adam Duric | 1 | 1.1 / 1.2 | 1.1 / 1.2 | SEP
60NDC11BR952 | 1 | P235GH (1.0345) | P235GH (1.0345) | BW | 33.7 | 25 | 4 | 33.7 | 25 | 4 | V | HER-001 | 0 | IMR-VP-12-2012 | 141 | BOEHLER "DMO-IG" | 2,0 : 3,0 | - | - | 1 | _ | 0.05 | _ | _ | _ | see remark 2) on WPS | <350 | No | 44054 | Adam Duric | 1 | 1.1 / 1.2 | 1.1 / 1.2 | SEP
60NDC11BR952 | 2 | P235GH (1.0345) | P235GH (1.0345) | BW | 33.7 | 25 | 4 | 33.7 | 25 | 4 | V | HER-001 | 0 | IMR-VP-12-2012 | 141 | BOEHLER "DMO-IG" | 2,0 : 3,0 | - | - | 1 | _ | 0.05 | _ | _ | _ | see remark 2) on WPS | <350 | No | 44054 | Adam Duric | 1 | 1.1 / 1.2 | 1.1 / 1.2 | SEP
60NDC11BR952 | 3 | P235GH (1.0345) | P235GH (1.0345) | BW | 33.7 | 25 | 4 | 33.7 | 25 | 4 | V | HER-001 | 0 | IMR-VP-12-2012 | 141 | BOEHLER "DMO-IG" | 2,0 : 3,0 | - | - | 1 | _ | 0.05 | _ | _ | _ | see remark 2) on WPS | <350 | No | 44054 | Adam Duric | 1 | 1.1 / 1.2 | 1.1 / 1.2 | SEP
60NDC11BR952 | 4 | P235GH (1.0345) | P235GH (1.0345) | BW | 33.7 | 25 | 4 | 33.7 | 25 | 4 | V | HER-001 | 0 | IMR-VP-12-2012 | 141 | BOEHLER "DMO-IG" | 2,0 : 3,0 | - | - | 1 | _ | 0.05 | _ | _ | _ | see remark 2) on WPS | <350 | No | 44054 | Adam Duric | 1 | 1.1 / 1.2 | 1.1 / 1.2 | SEP
60NDC11BR952 | 5 | P235GH (1.0345) | 16Mo3 (1.5415) | BW | 33.7 | 25 | 4 | 33.7 | 25 | 4 | V | HER-001 | 0 | IMR-VP-12-2012 | 141 | BOEHLER "DMO-IG" | 2,0 : 3,0 | - | - | 1 | _ | 0.05 | _ | _ | _ | see remark 2) on WPS | <350 | No | 44054 | Adam Duric | 1 | 1.1 / 1.2 | 1.1 / 1.2 | SEP
60NDC11BR952 | 6 | 16Mo3 (1.5415) | P235GH (1.0345) | BW | 33.7 | 25 | 4 | 33.7 | 25 | 4 | V | HER-001 | 0 | IMR-VP-12-2012 | 141 | BOEHLER "DMO-IG" | 2,0 : 3,0 | - | - | 1 | _ | 0.05 | _ | _ | _ | see remark 2) on WPS | <350 | No | 44054 | Adam Duric | 1 | 1.1 / 1.2 | 1.1 / 1.2 | SEP
60NDC11BR952 | 7 | P235GH (1.0345) | 16Mo3 (1.5415) | BW | 33.7 | 25 | 4 | 33.7 | 25 | 4 | V | HER-001 | 0 | IMR-VP-12-2012 | 141 | BOEHLER "DMO-IG" | 2,0 : 3,0 | - | - | 1 | _ | 0.05 | _ | _ | _ | see remark 2) on WPS | <350 | No | 44054 | Adam Duric | 1 | 1.1 / 1.2 | 1.1 / 1.2 | SEP
60NDC11BR952 | 8 | 16Mo3 (1.5415) | P235GH (1.0345) | BW | 33.7 | 25 | 4 | 33.7 | 25 | 4 | V | HER-001 | 0 | IMR-VP-12-2012 | 141 | BOEHLER "DMO-IG" | 2,0 : 3,0 | - | - | 1 | _ | 0.05 | _ | _ | _ | see remark 2) on WPS | <350 | No | 44054 | Adam Duric | 1 | 1.1 / 1.2 | 1.1 / 1.2 | SEP
60NDC12BR001 | 1 | P235GH (1.0345) | P235GH (1.0345) | BW | 508 | 500 | 10 | 508 | 500 | 10 | V | HER-001 | 0 | IMR-VP-12-2012 | 141 | BOEHLER "DMO-IG" | 2,0 : 3,0 | - | - | 1 | _ | 0.1 | _ | _ | _ | see remark 2) on WPS | <350 | No | 44020 | Adam Duric | 1 | 1.1 / 1.2 | 1.1 / 1.2 | III
60NDC12BR001 | 2 | P235GH (1.0345) | P235GH (1.0345) | BW | 508 | 500 | 10 | 508 | 500 | 10 | V | HER-001 | 0 | IMR-VP-12-2012 | 141 | BOEHLER "DMO-IG" | 2,0 : 3,0 | - | - | 1 | _ | 0.1 | _ | _ | _ | see remark 2) on WPS | <350 | No | 44020 | Adam Duric | 1 | 1.1 / 1.2 | 1.1 / 1.2 | III
60NDC12BR001 | 4 | P235GH (1.0345) | GP240GH (1.0619) | BW | 508 | 500 | 10 | 508 | 500 | 10 | V | HER-001 | 0 | IMR-VP-12-2012 | 141 | BOEHLER "DMO-IG" | 2,0 : 3,0 | - | - | 1 | _ | 0.1 | _ | _ | _ | see remark 2) on WPS | <350 | No | 44020 | Adam Duric | 1 | 1.1 / 1.2 | 1.1 / 1.2 | III
60NDC12BR002 | 1 | GP240GH (1.0619) | P235GH (1.0345) | BW | 508 | 500 | 10 | 508 | 500 | 10 | V | HER-001 | 0 | IMR-VP-12-2012 | 141 | BOEHLER "DMO-IG" | 2,0 : 3,0 | - | - | 1 | _ | 0.1 | _ | _ | _ | see remark 2) on WPS | <350 | No | 44020 | Adam Duric | 1 | 1.1 / 1.2 | 1.1 / 1.2 | III
60NDC12BR002 | 2 | P235GH (1.0345) | GP240GH (1.0619) | BW | 508 | 500 | 10 | 508 | 500 | 10 | V | HER-001 | 0 | IMR-VP-12-2012 | 141 | BOEHLER "DMO-IG" | 2,0 : 3,0 | - | - | 1 | _ | 0.1 | _ | _ | _ | see remark 2) on WPS | <350 | No | 44020 | Adam Duric | 1 | 1.1 / 1.2 | 1.1 / 1.2 | III
60NDC12BR002 | 3 | GP240GH (1.0619) | P235GH (1.0345) | BW | 508 | 500 | 10 | 508 | 500 | 10 | V | HER-001 | 0 | IMR-VP-12-2012 | 141 | BOEHLER "DMO-IG" | 2,0 : 3,0 | - | - | 1 | _ | 0.1 | _ | _ | _ | see remark 2) on WPS | <350 | No | 44020 | Adam Duric | 1 | 1.1 / 1.2 | 1.1 / 1.2 | III
60NDC12BR002 | 4 | P235GH (1.0345) | P235GH (1.0345) | BW | 508 | 500 | 10 | 508 | 500 | 10 | V | HER-001 | 0 | IMR-VP-12-2012 | 141 | BOEHLER "DMO-IG" | 2,0 : 3,0 | - | - | 1 | _ | 0.1 | _ | _ | _ | see remark 2) on WPS | <350 | No | 44026 | Adam Duric | 1 | 1.1 / 1.2 | 1.1 / 1.2 | III
60NDC12BR002 | 8 | P235GH (1.0345) | P235GH (1.0345) | BW | 508 | 500 | 10 | 508 | 500 | 10 | V | HER-001 | 0 | IMR-VP-12-2012 | 141 | BOEHLER "DMO-IG" | 2,0 : 3,0 | - | - | 1 | _ | 0.1 | _ | _ | _ | see remark 2) on WPS | <350 | No | 44020 | Adam Duric | 1 | 1.1 / 1.2 | 1.1 / 1.2 | III
60NDC12BR003 | 1 | P235GH (1.0345) | P235GH (1.0345) | BW | 406.4 | 400 | 8 | 406.4 | 400 | 8 | V | HER-001 | 0 | IMR-VP-12-2012 | 141 | BOEHLER "DMO-IG" | 2,0 : 3,0 | - | - | 1 | _ | 0.1 | _ | _ | _ | see remark 2) on WPS | <350 | No | 44032 | Adam Duric | 1 | 1.1 / 1.2 | 1.1 / 1.2 | III
60NDC12BR003 | 6 | P235GH (1.0345) | P235GH (1.0345) | BW | 508 | 500 | 10 | 508 | 500 | 10 | V | HER-001 | 0 | IMR-VP-12-2012 | 141 | BOEHLER "DMO-IG" | 2,0 : 3,0 | - | - | 1 | _ | 0.1 | _ | _ | _ | see remark 2) on WPS | <350 | No | 44020 | Adam Duric | 1 | 1.1 / 1.2 | 1.1 / 1.2 | III
60NDC12BR003 | 10 | P235GH (1.0345) | P235GH (1.0345) | BW | 508 | 500 | 10 | 508 | 500 | 10 | V | HER-001 | 0 | IMR-VP-12-2012 | 141 | BOEHLER "DMO-IG" | 2,0 : 3,0 | - | - | 1 | _ | 0.1 | _ | _ | _ | see remark 2) on WPS | <350 | No | 44020 | Adam Duric | 1 | 1.1 / 1.2 | 1.1 / 1.2 | III
60NDC12BR003 | 12 | P235GH (1.0345) | GP240GH (1.0619) | BW | 508 | 500 | 10 | 508 | 500 | 10 | V | HER-001 | 0 | IMR-VP-12-2012 | 141 | BOEHLER "DMO-IG" | 2,0 : 3,0 | - | - | 1 | _ | 0.1 | _ | _ | _ | see remark 2) on WPS | <350 | No | 44020 | Adam Duric | 1 | 1.1 / 1.2 | 1.1 / 1.2 | III
60NDC12BR003 | 13 | GP240GH (1.0619) | P235GH (1.0345) | BW | 508 | 500 | 10 | 508 | 500 | 10 | V | HER-001 | 0 | IMR-VP-12-2012 | 141 | BOEHLER "DMO-IG" | 2,0 : 3,0 | - | - | 1 | _ | 0.1 | _ | _ | _ | see remark 2) on WPS | <350 | No | 44020 | Adam Duric | 1 | 1.1 / 1.2 | 1.1 / 1.2 | III
60NDC12BR003 | 14 | P235GH (1.0345) | GP240GH (1.0619) | BW | 508 | 500 | 10 | 508 | 500 | 10 | V | HER-001 | 0 | IMR-VP-12-2012 | 141 | BOEHLER "DMO-IG" | 2,0 : 3,0 | - | - | 1 | _ | 0.1 | _ | _ | _ | see remark 2) on WPS | <350 | No | 44020 | Adam Duric | 1 | 1.1 / 1.2 | 1.1 / 1.2 | III
60NDC12BR003 | 15 | GP240GH (1.0619) | P235GH (1.0345) | BW | 508 | 500 | 10 | 508 | 500 | 10 | V | HER-001 | 0 | IMR-VP-12-2012 | 141 | BOEHLER "DMO-IG" | 2,0 : 3,0 | - | - | 1 | _ | 0.1 | _ | _ | _ | see remark 2) on WPS | <350 | No | 44020 | Adam Duric | 1 | 1.1 / 1.2 | 1.1 / 1.2 | III
60NDC12BR003 | 16 | P235GH (1.0345) | P235GH (1.0345) | BW | 508 | 500 | 10 | 508 | 500 | 10 | V | HER-001 | 0 | IMR-VP-12-2012 | 141 | BOEHLER "DMO-IG" | 2,0 : 3,0 | - | - | 1 | _ | 0.1 | _ | _ | _ | see remark 2) on WPS | <350 | No | 44020 | Adam Duric | 1 | 1.1 / 1.2 | 1.1 / 1.2 | III
60NDC12BR003 | 18 | P235GH (1.0345) | P235GH (1.0345) | BW | 508 | 500 | 10 | 508 | 500 | 10 | V | HER-001 | 0 | IMR-VP-12-2012 | 141 | BOEHLER "DMO-IG" | 2,0 : 3,0 | - | - | 1 | _ | 0.1 | _ | _ | _ | see remark 2) on WPS | <350 | No | 44020 | Adam Duric | 1 | 1.1 / 1.2 | 1.1 / 1.2 | III
60NDC12BR011 | 1 | P235GH (1.0345) | P235GH (1.0345) | BW | 60.3 | 50 | 3.6 | 60.3 | 50 | 3.6 | V | HER-001 | 0 | IMR-VP-12-2012 | 141 | BOEHLER "DMO-IG" | 2,0 : 3,0 | - | - | 1 | _ | 0.05 | _ | _ | _ | see remark 2) on WPS | <350 | No | 44054 | Adam Duric | 1 | 1.1 / 1.2 | 1.1 / 1.2 | I
60NDC12BR011 | 4 | P235GH (1.0345) | P235GH (1.0345) | BW | 60.3 | 50 | 3.6 | 60.3 | 50 | 3.6 | V | HER-001 | 0 | IMR-VP-12-2012 | 141 | BOEHLER "DMO-IG" | 2,0 : 3,0 | - | - | 1 | _ | 0.05 | _ | _ | _ | see remark 2) on WPS | <350 | No | 44054 | Adam Duric | 1 | 1.1 / 1.2 | 1.1 / 1.2 | I
60NDC12BR012 | 2 | P235GH (1.0345) | P235GH (1.0345) | BW | 60.3 | 50 | 3.6 | 60.3 | 50 | 3.6 | V | HER-001 | 0 | IMR-VP-12-2012 | 141 | BOEHLER "DMO-IG" | 2,0 : 3,0 | - | - | 1 | _ | 0.05 | _ | _ | _ | see remark 2) on WPS | <350 | No | 44054 | Adam Duric | 1 | 1.1 / 1.2 | 1.1 / 1.2 | I
60NDC12BR012 | 3 | P235GH (1.0345) | P235GH (1.0345) | BW | 60.3 | 50 | 3.6 | 60.3 | 50 | 3.6 | V | HER-001 | 0 | IMR-VP-12-2012 | 141 | BOEHLER "DMO-IG" | 2,0 : 3,0 | - | - | 1 | _ | 0.05 | _ | _ | _ | see remark 2) on WPS | <350 | No | 44071 | Adam Duric | 1 | 1.1 / 1.2 | 1.1 / 1.2 | I
60NDC12BR301 | 1 | P235GH (1.0345) | P235GH (1.0345) | BW | 21.3 | 15 | 3.2 | 21.3 | 15 | 3.2 | V | HER-015 | 0 | IMR-VP-17-2015 | 141 | BOEHLER "DMO-IG" | 2,0 : 2,4 | - | - | 1 | _ | 0.05 | _ | _ | _ | see remark 2) on WPS | <340 | No | 44063 | Adam Duric | 1 | 1.1 / 1.2 | 1.1 / 1.2 | SEP
60NDC12BR301 | 2 | P235GH (1.0345) | 16Mo3 (1.5415) | BW | 21.3 | 15 | 3.2 | 21.3 | 15 | 3.2 | V | HER-015 | 0 | IMR-VP-17-2015 | 141 | BOEHLER "DMO-IG" | 2,0 : 2,4 | - | - | 1 | _ | 0.05 | _ | _ | _ | see remark 2) on WPS | <340 | No | 44063 | Adam Duric | 1 | 1.1 / 1.2 | 1.1 / 1.2 | SEP
60NDC12BR301 | 3 | 16Mo3 (1.5415) | P235GH (1.0345) | BW | 21.3 | 15 | 3.2 | 21.3 | 15 | 3.2 | V | HER-015 | 0 | IMR-VP-17-2015 | 141 | BOEHLER "DMO-IG" | 2,0 : 2,4 | - | - | 1 | _ | 0.05 | _ | _ | _ | see remark 2) on WPS | <340 | No | 44063 | Adam Duric | 1 | 1.1 / 1.2 | 1.1 / 1.2 | SEP
60NDC12BR301 | 4 | P235GH (1.0345) | 16Mo3 (1.5415) | BW | 21.3 | 15 | 3.2 | 21.3 | 15 | 3.2 | V | HER-015 | 0 | IMR-VP-17-2015 | 141 | BOEHLER "DMO-IG" | 2,0 : 2,4 | - | - | 1 | _ | 0.05 | _ | _ | _ | see remark 2) on WPS | <340 | No | 44063 | Adam Duric | 1 | 1.1 / 1.2 | 1.1 / 1.2 | SEP
60NDC12BR302 | 1 | P235GH (1.0345) | P235GH (1.0345) | BW | 21.3 | 15 | 3.2 | 21.3 | 15 | 3.2 | V | HER-015 | 0 | IMR-VP-17-2015 | 141 | BOEHLER "DMO-IG" | 2,0 : 2,4 | - | - | 1 | _ | 0.05 | _ | _ | _ | see remark 2) on WPS | <340 | No | 44063 | Adam Duric | 1 | 1.1 / 1.2 | 1.1 / 1.2 | SEP
60NDC12BR302 | 2 | P235GH (1.0345) | 16Mo3 (1.5415) | BW | 21.3 | 15 | 3.2 | 21.3 | 15 | 3.2 | V | HER-015 | 0 | IMR-VP-17-2015 | 141 | BOEHLER "DMO-IG" | 2,0 : 2,4 | - | - | 1 | _ | 0.05 | _ | _ | _ | see remark 2) on WPS | <340 | No | 44063 | Adam Duric | 1 | 1.1 / 1.2 | 1.1 / 1.2 | SEP
60NDC12BR302 | 3 | 16Mo3 (1.5415) | P235GH (1.0345) | BW | 21.3 | 15 | 3.2 | 21.3 | 15 | 3.2 | V | HER-015 | 0 | IMR-VP-17-2015 | 141 | BOEHLER "DMO-IG" | 2,0 : 2,4 | - | - | 1 | _ | 0.05 | _ | _ | _ | see remark 2) on WPS | <340 | No | 44063 | Adam Duric | 1 | 1.1 / 1.2 | 1.1 / 1.2 | SEP
60NDC12BR302 | 4 | P235GH (1.0345) | 16Mo3 (1.5415) | BW | 21.3 | 15 | 3.2 | 21.3 | 15 | 3.2 | V | HER-015 | 0 | IMR-VP-17-2015 | 141 | BOEHLER "DMO-IG" | 2,0 : 2,4 | - | - | 1 | _ | 0.05 | _ | _ | _ | see remark 2) on WPS | <340 | No | 44063 | Adam Duric | 1 | 1.1 / 1.2 | 1.1 / 1.2 | SEP
60NDC12BR303 | 1 | P235GH (1.0345) | P235GH (1.0345) | BW | 21.3 | 15 | 3.2 | 21.3 | 15 | 3.2 | V | HER-015 | 0 | IMR-VP-17-2015 | 141 | BOEHLER "DMO-IG" | 2,0 : 2,4 | - | - | 1 | _ | 0.05 | _ | _ | _ | see remark 2) on WPS | <340 | No | 44063 | Adam Duric | 1 | 1.1 / 1.2 | 1.1 / 1.2 | SEP
60NDC12BR303 | 2 | P235GH (1.0345) | 16Mo3 (1.5415) | BW | 21.3 | 15 | 3.2 | 21.3 | 15 | 3.2 | V | HER-015 | 0 | IMR-VP-17-2015 | 141 | BOEHLER "DMO-IG" | 2,0 : 2,4 | - | - | 1 | _ | 0.05 | _ | _ | _ | see remark 2) on WPS | <340 | No | 44063 | Adam Duric | 1 | 1.1 / 1.2 | 1.1 / 1.2 | SEP
60NDC12BR303 | 3 | 16Mo3 (1.5415) | P235GH (1.0345) | BW | 21.3 | 15 | 3.2 | 21.3 | 15 | 3.2 | V | HER-015 | 0 | IMR-VP-17-2015 | 141 | BOEHLER "DMO-IG" | 2,0 : 2,4 | - | - | 1 | _ | 0.05 | _ | _ | _ | see remark 2) on WPS | <340 | No | 44063 | Adam Duric | 1 | 1.1 / 1.2 | 1.1 / 1.2 | SEP
60NDC12BR303 | 4 | P235GH (1.0345) | 16Mo3 (1.5415) | BW | 21.3 | 15 | 3.2 | 21.3 | 15 | 3.2 | V | HER-015 | 0 | IMR-VP-17-2015 | 141 | BOEHLER "DMO-IG" | 2,0 : 2,4 | - | - | 1 | _ | 0.05 | _ | _ | _ | see remark 2) on WPS | <340 | No | 44063 | Adam Duric | 1 | 1.1 / 1.2 | 1.1 / 1.2 | SEP
60NDC12BR306 | 1 | P235GH (1.0345) | P235GH (1.0345) | BW | 21.3 | 15 | 3.2 | 21.3 | 15 | 3.2 | V | HER-015 | 0 | IMR-VP-17-2015 | 141 | BOEHLER "DMO-IG" | 2,0 : 2,4 | - | - | 1 | _ | 0.05 | _ | _ | _ | see remark 2) on WPS | <340 | No | 44063 | Adam Duric | 1 | 1.1 / 1.2 | 1.1 / 1.2 | SEP
60NDC12BR306 | 2 | P235GH (1.0345) | 16Mo3 (1.5415) | BW | 21.3 | 15 | 3.2 | 21.3 | 15 | 3.2 | V | HER-015 | 0 | IMR-VP-17-2015 | 141 | BOEHLER "DMO-IG" | 2,0 : 2,4 | - | - | 1 | _ | 0.05 | _ | _ | _ | see remark 2) on WPS | <340 | No | 44063 | Adam Duric | 1 | 1.1 / 1.2 | 1.1 / 1.2 | SEP
60NDC12BR306 | 3 | 16Mo3 (1.5415) | P235GH (1.0345) | BW | 21.3 | 15 | 3.2 | 21.3 | 15 | 3.2 | V | HER-015 | 0 | IMR-VP-17-2015 | 141 | BOEHLER "DMO-IG" | 2,0 : 2,4 | - | - | 1 | _ | 0.05 | _ | _ | _ | see remark 2) on WPS | <340 | No | 44063 | Adam Duric | 1 | 1.1 / 1.2 | 1.1 / 1.2 | SEP
60NDC12BR306 | 4 | P235GH (1.0345) | 16Mo3 (1.5415) | BW | 21.3 | 15 | 3.2 | 21.3 | 15 | 3.2 | V | HER-015 | 0 | IMR-VP-17-2015 | 141 | BOEHLER "DMO-IG" | 2,0 : 2,4 | - | - | 1 | _ | 0.05 | _ | _ | _ | see remark 2) on WPS | <340 | No | 44063 | Adam Duric | 1 | 1.1 / 1.2 | 1.1 / 1.2 | SEP
60NDC12BR314 | 1 | P235GH (1.0345) | P235GH (1.0345) | BW | 21.3 | 15 | 3.2 | 21.3 | 15 | 3.2 | V | HER-015 | 0 | IMR-VP-17-2015 | 141 | BOEHLER "DMO-IG" | 2,0 : 2,4 | - | - | 1 | _ | 0.05 | _ | _ | _ | see remark 2) on WPS | <340 | No | 44063 | Adam Duric | 1 | 1.1 / 1.2 | 1.1 / 1.2 | SEP
60NDC12BR314 | 2 | P235GH (1.0345) | 16Mo3 (1.5415) | BW | 21.3 | 15 | 3.2 | 21.3 | 15 | 3.2 | V | HER-015 | 0 | IMR-VP-17-2015 | 141 | BOEHLER "DMO-IG" | 2,0 : 2,4 | - | - | 1 | _ | 0.05 | _ | _ | _ | see remark 2) on WPS | <340 | No | 44063 | Adam Duric | 1 | 1.1 / 1.2 | 1.1 / 1.2 | SEP
60NDC12BR314 | 3 | 16Mo3 (1.5415) | P235GH (1.0345) | BW | 21.3 | 15 | 3.2 | 21.3 | 15 | 3.2 | V | HER-015 | 0 | IMR-VP-17-2015 | 141 | BOEHLER "DMO-IG" | 2,0 : 2,4 | - | - | 1 | _ | 0.05 | _ | _ | _ | see remark 2) on WPS | <340 | No | 44063 | Adam Duric | 1 | 1.1 / 1.2 | 1.1 / 1.2 | SEP
60NDC12BR314 | 4 | P235GH (1.0345) | 16Mo3 (1.5415) | BW | 21.3 | 15 | 3.2 | 21.3 | 15 | 3.2 | V | HER-015 | 0 | IMR-VP-17-2015 | 141 | BOEHLER "DMO-IG" | 2,0 : 2,4 | - | - | 1 | _ | 0.05 | _ | _ | _ | see remark 2) on WPS | <340 | No | 44063 | Adam Duric | 1 | 1.1 / 1.2 | 1.1 / 1.2 | SEP
60NDC12BR315 | 1 | P235GH (1.0345) | P235GH (1.0345) | BW | 21.3 | 15 | 3.2 | 21.3 | 15 | 3.2 | V | HER-015 | 0 | IMR-VP-17-2015 | 141 | BOEHLER "DMO-IG" | 2,0 : 2,4 | - | - | 1 | _ | 0.05 | _ | _ | _ | see remark 2) on WPS | <340 | No | 44063 | Adam Duric | 1 | 1.1 / 1.2 | 1.1 / 1.2 | SEP
60NDC12BR315 | 2 | P235GH (1.0345) | 16Mo3 (1.5415) | BW | 21.3 | 15 | 3.2 | 21.3 | 15 | 3.2 | V | HER-015 | 0 | IMR-VP-17-2015 | 141 | BOEHLER "DMO-IG" | 2,0 : 2,4 | - | - | 1 | _ | 0.05 | _ | _ | _ | see remark 2) on WPS | <340 | No | 44063 | Adam Duric | 1 | 1.1 / 1.2 | 1.1 / 1.2 | SEP
60NDC12BR315 | 3 | 16Mo3 (1.5415) | P235GH (1.0345) | BW | 21.3 | 15 | 3.2 | 21.3 | 15 | 3.2 | V | HER-015 | 0 | IMR-VP-17-2015 | 141 | BOEHLER "DMO-IG" | 2,0 : 2,4 | - | - | 1 | _ | 0.05 | _ | _ | _ | see remark 2) on WPS | <340 | No | 44063 | Adam Duric | 1 | 1.1 / 1.2 | 1.1 / 1.2 | SEP
60NDC12BR315 | 4 | P235GH (1.0345) | 16Mo3 (1.5415) | BW | 21.3 | 15 | 3.2 | 21.3 | 15 | 3.2 | V | HER-015 | 0 | IMR-VP-17-2015 | 141 | BOEHLER "DMO-IG" | 2,0 : 2,4 | - | - | 1 | _ | 0.05 | _ | _ | _ | see remark 2) on WPS | <340 | No | 44063 | Adam Duric | 1 | 1.1 / 1.2 | 1.1 / 1.2 | SEP
60NDC12BR901 | 1 | P235GH (1.0345) | P235GH (1.0345) | BW | 60.3 | 50 | 3.6 | 60.3 | 50 | 3.6 | V | HER-001 | 0 | IMR-VP-12-2012 | 141 | BOEHLER "DMO-IG" | 2,0 : 3,0 | - | - | 1 | _ | 0.05 | _ | _ | _ | see remark 2) on WPS | <350 | No | 44054 | Adam Duric | 1 | 1.1 / 1.2 | 1.1 / 1.2 | I
60NDC12BR901 | 4 | P235GH (1.0345) | 16Mo3 (1.5415) | BW | 60.3 | 50 | 3.6 | 60.3 | 50 | 3.6 | V | HER-001 | 0 | IMR-VP-12-2012 | 141 | BOEHLER "DMO-IG" | 2,0 : 3,0 | - | - | 1 | _ | 0.05 | _ | _ | _ | see remark 2) on WPS | <350 | No | 44054 | Adam Duric | 1 | 1.1 / 1.2 | 1.1 / 1.2 | I
60NDC12BR901 | 5 | 16Mo3 (1.5415) | P235GH (1.0345) | BW | 60.3 | 50 | 3.6 | 60.3 | 50 | 3.6 | V | HER-001 | 0 | IMR-VP-12-2012 | 141 | BOEHLER "DMO-IG" | 2,0 : 3,0 | - | - | 1 | _ | 0.05 | _ | _ | _ | see remark 2) on WPS | <350 | No | 44054 | Adam Duric | 1 | 1.1 / 1.2 | 1.1 / 1.2 | I
60NDC12BR901 | 6 | P235GH (1.0345) | 16Mo3 (1.5415) | BW | 60.3 | 50 | 3.6 | 60.3 | 50 | 3.6 | V | HER-001 | 0 | IMR-VP-12-2012 | 141 | BOEHLER "DMO-IG" | 2,0 : 3,0 | - | - | 1 | _ | 0.05 | _ | _ | _ | see remark 2) on WPS | <350 | No | 44054 | Adam Duric | 1 | 1.1 / 1.2 | 1.1 / 1.2 | I
60NDC12BR901 | 7 | 16Mo3 (1.5415) | P235GH (1.0345) | BW | 60.3 | 50 | 3.6 | 60.3 | 50 | 3.6 | V | HER-001 | 0 | IMR-VP-12-2012 | 141 | BOEHLER "DMO-IG" | 2,0 : 3,0 | - | - | 1 | _ | 0.05 | _ | _ | _ | see remark 2) on WPS | <350 | No | 44054 | Adam Duric | 1 | 1.1 / 1.2 | 1.1 / 1.2 | I
60NDC12BR902 | 1 | P235GH (1.0345) | P235GH (1.0345) | BW | 60.3 | 50 | 3.6 | 60.3 | 50 | 3.6 | V | HER-001 | 0 | IMR-VP-12-2012 | 141 | BOEHLER "DMO-IG" | 2,0 : 3,0 | - | - | 1 | _ | 0.05 | _ | _ | _ | see remark 2) on WPS | <350 | No | 44054 | Adam Duric | 1 | 1.1 / 1.2 | 1.1 / 1.2 | I
60NDC12BR902 | 4 | P235GH (1.0345) | P235GH (1.0345) | BW | 60.3 | 50 | 3.6 | 60.3 | 50 | 3.6 | V | HER-001 | 0 | IMR-VP-12-2012 | 141 | BOEHLER "DMO-IG" | 2,0 : 3,0 | - | - | 1 | _ | 0.05 | _ | _ | _ | see remark 2) on WPS | <350 | No | 44054 | Adam Duric | 1 | 1.1 / 1.2 | 1.1 / 1.2 | I
60NDC12BR902 | 7 | P235GH (1.0345) | P235GH (1.0345) | BW | 60.3 | 50 | 3.6 | 60.3 | 50 | 3.6 | V | HER-001 | 0 | IMR-VP-12-2012 | 141 | BOEHLER "DMO-IG" | 2,0 : 3,0 | - | - | 1 | _ | 0.05 | _ | _ | _ | see remark 2) on WPS | <350 | No | 44054 | Adam Duric | 1 | 1.1 / 1.2 | 1.1 / 1.2 | I
60NDC12BR902 | 10 | P235GH (1.0345) | P235GH (1.0345) | BW | 60.3 | 50 | 3.6 | 60.3 | 50 | 3.6 | V | HER-001 | 0 | IMR-VP-12-2012 | 141 | BOEHLER "DMO-IG" | 2,0 : 3,0 | - | - | 1 | _ | 0.05 | _ | _ | _ | see remark 2) on WPS | <350 | No | 44054 | Adam Duric | 1 | 1.1 / 1.2 | 1.1 / 1.2 | I
60NDC12BR902 | 12 | P235GH (1.0345) | 16Mo3 (1.5415) | BW | 60.3 | 50 | 3.6 | 60.3 | 50 | 3.6 | V | HER-001 | 0 | IMR-VP-12-2012 | 141 | BOEHLER "DMO-IG" | 2,0 : 3,0 | - | - | 1 | _ | 0.05 | _ | _ | _ | see remark 2) on WPS | <350 | No | 44054 | Adam Duric | 1 | 1.1 / 1.2 | 1.1 / 1.2 | I
60NDC12BR902 | 13 | 16Mo3 (1.5415) | P235GH (1.0345) | BW | 60.3 | 50 | 3.6 | 60.3 | 50 | 3.6 | V | HER-001 | 0 | IMR-VP-12-2012 | 141 | BOEHLER "DMO-IG" | 2,0 : 3,0 | - | - | 1 | _ | 0.05 | _ | _ | _ | see remark 2) on WPS | <350 | No | 44054 | Adam Duric | 1 | 1.1 / 1.2 | 1.1 / 1.2 | I
60NDC12BR902 | 14 | P235GH (1.0345) | 16Mo3 (1.5415) | BW | 60.3 | 50 | 3.6 | 60.3 | 50 | 3.6 | V | HER-001 | 0 | IMR-VP-12-2012 | 141 | BOEHLER "DMO-IG" | 2,0 : 3,0 | - | - | 1 | _ | 0.05 | _ | _ | _ | see remark 2) on WPS | <350 | No | 44054 | Adam Duric | 1 | 1.1 / 1.2 | 1.1 / 1.2 | I
60NDC12BR902 | 15 | 16Mo3 (1.5415) | P235GH (1.0345) | BW | 60.3 | 50 | 3.6 | 60.3 | 50 | 3.6 | V | HER-001 | 0 | IMR-VP-12-2012 | 141 | BOEHLER "DMO-IG" | 2,0 : 3,0 | - | - | 1 | _ | 0.05 | _ | _ | _ | see remark 2) on WPS | <350 | No | 44054 | Adam Duric | 1 | 1.1 / 1.2 | 1.1 / 1.2 | I
60NDC12BR951 | 1 | P235GH (1.0345) | P235GH (1.0345) | BW | 33.7 | 25 | 4 | 33.7 | 25 | 4 | V | HER-001 | 0 | IMR-VP-12-2012 | 141 | BOEHLER "DMO-IG" | 2,0 : 3,0 | - | - | 1 | _ | 0.05 | _ | _ | _ | see remark 2) on WPS | <350 | No | 44054 | Adam Duric | 1 | 1.1 / 1.2 | 1.1 / 1.2 | SEP
60NDC12BR951 | 2 | P235GH (1.0345) | P235GH (1.0345) | BW | 33.7 | 25 | 4 | 33.7 | 25 | 4 | V | HER-001 | 0 | IMR-VP-12-2012 | 141 | BOEHLER "DMO-IG" | 2,0 : 3,0 | - | - | 1 | _ | 0.05 | _ | _ | _ | see remark 2) on WPS | <350 | No | 44054 | Adam Duric | 1 | 1.1 / 1.2 | 1.1 / 1.2 | SEP
60NDC12BR951 | 3 | P235GH (1.0345) | P235GH (1.0345) | BW | 33.7 | 25 | 4 | 33.7 | 25 | 4 | V | HER-001 | 0 | IMR-VP-12-2012 | 141 | BOEHLER "DMO-IG" | 2,0 : 3,0 | - | - | 1 | _ | 0.05 | _ | _ | _ | see remark 2) on WPS | <350 | No | 44054 | Adam Duric | 1 | 1.1 / 1.2 | 1.1 / 1.2 | SEP
60NDC12BR951 | 4 | P235GH (1.0345) | P235GH (1.0345) | BW | 33.7 | 25 | 4 | 33.7 | 25 | 4 | V | HER-001 | 0 | IMR-VP-12-2012 | 141 | BOEHLER "DMO-IG" | 2,0 : 3,0 | - | - | 1 | _ | 0.05 | _ | _ | _ | see remark 2) on WPS | <350 | No | 44054 | Adam Duric | 1 | 1.1 / 1.2 | 1.1 / 1.2 | SEP
60NDC12BR951 | 5 | P235GH (1.0345) | 16Mo3 (1.5415) | BW | 33.7 | 25 | 4 | 33.7 | 25 | 4 | V | HER-001 | 0 | IMR-VP-12-2012 | 141 | BOEHLER "DMO-IG" | 2,0 : 3,0 | - | - | 1 | _ | 0.05 | _ | _ | _ | see remark 2) on WPS | <350 | No | 44054 | Adam Duric | 1 | 1.1 / 1.2 | 1.1 / 1.2 | SEP
60NDC12BR951 | 6 | 16Mo3 (1.5415) | P235GH (1.0345) | BW | 33.7 | 25 | 4 | 33.7 | 25 | 4 | V | HER-001 | 0 | IMR-VP-12-2012 | 141 | BOEHLER "DMO-IG" | 2,0 : 3,0 | - | - | 1 | _ | 0.05 | _ | _ | _ | see remark 2) on WPS | <350 | No | 44054 | Adam Duric | 1 | 1.1 / 1.2 | 1.1 / 1.2 | SEP
60NDC12BR951 | 7 | P235GH (1.0345) | 16Mo3 (1.5415) | BW | 33.7 | 25 | 4 | 33.7 | 25 | 4 | V | HER-001 | 0 | IMR-VP-12-2012 | 141 | BOEHLER "DMO-IG" | 2,0 : 3,0 | - | - | 1 | _ | 0.05 | _ | _ | _ | see remark 2) on WPS | <350 | No | 44054 | Adam Duric | 1 | 1.1 / 1.2 | 1.1 / 1.2 | SEP
60NDC12BR951 | 8 | 16Mo3 (1.5415) | P235GH (1.0345) | BW | 33.7 | 25 | 4 | 33.7 | 25 | 4 | V | HER-001 | 0 | IMR-VP-12-2012 | 141 | BOEHLER "DMO-IG" | 2,0 : 3,0 | - | - | 1 | _ | 0.05 | _ | _ | _ | see remark 2) on WPS | <350 | No | 44054 | Adam Duric | 1 | 1.1 / 1.2 | 1.1 / 1.2 | SEP
60NDC12BR952 | 1 | P235GH (1.0345) | P235GH (1.0345) | BW | 33.7 | 25 | 4 | 33.7 | 25 | 4 | V | HER-001 | 0 | IMR-VP-12-2012 | 141 | BOEHLER "DMO-IG" | 2,0 : 3,0 | - | - | 1 | _ | 0.05 | _ | _ | _ | see remark 2) on WPS | <350 | No | 44054 | Adam Duric | 1 | 1.1 / 1.2 | 1.1 / 1.2 | SEP
60NDC12BR952 | 2 | P235GH (1.0345) | P235GH (1.0345) | BW | 33.7 | 25 | 4 | 33.7 | 25 | 4 | V | HER-001 | 0 | IMR-VP-12-2012 | 141 | BOEHLER "DMO-IG" | 2,0 : 3,0 | - | - | 1 | _ | 0.05 | _ | _ | _ | see remark 2) on WPS | <350 | No | 44054 | Adam Duric | 1 | 1.1 / 1.2 | 1.1 / 1.2 | SEP
60NDC12BR952 | 3 | P235GH (1.0345) | P235GH (1.0345) | BW | 33.7 | 25 | 4 | 33.7 | 25 | 4 | V | HER-001 | 0 | IMR-VP-12-2012 | 141 | BOEHLER "DMO-IG" | 2,0 : 3,0 | - | - | 1 | _ | 0.05 | _ | _ | _ | see remark 2) on WPS | <350 | No | 44054 | Adam Duric | 1 | 1.1 / 1.2 | 1.1 / 1.2 | SEP
60NDC12BR952 | 4 | P235GH (1.0345) | P235GH (1.0345) | BW | 33.7 | 25 | 4 | 33.7 | 25 | 4 | V | HER-001 | 0 | IMR-VP-12-2012 | 141 | BOEHLER "DMO-IG" | 2,0 : 3,0 | - | - | 1 | _ | 0.05 | _ | _ | _ | see remark 2) on WPS | <350 | No | 44054 | Adam Duric | 1 | 1.1 / 1.2 | 1.1 / 1.2 | SEP
60NDC12BR952 | 5 | P235GH (1.0345) | P235GH (1.0345) | BW | 33.7 | 25 | 4 | 33.7 | 25 | 4 | V | HER-001 | 0 | IMR-VP-12-2012 | 141 | BOEHLER "DMO-IG" | 2,0 : 3,0 | - | - | 1 | _ | 0.05 | _ | _ | _ | see remark 2) on WPS | <350 | No | 44054 | Adam Duric | 1 | 1.1 / 1.2 | 1.1 / 1.2 | SEP
60NDC12BR952 | 6 | P235GH (1.0345) | 16Mo3 (1.5415) | BW | 33.7 | 25 | 4 | 33.7 | 25 | 4 | V | HER-001 | 0 | IMR-VP-12-2012 | 141 | BOEHLER "DMO-IG" | 2,0 : 3,0 | - | - | 1 | _ | 0.05 | _ | _ | _ | see remark 2) on WPS | <350 | No | 44054 | Adam Duric | 1 | 1.1 / 1.2 | 1.1 / 1.2 | SEP
60NDC12BR952 | 7 | 16Mo3 (1.5415) | P235GH (1.0345) | BW | 33.7 | 25 | 4 | 33.7 | 25 | 4 | V | HER-001 | 0 | IMR-VP-12-2012 | 141 | BOEHLER "DMO-IG" | 2,0 : 3,0 | - | - | 1 | _ | 0.05 | _ | _ | _ | see remark 2) on WPS | <350 | No | 44054 | Adam Duric | 1 | 1.1 / 1.2 | 1.1 / 1.2 | SEP
60NDC12BR952 | 8 | P235GH (1.0345) | 16Mo3 (1.5415) | BW | 33.7 | 25 | 4 | 33.7 | 25 | 4 | V | HER-001 | 0 | IMR-VP-12-2012 | 141 | BOEHLER "DMO-IG" | 2,0 : 3,0 | - | - | 1 | _ | 0.05 | _ | _ | _ | see remark 2) on WPS | <350 | No | 44054 | Adam Duric | 1 | 1.1 / 1.2 | 1.1 / 1.2 | SEP
60NDC12BR952 | 9 | 16Mo3 (1.5415) | P235GH (1.0345) | BW | 33.7 | 25 | 4 | 33.7 | 25 | 4 | V | HER-001 | 0 | IMR-VP-12-2012 | 141 | BOEHLER "DMO-IG" | 2,0 : 3,0 | - | - | 1 | _ | 0.05 | _ | _ | _ | see remark 2) on WPS | <350 | No | 44054 | Adam Duric | 1 | 1.1 / 1.2 | 1.1 / 1.2 | SEP
60NDC13BR001 | 1 | P235GH (1.0345) | P235GH (1.0345) | BW | 508 | 500 | 10 | 508 | 500 | 10 | V | HER-001 | 0 | IMR-VP-12-2012 | 141 | BOEHLER "DMO-IG" | 2,0 : 3,0 | - | - | 1 | _ | 0.1 | _ | _ | _ | see remark 2) on WPS | <350 | No | 44020 | Adam Duric | 1 | 1.1 / 1.2 | 1.1 / 1.2 | III
60NDC13BR001 | 2 | P235GH (1.0345) | P235GH (1.0345) | BW | 508 | 500 | 10 | 508 | 500 | 10 | V | HER-001 | 0 | IMR-VP-12-2012 | 141 | BOEHLER "DMO-IG" | 2,0 : 3,0 | - | - | 1 | _ | 0.1 | _ | _ | _ | see remark 2) on WPS | <350 | No | 44020 | Adam Duric | 1 | 1.1 / 1.2 | 1.1 / 1.2 | III
60NDC13BR001 | 4 | P235GH (1.0345) | GP240GH (1.0619) | BW | 508 | 500 | 10 | 508 | 500 | 10 | V | HER-001 | 0 | IMR-VP-12-2012 | 141 | BOEHLER "DMO-IG" | 2,0 : 3,0 | - | - | 1 | _ | 0.1 | _ | _ | _ | see remark 2) on WPS | <350 | No | 44020 | Adam Duric | 1 | 1.1 / 1.2 | 1.1 / 1.2 | III
60NDC13BR002 | 1 | GP240GH (1.0619) | P235GH (1.0345) | BW | 508 | 500 | 10 | 508 | 500 | 10 | V | HER-001 | 0 | IMR-VP-12-2012 | 141 | BOEHLER "DMO-IG" | 2,0 : 3,0 | - | - | 1 | _ | 0.1 | _ | _ | _ | see remark 2) on WPS | <350 | No | 44020 | Adam Duric | 1 | 1.1 / 1.2 | 1.1 / 1.2 | III
60NDC13BR002 | 2 | P235GH (1.0345) | GP240GH (1.0619) | BW | 508 | 500 | 10 | 508 | 500 | 10 | V | HER-001 | 0 | IMR-VP-12-2012 | 141 | BOEHLER "DMO-IG" | 2,0 : 3,0 | - | - | 1 | _ | 0.1 | _ | _ | _ | see remark 2) on WPS | <350 | No | 44020 | Adam Duric | 1 | 1.1 / 1.2 | 1.1 / 1.2 | III
60NDC13BR002 | 3 | GP240GH (1.0619) | P235GH (1.0345) | BW | 508 | 500 | 10 | 508 | 500 | 10 | V | HER-001 | 0 | IMR-VP-12-2012 | 141 | BOEHLER "DMO-IG" | 2,0 : 3,0 | - | - | 1 | _ | 0.1 | _ | _ | _ | see remark 2) on WPS | <350 | No | 44020 | Adam Duric | 1 | 1.1 / 1.2 | 1.1 / 1.2 | III
60NDC13BR002 | 4 | P235GH (1.0345) | P235GH (1.0345) | BW | 508 | 500 | 10 | 508 | 500 | 10 | V | HER-001 | 0 | IMR-VP-12-2012 | 141 | BOEHLER "DMO-IG" | 2,0 : 3,0 | - | - | 1 | _ | 0.1 | _ | _ | _ | see remark 2) on WPS | <350 | No | 44020 | Adam Duric | 1 | 1.1 / 1.2 | 1.1 / 1.2 | III
60NDC13BR002 | 6 | P235GH (1.0345) | P235GH (1.0345) | BW | 508 | 500 | 10 | 508 | 500 | 10 | V | HER-001 | 0 | IMR-VP-12-2012 | 141 | BOEHLER "DMO-IG" | 2,0 : 3,0 | - | - | 1 | _ | 0.1 | _ | _ | _ | see remark 2) on WPS | <350 | No | 44020 | Adam Duric | 1 | 1.1 / 1.2 | 1.1 / 1.2 | III
60NDC13BR003 | 1 | P235GH (1.0345) | P235GH (1.0345) | BW | 406.4 | 400 | 8 | 406.4 | 400 | 8 | V | HER-001 | 0 | IMR-VP-12-2012 | 141 | BOEHLER "DMO-IG" | 2,0 : 3,0 | - | - | 1 | _ | 0.1 | _ | _ | _ | see remark 2) on WPS | <350 | No | 44032 | Adam Duric | 1 | 1.1 / 1.2 | 1.1 / 1.2 | III
60NDC13BR003 | 6 | P235GH (1.0345) | P235GH (1.0345) | BW | 508 | 500 | 10 | 508 | 500 | 10 | V | HER-001 | 0 | IMR-VP-12-2012 | 141 | BOEHLER "DMO-IG" | 2,0 : 3,0 | - | - | 1 | _ | 0.1 | _ | _ | _ | see remark 2) on WPS | <350 | No | 44020 | Adam Duric | 1 | 1.1 / 1.2 | 1.1 / 1.2 | III
60NDC13BR003 | 10 | P235GH (1.0345) | P235GH (1.0345) | BW | 508 | 500 | 10 | 508 | 500 | 10 | V | HER-001 | 0 | IMR-VP-12-2012 | 141 | BOEHLER "DMO-IG" | 2,0 : 3,0 | - | - | 1 | _ | 0.1 | _ | _ | _ | see remark 2) on WPS | <350 | No | 44020 | Adam Duric | 1 | 1.1 / 1.2 | 1.1 / 1.2 | III
60NDC13BR003 | 12 | P235GH (1.0345) | GP240GH (1.0619) | BW | 508 | 500 | 10 | 508 | 500 | 10 | V | HER-001 | 0 | IMR-VP-12-2012 | 141 | BOEHLER "DMO-IG" | 2,0 : 3,0 | - | - | 1 | _ | 0.1 | _ | _ | _ | see remark 2) on WPS | <350 | No | 44020 | Adam Duric | 1 | 1.1 / 1.2 | 1.1 / 1.2 | III
60NDC13BR003 | 13 | GP240GH (1.0619) | P235GH (1.0345) | BW | 508 | 500 | 10 | 508 | 500 | 10 | V | HER-001 | 0 | IMR-VP-12-2012 | 141 | BOEHLER "DMO-IG" | 2,0 : 3,0 | - | - | 1 | _ | 0.1 | _ | _ | _ | see remark 2) on WPS | <350 | No | 44020 | Adam Duric | 1 | 1.1 / 1.2 | 1.1 / 1.2 | III
60NDC13BR003 | 14 | P235GH (1.0345) | GP240GH (1.0619) | BW | 508 | 500 | 10 | 508 | 500 | 10 | V | HER-001 | 0 | IMR-VP-12-2012 | 141 | BOEHLER "DMO-IG" | 2,0 : 3,0 | - | - | 1 | _ | 0.1 | _ | _ | _ | see remark 2) on WPS | <350 | No | 44020 | Adam Duric | 1 | 1.1 / 1.2 | 1.1 / 1.2 | III
60NDC13BR003 | 15 | GP240GH (1.0619) | P235GH (1.0345) | BW | 508 | 500 | 10 | 508 | 500 | 10 | V | HER-001 | 0 | IMR-VP-12-2012 | 141 | BOEHLER "DMO-IG" | 2,0 : 3,0 | - | - | 1 | _ | 0.1 | _ | _ | _ | see remark 2) on WPS | <350 | No | 44020 | Adam Duric | 1 | 1.1 / 1.2 | 1.1 / 1.2 | III
60NDC13BR003 | 18 | P235GH (1.0345) | P235GH (1.0345) | BW | 508 | 500 | 10 | 508 | 500 | 10 | V | HER-001 | 0 | IMR-VP-12-2012 | 141 | BOEHLER "DMO-IG" | 2,0 : 3,0 | - | - | 1 | _ | 0.1 | _ | _ | _ | see remark 2) on WPS | <350 | No | 44020 | Adam Duric | 1 | 1.1 / 1.2 | 1.1 / 1.2 | III
60NDC13BR003 | 16 | P235GH (1.0345) | P235GH (1.0345) | BW | 508 | 500 | 10 | 508 | 500 | 10 | V | HER-001 | 0 | IMR-VP-12-2012 | 141 | BOEHLER "DMO-IG" | 2,0 : 3,0 | - | - | 1 | _ | 0.1 | _ | _ | _ | see remark 2) on WPS | <350 | No | 44020 | Adam Duric | 1 | 1.1 / 1.2 | 1.1 / 1.2 | III
60NDC13BR011 | 1 | P235GH (1.0345) | P235GH (1.0345) | BW | 60.3 | 50 | 3.6 | 60.3 | 50 | 3.6 | V | HER-001 | 0 | IMR-VP-12-2012 | 141 | BOEHLER "DMO-IG" | 2,0 : 3,0 | - | - | 1 | _ | 0.05 | _ | _ | _ | see remark 2) on WPS | <350 | No | 44054 | Adam Duric | 1 | 1.1 / 1.2 | 1.1 / 1.2 | I
60NDC13BR011 | 4 | P235GH (1.0345) | P235GH (1.0345) | BW | 60.3 | 50 | 3.6 | 60.3 | 50 | 3.6 | V | HER-001 | 0 | IMR-VP-12-2012 | 141 | BOEHLER "DMO-IG" | 2,0 : 3,0 | - | - | 1 | _ | 0.05 | _ | _ | _ | see remark 2) on WPS | <350 | No | 44054 | Adam Duric | 1 | 1.1 / 1.2 | 1.1 / 1.2 | I
60NDC13BR012 | 1 | P235GH (1.0345) | P235GH (1.0345) | BW | 60.3 | 50 | 3.6 | 60.3 | 50 | 3.6 | V | HER-001 | 0 | IMR-VP-12-2012 | 141 | BOEHLER "DMO-IG" | 2,0 : 3,0 | - | - | 1 | _ | 0.05 | _ | _ | _ | see remark 2) on WPS | <350 | No | 44054 | Adam Duric | 1 | 1.1 / 1.2 | 1.1 / 1.2 | I
60NDC13BR012 | 3 | P235GH (1.0345) | P235GH (1.0345) | BW | 60.3 | 50 | 3.6 | 60.3 | 50 | 3.6 | V | HER-001 | 0 | IMR-VP-12-2012 | 141 | BOEHLER "DMO-IG" | 2,0 : 3,0 | - | - | 1 | _ | 0.05 | _ | _ | _ | see remark 2) on WPS | <350 | No | 44054 | Adam Duric | 1 | 1.1 / 1.2 | 1.1 / 1.2 | I
60NDC13BR301 | 1 | P235GH (1.0345) | P235GH (1.0345) | BW | 21.3 | 15 | 3.2 | 21.3 | 15 | 3.2 | V | HER-015 | 0 | IMR-VP-17-2015 | 141 | BOEHLER "DMO-IG" | 2,0 : 2,4 | - | - | 1 | _ | 0.1 | _ | _ | _ | see remark 2) on WPS | <340 | No | 44063 | Adam Duric | 1 | 1.1 / 1.2 | 1.1 / 1.2 | SEP
60NDC13BR301 | 2 | P235GH (1.0345) | 16Mo3 (1.5415) | BW | 21.3 | 15 | 3.2 | 21.3 | 15 | 3.2 | V | HER-015 | 0 | IMR-VP-17-2015 | 141 | BOEHLER "DMO-IG" | 2,0 : 2,4 | - | - | 1 | _ | 0.1 | _ | _ | _ | see remark 2) on WPS | <340 | No | 44063 | Adam Duric | 1 | 1.1 / 1.2 | 1.1 / 1.2 | SEP
60NDC13BR301 | 3 | 16Mo3 (1.5415) | P235GH (1.0345) | BW | 21.3 | 15 | 3.2 | 21.3 | 15 | 3.2 | V | HER-015 | 0 | IMR-VP-17-2015 | 141 | BOEHLER "DMO-IG" | 2,0 : 2,4 | - | - | 1 | _ | 0.1 | _ | _ | _ | see remark 2) on WPS | <340 | No | 44063 | Adam Duric | 1 | 1.1 / 1.2 | 1.1 / 1.2 | SEP
60NDC13BR301 | 4 | P235GH (1.0345) | 16Mo3 (1.5415) | BW | 21.3 | 15 | 3.2 | 21.3 | 15 | 3.2 | V | HER-015 | 0 | IMR-VP-17-2015 | 141 | BOEHLER "DMO-IG" | 2,0 : 2,4 | - | - | 1 | _ | 0.1 | _ | _ | _ | see remark 2) on WPS | <340 | No | 44063 | Adam Duric | 1 | 1.1 / 1.2 | 1.1 / 1.2 | SEP
60NDC13BR302 | 1 | P235GH (1.0345) | P235GH (1.0345) | BW | 21.3 | 15 | 3.2 | 21.3 | 15 | 3.2 | V | HER-015 | 0 | IMR-VP-17-2015 | 141 | BOEHLER "DMO-IG" | 2,0 : 2,4 | - | - | 1 | _ | 0.1 | _ | _ | _ | see remark 2) on WPS | <340 | No | 44063 | Adam Duric | 1 | 1.1 / 1.2 | 1.1 / 1.2 | SEP
60NDC13BR302 | 2 | P235GH (1.0345) | 16Mo3 (1.5415) | BW | 21.3 | 15 | 3.2 | 21.3 | 15 | 3.2 | V | HER-015 | 0 | IMR-VP-17-2015 | 141 | BOEHLER "DMO-IG" | 2,0 : 2,4 | - | - | 1 | _ | 0.1 | _ | _ | _ | see remark 2) on WPS | <340 | No | 44063 | Adam Duric | 1 | 1.1 / 1.2 | 1.1 / 1.2 | SEP
60NDC13BR302 | 3 | 16Mo3 (1.5415) | P235GH (1.0345) | BW | 21.3 | 15 | 3.2 | 21.3 | 15 | 3.2 | V | HER-015 | 0 | IMR-VP-17-2015 | 141 | BOEHLER "DMO-IG" | 2,0 : 2,4 | - | - | 1 | _ | 0.1 | _ | _ | _ | see remark 2) on WPS | <340 | No | 44063 | Adam Duric | 1 | 1.1 / 1.2 | 1.1 / 1.2 | SEP
60NDC13BR302 | 4 | P235GH (1.0345) | 16Mo3 (1.5415) | BW | 21.3 | 15 | 3.2 | 21.3 | 15 | 3.2 | V | HER-015 | 0 | IMR-VP-17-2015 | 141 | BOEHLER "DMO-IG" | 2,0 : 2,4 | - | - | 1 | _ | 0.1 | _ | _ | _ | see remark 2) on WPS | <340 | No | 44063 | Adam Duric | 1 | 1.1 / 1.2 | 1.1 / 1.2 | SEP
60NDC13BR303 | 1 | P235GH (1.0345) | P235GH (1.0345) | BW | 21.3 | 15 | 3.2 | 21.3 | 15 | 3.2 | V | HER-015 | 0 | IMR-VP-17-2015 | 141 | BOEHLER "DMO-IG" | 2,0 : 2,4 | - | - | 1 | _ | 0.1 | _ | _ | _ | see remark 2) on WPS | <340 | No | 44063 | Adam Duric | 1 | 1.1 / 1.2 | 1.1 / 1.2 | SEP
60NDC13BR303 | 2 | P235GH (1.0345) | 16Mo3 (1.5415) | BW | 21.3 | 15 | 3.2 | 21.3 | 15 | 3.2 | V | HER-015 | 0 | IMR-VP-17-2015 | 141 | BOEHLER "DMO-IG" | 2,0 : 2,4 | - | - | 1 | _ | 0.1 | _ | _ | _ | see remark 2) on WPS | <340 | No | 44063 | Adam Duric | 1 | 1.1 / 1.2 | 1.1 / 1.2 | SEP
60NDC13BR303 | 3 | 16Mo3 (1.5415) | P235GH (1.0345) | BW | 21.3 | 15 | 3.2 | 21.3 | 15 | 3.2 | V | HER-015 | 0 | IMR-VP-17-2015 | 141 | BOEHLER "DMO-IG" | 2,0 : 2,4 | - | - | 1 | _ | 0.1 | _ | _ | _ | see remark 2) on WPS | <340 | No | 44063 | Adam Duric | 1 | 1.1 / 1.2 | 1.1 / 1.2 | SEP
60NDC13BR303 | 4 | P235GH (1.0345) | 16Mo3 (1.5415) | BW | 21.3 | 15 | 3.2 | 21.3 | 15 | 3.2 | V | HER-015 | 0 | IMR-VP-17-2015 | 141 | BOEHLER "DMO-IG" | 2,0 : 2,4 | - | - | 1 | _ | 0.1 | _ | _ | _ | see remark 2) on WPS | <340 | No | 44063 | Adam Duric | 1 | 1.1 / 1.2 | 1.1 / 1.2 | SEP
60NDC13BR306 | 1 | P235GH (1.0345) | P235GH (1.0345) | BW | 21.3 | 15 | 3.2 | 21.3 | 15 | 3.2 | V | HER-015 | 0 | IMR-VP-17-2015 | 141 | BOEHLER "DMO-IG" | 2,0 : 2,4 | - | - | 1 | _ | 0.05 | _ | _ | _ | see remark 2) on WPS | <340 | No | 44063 | Adam Duric | 1 | 1.1 / 1.2 | 1.1 / 1.2 | SEP
60NDC13BR306 | 2 | P235GH (1.0345) | 16Mo3 (1.5415) | BW | 21.3 | 15 | 3.2 | 21.3 | 15 | 3.2 | V | HER-015 | 0 | IMR-VP-17-2015 | 141 | BOEHLER "DMO-IG" | 2,0 : 2,4 | - | - | 1 | _ | 0.05 | _ | _ | _ | see remark 2) on WPS | <340 | No | 44063 | Adam Duric | 1 | 1.1 / 1.2 | 1.1 / 1.2 | SEP
60NDC13BR306 | 3 | 16Mo3 (1.5415) | P235GH (1.0345) | BW | 21.3 | 15 | 3.2 | 21.3 | 15 | 3.2 | V | HER-015 | 0 | IMR-VP-17-2015 | 141 | BOEHLER "DMO-IG" | 2,0 : 2,4 | - | - | 1 | _ | 0.05 | _ | _ | _ | see remark 2) on WPS | <340 | No | 44063 | Adam Duric | 1 | 1.1 / 1.2 | 1.1 / 1.2 | SEP
60NDC13BR306 | 4 | P235GH (1.0345) | 16Mo3 (1.5415) | BW | 21.3 | 15 | 3.2 | 21.3 | 15 | 3.2 | V | HER-015 | 0 | IMR-VP-17-2015 | 141 | BOEHLER "DMO-IG" | 2,0 : 2,4 | - | - | 1 | _ | 0.05 | _ | _ | _ | see remark 2) on WPS | <340 | No | 44063 | Adam Duric | 1 | 1.1 / 1.2 | 1.1 / 1.2 | SEP
60NDC13BR314 | 1 | P235GH (1.0345) | P235GH (1.0345) | BW | 21.3 | 15 | 3.2 | 21.3 | 15 | 3.2 | V | HER-015 | 0 | IMR-VP-17-2015 | 141 | BOEHLER "DMO-IG" | 2,0 : 2,4 | - | - | 1 | _ | 0.05 | _ | _ | _ | see remark 2) on WPS | <340 | No | 44063 | Adam Duric | 1 | 1.1 / 1.2 | 1.1 / 1.2 | SEP
60NDC13BR314 | 2 | P235GH (1.0345) | 16Mo3 (1.5415) | BW | 21.3 | 15 | 3.2 | 21.3 | 15 | 3.2 | V | HER-015 | 0 | IMR-VP-17-2015 | 141 | BOEHLER "DMO-IG" | 2,0 : 2,4 | - | - | 1 | _ | 0.05 | _ | _ | _ | see remark 2) on WPS | <340 | No | 44063 | Adam Duric | 1 | 1.1 / 1.2 | 1.1 / 1.2 | SEP
60NDC13BR314 | 3 | 16Mo3 (1.5415) | P235GH (1.0345) | BW | 21.3 | 15 | 3.2 | 21.3 | 15 | 3.2 | V | HER-015 | 0 | IMR-VP-17-2015 | 141 | BOEHLER "DMO-IG" | 2,0 : 2,4 | - | - | 1 | _ | 0.05 | _ | _ | _ | see remark 2) on WPS | <340 | No | 44063 | Adam Duric | 1 | 1.1 / 1.2 | 1.1 / 1.2 | SEP
60NDC13BR314 | 4 | P235GH (1.0345) | 16Mo3 (1.5415) | BW | 21.3 | 15 | 3.2 | 21.3 | 15 | 3.2 | V | HER-015 | 0 | IMR-VP-17-2015 | 141 | BOEHLER "DMO-IG" | 2,0 : 2,4 | - | - | 1 | _ | 0.05 | _ | _ | _ | see remark 2) on WPS | <340 | No | 44063 | Adam Duric | 1 | 1.1 / 1.2 | 1.1 / 1.2 | SEP
60NDC13BR315 | 1 | P235GH (1.0345) | P235GH (1.0345) | BW | 21.3 | 15 | 3.2 | 21.3 | 15 | 3.2 | V | HER-015 | 0 | IMR-VP-17-2015 | 141 | BOEHLER "DMO-IG" | 2,0 : 2,4 | - | - | 1 | _ | 0.05 | _ | _ | _ | see remark 2) on WPS | <340 | No | 44063 | Adam Duric | 1 | 1.1 / 1.2 | 1.1 / 1.2 | SEP
60NDC13BR315 | 2 | P235GH (1.0345) | 16Mo3 (1.5415) | BW | 21.3 | 15 | 3.2 | 21.3 | 15 | 3.2 | V | HER-015 | 0 | IMR-VP-17-2015 | 141 | BOEHLER "DMO-IG" | 2,0 : 2,4 | - | - | 1 | _ | 0.05 | _ | _ | _ | see remark 2) on WPS | <340 | No | 44063 | Adam Duric | 1 | 1.1 / 1.2 | 1.1 / 1.2 | SEP
60NDC13BR315 | 3 | 16Mo3 (1.5415) | P235GH (1.0345) | BW | 21.3 | 15 | 3.2 | 21.3 | 15 | 3.2 | V | HER-015 | 0 | IMR-VP-17-2015 | 141 | BOEHLER "DMO-IG" | 2,0 : 2,4 | - | - | 1 | _ | 0.05 | _ | _ | _ | see remark 2) on WPS | <340 | No | 44063 | Adam Duric | 1 | 1.1 / 1.2 | 1.1 / 1.2 | SEP
60NDC13BR315 | 4 | P235GH (1.0345) | 16Mo3 (1.5415) | BW | 21.3 | 15 | 3.2 | 21.3 | 15 | 3.2 | V | HER-015 | 0 | IMR-VP-17-2015 | 141 | BOEHLER "DMO-IG" | 2,0 : 2,4 | - | - | 1 | _ | 0.05 | _ | _ | _ | see remark 2) on WPS | <340 | No | 44063 | Adam Duric | 1 | 1.1 / 1.2 | 1.1 / 1.2 | SEP
60NDC13BR901 | 1 | P235GH (1.0345) | P235GH (1.0345) | BW | 60.3 | 50 | 3.6 | 60.3 | 50 | 3.6 | V | HER-001 | 0 | IMR-VP-12-2012 | 141 | BOEHLER "DMO-IG" | 2,0 : 3,0 | - | - | 1 | _ | 0.05 | _ | _ | _ | see remark 2) on WPS | <350 | No | 44054 | Adam Duric | 1 | 1.1 / 1.2 | 1.1 / 1.2 | I
60NDC13BR901 | 4 | P235GH (1.0345) | 16Mo3 (1.5415) | BW | 60.3 | 50 | 3.6 | 60.3 | 50 | 3.6 | V | HER-001 | 0 | IMR-VP-12-2012 | 141 | BOEHLER "DMO-IG" | 2,0 : 3,0 | - | - | 1 | _ | 0.05 | _ | _ | _ | see remark 2) on WPS | <350 | No | 44054 | Adam Duric | 1 | 1.1 / 1.2 | 1.1 / 1.2 | I
60NDC13BR901 | 5 | 16Mo3 (1.5415) | P235GH (1.0345) | BW | 60.3 | 50 | 3.6 | 60.3 | 50 | 3.6 | V | HER-001 | 0 | IMR-VP-12-2012 | 141 | BOEHLER "DMO-IG" | 2,0 : 3,0 | - | - | 1 | _ | 0.05 | _ | _ | _ | see remark 2) on WPS | <350 | No | 44054 | Adam Duric | 1 | 1.1 / 1.2 | 1.1 / 1.2 | I
60NDC13BR901 | 6 | P235GH (1.0345) | 16Mo3 (1.5415) | BW | 60.3 | 50 | 3.6 | 60.3 | 50 | 3.6 | V | HER-001 | 0 | IMR-VP-12-2012 | 141 | BOEHLER "DMO-IG" | 2,0 : 3,0 | - | - | 1 | _ | 0.05 | _ | _ | _ | see remark 2) on WPS | <350 | No | 44054 | Adam Duric | 1 | 1.1 / 1.2 | 1.1 / 1.2 | I
60NDC13BR901 | 7 | 16Mo3 (1.5415) | P235GH (1.0345) | BW | 60.3 | 50 | 3.6 | 60.3 | 50 | 3.6 | V | HER-001 | 0 | IMR-VP-12-2012 | 141 | BOEHLER "DMO-IG" | 2,0 : 3,0 | - | - | 1 | _ | 0.05 | _ | _ | _ | see remark 2) on WPS | <350 | No | 44054 | Adam Duric | 1 | 1.1 / 1.2 | 1.1 / 1.2 | I
60NDC13BR902 | 1 | P235GH (1.0345) | P235GH (1.0345) | BW | 60.3 | 50 | 3.6 | 60.3 | 50 | 3.6 | V | HER-001 | 0 | IMR-VP-12-2012 | 141 | BOEHLER "DMO-IG" | 2,0 : 3,0 | - | - | 1 | _ | 0.05 | _ | _ | _ | see remark 2) on WPS | <350 | No | 44054 | Adam Duric | 1 | 1.1 / 1.2 | 1.1 / 1.2 | I
60NDC13BR902 | 5 | P235GH (1.0345) | P235GH (1.0345) | BW | 60.3 | 50 | 3.6 | 60.3 | 50 | 3.6 | V | HER-001 | 0 | IMR-VP-12-2012 | 141 | BOEHLER "DMO-IG" | 2,0 : 3,0 | - | - | 1 | _ | 0.05 | _ | _ | _ | see remark 2) on WPS | <350 | No | 44054 | Adam Duric | 1 | 1.1 / 1.2 | 1.1 / 1.2 | I
60NDC13BR902 | 7 | P235GH (1.0345) | P235GH (1.0345) | BW | 60.3 | 50 | 3.6 | 60.3 | 50 | 3.6 | V | HER-001 | 0 | IMR-VP-12-2012 | 141 | BOEHLER "DMO-IG" | 2,0 : 3,0 | - | - | 1 | _ | 0.05 | _ | _ | _ | see remark 2) on WPS | <350 | No | 44054 | Adam Duric | 1 | 1.1 / 1.2 | 1.1 / 1.2 | I
60NDC13BR902 | 10 | P235GH (1.0345) | P235GH (1.0345) | BW | 60.3 | 50 | 3.6 | 60.3 | 50 | 3.6 | V | HER-001 | 0 | IMR-VP-12-2012 | 141 | BOEHLER "DMO-IG" | 2,0 : 3,0 | - | - | 1 | _ | 0.05 | _ | _ | _ | see remark 2) on WPS | <350 | No | 44054 | Adam Duric | 1 | 1.1 / 1.2 | 1.1 / 1.2 | I
60NDC13BR902 | 11 | P235GH (1.0345) | P235GH (1.0345) | BW | 60.3 | 50 | 3.6 | 60.3 | 50 | 3.6 | V | HER-001 | 0 | IMR-VP-12-2012 | 141 | BOEHLER "DMO-IG" | 2,0 : 3,0 | - | - | 1 | _ | 0.05 | _ | _ | _ | see remark 2) on WPS | <350 | No | 44054 | Adam Duric | 1 | 1.1 / 1.2 | 1.1 / 1.2 | I
60NDC13BR902 | 12 | P235GH (1.0345) | P235GH (1.0345) | BW | 60.3 | 50 | 3.6 | 60.3 | 50 | 3.6 | V | HER-001 | 0 | IMR-VP-12-2012 | 141 | BOEHLER "DMO-IG" | 2,0 : 3,0 | - | - | 1 | _ | 0.05 | _ | _ | _ | see remark 2) on WPS | <350 | No | 44054 | Adam Duric | 1 | 1.1 / 1.2 | 1.1 / 1.2 | I
60NDC13BR902 | 13 | P235GH (1.0345) | P235GH (1.0345) | BW | 60.3 | 50 | 3.6 | 60.3 | 50 | 3.6 | V | HER-001 | 0 | IMR-VP-12-2012 | 141 | BOEHLER "DMO-IG" | 2,0 : 3,0 | - | - | 1 | _ | 0.05 | _ | _ | _ | see remark 2) on WPS | <350 | No | 44054 | Adam Duric | 1 | 1.1 / 1.2 | 1.1 / 1.2 | I
60NDC13BR951 | 1 | P235GH (1.0345) | P235GH (1.0345) | BW | 33.7 | 25 | 4 | 33.7 | 25 | 4 | V | HER-001 | 0 | IMR-VP-12-2012 | 141 | BOEHLER "DMO-IG" | 2,0 : 3,0 | - | - | 1 | _ | 0.05 | _ | _ | _ | see remark 2) on WPS | <350 | No | 44054 | Adam Duric | 1 | 1.1 / 1.2 | 1.1 / 1.2 | SEP
60NDC13BR951 | 2 | P235GH (1.0345) | P235GH (1.0345) | BW | 33.7 | 25 | 4 | 33.7 | 25 | 4 | V | HER-001 | 0 | IMR-VP-12-2012 | 141 | BOEHLER "DMO-IG" | 2,0 : 3,0 | - | - | 1 | _ | 0.05 | _ | _ | _ | see remark 2) on WPS | <350 | No | 44054 | Adam Duric | 1 | 1.1 / 1.2 | 1.1 / 1.2 | SEP
60NDC13BR951 | 3 | P235GH (1.0345) | P235GH (1.0345) | BW | 33.7 | 25 | 4 | 33.7 | 25 | 4 | V | HER-001 | 0 | IMR-VP-12-2012 | 141 | BOEHLER "DMO-IG" | 2,0 : 3,0 | - | - | 1 | _ | 0.05 | _ | _ | _ | see remark 2) on WPS | <350 | No | 44054 | Adam Duric | 1 | 1.1 / 1.2 | 1.1 / 1.2 | SEP
60NDC13BR951 | 4 | P235GH (1.0345) | P235GH (1.0345) | BW | 33.7 | 25 | 4 | 33.7 | 25 | 4 | V | HER-001 | 0 | IMR-VP-12-2012 | 141 | BOEHLER "DMO-IG" | 2,0 : 3,0 | - | - | 1 | _ | 0.05 | _ | _ | _ | see remark 2) on WPS | <350 | No | 44054 | Adam Duric | 1 | 1.1 / 1.2 | 1.1 / 1.2 | SEP
60NDC13BR951 | 5 | P235GH (1.0345) | P235GH (1.0345) | BW | 33.7 | 25 | 4 | 33.7 | 25 | 4 | V | HER-001 | 0 | IMR-VP-12-2012 | 141 | BOEHLER "DMO-IG" | 2,0 : 3,0 | - | - | 1 | _ | 0.05 | _ | _ | _ | see remark 2) on WPS | <350 | No | 44054 | Adam Duric | 1 | 1.1 / 1.2 | 1.1 / 1.2 | SEP
60NDC13BR951 | 6 | P235GH (1.0345) | P235GH (1.0345) | BW | 33.7 | 25 | 4 | 33.7 | 25 | 4 | V | HER-001 | 0 | IMR-VP-12-2012 | 141 | BOEHLER "DMO-IG" | 2,0 : 3,0 | - | - | 1 | _ | 0.05 | _ | _ | _ | see remark 2) on WPS | <350 | No | 44054 | Adam Duric | 1 | 1.1 / 1.2 | 1.1 / 1.2 | SEP
60NDC13BR951 | 7 | P235GH (1.0345) | P235GH (1.0345) | BW | 33.7 | 25 | 4 | 33.7 | 25 | 4 | V | HER-001 | 0 | IMR-VP-12-2012 | 141 | BOEHLER "DMO-IG" | 2,0 : 3,0 | - | - | 1 | _ | 0.05 | _ | _ | _ | see remark 2) on WPS | <350 | No | 44054 | Adam Duric | 1 | 1.1 / 1.2 | 1.1 / 1.2 | SEP
60NDC13BR951 | 8 | P235GH (1.0345) | P235GH (1.0345) | BW | 33.7 | 25 | 4 | 33.7 | 25 | 4 | V | HER-001 | 0 | IMR-VP-12-2012 | 141 | BOEHLER "DMO-IG" | 2,0 : 3,0 | - | - | 1 | _ | 0.05 | _ | _ | _ | see remark 2) on WPS | <350 | No | 44054 | Adam Duric | 1 | 1.1 / 1.2 | 1.1 / 1.2 | SEP
60NDC13BR952 | 1 | P235GH (1.0345) | P235GH (1.0345) | BW | 33.7 | 25 | 4 | 33.7 | 25 | 4 | V | HER-001 | 0 | IMR-VP-12-2012 | 141 | BOEHLER "DMO-IG" | 2,0 : 3,0 | - | - | 1 | _ | 0.05 | _ | _ | _ | see remark 2) on WPS | <350 | No | 44054 | Adam Duric | 1 | 1.1 / 1.2 | 1.1 / 1.2 | SEP
60NDC13BR952 | 2 | P235GH (1.0345) | P235GH (1.0345) | BW | 33.7 | 25 | 4 | 33.7 | 25 | 4 | V | HER-001 | 0 | IMR-VP-12-2012 | 141 | BOEHLER "DMO-IG" | 2,0 : 3,0 | - | - | 1 | _ | 0.05 | _ | _ | _ | see remark 2) on WPS | <350 | No | 44054 | Adam Duric | 1 | 1.1 / 1.2 | 1.1 / 1.2 | SEP
60NDC13BR952 | 3 | P235GH (1.0345) | P235GH (1.0345) | BW | 33.7 | 25 | 4 | 33.7 | 25 | 4 | V | HER-001 | 0 | IMR-VP-12-2012 | 141 | BOEHLER "DMO-IG" | 2,0 : 3,0 | - | - | 1 | _ | 0.05 | _ | _ | _ | see remark 2) on WPS | <350 | No | 44054 | Adam Duric | 1 | 1.1 / 1.2 | 1.1 / 1.2 | SEP
60NDC13BR952 | 4 | P235GH (1.0345) | P235GH (1.0345) | BW | 33.7 | 25 | 4 | 33.7 | 25 | 4 | V | HER-001 | 0 | IMR-VP-12-2012 | 141 | BOEHLER "DMO-IG" | 2,0 : 3,0 | - | - | 1 | _ | 0.05 | _ | _ | _ | see remark 2) on WPS | <350 | No | 44054 | Adam Duric | 1 | 1.1 / 1.2 | 1.1 / 1.2 | SEP
60NDC13BR952 | 5 | P235GH (1.0345) | P235GH (1.0345) | BW | 33.7 | 25 | 4 | 33.7 | 25 | 4 | V | HER-001 | 0 | IMR-VP-12-2012 | 141 | BOEHLER "DMO-IG" | 2,0 : 3,0 | - | - | 1 | _ | 0.05 | _ | _ | _ | see remark 2) on WPS | <350 | No | 44054 | Adam Duric | 1 | 1.1 / 1.2 | 1.1 / 1.2 | SEP
60NDC13BR952 | 6 | P235GH (1.0345) | 16Mo3 (1.5415) | BW | 33.7 | 25 | 4 | 33.7 | 25 | 4 | V | HER-001 | 0 | IMR-VP-12-2012 | 141 | BOEHLER "DMO-IG" | 2,0 : 3,0 | - | - | 1 | _ | 0.05 | _ | _ | _ | see remark 2) on WPS | <350 | No | 44054 | Adam Duric | 1 | 1.1 / 1.2 | 1.1 / 1.2 | SEP
60NDC13BR952 | 7 | 16Mo3 (1.5415) | P235GH (1.0345) | BW | 33.7 | 25 | 4 | 33.7 | 25 | 4 | V | HER-001 | 0 | IMR-VP-12-2012 | 141 | BOEHLER "DMO-IG" | 2,0 : 3,0 | - | - | 1 | _ | 0.05 | _ | _ | _ | see remark 2) on WPS | <350 | No | 44054 | Adam Duric | 1 | 1.1 / 1.2 | 1.1 / 1.2 | SEP
60NDC13BR952 | 8 | P235GH (1.0345) | 16Mo3 (1.5415) | BW | 33.7 | 25 | 4 | 33.7 | 25 | 4 | V | HER-001 | 0 | IMR-VP-12-2012 | 141 | BOEHLER "DMO-IG" | 2,0 : 3,0 | - | - | 1 | _ | 0.05 | _ | _ | _ | see remark 2) on WPS | <350 | No | 44054 | Adam Duric | 1 | 1.1 / 1.2 | 1.1 / 1.2 | SEP
60NDC13BR952 | 9 | 16Mo3 (1.5415) | P235GH (1.0345) | BW | 33.7 | 25 | 4 | 33.7 | 25 | 4 | V | HER-001 | 0 | IMR-VP-12-2012 | 141 | BOEHLER "DMO-IG" | 2,0 : 3,0 | - | - | 1 | _ | 0.05 | _ | _ | _ | see remark 2) on WPS | <350 | No | 44054 | Adam Duric | 1 | 1.1 / 1.2 | 1.1 / 1.2 | SEP
60NDC15BR001 | 1 | P235GH (1.0345) | P235GH (1.0345) | BW | 813 | 800 | 17.5 | 813 | 800 | 17.5 | U | HER-001 | 0 | IMR-VP-12-2012 | 141 | BOEHLER "DMO-IG" | 2,0 : 3,0 | - | - | 1 | 0.1 | _ | _ | _ | _ | see remark 2) on WPS | <350 | No | 44020 | Adam Duric | 1 | 1.1 / 1.2 | 1.1 / 1.2 | III
60NDC15BR001 | 4 | P235GH (1.0345) | GP240GH (1.0619) | BW | 813 | 800 | 17.5 | 813 | 800 | 17.5 | U | HER-001 | 0 | IMR-VP-12-2012 | 141 | BOEHLER "DMO-IG" | 2,0 : 3,0 | - | - | 1 | 0.1 | _ | _ | _ | _ | see remark 2) on WPS | <350 | No | 44020 | Adam Duric | 1 | 1.1 / 1.2 | 1.1 / 1.2 | III
60NDC15BR002 | 1 | GP240GH (1.0619) | P235GH (1.0345) | BW | 813 | 800 | 17.5 | 813 | 800 | 17.5 | U | HER-001 | 0 | IMR-VP-12-2012 | 141 | BOEHLER "DMO-IG" | 2,0 : 3,0 | - | - | 1 | 0.1 | _ | _ | _ | _ | see remark 2) on WPS | <350 | No | 44020 | Adam Duric | 1 | 1.1 / 1.2 | 1.1 / 1.2 | III
60NDC15BR002 | 2 | P245GH (1.0352) | P235GH (1.0345) | BW | 813 | 800 | 17.5 | 813 | 800 | 17.5 | U | HER-001 | 0 | IMR-VP-12-2012 | 141 | BOEHLER "DMO-IG" | 2,0 : 3,0 | - | - | 1 | 0.1 | _ | _ | _ | _ | see remark 2) on WPS | <350 | No | 44020 | Adam Duric | 1 | 1.1 / 1.2 | 1.1 / 1.2 | III
60NDC15BR901 | 1 | P235GH (1.0345) | P235GH (1.0345) | BW | 60.3 | 50 | 3.6 | 60.3 | 50 | 3.6 | V | HER-001 | 0 | IMR-VP-12-2012 | 141 | BOEHLER "DMO-IG" | 2,0 : 3,0 | - | - | 1 | _ | 0.05 | _ | _ | _ | see remark 2) on WPS | <350 | No | 44054 | Adam Duric | 1 | 1.1 / 1.2 | 1.1 / 1.2 | I
60NDC15BR901 | 4 | P235GH (1.0345) | P235GH (1.0345) | BW | 60.3 | 50 | 3.6 | 60.3 | 50 | 3.6 | V | HER-001 | 0 | IMR-VP-12-2012 | 141 | BOEHLER "DMO-IG" | 2,0 : 3,0 | - | - | 1 | _ | 0.05 | _ | _ | _ | see remark 2) on WPS | <350 | No | 44054 | Adam Duric | 1 | 1.1 / 1.2 | 1.1 / 1.2 | I
60NDC15BR901 | 8 | P235GH (1.0345) | P235GH (1.0345) | BW | 60.3 | 50 | 3.6 | 60.3 | 50 | 3.6 | V | HER-001 | 0 | IMR-VP-12-2012 | 141 | BOEHLER "DMO-IG" | 2,0 : 3,0 | - | - | 1 | _ | 0.05 | _ | _ | _ | see remark 2) on WPS | <350 | No | 44054 | Adam Duric | 1 | 1.1 / 1.2 | 1.1 / 1.2 | I
60NDC15BR901 | 11 | P235GH (1.0345) | P235GH (1.0345) | BW | 60.3 | 50 | 3.6 | 60.3 | 50 | 3.6 | V | HER-001 | 0 | IMR-VP-12-2012 | 141 | BOEHLER "DMO-IG" | 2,0 : 3,0 | - | - | 1 | _ | 0.05 | _ | _ | _ | see remark 2) on WPS | <350 | No | 44054 | Adam Duric | 1 | 1.1 / 1.2 | 1.1 / 1.2 | I
60NDC15BR901 | 13 | P235GH (1.0345) | P235GH (1.0345) | BW | 60.3 | 50 | 3.6 | 60.3 | 50 | 3.6 | V | HER-001 | 0 | IMR-VP-12-2012 | 141 | BOEHLER "DMO-IG" | 2,0 : 3,0 | - | - | 1 | _ | 0.05 | _ | _ | _ | see remark 2) on WPS | <350 | No | 44054 | Adam Duric | 1 | 1.1 / 1.2 | 1.1 / 1.2 | I
60NDC15BR901 | 17 | P235GH (1.0345) | P235GH (1.0345) | BW | 60.3 | 50 | 3.6 | 60.3 | 50 | 3.6 | V | HER-001 | 0 | IMR-VP-12-2012 | 141 | BOEHLER "DMO-IG" | 2,0 : 3,0 | - | - | 1 | _ | 0.05 | _ | _ | _ | see remark 2) on WPS | <350 | No | 44054 | Adam Duric | 1 | 1.1 / 1.2 | 1.1 / 1.2 | I
60NDC15BR901 | 20 | P235GH (1.0345) | P235GH (1.0345) | BW | 60.3 | 50 | 3.6 | 60.3 | 50 | 3.6 | V | HER-001 | 0 | IMR-VP-12-2012 | 141 | BOEHLER "DMO-IG" | 2,0 : 3,0 | - | - | 1 | _ | 0.05 | _ | _ | _ | see remark 2) on WPS | <350 | No | 44054 | Adam Duric | 1 | 1.1 / 1.2 | 1.1 / 1.2 | I
60NDC15BR901 | 22 | P235GH (1.0345) | 16Mo3 (1.5415) | BW | 60.3 | 50 | 3.6 | 60.3 | 50 | 3.6 | V | HER-001 | 0 | IMR-VP-12-2012 | 141 | BOEHLER "DMO-IG" | 2,0 : 3,0 | - | - | 1 | _ | 0.05 | _ | _ | _ | see remark 2) on WPS | <350 | No | 44054 | Adam Duric | 1 | 1.1 / 1.2 | 1.1 / 1.2 | I
60NDC15BR901 | 23 | 16Mo3 (1.5415) | P235GH (1.0345) | BW | 60.3 | 50 | 3.6 | 60.3 | 50 | 3.6 | V | HER-001 | 0 | IMR-VP-12-2012 | 141 | BOEHLER "DMO-IG" | 2,0 : 3,0 | - | - | 1 | _ | 0.05 | _ | _ | _ | see remark 2) on WPS | <350 | No | 44054 | Adam Duric | 1 | 1.1 / 1.2 | 1.1 / 1.2 | I
60NDC15BR901 | 24 | P235GH (1.0345) | 16Mo3 (1.5415) | BW | 60.3 | 50 | 3.6 | 60.3 | 50 | 3.6 | V | HER-001 | 0 | IMR-VP-12-2012 | 141 | BOEHLER "DMO-IG" | 2,0 : 3,0 | - | - | 1 | _ | 0.05 | _ | _ | _ | see remark 2) on WPS | <350 | No | 44054 | Adam Duric | 1 | 1.1 / 1.2 | 1.1 / 1.2 | I
60NDC15BR901 | 25 | 16Mo3 (1.5415) | P235GH (1.0345) | BW | 60.3 | 50 | 3.6 | 60.3 | 50 | 3.6 | V | HER-001 | 0 | IMR-VP-12-2012 | 141 | BOEHLER "DMO-IG" | 2,0 : 3,0 | - | - | 1 | _ | 0.05 | _ | _ | _ | see remark 2) on WPS | <350 | No | 44054 | Adam Duric | 1 | 1.1 / 1.2 | 1.1 / 1.2 | I
60NDC16BR001 | 1 | P235GH (1.0345) | P250GH (1.0460) | BW | 219.1 | 200 | 6.3 | 219.1 | 200 | 6.3 | V | HER-001 | 0 | IMR-VP-12-2012 | 141 | BOEHLER "DMO-IG" | 2,0 : 3,0 | - | - | 1 | _ | 0.05 | _ | _ | _ | see remark 2) on WPS | <350 | No | 44020 | Adam Duric | 1 | 1.1 / 1.2 | 1.1 / 1.2 | II
60NDC16BR001 | 2 | P250GH (1.0460) | P235GH (1.0345) | BW | 219.1 | 200 | 6.3 | 219.1 | 200 | 6.3 | V | HER-001 | 0 | IMR-VP-12-2012 | 141 | BOEHLER "DMO-IG" | 2,0 : 3,0 | - | - | 1 | _ | 0.05 | _ | _ | _ | see remark 2) on WPS | <350 | No | 44020 | Adam Duric | 1 | 1.1 / 1.2 | 1.1 / 1.2 | II
60NDC16BR001 | 4 | P235GH (1.0345) | P235GH (1.0345) | BW | 219.1 | 200 | 6.3 | 219.1 | 200 | 6.3 | V | HER-001 | 0 | IMR-VP-12-2012 | 141 | BOEHLER "DMO-IG" | 2,0 : 3,0 | - | - | 1 | _ | 0.05 | _ | _ | _ | see remark 2) on WPS | <350 | No | 44020 | Adam Duric | 1 | 1.1 / 1.2 | 1.1 / 1.2 | II
60NDC16BR001 | 7 | P235GH (1.0345) | P235GH (1.0345) | BW | 219.1 | 200 | 6.3 | 219.1 | 200 | 6.3 | V | HER-001 | 0 | IMR-VP-12-2012 | 141 | BOEHLER "DMO-IG" | 2,0 : 3,0 | - | - | 1 | _ | 0.05 | _ | _ | _ | see remark 2) on WPS | <350 | No | 44020 | Adam Duric | 1 | 1.1 / 1.2 | 1.1 / 1.2 | II
60NDC16BR001 | 10 | P235GH (1.0345) | P235GH (1.0345) | BW | 219.1 | 200 | 6.3 | 219.1 | 200 | 6.3 | V | HER-001 | 0 | IMR-VP-12-2012 | 141 | BOEHLER "DMO-IG" | 2,0 : 3,0 | - | - | 1 | _ | 0.05 | _ | _ | _ | see remark 2) on WPS | <350 | No | 44020 | Adam Duric | 1 | 1.1 / 1.2 | 1.1 / 1.2 | II
60NDC16BR002 | 2 | P235GH (1.0345) | P235GH (1.0345) | BW | 219.1 | 200 | 6.3 | 219.1 | 200 | 6.3 | V | HER-001 | 0 | IMR-VP-12-2012 | 141 | BOEHLER "DMO-IG" | 2,0 : 3,0 | - | - | 1 | _ | 0.05 | _ | _ | _ | see remark 2) on WPS | <350 | No | 44026 | Adam Duric | 1 | 1.1 / 1.2 | 1.1 / 1.2 | II
60NDC16BR002 | 5 | P245GH (1.0352) | GP240GH (1.0619) | BW | 219.1 | 200 | 6.3 | 219.1 | 200 | 6.3 | V | HER-001 | 0 | IMR-VP-12-2012 | 141 | BOEHLER "DMO-IG" | 2,0 : 3,0 | - | - | 1 | _ | 0.05 | _ | _ | _ | see remark 2) on WPS | <350 | No | 44026 | Adam Duric | 1 | 1.1 / 1.2 | 1.1 / 1.2 | II
60NDC16BR002 | 6 | P235GH (1.0345) | P235GH (1.0345) | BW | 219.1 | 200 | 6.3 | 219.1 | 200 | 6.3 | V | HER-001 | 0 | IMR-VP-12-2012 | 141 | BOEHLER "DMO-IG" | 2,0 : 3,0 | - | - | 1 | _ | 0.05 | _ | _ | _ | see remark 2) on WPS | <350 | No | 44026 | Adam Duric | 1 | 1.1 / 1.2 | 1.1 / 1.2 | II
60NDC16BR002 | 9 | GP240GH (1.0619) | P235GH (1.0345) | BW | 219.1 | 200 | 6.3 | 219.1 | 200 | 6.3 | V | HER-001 | 0 | IMR-VP-12-2012 | 141 | BOEHLER "DMO-IG" | 2,0 : 3,0 | - | - | 1 | _ | 0.05 | _ | _ | _ | see remark 2) on WPS | <350 | No | 44049 | Adam Duric | 1 | 1.1 / 1.2 | 1.1 / 1.2 | II
60NDC16BR901 | 1 | P235GH (1.0345) | P235GH (1.0345) | BW | 60.3 | 50 | 3.6 | 60.3 | 50 | 3.6 | V | HER-001 | 0 | IMR-VP-12-2012 | 141 | BOEHLER "DMO-IG" | 2,0 : 3,0 | - | - | 1 | _ | 0.05 | _ | _ | _ | see remark 2) on WPS | <350 | No | 44054 | Adam Duric | 1 | 1.1 / 1.2 | 1.1 / 1.2 | I
60NDC16BR901 | 5 | P235GH (1.0345) | P235GH (1.0345) | BW | 60.3 | 50 | 3.6 | 60.3 | 50 | 3.6 | V | HER-001 | 0 | IMR-VP-12-2012 | 141 | BOEHLER "DMO-IG" | 2,0 : 3,0 | - | - | 1 | _ | 0.05 | _ | _ | _ | see remark 2) on WPS | <350 | No | 44054 | Adam Duric | 1 | 1.1 / 1.2 | 1.1 / 1.2 | I
60NDC16BR901 | 8 | P235GH (1.0345) | 16Mo3 (1.5415) | BW | 60.3 | 50 | 3.6 | 60.3 | 50 | 3.6 | V | HER-001 | 0 | IMR-VP-12-2012 | 141 | BOEHLER "DMO-IG" | 2,0 : 3,0 | - | - | 1 | _ | 0.05 | _ | _ | _ | see remark 2) on WPS | <350 | No | 44054 | Adam Duric | 1 | 1.1 / 1.2 | 1.1 / 1.2 | I
60NDC16BR901 | 9 | 16Mo3 (1.5415) | P235GH (1.0345) | BW | 60.3 | 50 | 3.6 | 60.3 | 50 | 3.6 | V | HER-001 | 0 | IMR-VP-12-2012 | 141 | BOEHLER "DMO-IG" | 2,0 : 3,0 | - | - | 1 | _ | 0.05 | _ | _ | _ | see remark 2) on WPS | <350 | No | 44054 | Adam Duric | 1 | 1.1 / 1.2 | 1.1 / 1.2 | I
60NDC16BR901 | 10 | P235GH (1.0345) | 16Mo3 (1.5415) | BW | 60.3 | 50 | 3.6 | 60.3 | 50 | 3.6 | V | HER-001 | 0 | IMR-VP-12-2012 | 141 | BOEHLER "DMO-IG" | 2,0 : 3,0 | - | - | 1 | _ | 0.05 | _ | _ | _ | see remark 2) on WPS | <350 | No | 44054 | Adam Duric | 1 | 1.1 / 1.2 | 1.1 / 1.2 | I
60NDC16BR901 | 11 | 16Mo3 (1.5415) | P235GH (1.0345) | BW | 60.3 | 50 | 3.6 | 60.3 | 50 | 3.6 | V | HER-001 | 0 | IMR-VP-12-2012 | 141 | BOEHLER "DMO-IG" | 2,0 : 3,0 | - | - | 1 | _ | 0.05 | _ | _ | _ | see remark 2) on WPS | <350 | No | 44054 | Adam Duric | 1 | 1.1 / 1.2 | 1.1 / 1.2 | I
60NDC17BR001 | 1 | GP240GH (1.0619) | P235GH (1.0345) | BW | 88.9 | 80 | 3.2 | 88.9 | 80 | 3.2 | V | HER-001 | 0 | IMR-VP-12-2012 | 141 | BOEHLER "DMO-IG" | 2,0 : 3,0 | - | - | 1 | _ | 0.05 | _ | _ | _ | see remark 2) on WPS | <350 | No | 44054 | Adam Duric | 1 | 1.1 / 1.2 | 1.1 / 1.2 | I
60NDC17BR001 | 5 | P235GH (1.0345) | P235GH (1.0345) | BW | 88.9 | 80 | 3.2 | 88.9 | 80 | 3.2 | V | HER-001 | 0 | IMR-VP-12-2012 | 141 | BOEHLER "DMO-IG" | 2,0 : 3,0 | - | - | 1 | _ | 0.05 | _ | _ | _ | see remark 2) on WPS | <350 | No | 44054 | Adam Duric | 1 | 1.1 / 1.2 | 1.1 / 1.2 | I
60NDC17BR001 | 9 | P235GH (1.0345) | P235GH (1.0345) | BW | 88.9 | 80 | 3.2 | 88.9 | 80 | 3.2 | V | HER-001 | 0 | IMR-VP-12-2012 | 141 | BOEHLER "DMO-IG" | 2,0 : 3,0 | - | - | 1 | _ | 0.05 | _ | _ | _ | see remark 2) on WPS | <350 | No | 44054 | Adam Duric | 1 | 1.1 / 1.2 | 1.1 / 1.2 | I
60NDC17BR002 | 1 | P235GH (1.0345) | P235GH (1.0345) | BW | 88.9 | 80 | 3.2 | 88.9 | 80 | 3.2 | V | HER-001 | 0 | IMR-VP-12-2012 | 141 | BOEHLER "DMO-IG" | 2,0 : 3,0 | - | - | 1 | _ | 0.05 | _ | _ | _ | see remark 2) on WPS | <350 | No | 44054 | Adam Duric | 1 | 1.1 / 1.2 | 1.1 / 1.2 | I
60NDC17BR002 | 3 | P235GH (1.0345) | GP240GH (1.0619) | BW | 88.9 | 80 | 3.2 | 88.9 | 80 | 3.2 | V | HER-001 | 0 | IMR-VP-12-2012 | 141 | BOEHLER "DMO-IG" | 2,0 : 3,0 | - | - | 1 | _ | 0.05 | _ | _ | _ | see remark 2) on WPS | <350 | No | 44054 | Adam Duric | 1 | 1.1 / 1.2 | 1.1 / 1.2 | I
60NDC17BR191 | 1 | P235GH (1.0345) | P235GH (1.0345) | BW | 33.7 | 25 | 4 | 33.7 | 25 | 4 | V | HER-001 | 0 | IMR-VP-12-2012 | 141 | BOEHLER "DMO-IG" | 2,0 : 3,0 | - | - | 1 | _ | 0.05 | _ | _ | _ | see remark 2) on WPS | <350 | No | 44054 | Adam Duric | 1 | 1.1 / 1.2 | 1.1 / 1.2 | SEP
60NDC17BR192 | 2 | P235GH (1.0345) | P235GH (1.0345) | BW | 33.7 | 25 | 4 | 33.7 | 25 | 4 | V | HER-001 | 0 | IMR-VP-12-2012 | 141 | BOEHLER "DMO-IG" | 2,0 : 3,0 | - | - | 1 | _ | 0.05 | _ | _ | _ | see remark 2) on WPS | <350 | No | 44054 | Adam Duric | 1 | 1.1 / 1.2 | 1.1 / 1.2 | SEP
60NDC17BR192 | 3 | P235GH (1.0345) | P235GH (1.0345) | BW | 33.7 | 25 | 4 | 33.7 | 25 | 4 | V | HER-001 | 0 | IMR-VP-12-2012 | 141 | BOEHLER "DMO-IG" | 2,0 : 3,0 | - | - | 1 | _ | 0.05 | _ | _ | _ | see remark 2) on WPS | <350 | No | 44054 | Adam Duric | 1 | 1.1 / 1.2 | 1.1 / 1.2 | SEP
60NDC17BR192 | 4 | P235GH (1.0345) | P235GH (1.0345) | BW | 33.7 | 25 | 4 | 33.7 | 25 | 4 | V | HER-001 | 0 | IMR-VP-12-2012 | 141 | BOEHLER "DMO-IG" | 2,0 : 3,0 | - | - | 1 | _ | 0.05 | _ | _ | _ | see remark 2) on WPS | <350 | No | 44054 | Adam Duric | 1 | 1.1 / 1.2 | 1.1 / 1.2 | SEP
60NDC17BR951 | 1 | P235GH (1.0345) | P235GH (1.0345) | BW | 21.3 | 15 | 3.2 | 21.3 | 15 | 3.2 | V | HER-015 | 0 | IMR-VP-17-2015 | 141 | BOEHLER "DMO-IG" | 2,0 : 2,4 | - | - | 1 | _ | 0.05 | _ | _ | _ | see remark 2) on WPS | <340 | No | 44063 | Adam Duric | 1 | 1.1 / 1.2 | 1.1 / 1.2 | SEP
60NDC17BR951 | 2 | P235GH (1.0345) | P235GH (1.0345) | BW | 21.3 | 15 | 3.2 | 21.3 | 15 | 3.2 | V | HER-015 | 0 | IMR-VP-17-2015 | 141 | BOEHLER "DMO-IG" | 2,0 : 2,4 | - | - | 1 | _ | 0.05 | _ | _ | _ | see remark 2) on WPS | <340 | No | 44063 | Adam Duric | 1 | 1.1 / 1.2 | 1.1 / 1.2 | SEP
60NDC17BR951 | 3 | P235GH (1.0345) | P235GH (1.0345) | BW | 21.3 | 15 | 3.2 | 21.3 | 15 | 3.2 | V | HER-015 | 0 | IMR-VP-17-2015 | 141 | BOEHLER "DMO-IG" | 2,0 : 2,4 | - | - | 1 | _ | 0.05 | _ | _ | _ | see remark 2) on WPS | <340 | No | 44063 | Adam Duric | 1 | 1.1 / 1.2 | 1.1 / 1.2 | SEP
60NDC17BR951 | 4 | P235GH (1.0345) | 16Mo3 (1.5415) | BW | 21.3 | 15 | 3.2 | 21.3 | 15 | 3.2 | V | HER-015 | 0 | IMR-VP-17-2015 | 141 | BOEHLER "DMO-IG" | 2,0 : 2,4 | - | - | 1 | _ | 0.05 | _ | _ | _ | see remark 2) on WPS | <340 | No | 44063 | Adam Duric | 1 | 1.1 / 1.2 | 1.1 / 1.2 | SEP
60NDC17BR951 | 5 | 16Mo3 (1.5415) | P235GH (1.0345) | BW | 21.3 | 15 | 3.2 | 21.3 | 15 | 3.2 | V | HER-015 | 0 | IMR-VP-17-2015 | 141 | BOEHLER "DMO-IG" | 2,0 : 2,4 | - | - | 1 | _ | 0.05 | _ | _ | _ | see remark 2) on WPS | <340 | No | 44063 | Adam Duric | 1 | 1.1 / 1.2 | 1.1 / 1.2 | SEP
60NDC17BR951 | 6 | P235GH (1.0345) | 16Mo3 (1.5415) | BW | 21.3 | 15 | 3.2 | 21.3 | 15 | 3.2 | V | HER-015 | 0 | IMR-VP-17-2015 | 141 | BOEHLER "DMO-IG" | 2,0 : 2,4 | - | - | 1 | _ | 0.05 | _ | _ | _ | see remark 2) on WPS | <340 | No | 44063 | Adam Duric | 1 | 1.1 / 1.2 | 1.1 / 1.2 | SEP
60NDC17BR951 | 7 | 16Mo3 (1.5415) | P235GH (1.0345) | BW | 21.3 | 15 | 3.2 | 21.3 | 15 | 3.2 | V | HER-015 | 0 | IMR-VP-17-2015 | 141 | BOEHLER "DMO-IG" | 2,0 : 2,4 | - | - | 1 | _ | 0.05 | _ | _ | _ | see remark 2) on WPS | <340 | No | 44063 | Adam Duric | 1 | 1.1 / 1.2 | 1.1 / 1.2 | SEP
60NDC20BR001 | 5 | P235GH (1.0345) | P235GH (1.0345) | BW | 813 | 800 | 17.5 | 813 | 800 | 17.5 | U | HER-001 | 0 | IMR-VP-12-2012 | 141 | BOEHLER "DMO-IG" | 2,0 : 3,0 | - | - | 1 | 0.1 | _ | _ | _ | _ | see remark 2) on WPS | <350 | No | 44020 | Adam Duric | 1 | 1.1 / 1.2 | 1.1 / 1.2 | III
60NDC20BR001 | 11 | P235GH (1.0345) | P235GH (1.0345) | BW | 813 | 800 | 17.5 | 813 | 800 | 17.5 | U | HER-001 | 0 | IMR-VP-12-2012 | 141 | BOEHLER "DMO-IG" | 2,0 : 3,0 | - | - | 1 | 0.1 | _ | _ | _ | _ | see remark 2) on WPS | <350 | No | 44020 | Adam Duric | 1 | 1.1 / 1.2 | 1.1 / 1.2 | III
60NDC20BR001 | 13 | P235GH (1.0345) | P235GH (1.0345) | BW | 813 | 800 | 17.5 | 813 | 800 | 17.5 | U | HER-001 | 0 | IMR-VP-12-2012 | 141 | BOEHLER "DMO-IG" | 2,0 : 3,0 | - | - | 1 | 0.1 | _ | _ | _ | _ | see remark 2) on WPS | <350 | No | 44020 | Adam Duric | 1 | 1.1 / 1.2 | 1.1 / 1.2 | III
60NDC20BR001 | 15 | P235GH (1.0345) | P235GH (1.0345) | BW | 813 | 800 | 17.5 | 813 | 800 | 17.5 | U | HER-001 | 0 | IMR-VP-12-2012 | 141 | BOEHLER "DMO-IG" | 2,0 : 3,0 | - | - | 1 | 0.1 | _ | _ | _ | _ | see remark 2) on WPS | <350 | No | 44020 | Adam Duric | 1 | 1.1 / 1.2 | 1.1 / 1.2 | III
60NDC20BR951 | 1 | P235GH (1.0345) | P235GH (1.0345) | BW | 60.3 | 50 | 3.6 | 60.3 | 50 | 3.6 | V | HER-001 | 0 | IMR-VP-12-2012 | 141 | BOEHLER "DMO-IG" | 2,0 : 3,0 | - | - | 1 | _ | 0.05 | _ | _ | _ | see remark 2) on WPS | <350 | No | 44054 | Adam Duric | 1 | 1.1 / 1.2 | 1.1 / 1.2 | I
60NDC20BR951 | 5 | P235GH (1.0345) | P235GH (1.0345) | BW | 60.3 | 50 | 3.6 | 60.3 | 50 | 3.6 | V | HER-001 | 0 | IMR-VP-12-2012 | 141 | BOEHLER "DMO-IG" | 2,0 : 3,0 | - | - | 1 | _ | 0.05 | _ | _ | _ | see remark 2) on WPS | <350 | No | 44054 | Adam Duric | 1 | 1.1 / 1.2 | 1.1 / 1.2 | I
60NDC20BR951 | 8 | P235GH (1.0345) | P235GH (1.0345) | BW | 60.3 | 50 | 3.6 | 60.3 | 50 | 3.6 | V | HER-001 | 0 | IMR-VP-12-2012 | 141 | BOEHLER "DMO-IG" | 2,0 : 3,0 | - | - | 1 | _ | 0.05 | _ | _ | _ | see remark 2) on WPS | <350 | No | 44054 | Adam Duric | 1 | 1.1 / 1.2 | 1.1 / 1.2 | I
60NDC20BR951 | 11 | P235GH (1.0345) | P235GH (1.0345) | BW | 60.3 | 50 | 3.6 | 60.3 | 50 | 3.6 | V | HER-001 | 0 | IMR-VP-12-2012 | 141 | BOEHLER "DMO-IG" | 2,0 : 3,0 | - | - | 1 | _ | 0.05 | _ | _ | _ | see remark 2) on WPS | <350 | No | 44054 | Adam Duric | 1 | 1.1 / 1.2 | 1.1 / 1.2 | I
60NDC20BR951 | 12 | P235GH (1.0345) | P235GH (1.0345) | BW | 60.3 | 50 | 3.6 | 60.3 | 50 | 3.6 | V | HER-001 | 0 | IMR-VP-12-2012 | 141 | BOEHLER "DMO-IG" | 2,0 : 3,0 | - | - | 1 | _ | 0.05 | _ | _ | _ | see remark 2) on WPS | <350 | No | 44054 | Adam Duric | 1 | 1.1 / 1.2 | 1.1 / 1.2 | I
60NDC20BR951 | 13 | P235GH (1.0345) | P235GH (1.0345) | BW | 60.3 | 50 | 3.6 | 60.3 | 50 | 3.6 | V | HER-001 | 0 | IMR-VP-12-2012 | 141 | BOEHLER "DMO-IG" | 2,0 : 3,0 | - | - | 1 | _ | 0.05 | _ | _ | _ | see remark 2) on WPS | <350 | No | 44054 | Adam Duric | 1 | 1.1 / 1.2 | 1.1 / 1.2 | I
60NDC20BR951 | 14 | P235GH (1.0345) | P235GH (1.0345) | BW | 60.3 | 50 | 3.6 | 60.3 | 50 | 3.6 | V | HER-001 | 0 | IMR-VP-12-2012 | 141 | BOEHLER "DMO-IG" | 2,0 : 3,0 | - | - | 1 | _ | 0.05 | _ | _ | _ | see remark 2) on WPS | <350 | No | 44054 | Adam Duric | 1 | 1.1 / 1.2 | 1.1 / 1.2 | I
60NDD10BR301 | 2 | 16Mo3 (1.5415) | P265GH (1.0425) | BW | 21.3 | 15 | 3.2 | 21.3 | 15 | 3.2 | V | HER-015 | 0 | IMR-VP-17-2015 | 141 | BOEHLER "DMO-IG" | 2,0 : 2,4 | - | - | 1 | _ | 0.05 | _ | _ | _ | see remark 2) on WPS | <340 | No | 44063 | Adam Duric | 1 | 1.1 / 1.2 | 1.1 / 1.2 | SEP
60NDD10BR301 | 1 | P265GH (1.0425) | 16Mo3 (1.5415) | BW | 21.3 | 15 | 3.2 | 21.3 | 15 | 3.2 | V | HER-015 | 0 | IMR-VP-17-2015 | 141 | BOEHLER "DMO-IG" | 2,0 : 2,4 | - | - | 1 | _ | 0.05 | _ | _ | _ | see remark 2) on WPS | <340 | No | 44063 | Adam Duric | 1 | 1.1 / 1.2 | 1.1 / 1.2 | SEP
60NDD10BR302 | 2 | 16Mo3 (1.5415) | P265GH (1.0425) | BW | 21.3 | 15 | 3.2 | 21.3 | 15 | 3.2 | V | HER-015 | 0 | IMR-VP-17-2015 | 141 | BOEHLER "DMO-IG" | 2,0 : 2,4 | - | - | 1 | _ | 0.05 | _ | _ | _ | see remark 2) on WPS | <340 | No | 44063 | Adam Duric | 1 | 1.1 / 1.2 | 1.1 / 1.2 | SEP
60NDD10BR302 | 1 | P265GH (1.0425) | 16Mo3 (1.5415) | BW | 21.3 | 15 | 3.2 | 21.3 | 15 | 3.2 | V | HER-015 | 0 | IMR-VP-17-2015 | 141 | BOEHLER "DMO-IG" | 2,0 : 2,4 | - | - | 1 | _ | 0.05 | _ | _ | _ | see remark 2) on WPS | <340 | No | 44063 | Adam Duric | 1 | 1.1 / 1.2 | 1.1 / 1.2 | SEP
60NDD10BR303 | 2 | 16Mo3 (1.5415) | P265GH (1.0425) | BW | 21.3 | 15 | 3.2 | 21.3 | 15 | 3.2 | V | HER-015 | 0 | IMR-VP-17-2015 | 141 | BOEHLER "DMO-IG" | 2,0 : 2,4 | - | - | 1 | _ | 0.05 | _ | _ | _ | see remark 2) on WPS | <340 | No | 44063 | Adam Duric | 1 | 1.1 / 1.2 | 1.1 / 1.2 | SEP
60NDD10BR303 | 1 | P265GH (1.0425) | 16Mo3 (1.5415) | BW | 21.3 | 15 | 3.2 | 21.3 | 15 | 3.2 | V | HER-015 | 0 | IMR-VP-17-2015 | 141 | BOEHLER "DMO-IG" | 2,0 : 2,4 | - | - | 1 | _ | 0.05 | _ | _ | _ | see remark 2) on WPS | <340 | No | 44063 | Adam Duric | 1 | 1.1 / 1.2 | 1.1 / 1.2 | SEP
60NDD10BR323 | 1 | 16Mo3 (1.5415) | 16Mo3 (1.5415) | BW | 33.4 | 25 | 2.6 | 33.4 | 25 | 2.6 | V | HER-004 | 0 | IMR-VP-21-2015 | 141 | BOEHLER "DMO-IG" | 2,0 : 2,4 | - | - | 1 | _ | 0.05 | _ | _ | _ | see remark 2) on WPS | <265 | No | 44041 | Damjan Sliško | 1 | 1.1 / 1.2 | 1.1 / 1.2 | SEP
60NDD10BR324 | 1 | 16Mo3 (1.5415) | P265GH (1.0425) | BW | 33.7 | 25 | 2.6 | 33.7 | 25 | 4 | V | HER-004 | 0 | IMR-VP-21-2015 | 141 | BOEHLER "DMO-IG" | 2,0 : 2,4 | - | - | 1 | _ | 0.05 | _ | _ | _ | see remark 2) on WPS | <265 | No | 44046 | Damjan Sliško | 1 | 1.1 / 1.2 | 1.1 / 1.2 | SEP
60NDD10BR324 | 5 | P265GH (1.0425) | 16Mo3 (1.5415) | BW | 33.7 | 25 | 4 | 33.7 | 25 | 4 | V | HER-001 | 0 | IMR-VP-12-2012 | 141 | BOEHLER "DMO-IG" | 2,0 : 3,0 | - | - | 1 | _ | 0.05 | _ | _ | _ | see remark 2) on WPS | <350 | No | 44054 | Adam Duric | 1 | 1.1 / 1.2 | 1.1 / 1.2 | SEP
60NDD10BR325 | 1 | 16Mo3 (1.5415) | 16Mo3 (1.5415) | BW | 33.4 | 25 | 2.6 | 33.4 | 25 | 2.6 | V | HER-004 | 0 | IMR-VP-21-2015 | 141 | BOEHLER "DMO-IG" | 2,0 : 2,4 | - | - | 1 | _ | 0.05 | _ | _ | _ | see remark 2) on WPS | <265 | No | 44041 | Damjan Sliško | 1 | 1.1 / 1.2 | 1.1 / 1.2 | SEP
60NDD10BR326 | 1 | 16Mo3 (1.5415) | P265GH (1.0425) | BW | 33.7 | 25 | 2.6 | 33.7 | 25 | 4 | V | HER-004 | 0 | IMR-VP-21-2015 | 141 | BOEHLER "DMO-IG" | 2,0 : 2,4 | - | - | 1 | _ | 0.05 | _ | _ | _ | see remark 2) on WPS | <265 | No | 44046 | Damjan Sliško | 1 | 1.1 / 1.2 | 1.1 / 1.2 | SEP
60NDD10BR326 | 5 | P265GH (1.0425) | 16Mo3 (1.5415) | BW | 33.7 | 25 | 4 | 33.7 | 25 | 4 | V | HER-001 | 0 | IMR-VP-12-2012 | 141 | BOEHLER "DMO-IG" | 2,0 : 3,0 | - | - | 1 | _ | 0.05 | _ | _ | _ | see remark 2) on WPS | <350 | No | 44054 | Adam Duric | 1 | 1.1 / 1.2 | 1.1 / 1.2 | SEP
60NDD10BR327 | 1 | 16Mo3 (1.5415) | 16Mo3 (1.5415) | BW | 33.4 | 25 | 2.6 | 33.4 | 25 | 2.6 | V | HER-004 | 0 | IMR-VP-21-2015 | 141 | BOEHLER "DMO-IG" | 2,0 : 2,4 | - | - | 1 | _ | 0.05 | _ | _ | _ | see remark 2) on WPS | <265 | No | 44041 | Damjan Sliško | 1 | 1.1 / 1.2 | 1.1 / 1.2 | SEP
60NDD10BR328 | 1 | 16Mo3 (1.5415) | P265GH (1.0425) | BW | 33.7 | 25 | 2.6 | 33.7 | 25 | 4 | V | HER-004 | 0 | IMR-VP-21-2015 | 141 | BOEHLER "DMO-IG" | 2,0 : 2,4 | - | - | 1 | _ | 0.05 | _ | _ | _ | see remark 2) on WPS | <265 | No | 44046 | Damjan Sliško | 1 | 1.1 / 1.2 | 1.1 / 1.2 | SEP
60NDD10BR328 | 5 | P265GH (1.0425) | 16Mo3 (1.5415) | BW | 33.7 | 25 | 4 | 33.7 | 25 | 4 | V | HER-001 | 0 | IMR-VP-12-2012 | 141 | BOEHLER "DMO-IG" | 2,0 : 3,0 | - | - | 1 | _ | 0.05 | _ | _ | _ | see remark 2) on WPS | <350 | No | 44054 | Adam Duric | 1 | 1.1 / 1.2 | 1.1 / 1.2 | SEP
60NDD10BR902 | 1 | 16Mo3 (1.5415) | P235GH (1.0345) | BW | 60.3 | 50 | 3.6 | 60.3 | 50 | 3.6 | V | HER-001 | 0 | IMR-VP-12-2012 | 141 | BOEHLER "DMO-IG" | 2,0 : 3,0 | - | - | 1 | _ | 0.05 | _ | _ | _ | see remark 2) on WPS | <350 | No | 44054 | Adam Duric | 1 | 1.1 / 1.2 | 1.1 / 1.2 | I
60NDD10BR902 | 4 | P235GH (1.0345) | P235GH (1.0345) | BW | 60.3 | 50 | 3.6 | 60.3 | 50 | 3.6 | V | HER-001 | 0 | IMR-VP-12-2012 | 141 | BOEHLER "DMO-IG" | 2,0 : 3,0 | - | - | 1 | _ | 0.05 | _ | _ | _ | see remark 2) on WPS | <350 | No | 44054 | Adam Duric | 1 | 1.1 / 1.2 | 1.1 / 1.2 | I
60NDD10BR902 | 6 | P235GH (1.0345) | P235GH (1.0345) | BW | 60.3 | 50 | 3.6 | 60.3 | 50 | 3.6 | V | HER-001 | 0 | IMR-VP-12-2012 | 141 | BOEHLER "DMO-IG" | 2,0 : 3,0 | - | - | 1 | _ | 0.05 | _ | _ | _ | see remark 2) on WPS | <350 | No | 44054 | Adam Duric | 1 | 1.1 / 1.2 | 1.1 / 1.2 | I
60NDD10BR902 | 8 | P235GH (1.0345) | 16Mo3 (1.5415) | BW | 60.3 | 50 | 3.6 | 60.3 | 50 | 3.6 | V | HER-001 | 0 | IMR-VP-12-2012 | 141 | BOEHLER "DMO-IG" | 2,0 : 3,0 | - | - | 1 | _ | 0.05 | _ | _ | _ | see remark 2) on WPS | <350 | No | 44054 | Adam Duric | 1 | 1.1 / 1.2 | 1.1 / 1.2 | I
60NDD10BR902 | 9 | 16Mo3 (1.5415) | P235GH (1.0345) | BW | 60.3 | 50 | 3.6 | 60.3 | 50 | 3.6 | V | HER-001 | 0 | IMR-VP-12-2012 | 141 | BOEHLER "DMO-IG" | 2,0 : 3,0 | - | - | 1 | _ | 0.05 | _ | _ | _ | see remark 2) on WPS | <350 | No | 44054 | Adam Duric | 1 | 1.1 / 1.2 | 1.1 / 1.2 | I
60NDD10BR902 | 10 | P235GH (1.0345) | 16Mo3 (1.5415) | BW | 60.3 | 50 | 3.6 | 60.3 | 50 | 3.6 | V | HER-001 | 0 | IMR-VP-12-2012 | 141 | BOEHLER "DMO-IG" | 2,0 : 3,0 | - | - | 1 | _ | 0.05 | _ | _ | _ | see remark 2) on WPS | <350 | No | 44054 | Adam Duric | 1 | 1.1 / 1.2 | 1.1 / 1.2 | I
60NDD10BR902 | 11 | 16Mo3 (1.5415) | P235GH (1.0345) | BW | 60.4 | 50 | 3.7 | 60.4 | 50 | 3.6 | V | HER-001 | 0 | IMR-VP-12-2012 | 141 | BOEHLER "DMO-IG" | 2,0 : 3,0 | - | - | 1 | _ | 0.05 | _ | _ | _ | see remark 2) on WPS | <350 | No | 44054 | Adam Duric | 1 | 1.1 / 1.2 | 1.1 / 1.2 | I
60NDD10BR911 | 1 | 16Mo3 (1.5415) | P265GH (1.0425) | BW | 33.7 | 25 | 2.6 | 33.7 | 25 | 4 | V | HER-004 | 0 | IMR-VP-21-2015 | 141 | BOEHLER "DMO-IG" | 2,0 : 2,4 | - | - | 1 | _ | 0.05 | _ | _ | _ | see remark 2) on WPS | <265 | No | 44046 | Damjan Sliško | 1 | 1.1 / 1.2 | 1.1 / 1.2 | SEP
60NDD10BR911 | 2 | P265GH (1.0425) | P265GH (1.0425) | BW | 33.7 | 25 | 4 | 33.7 | 25 | 4 | V | HER-001 | 0 | IMR-VP-12-2012 | 141 | BOEHLER "DMO-IG" | 2,0 : 3,0 | - | - | 1 | _ | 0.05 | _ | _ | _ | see remark 2) on WPS | <350 | No | 44054 | Adam Duric | 1 | 1.1 / 1.2 | 1.1 / 1.2 | SEP
60NDD10BR911 | 3 | P265GH (1.0425) | P265GH (1.0425) | BW | 33.7 | 25 | 4 | 33.7 | 25 | 4 | V | HER-001 | 0 | IMR-VP-12-2012 | 141 | BOEHLER "DMO-IG" | 2,0 : 3,0 | - | - | 1 | _ | 0.05 | _ | _ | _ | see remark 2) on WPS | <350 | No | 44054 | Adam Duric | 1 | 1.1 / 1.2 | 1.1 / 1.2 | SEP
60NDD10BR911 | 4 | P265GH (1.0425) | P265GH (1.0425) | BW | 33.7 | 25 | 4 | 33.7 | 25 | 4 | V | HER-001 | 0 | IMR-VP-12-2012 | 141 | BOEHLER "DMO-IG" | 2,0 : 3,0 | - | - | 1 | _ | 0.05 | _ | _ | _ | see remark 2) on WPS | <350 | No | 44054 | Adam Duric | 1 | 1.1 / 1.2 | 1.1 / 1.2 | SEP
60NDD10BR911 | 5 | P265GH (1.0425) | P265GH (1.0425) | BW | 33.7 | 25 | 4 | 33.7 | 25 | 4 | V | HER-001 | 0 | IMR-VP-12-2012 | 141 | BOEHLER "DMO-IG" | 2,0 : 3,0 | - | - | 1 | _ | 0.05 | _ | _ | _ | see remark 2) on WPS | <350 | No | 44054 | Adam Duric | 1 | 1.1 / 1.2 | 1.1 / 1.2 | SEP
60NDD10BR911 | 6 | P265GH (1.0425) | 16Mo3 (1.5415) | BW | 33.7 | 25 | 4 | 33.7 | 25 | 4 | V | HER-001 | 0 | IMR-VP-12-2012 | 141 | BOEHLER "DMO-IG" | 2,0 : 3,0 | - | - | 1 | _ | 0.05 | _ | _ | _ | see remark 2) on WPS | <350 | No | 44054 | Adam Duric | 1 | 1.1 / 1.2 | 1.1 / 1.2 | SEP
60NDD10BR911 | 7 | 16Mo3 (1.5415) | P265GH (1.0425) | BW | 33.8 | 25 | 4 | 33.8 | 25 | 4 | V | HER-001 | 0 | IMR-VP-12-2012 | 141 | BOEHLER "DMO-IG" | 2,0 : 3,0 | - | - | 1 | _ | 0.05 | _ | _ | _ | see remark 2) on WPS | <350 | No | 44054 | Adam Duric | 1 | 1.1 / 1.2 | 1.1 / 1.2 | SEP
60NDD10BR951 | 1 | P265GH (1.0425) | P265GH (1.0425) | BW | 60.3 | 50 | 3.2 | 60.3 | 50 | 3.6 | V | HER-001 | 0 | IMR-VP-12-2012 | 141 | BOEHLER "DMO-IG" | 2,0 : 3,0 | - | - | 1 | _ | 0.05 | _ | _ | _ | see remark 2) on WPS | <350 | No | 44054 | Adam Duric | 1 | 1.1 / 1.2 | 1.1 / 1.2 | SEP
60NDD10BR951 | 5 | P265GH (1.0425) | P265GH (1.0425) | BW | 60.3 | 50 | 3.6 | 60.3 | 50 | 3.6 | V | HER-001 | 0 | IMR-VP-12-2012 | 141 | BOEHLER "DMO-IG" | 2,0 : 3,0 | - | - | 1 | _ | 0.05 | _ | _ | _ | see remark 2) on WPS | <350 | No | 44054 | Adam Duric | 1 | 1.1 / 1.2 | 1.1 / 1.2 | SEP
60NDD10BR951 | 10 | P265GH (1.0425) | P265GH (1.0425) | BW | 60.3 | 50 | 3.6 | 60.3 | 50 | 3.6 | V | HER-001 | 0 | IMR-VP-12-2012 | 141 | BOEHLER "DMO-IG" | 2,0 : 3,0 | - | - | 1 | _ | 0.05 | _ | _ | _ | see remark 2) on WPS | <350 | No | 44054 | Adam Duric | 1 | 1.1 / 1.2 | 1.1 / 1.2 | SEP
60NDD10BR951 | 14 | P265GH (1.0425) | P265GH (1.0425) | BW | 60.3 | 50 | 3.6 | 60.3 | 50 | 3.6 | V | HER-001 | 0 | IMR-VP-12-2012 | 141 | BOEHLER "DMO-IG" | 2,0 : 3,0 | - | - | 1 | _ | 0.05 | _ | _ | _ | see remark 2) on WPS | <350 | No | 44054 | Adam Duric | 1 | 1.1 / 1.2 | 1.1 / 1.2 | SEP
60NDD10BR951 | 18 | P265GH (1.0425) | P265GH (1.0425) | BW | 60.3 | 50 | 3.6 | 60.3 | 50 | 3.6 | V | HER-001 | 0 | IMR-VP-12-2012 | 141 | BOEHLER "DMO-IG" | 2,0 : 3,0 | - | - | 1 | _ | 0.05 | _ | _ | _ | see remark 2) on WPS | <350 | No | 44054 | Adam Duric | 1 | 1.1 / 1.2 | 1.1 / 1.2 | SEP
60NDD10BR951 | 23 | P265GH (1.0425) | 16Mo3 (1.5415) | BW | 60.3 | 50 | 3.6 | 60.3 | 50 | 3.6 | V | HER-001 | 0 | IMR-VP-12-2012 | 141 | BOEHLER "DMO-IG" | 2,0 : 3,0 | - | - | 1 | _ | 0.05 | _ | _ | _ | see remark 2) on WPS | <350 | No | 44054 | Adam Duric | 1 | 1.1 / 1.2 | 1.1 / 1.2 | SEP
60NDD10BR951 | 24 | 16Mo3 (1.5415) | P265GH (1.0425) | BW | 60.3 | 50 | 3.6 | 60.3 | 50 | 3.6 | V | HER-001 | 0 | IMR-VP-12-2012 | 141 | BOEHLER "DMO-IG" | 2,0 : 3,0 | - | - | 1 | _ | 0.05 | _ | _ | _ | see remark 2) on WPS | <350 | No | 44054 | Adam Duric | 1 | 1.1 / 1.2 | 1.1 / 1.2 | SEP
60NDD10BR952 | 1 | 16Mo3 (1.5415) | P265GH (1.0425) | BW | 60.3 | 50 | 3.6 | 60.3 | 50 | 3.6 | V | HER-001 | 0 | IMR-VP-12-2012 | 141 | BOEHLER "DMO-IG" | 2,0 : 3,0 | - | - | 1 | _ | 0.05 | _ | _ | _ | see remark 2) on WPS | <350 | No | 44054 | Adam Duric | 1 | 1.1 / 1.2 | 1.1 / 1.2 | SEP
60NDD10BR952 | 7 | P265GH (1.0425) | P235GH (1.0345) | BW | 60.3 | 50 | 3.6 | 60.3 | 50 | 3.6 | V | HER-001 | 0 | IMR-VP-12-2012 | 141 | BOEHLER "DMO-IG" | 2,0 : 3,0 | - | - | 1 | _ | 0.05 | _ | _ | _ | see remark 2) on WPS | <350 | No | 44054 | Adam Duric | 1 | 1.1 / 1.2 | 1.1 / 1.2 | SEP
60NDD10BR953 | 1 | 16Mo3 (1.5415) | P265GH (1.0425) | BW | 60.3 | 50 | 3.6 | 60.3 | 50 | 3.6 | V | HER-001 | 0 | IMR-VP-12-2012 | 141 | BOEHLER "DMO-IG" | 2,0 : 3,0 | - | - | 1 | _ | 0.05 | _ | _ | _ | see remark 2) on WPS | <350 | No | 44054 | Adam Duric | 1 | 1.1 / 1.2 | 1.1 / 1.2 | SEP
60NDD10BR953 | 4 | P265GH (1.0425) | GP240GH (1.0619) | BW | 60.3 | 50 | 3.6 | 60.3 | 50 | 3.6 | V | HER-001 | 0 | IMR-VP-12-2012 | 141 | BOEHLER "DMO-IG" | 2,0 : 3,0 | - | - | 1 | _ | 0.05 | _ | _ | _ | see remark 2) on WPS | <350 | No | 44054 | Adam Duric | 1 | 1.1 / 1.2 | 1.1 / 1.2 | SEP
60NDD10BR953 | 5 | GP240GH (1.0619) | P265GH (1.0425) | BW | 60.3 | 50 | 3.6 | 60.3 | 50 | 3.6 | V | HER-001 | 0 | IMR-VP-12-2012 | 141 | BOEHLER "DMO-IG" | 2,0 : 3,0 | - | - | 1 | _ | 0.05 | _ | _ | _ | see remark 2) on WPS | <350 | No | 44054 | Adam Duric | 1 | 1.1 / 1.2 | 1.1 / 1.2 | SEP
60NDD10BR954 | 1 | 16Mo3 (1.5415) | P235GH (1.0345) | BW | 60.3 | 50 | 3.6 | 60.3 | 50 | 3.6 | V | HER-001 | 0 | IMR-VP-12-2012 | 141 | BOEHLER "DMO-IG" | 2,0 : 3,0 | - | - | 1 | _ | 0.05 | _ | _ | _ | see remark 2) on WPS | <350 | No | 44054 | Adam Duric | 1 | 1.1 / 1.2 | 1.1 / 1.2 | I
60NDD10BR954 | 4 | P235GH (1.0345) | P235GH (1.0345) | BW | 60.3 | 50 | 3.6 | 60.3 | 50 | 3.6 | V | HER-001 | 0 | IMR-VP-12-2012 | 141 | BOEHLER "DMO-IG" | 2,0 : 3,0 | - | - | 1 | _ | 0.05 | _ | _ | _ | see remark 2) on WPS | <350 | No | 44054 | Adam Duric | 1 | 1.1 / 1.2 | 1.1 / 1.2 | I
60NDD10BR954 | 6 | P235GH (1.0345) | P235GH (1.0345) | BW | 60.3 | 50 | 3.6 | 60.3 | 50 | 3.6 | V | HER-001 | 0 | IMR-VP-12-2012 | 141 | BOEHLER "DMO-IG" | 2,0 : 3,0 | - | - | 1 | _ | 0.05 | _ | _ | _ | see remark 2) on WPS | <350 | No | 44054 | Adam Duric | 1 | 1.1 / 1.2 | 1.1 / 1.2 | I
60NDD10BR954 | 8 | P235GH (1.0345) | 16Mo3 (1.5415) | BW | 60.3 | 50 | 3.6 | 60.3 | 50 | 3.6 | V | HER-001 | 0 | IMR-VP-12-2012 | 141 | BOEHLER "DMO-IG" | 2,0 : 3,0 | - | - | 1 | _ | 0.05 | _ | _ | _ | see remark 2) on WPS | <350 | No | 44054 | Adam Duric | 1 | 1.1 / 1.2 | 1.1 / 1.2 | I
60NDD10BR954 | 9 | 16Mo3 (1.5415) | P235GH (1.0345) | BW | 60.3 | 50 | 3.6 | 60.3 | 50 | 3.6 | V | HER-001 | 0 | IMR-VP-12-2012 | 141 | BOEHLER "DMO-IG" | 2,0 : 3,0 | - | - | 1 | _ | 0.05 | _ | _ | _ | see remark 2) on WPS | <350 | No | 44054 | Adam Duric | 1 | 1.1 / 1.2 | 1.1 / 1.2 | I
60NDD10BR954 | 10 | P235GH (1.0345) | 16Mo3 (1.5415) | BW | 60.3 | 50 | 3.6 | 60.3 | 50 | 3.6 | V | HER-001 | 0 | IMR-VP-12-2012 | 141 | BOEHLER "DMO-IG" | 2,0 : 3,0 | - | - | 1 | _ | 0.05 | _ | _ | _ | see remark 2) on WPS | <350 | No | 44054 | Adam Duric | 1 | 1.1 / 1.2 | 1.1 / 1.2 | I
60NDD10BR954 | 11 | 16Mo3 (1.5415) | P235GH (1.0345) | BW | 60.3 | 50 | 3.6 | 60.3 | 50 | 3.6 | V | HER-001 | 0 | IMR-VP-12-2012 | 141 | BOEHLER "DMO-IG" | 2,0 : 3,0 | - | - | 1 | _ | 0.05 | _ | _ | _ | see remark 2) on WPS | <350 | No | 44054 | Adam Duric | 1 | 1.1 / 1.2 | 1.1 / 1.2 | I
60NDD10BR955 | 1 | P235GH (1.0345) | P235GH (1.0345) | BW | 60.3 | 50 | 3.6 | 60.3 | 50 | 3.6 | V | HER-001 | 0 | IMR-VP-12-2012 | 141 | BOEHLER "DMO-IG" | 2,0 : 3,0 | - | - | 1 | _ | 0.05 | _ | _ | _ | see remark 2) on WPS | <350 | No | 44054 | Adam Duric | 1 | 1.1 / 1.2 | 1.1 / 1.2 | SEP
60NDD10BR955 | 6 | P235GH (1.0345) | P235GH (1.0345) | BW | 60.3 | 50 | 3.6 | 60.3 | 50 | 3.6 | V | HER-001 | 0 | IMR-VP-12-2012 | 141 | BOEHLER "DMO-IG" | 2,0 : 3,0 | - | - | 1 | _ | 0.05 | _ | _ | _ | see remark 2) on WPS | <350 | No | 44054 | Adam Duric | 1 | 1.1 / 1.2 | 1.1 / 1.2 | SEP
60NDD10BR955 | 10 | P235GH (1.0345) | P235GH (1.0345) | BW | 60.3 | 50 | 3.6 | 60.3 | 50 | 3.6 | V | HER-001 | 0 | IMR-VP-12-2012 | 141 | BOEHLER "DMO-IG" | 2,0 : 3,0 | - | - | 1 | _ | 0.05 | _ | _ | _ | see remark 2) on WPS | <350 | No | 44054 | Adam Duric | 1 | 1.1 / 1.2 | 1.1 / 1.2 | SEP
60NDD10BR955 | 14 | P235GH (1.0345) | P235GH (1.0345) | BW | 60.3 | 50 | 3.6 | 60.3 | 50 | 3.6 | V | HER-001 | 0 | IMR-VP-12-2012 | 141 | BOEHLER "DMO-IG" | 2,0 : 3,0 | - | - | 1 | _ | 0.05 | _ | _ | _ | see remark 2) on WPS | <350 | No | 44054 | Adam Duric | 1 | 1.1 / 1.2 | 1.1 / 1.2 | SEP
60NDD10BR956 | 1 | P235GH (1.0345) | P235GH (1.0345) | BW | 60.3 | 50 | 3.6 | 60.3 | 50 | 3.6 | V | HER-001 | 0 | IMR-VP-12-2012 | 141 | BOEHLER "DMO-IG" | 2,0 : 3,0 | - | - | 1 | _ | 0.05 | _ | _ | _ | see remark 2) on WPS | <350 | No | 44054 | Adam Duric | 1 | 1.1 / 1.2 | 1.1 / 1.2 | SEP
60NDD10BR956-UMCL1Y-00L | 1 | P235GH (1.0345) | P235GH (1.0345) | BW | 88.9 | 80 | 3.2 | 88.9 | 80 | 3.2 | V | HER-001 | 0 | IMR-VP-12-2012 | 141 | BOEHLER "DMO-IG" | 2,0 : 3,0 | - | - | 1 | _ | 0.05 | _ | _ | _ | see remark 2) on WPS | <350 | No | 44054 | Adam Duric | 1 | 1.1 / 1.2 | 1.1 / 1.2 | SEP
60NDD10BR956-UMCL1Y-00L | 2 | P235GH (1.0345) | P235GH (1.0345) | BW | 88.9 | 80 | 3.2 | 88.9 | 80 | 3.2 | V | HER-001 | 0 | IMR-VP-12-2012 | 141 | BOEHLER "DMO-IG" | 2,0 : 3,0 | - | - | 1 | _ | 0.05 | _ | _ | _ | see remark 2) on WPS | <350 | No | 44054 | Adam Duric | 1 | 1.1 / 1.2 | 1.1 / 1.2 | SEP
60NDD10BR956-UMCL1Y-01L | 1 | P235GH (1.0345) | P235GH (1.0345) | BW | 88.9 | 80 | 3.2 | 88.9 | 80 | 3.2 | V | HER-001 | 0 | IMR-VP-12-2012 | 141 | BOEHLER "DMO-IG" | 2,0 : 3,0 | - | - | 1 | _ | 0.05 | _ | _ | _ | see remark 2) on WPS | <350 | No | 44054 | Adam Duric | 1 | 1.1 / 1.2 | 1.1 / 1.2 | SEP
60NDD10BR956-UMCL1Y-01L | 2 | P235GH (1.0345) | P235GH (1.0345) | BW | 88.9 | 80 | 3.2 | 88.9 | 80 | 3.2 | V | HER-001 | 0 | IMR-VP-12-2012 | 141 | BOEHLER "DMO-IG" | 2,0 : 3,0 | - | - | 1 | _ | 0.05 | _ | _ | _ | see remark 2) on WPS | <350 | No | 44054 | Adam Duric | 1 | 1.1 / 1.2 | 1.1 / 1.2 | SEP
60NDD10BR956-UMCL1Y-02L | 1 | P235GH (1.0345) | P235GH (1.0345) | BW | 88.9 | 80 | 3.2 | 88.9 | 80 | 3.2 | V | HER-001 | 0 | IMR-VP-12-2012 | 141 | BOEHLER "DMO-IG" | 2,0 : 3,0 | - | - | 1 | _ | 0.05 | _ | _ | _ | see remark 2) on WPS | <350 | No | 44054 | Adam Duric | 1 | 1.1 / 1.2 | 1.1 / 1.2 | SEP
60NDD10BR956-UMCL1Y-02L | 2 | P235GH (1.0345) | P235GH (1.0345) | BW | 88.9 | 80 | 3.2 | 88.9 | 80 | 3.2 | V | HER-001 | 0 | IMR-VP-12-2012 | 141 | BOEHLER "DMO-IG" | 2,0 : 3,0 | - | - | 1 | _ | 0.05 | _ | _ | _ | see remark 2) on WPS | <350 | No | 44054 | Adam Duric | 1 | 1.1 / 1.2 | 1.1 / 1.2 | SEP
60NDD10BR957 | 1 | P235GH (1.0345) | P235GH (1.0345) | BW | 88.9 | 80 | 3.2 | 88.9 | 80 | 3.2 | V | HER-001 | 0 | IMR-VP-12-2012 | 141 | BOEHLER "DMO-IG" | 2,0 : 3,0 | - | - | 1 | _ | 0.05 | _ | _ | _ | see remark 2) on WPS | <350 | No | 44054 | Adam Duric | 1 | 1.1 / 1.2 | 1.1 / 1.2 | SEP
60NDD10BR957 | 3 | P235GH (1.0345) | P235GH (1.0345) | BW | 88.9 | 80 | 3.2 | 88.9 | 80 | 3.2 | V | HER-001 | 0 | IMR-VP-12-2012 | 141 | BOEHLER "DMO-IG" | 2,0 : 3,0 | - | - | 1 | _ | 0.05 | _ | _ | _ | see remark 2) on WPS | <350 | No | 44054 | Adam Duric | 1 | 1.1 / 1.2 | 1.1 / 1.2 | SEP
60NDD10BR957 | 9 | P235GH (1.0345) | P235GH (1.0345) | BW | 88.9 | 80 | 3.2 | 88.9 | 80 | 3.2 | V | HER-001 | 0 | IMR-VP-12-2012 | 141 | BOEHLER "DMO-IG" | 2,0 : 3,0 | - | - | 1 | _ | 0.05 | _ | _ | _ | see remark 2) on WPS | <350 | No | 44054 | Adam Duric | 1 | 1.1 / 1.2 | 1.1 / 1.2 | SEP
60NDD10BR957 | 10 | P235GH (1.0345) | P235GH (1.0345) | BW | 88.9 | 80 | 3.2 | 88.9 | 80 | 3.2 | V | HER-001 | 0 | IMR-VP-12-2012 | 141 | BOEHLER "DMO-IG" | 2,0 : 3,0 | - | - | 1 | _ | 0.05 | _ | _ | _ | see remark 2) on WPS | <350 | No | 44054 | Adam Duric | 1 | 1.1 / 1.2 | 1.1 / 1.2 | SEP
60NDD10BR961 | 1 | 16Mo3 (1.5415) | P265GH (1.0425) | BW | 33.7 | 25 | 2.6 | 33.7 | 25 | 4 | V | HER-004 | 0 | IMR-VP-21-2015 | 141 | BOEHLER "DMO-IG" | 2,0 : 2,4 | - | - | 1 | _ | 0.05 | _ | _ | _ | see remark 2) on WPS | <265 | No | 44046 | Damjan Sliško | 1 | 1.1 / 1.2 | 1.1 / 1.2 | SEP
60NDD10BR961 | 3 | P265GH (1.0425) | P265GH (1.0425) | BW | 33.7 | 25 | 4 | 33.7 | 25 | 4 | V | HER-001 | 0 | IMR-VP-12-2012 | 141 | BOEHLER "DMO-IG" | 2,0 : 3,0 | - | - | 1 | _ | 0.05 | _ | _ | _ | see remark 2) on WPS | <350 | No | 44054 | Adam Duric | 1 | 1.1 / 1.2 | 1.1 / 1.2 | SEP
60NDD10BR961 | 4 | P265GH (1.0425) | P265GH (1.0425) | BW | 33.7 | 25 | 4 | 33.7 | 25 | 4 | V | HER-001 | 0 | IMR-VP-12-2012 | 141 | BOEHLER "DMO-IG" | 2,0 : 3,0 | - | - | 1 | _ | 0.05 | _ | _ | _ | see remark 2) on WPS | <350 | No | 44054 | Adam Duric | 1 | 1.1 / 1.2 | 1.1 / 1.2 | SEP
60NDD10BR961 | 5 | P265GH (1.0425) | P265GH (1.0425) | BW | 33.7 | 25 | 4 | 33.7 | 25 | 4 | V | HER-001 | 0 | IMR-VP-12-2012 | 141 | BOEHLER "DMO-IG" | 2,0 : 3,0 | - | - | 1 | _ | 0.05 | _ | _ | _ | see remark 2) on WPS | <350 | No | 44054 | Adam Duric | 1 | 1.1 / 1.2 | 1.1 / 1.2 | SEP
60NDD10BR961 | 6 | P265GH (1.0425) | P250GH (1.0460) | BW | 33.7 | 25 | 4 | 33.7 | 25 | 4 | V | HER-001 | 0 | IMR-VP-12-2012 | 141 | BOEHLER "DMO-IG" | 2,0 : 3,0 | - | - | 1 | _ | 0.05 | _ | _ | _ | see remark 2) on WPS | <350 | No | 44054 | Adam Duric | 1 | 1.1 / 1.2 | 1.1 / 1.2 | SEP
60NDD10BR961 | 7 | P250GH (1.0460) | P265GH (1.0425) | BW | 33.7 | 25 | 4 | 33.7 | 25 | 4 | V | HER-001 | 0 | IMR-VP-12-2012 | 141 | BOEHLER "DMO-IG" | 2,0 : 3,0 | - | - | 1 | _ | 0.05 | _ | _ | _ | see remark 2) on WPS | <350 | No | 44054 | Adam Duric | 1 | 1.1 / 1.2 | 1.1 / 1.2 | SEP
60NDD20BR301 | 2 | 16Mo3 (1.5415) | P265GH (1.0425) | BW | 21.3 | 15 | 3.2 | 21.3 | 15 | 3.2 | V | HER-015 | 0 | IMR-VP-17-2015 | 141 | BOEHLER "DMO-IG" | 2,0 : 2,4 | - | - | 1 | _ | 0.05 | _ | _ | _ | see remark 2) on WPS | <340 | No | 44063 | Adam Duric | 1 | 1.1 / 1.2 | 1.1 / 1.2 | SEP
60NDD20BR301 | 1 | P265GH (1.0425) | 16Mo3 (1.5415) | BW | 21.3 | 15 | 3.2 | 21.3 | 15 | 3.2 | V | HER-015 | 0 | IMR-VP-17-2015 | 141 | BOEHLER "DMO-IG" | 2,0 : 2,4 | - | - | 1 | _ | 0.05 | _ | _ | _ | see remark 2) on WPS | <340 | No | 44063 | Adam Duric | 1 | 1.1 / 1.2 | 1.1 / 1.2 | SEP
60NDD20BR302 | 2 | 16Mo3 (1.5415) | P265GH (1.0425) | BW | 21.3 | 15 | 3.2 | 21.3 | 15 | 3.2 | V | HER-015 | 0 | IMR-VP-17-2015 | 141 | BOEHLER "DMO-IG" | 2,0 : 2,4 | - | - | 1 | _ | 0.05 | _ | _ | _ | see remark 2) on WPS | <340 | No | 44063 | Adam Duric | 1 | 1.1 / 1.2 | 1.1 / 1.2 | SEP
60NDD20BR302 | 1 | P265GH (1.0425) | 16Mo3 (1.5415) | BW | 21.3 | 15 | 3.2 | 21.3 | 15 | 3.2 | V | HER-015 | 0 | IMR-VP-17-2015 | 141 | BOEHLER "DMO-IG" | 2,0 : 2,4 | - | - | 1 | _ | 0.05 | _ | _ | _ | see remark 2) on WPS | <340 | No | 44063 | Adam Duric | 1 | 1.1 / 1.2 | 1.1 / 1.2 | SEP
60NDD20BR303 | 2 | 16Mo3 (1.5415) | P265GH (1.0425) | BW | 21.3 | 15 | 3.2 | 21.3 | 15 | 3.2 | V | HER-015 | 0 | IMR-VP-17-2015 | 141 | BOEHLER "DMO-IG" | 2,0 : 2,4 | - | - | 1 | _ | 0.05 | _ | _ | _ | see remark 2) on WPS | <340 | No | 44063 | Adam Duric | 1 | 1.1 / 1.2 | 1.1 / 1.2 | SEP
60NDD20BR303 | 1 | P265GH (1.0425) | 16Mo3 (1.5415) | BW | 21.3 | 15 | 3.2 | 21.3 | 15 | 3.2 | V | HER-015 | 0 | IMR-VP-17-2015 | 141 | BOEHLER "DMO-IG" | 2,0 : 2,4 | - | - | 1 | _ | 0.05 | _ | _ | _ | see remark 2) on WPS | <340 | No | 44063 | Adam Duric | 1 | 1.1 / 1.2 | 1.1 / 1.2 | SEP
60NDD20BR323 | 1 | 16Mo3 (1.5415) | 16Mo3 (1.5415) | BW | 33.7 | 25 | 2.6 | 33.7 | 25 | 2.6 | V | HER-004 | 0 | IMR-VP-21-2015 | 141 | BOEHLER "DMO-IG" | 2,0 : 2,4 | - | - | 1 | _ | 0.05 | _ | _ | _ | see remark 2) on WPS | <265 | No | 44041 | Damjan Sliško | 1 | 1.1 / 1.2 | 1.1 / 1.2 | SEP
60NDD20BR324 | 1 | 16Mo3 (1.5415) | P265GH (1.0425) | BW | 33.7 | 25 | 2.6 | 33.7 | 25 | 4 | V | HER-004 | 0 | IMR-VP-21-2015 | 141 | BOEHLER "DMO-IG" | 2,0 : 2,4 | - | - | 1 | _ | 0.05 | _ | _ | _ | see remark 2) on WPS | <265 | No | 44046 | Damjan Sliško | 1 | 1.1 / 1.2 | 1.1 / 1.2 | SEP
60NDD20BR324 | 5 | P265GH (1.0425) | 16Mo3 (1.5415) | BW | 33.7 | 25 | 4 | 33.7 | 25 | 4 | V | HER-001 | 0 | IMR-VP-12-2012 | 141 | BOEHLER "DMO-IG" | 2,0 : 3,0 | - | - | 1 | _ | 0.05 | _ | _ | _ | see remark 2) on WPS | <350 | No | 44054 | Adam Duric | 1 | 1.1 / 1.2 | 1.1 / 1.2 | SEP
60NDD20BR325 | 1 | 16Mo3 (1.5415) | 16Mo3 (1.5415) | BW | 33.7 | 25 | 2.6 | 33.7 | 25 | 2.6 | V | HER-004 | 0 | IMR-VP-21-2015 | 141 | BOEHLER "DMO-IG" | 2,0 : 2,4 | - | - | 1 | _ | 0.05 | _ | _ | _ | see remark 2) on WPS | <265 | No | 44041 | Damjan Sliško | 1 | 1.1 / 1.2 | 1.1 / 1.2 | SEP
60NDD20BR326 | 1 | 16Mo3 (1.5415) | P265GH (1.0425) | BW | 33.7 | 25 | 2.6 | 33.7 | 25 | 4 | V | HER-004 | 0 | IMR-VP-21-2015 | 141 | BOEHLER "DMO-IG" | 2,0 : 2,4 | - | - | 1 | _ | 0.05 | _ | _ | _ | see remark 2) on WPS | <265 | No | 44046 | Damjan Sliško | 1 | 1.1 / 1.2 | 1.1 / 1.2 | SEP
60NDD20BR326 | 5 | P265GH (1.0425) | 16Mo3 (1.5415) | BW | 33.7 | 25 | 4 | 33.7 | 25 | 4 | V | HER-001 | 0 | IMR-VP-12-2012 | 141 | BOEHLER "DMO-IG" | 2,0 : 3,0 | - | - | 1 | _ | 0.05 | _ | _ | _ | see remark 2) on WPS | <350 | No | 44054 | Adam Duric | 1 | 1.1 / 1.2 | 1.1 / 1.2 | SEP
60NDD20BR327 | 1 | 16Mo3 (1.5415) | 16Mo3 (1.5415) | BW | 33.7 | 25 | 2.6 | 33.7 | 25 | 2.6 | V | HER-004 | 0 | IMR-VP-21-2015 | 141 | BOEHLER "DMO-IG" | 2,0 : 2,4 | - | - | 1 | _ | 0.05 | _ | _ | _ | see remark 2) on WPS | <265 | No | 44041 | Damjan Sliško | 1 | 1.1 / 1.2 | 1.1 / 1.2 | SEP
60NDD20BR328 | 1 | 16Mo3 (1.5415) | P265GH (1.0425) | BW | 33.7 | 25 | 2.6 | 33.7 | 25 | 4 | V | HER-004 | 0 | IMR-VP-21-2015 | 141 | BOEHLER "DMO-IG" | 2,0 : 2,4 | - | - | 1 | _ | 0.05 | _ | _ | _ | see remark 2) on WPS | <265 | No | 44046 | Damjan Sliško | 1 | 1.1 / 1.2 | 1.1 / 1.2 | SEP
60NDD20BR328 | 5 | P265GH (1.0425) | 16Mo3 (1.5415) | BW | 33.7 | 25 | 4 | 33.7 | 25 | 4 | V | HER-001 | 0 | IMR-VP-12-2012 | 141 | BOEHLER "DMO-IG" | 2,0 : 3,0 | - | - | 1 | _ | 0.05 | _ | _ | _ | see remark 2) on WPS | <350 | No | 44054 | Adam Duric | 1 | 1.1 / 1.2 | 1.1 / 1.2 | SEP
60NDD20BR902 | 1 | 16Mo3 (1.5415) | P235GH (1.0345) | BW | 60.3 | 50 | 3.6 | 60.3 | 50 | 3.6 | V | HER-001 | 0 | IMR-VP-12-2012 | 141 | BOEHLER "DMO-IG" | 2,0 : 3,0 | - | - | 1 | _ | 0.05 | _ | _ | _ | see remark 2) on WPS | <350 | No | 44054 | Adam Duric | 1 | 1.1 / 1.2 | 1.1 / 1.2 | I
60NDD20BR902 | 5 | P235GH (1.0345) | P235GH (1.0345) | BW | 60.3 | 50 | 3.6 | 60.3 | 50 | 3.6 | V | HER-001 | 0 | IMR-VP-12-2012 | 141 | BOEHLER "DMO-IG" | 2,0 : 3,0 | - | - | 1 | _ | 0.05 | _ | _ | _ | see remark 2) on WPS | <350 | No | 44054 | Adam Duric | 1 | 1.1 / 1.2 | 1.1 / 1.2 | I
60NDD20BR902 | 7 | P235GH (1.0345) | P235GH (1.0345) | BW | 60.3 | 50 | 3.6 | 60.3 | 50 | 3.6 | V | HER-001 | 0 | IMR-VP-12-2012 | 141 | BOEHLER "DMO-IG" | 2,0 : 3,0 | - | - | 1 | _ | 0.05 | _ | _ | _ | see remark 2) on WPS | <350 | No | 44054 | Adam Duric | 1 | 1.1 / 1.2 | 1.1 / 1.2 | I
60NDD20BR902 | 10 | P235GH (1.0345) | P235GH (1.0345) | BW | 60.3 | 50 | 3.6 | 60.3 | 50 | 3.6 | V | HER-001 | 0 | IMR-VP-12-2012 | 141 | BOEHLER "DMO-IG" | 2,0 : 3,0 | - | - | 1 | _ | 0.05 | _ | _ | _ | see remark 2) on WPS | <350 | No | 44054 | Adam Duric | 1 | 1.1 / 1.2 | 1.1 / 1.2 | I
60NDD20BR902 | 15 | P235GH (1.0345) | P235GH (1.0345) | BW | 60.3 | 50 | 3.6 | 60.3 | 50 | 3.6 | V | HER-001 | 0 | IMR-VP-12-2012 | 141 | BOEHLER "DMO-IG" | 2,0 : 3,0 | - | - | 1 | _ | 0.05 | _ | _ | _ | see remark 2) on WPS | <350 | No | 44054 | Adam Duric | 1 | 1.1 / 1.2 | 1.1 / 1.2 | I
60NDD20BR902 | 18 | P235GH (1.0345) | P235GH (1.0345) | BW | 60.3 | 50 | 3.6 | 60.3 | 50 | 3.6 | V | HER-001 | 0 | IMR-VP-12-2012 | 141 | BOEHLER "DMO-IG" | 2,0 : 3,0 | - | - | 1 | _ | 0.05 | _ | _ | _ | see remark 2) on WPS | <350 | No | 44054 | Adam Duric | 1 | 1.1 / 1.2 | 1.1 / 1.2 | I
60NDD20BR902 | 19 | P235GH (1.0345) | P235GH (1.0345) | BW | 60.3 | 50 | 3.6 | 60.3 | 50 | 3.6 | V | HER-001 | 0 | IMR-VP-12-2012 | 141 | BOEHLER "DMO-IG" | 2,0 : 3,0 | - | - | 1 | _ | 0.05 | _ | _ | _ | see remark 2) on WPS | <350 | No | 44054 | Adam Duric | 1 | 1.1 / 1.2 | 1.1 / 1.2 | I
60NDD20BR902 | 20 | P235GH (1.0345) | P235GH (1.0345) | BW | 60.3 | 50 | 3.6 | 60.3 | 50 | 3.6 | V | HER-001 | 0 | IMR-VP-12-2012 | 141 | BOEHLER "DMO-IG" | 2,0 : 3,0 | - | - | 1 | _ | 0.05 | _ | _ | _ | see remark 2) on WPS | <350 | No | 44054 | Adam Duric | 1 | 1.1 / 1.2 | 1.1 / 1.2 | I
60NDD20BR902 | 21 | P235GH (1.0345) | P235GH (1.0345) | BW | 60.3 | 50 | 3.6 | 60.3 | 50 | 3.6 | V | HER-001 | 0 | IMR-VP-12-2012 | 141 | BOEHLER "DMO-IG" | 2,0 : 3,0 | - | - | 1 | _ | 0.05 | _ | _ | _ | see remark 2) on WPS | <350 | No | 44054 | Adam Duric | 1 | 1.1 / 1.2 | 1.1 / 1.2 | I
60NDD20BR911 | 1 | 16Mo3 (1.5415) | P265GH (1.0425) | BW | 33.7 | 25 | 2.6 | 33.7 | 25 | 4 | V | HER-004 | 0 | IMR-VP-21-2015 | 141 | BOEHLER "DMO-IG" | 2,0 : 2,4 | - | - | 1 | _ | 0.05 | _ | _ | _ | see remark 2) on WPS | <265 | No | 44046 | Damjan Sliško | 1 | 1.1 / 1.2 | 1.1 / 1.2 | SEP
60NDD20BR911 | 2 | P265GH (1.0425) | P265GH (1.0425) | BW | 33.7 | 25 | 4 | 33.7 | 25 | 4 | V | HER-001 | 0 | IMR-VP-12-2012 | 141 | BOEHLER "DMO-IG" | 2,0 : 3,0 | - | - | 1 | _ | 0.05 | _ | _ | _ | see remark 2) on WPS | <350 | No | 44054 | Adam Duric | 1 | 1.1 / 1.2 | 1.1 / 1.2 | SEP
60NDD20BR911 | 3 | P265GH (1.0425) | P250GH (1.0460) | BW | 33.7 | 25 | 4 | 33.7 | 25 | 4 | V | HER-001 | 0 | IMR-VP-12-2012 | 141 | BOEHLER "DMO-IG" | 2,0 : 3,0 | - | - | 1 | _ | 0.05 | _ | _ | _ | see remark 2) on WPS | <350 | No | 44054 | Adam Duric | 1 | 1.1 / 1.2 | 1.1 / 1.2 | SEP
60NDD20BR911 | 4 | P250GH (1.0460) | P265GH (1.0425) | BW | 33.7 | 25 | 4 | 33.7 | 25 | 4 | V | HER-001 | 0 | IMR-VP-12-2012 | 141 | BOEHLER "DMO-IG" | 2,0 : 3,0 | - | - | 1 | _ | 0.05 | _ | _ | _ | see remark 2) on WPS | <350 | No | 44054 | Adam Duric | 1 | 1.1 / 1.2 | 1.1 / 1.2 | SEP
60NDD20BR951 | 1 | 16Mo3 (1.5415) | P265GH (1.0425) | BW | 60.3 | 50 | 3.6 | 60.3 | 50 | 3.6 | V | HER-001 | 0 | IMR-VP-12-2012 | 141 | BOEHLER "DMO-IG" | 2,0 : 3,0 | - | - | 1 | _ | 0.05 | _ | _ | _ | see remark 2) on WPS | <350 | No | 44054 | Adam Duric | 1 | 1.1 / 1.2 | 1.1 / 1.2 | SEP
60NDD20BR951 | 5 | P265GH (1.0425) | P265GH (1.0425) | BW | 60.3 | 50 | 3.6 | 60.3 | 50 | 3.6 | V | HER-001 | 0 | IMR-VP-12-2012 | 141 | BOEHLER "DMO-IG" | 2,0 : 3,0 | - | - | 1 | _ | 0.05 | _ | _ | _ | see remark 2) on WPS | <350 | No | 44054 | Adam Duric | 1 | 1.1 / 1.2 | 1.1 / 1.2 | SEP
60NDD20BR951 | 9 | P265GH (1.0425) | P265GH (1.0425) | BW | 60.3 | 50 | 3.6 | 60.3 | 50 | 3.6 | V | HER-001 | 0 | IMR-VP-12-2012 | 141 | BOEHLER "DMO-IG" | 2,0 : 3,0 | - | - | 1 | _ | 0.05 | _ | _ | _ | see remark 2) on WPS | <350 | No | 44054 | Adam Duric | 1 | 1.1 / 1.2 | 1.1 / 1.2 | SEP
60NDD20BR951 | 13 | P265GH (1.0425) | P265GH (1.0425) | BW | 60.3 | 50 | 3.6 | 60.3 | 50 | 3.6 | V | HER-001 | 0 | IMR-VP-12-2012 | 141 | BOEHLER "DMO-IG" | 2,0 : 3,0 | - | - | 1 | _ | 0.05 | _ | _ | _ | see remark 2) on WPS | <350 | No | 44054 | Adam Duric | 1 | 1.1 / 1.2 | 1.1 / 1.2 | SEP
60NDD20BR951 | 17 | P265GH (1.0425) | P250GH (1.0460) | BW | 60.3 | 50 | 3.6 | 60.3 | 50 | 3.6 | V | HER-001 | 0 | IMR-VP-12-2012 | 141 | BOEHLER "DMO-IG" | 2,0 : 3,0 | - | - | 1 | _ | 0.05 | _ | _ | _ | see remark 2) on WPS | <350 | No | 44054 | Adam Duric | 1 | 1.1 / 1.2 | 1.1 / 1.2 | SEP
60NDD20BR951 | 20 | P250GH (1.0460) | P265GH (1.0425) | BW | 60.3 | 50 | 3.6 | 60.3 | 50 | 3.6 | V | HER-001 | 0 | IMR-VP-12-2012 | 141 | BOEHLER "DMO-IG" | 2,0 : 3,0 | - | - | 1 | _ | 0.05 | _ | _ | _ | see remark 2) on WPS | <350 | No | 44054 | Adam Duric | 1 | 1.1 / 1.2 | 1.1 / 1.2 | SEP
60NDD20BR951 | 23 | P265GH (1.0425) | 16Mo3 (1.5415) | BW | 60.3 | 50 | 3.6 | 60.3 | 50 | 3.6 | V | HER-001 | 0 | IMR-VP-12-2012 | 141 | BOEHLER "DMO-IG" | 2,0 : 3,0 | - | - | 1 | _ | 0.05 | _ | _ | _ | see remark 2) on WPS | <350 | No | 44054 | Adam Duric | 1 | 1.1 / 1.2 | 1.1 / 1.2 | SEP
60NDD20BR951 | 24 | 16Mo3 (1.5415) | P265GH (1.0425) | BW | 60.3 | 50 | 3.6 | 60.3 | 50 | 3.6 | V | HER-001 | 0 | IMR-VP-12-2012 | 141 | BOEHLER "DMO-IG" | 2,0 : 3,0 | - | - | 1 | _ | 0.05 | _ | _ | _ | see remark 2) on WPS | <350 | No | 44054 | Adam Duric | 1 | 1.1 / 1.2 | 1.1 / 1.2 | SEP
60NDD20BR952 | 1 | 16Mo3 (1.5415) | P265GH (1.0425) | BW | 60.3 | 50 | 3.6 | 60.3 | 50 | 3.6 | V | HER-001 | 0 | IMR-VP-12-2012 | 141 | BOEHLER "DMO-IG" | 2,0 : 3,0 | - | - | 1 | _ | 0.05 | _ | _ | _ | see remark 2) on WPS | <350 | No | 44054 | Adam Duric | 1 | 1.1 / 1.2 | 1.1 / 1.2 | SEP
60NDD20BR952 | 4 | P265GH (1.0425) | P265GH (1.0425) | BW | 60.3 | 50 | 3.6 | 60.3 | 50 | 3.6 | V | HER-001 | 0 | IMR-VP-12-2012 | 141 | BOEHLER "DMO-IG" | 2,0 : 3,0 | - | - | 1 | _ | 0.05 | _ | _ | _ | see remark 2) on WPS | <350 | No | 44054 | Adam Duric | 1 | 1.1 / 1.2 | 1.1 / 1.2 | SEP
60NDD20BR952 | 7 | P265GH (1.0425) | P250GH (1.0460) | BW | 60.3 | 50 | 3.6 | 60.3 | 50 | 3.6 | V | HER-001 | 0 | IMR-VP-12-2012 | 141 | BOEHLER "DMO-IG" | 2,0 : 3,0 | - | - | 1 | _ | 0.05 | _ | _ | _ | see remark 2) on WPS | <350 | No | 44054 | Adam Duric | 1 | 1.1 / 1.2 | 1.1 / 1.2 | SEP
60NDD20BR952 | 8 | P250GH (1.0460) | P265GH (1.0425) | BW | 60.3 | 50 | 3.6 | 60.3 | 50 | 3.6 | V | HER-001 | 0 | IMR-VP-12-2012 | 141 | BOEHLER "DMO-IG" | 2,0 : 3,0 | - | - | 1 | _ | 0.05 | _ | _ | _ | see remark 2) on WPS | <350 | No | 44054 | Adam Duric | 1 | 1.1 / 1.2 | 1.1 / 1.2 | SEP
60NDD20BR953 | 1 | 16Mo3 (1.5415) | P265GH (1.0425) | BW | 60.3 | 50 | 3.6 | 60.3 | 50 | 3.6 | V | HER-001 | 0 | IMR-VP-12-2012 | 141 | BOEHLER "DMO-IG" | 2,0 : 3,0 | - | - | 1 | _ | 0.05 | _ | _ | _ | see remark 2) on WPS | <350 | No | 44054 | Adam Duric | 1 | 1.1 / 1.2 | 1.1 / 1.2 | SEP
60NDD20BR953 | 4 | P265GH (1.0425) | GP240GH (1.0619) | BW | 60.3 | 50 | 3.6 | 60.3 | 50 | 3.6 | V | HER-001 | 0 | IMR-VP-12-2012 | 141 | BOEHLER "DMO-IG" | 2,0 : 3,0 | - | - | 1 | _ | 0.05 | _ | _ | _ | see remark 2) on WPS | <350 | No | 44054 | Adam Duric | 1 | 1.1 / 1.2 | 1.1 / 1.2 | SEP
60NDD20BR953 | 5 | GP240GH (1.0619) | P265GH (1.0425) | BW | 60.3 | 50 | 3.6 | 60.3 | 50 | 3.6 | V | HER-001 | 0 | IMR-VP-12-2012 | 141 | BOEHLER "DMO-IG" | 2,0 : 3,0 | - | - | 1 | _ | 0.05 | _ | _ | _ | see remark 2) on WPS | <350 | No | 44054 | Adam Duric | 1 | 1.1 / 1.2 | 1.1 / 1.2 | SEP
60NDD20BR953 | 8 | P265GH (1.0425) | P265GH (1.0425) | BW | 60.3 | 50 | 3.6 | 60.3 | 50 | 3.6 | V | HER-001 | 0 | IMR-VP-12-2012 | 141 | BOEHLER "DMO-IG" | 2,0 : 3,0 | - | - | 1 | _ | 0.05 | _ | _ | _ | see remark 2) on WPS | <350 | No | 44054 | Adam Duric | 1 | 1.1 / 1.2 | 1.1 / 1.2 | SEP
60NDD20BR953 | 12 | P265GH (1.0425) | P265GH (1.0425) | BW | 60.3 | 50 | 3.6 | 60.3 | 50 | 3.6 | V | HER-001 | 0 | IMR-VP-12-2012 | 141 | BOEHLER "DMO-IG" | 2,0 : 3,0 | - | - | 1 | _ | 0.05 | _ | _ | _ | see remark 2) on WPS | <350 | No | 44054 | Adam Duric | 1 | 1.1 / 1.2 | 1.1 / 1.2 | SEP
60NDD20BR954 | 1 | 16Mo3 (1.5415) | P235GH (1.0345) | BW | 60.3 | 50 | 3.6 | 60.3 | 50 | 3.6 | V | HER-001 | 0 | IMR-VP-12-2012 | 141 | BOEHLER "DMO-IG" | 2,0 : 3,0 | - | - | 1 | _ | 0.05 | _ | _ | _ | see remark 2) on WPS | <350 | No | 44054 | Adam Duric | 1 | 1.1 / 1.2 | 1.1 / 1.2 | I
60NDD20BR954 | 6 | P235GH (1.0345) | P235GH (1.0345) | BW | 60.3 | 50 | 3.6 | 60.3 | 50 | 3.6 | V | HER-001 | 0 | IMR-VP-12-2012 | 141 | BOEHLER "DMO-IG" | 2,0 : 3,0 | - | - | 1 | _ | 0.05 | _ | _ | _ | see remark 2) on WPS | <350 | No | 44054 | Adam Duric | 1 | 1.1 / 1.2 | 1.1 / 1.2 | I
60NDD20BR954 | 10 | P235GH (1.0345) | P235GH (1.0345) | BW | 60.3 | 50 | 3.6 | 60.3 | 50 | 3.6 | V | HER-001 | 0 | IMR-VP-12-2012 | 141 | BOEHLER "DMO-IG" | 2,0 : 3,0 | - | - | 1 | _ | 0.05 | _ | _ | _ | see remark 2) on WPS | <350 | No | 44054 | Adam Duric | 1 | 1.1 / 1.2 | 1.1 / 1.2 | I
60NDD20BR954 | 13 | P235GH (1.0345) | P235GH (1.0345) | BW | 60.3 | 50 | 3.6 | 60.3 | 50 | 3.6 | V | HER-001 | 0 | IMR-VP-12-2012 | 141 | BOEHLER "DMO-IG" | 2,0 : 3,0 | - | - | 1 | _ | 0.05 | _ | _ | _ | see remark 2) on WPS | <350 | No | 44054 | Adam Duric | 1 | 1.1 / 1.2 | 1.1 / 1.2 | I
60NDD20BR954 | 18 | P235GH (1.0345) | P235GH (1.0345) | BW | 60.3 | 50 | 3.6 | 60.3 | 50 | 3.6 | V | HER-001 | 0 | IMR-VP-12-2012 | 141 | BOEHLER "DMO-IG" | 2,0 : 3,0 | - | - | 1 | _ | 0.05 | _ | _ | _ | see remark 2) on WPS | <350 | No | 44054 | Adam Duric | 1 | 1.1 / 1.2 | 1.1 / 1.2 | I
60NDD20BR954 | 22 | P235GH (1.0345) | P235GH (1.0345) | BW | 60.3 | 50 | 3.6 | 60.3 | 50 | 3.6 | V | HER-001 | 0 | IMR-VP-12-2012 | 141 | BOEHLER "DMO-IG" | 2,0 : 3,0 | - | - | 1 | _ | 0.05 | _ | _ | _ | see remark 2) on WPS | <350 | No | 44054 | Adam Duric | 1 | 1.1 / 1.2 | 1.1 / 1.2 | I
60NDD20BR954 | 24 | P235GH (1.0345) | P235GH (1.0345) | BW | 60.3 | 50 | 3.6 | 60.3 | 50 | 3.6 | V | HER-001 | 0 | IMR-VP-12-2012 | 141 | BOEHLER "DMO-IG" | 2,0 : 3,0 | - | - | 1 | _ | 0.05 | _ | _ | _ | see remark 2) on WPS | <350 | No | 44054 | Adam Duric | 1 | 1.1 / 1.2 | 1.1 / 1.2 | I
60NDD20BR954 | 25 | P235GH (1.0345) | P235GH (1.0345) | BW | 60.3 | 50 | 3.6 | 60.3 | 50 | 3.6 | V | HER-001 | 0 | IMR-VP-12-2012 | 141 | BOEHLER "DMO-IG" | 2,0 : 3,0 | - | - | 1 | _ | 0.05 | _ | _ | _ | see remark 2) on WPS | <350 | No | 44054 | Adam Duric | 1 | 1.1 / 1.2 | 1.1 / 1.2 | I
60NDD20BR955 | 1 | P235GH (1.0345) | P235GH (1.0345) | BW | 60.3 | 50 | 3.6 | 60.3 | 50 | 3.6 | V | HER-001 | 0 | IMR-VP-12-2012 | 141 | BOEHLER "DMO-IG" | 2,0 : 3,0 | - | - | 1 | _ | 0.05 | _ | _ | _ | see remark 2) on WPS | <350 | No | 44054 | Adam Duric | 1 | 1.1 / 1.2 | 1.1 / 1.2 | SEP
60NDD20BR955 | 7 | P235GH (1.0345) | P235GH (1.0345) | BW | 60.3 | 50 | 3.6 | 60.3 | 50 | 3.6 | V | HER-001 | 0 | IMR-VP-12-2012 | 141 | BOEHLER "DMO-IG" | 2,0 : 3,0 | - | - | 1 | _ | 0.05 | _ | _ | _ | see remark 2) on WPS | <350 | No | 44054 | Adam Duric | 1 | 1.1 / 1.2 | 1.1 / 1.2 | SEP
60NDD20BR955 | 11 | P235GH (1.0345) | P235GH (1.0345) | BW | 60.3 | 50 | 3.6 | 60.3 | 50 | 3.6 | V | HER-001 | 0 | IMR-VP-12-2012 | 141 | BOEHLER "DMO-IG" | 2,0 : 3,0 | - | - | 1 | _ | 0.05 | _ | _ | _ | see remark 2) on WPS | <350 | No | 44054 | Adam Duric | 1 | 1.1 / 1.2 | 1.1 / 1.2 | SEP
60NDD20BR955 | 14 | P235GH (1.0345) | P235GH (1.0345) | BW | 60.3 | 50 | 3.6 | 60.3 | 50 | 3.6 | V | HER-001 | 0 | IMR-VP-12-2012 | 141 | BOEHLER "DMO-IG" | 2,0 : 3,0 | - | - | 1 | _ | 0.05 | _ | _ | _ | see remark 2) on WPS | <350 | No | 44054 | Adam Duric | 1 | 1.1 / 1.2 | 1.1 / 1.2 | SEP
60NDD20BR955 | 17 | P235GH (1.0345) | P235GH (1.0345) | BW | 60.3 | 50 | 3.6 | 60.3 | 50 | 3.6 | V | HER-001 | 0 | IMR-VP-12-2012 | 141 | BOEHLER "DMO-IG" | 2,0 : 3,0 | - | - | 1 | _ | 0.05 | _ | _ | _ | see remark 2) on WPS | <350 | No | 44054 | Adam Duric | 1 | 1.1 / 1.2 | 1.1 / 1.2 | SEP
60NDD20BR955 | 25 | P235GH (1.0345) | P235GH (1.0345) | BW | 60.3 | 50 | 3.6 | 60.3 | 50 | 3.6 | V | HER-001 | 0 | IMR-VP-12-2012 | 141 | BOEHLER "DMO-IG" | 2,0 : 3,0 | - | - | 1 | _ | 0.05 | _ | _ | _ | see remark 2) on WPS | <350 | No | 44054 | Adam Duric | 1 | 1.1 / 1.2 | 1.1 / 1.2 | SEP
60NDD20BR955 | 28 | P235GH (1.0345) | P235GH (1.0345) | BW | 60.3 | 50 | 3.6 | 60.3 | 50 | 3.6 | V | HER-001 | 0 | IMR-VP-12-2012 | 141 | BOEHLER "DMO-IG" | 2,0 : 3,0 | - | - | 1 | _ | 0.05 | _ | _ | _ | see remark 2) on WPS | <350 | No | 44054 | Adam Duric | 1 | 1.1 / 1.2 | 1.1 / 1.2 | SEP
60NDD20BR955 | 31 | P235GH (1.0345) | P235GH (1.0345) | BW | 60.3 | 50 | 3.6 | 60.3 | 50 | 3.6 | V | HER-001 | 0 | IMR-VP-12-2012 | 141 | BOEHLER "DMO-IG" | 2,0 : 3,0 | - | - | 1 | _ | 0.05 | _ | _ | _ | see remark 2) on WPS | <350 | No | 44054 | Adam Duric | 1 | 1.1 / 1.2 | 1.1 / 1.2 | SEP
60NDD20BR955-UMCL1Y-00L | 1 | P235GH (1.0345) | P235GH (1.0345) | BW | 60.3 | 50 | 3.6 | 60.3 | 50 | 3.6 | V | HER-001 | 0 | IMR-VP-12-2012 | 141 | BOEHLER "DMO-IG" | 2,0 : 3,0 | - | - | 1 | _ | 0.05 | _ | _ | _ | see remark 2) on WPS | <350 | No | 44054 | Adam Duric | 1 | 1.1 / 1.2 | 1.1 / 1.2 | SEP
60NDD20BR955-UMCL1Y-00L | 2 | P235GH (1.0345) | P235GH (1.0345) | BW | 60.3 | 50 | 3.6 | 60.3 | 50 | 3.6 | V | HER-001 | 0 | IMR-VP-12-2012 | 141 | BOEHLER "DMO-IG" | 2,0 : 3,0 | - | - | 1 | _ | 0.05 | _ | _ | _ | see remark 2) on WPS | <350 | No | 44054 | Adam Duric | 1 | 1.1 / 1.2 | 1.1 / 1.2 | SEP
60NDD20BR955-UMCL1Y-01L | 1 | P235GH (1.0345) | P235GH (1.0345) | BW | 60.3 | 50 | 3.6 | 60.3 | 50 | 3.6 | V | HER-001 | 0 | IMR-VP-12-2012 | 141 | BOEHLER "DMO-IG" | 2,0 : 3,0 | - | - | 1 | _ | 0.05 | _ | _ | _ | see remark 2) on WPS | <350 | No | 44054 | Adam Duric | 1 | 1.1 / 1.2 | 1.1 / 1.2 | SEP
60NDD20BR955-UMCL1Y-01L | 2 | P235GH (1.0345) | P235GH (1.0345) | BW | 60.3 | 50 | 3.6 | 60.3 | 50 | 3.6 | V | HER-001 | 0 | IMR-VP-12-2012 | 141 | BOEHLER "DMO-IG" | 2,0 : 3,0 | - | - | 1 | _ | 0.05 | _ | _ | _ | see remark 2) on WPS | <350 | No | 44054 | Adam Duric | 1 | 1.1 / 1.2 | 1.1 / 1.2 | SEP
60NDD20BR955-UMCL1Y-02L | 1 | P235GH (1.0345) | P235GH (1.0345) | BW | 60.3 | 50 | 3.6 | 60.3 | 50 | 3.6 | V | HER-001 | 0 | IMR-VP-12-2012 | 141 | BOEHLER "DMO-IG" | 2,0 : 3,0 | - | - | 1 | _ | 0.05 | _ | _ | _ | see remark 2) on WPS | <350 | No | 44054 | Adam Duric | 1 | 1.1 / 1.2 | 1.1 / 1.2 | SEP
60NDD20BR955-UMCL1Y-02L | 2 | P235GH (1.0345) | P235GH (1.0345) | BW | 60.3 | 50 | 3.6 | 60.3 | 50 | 3.6 | V | HER-001 | 0 | IMR-VP-12-2012 | 141 | BOEHLER "DMO-IG" | 2,0 : 3,0 | - | - | 1 | _ | 0.05 | _ | _ | _ | see remark 2) on WPS | <350 | No | 44054 | Adam Duric | 1 | 1.1 / 1.2 | 1.1 / 1.2 | SEP
60NDD20BR956 | 1 | P235GH (1.0345) | P235GH (1.0345) | BW | 60.3 | 50 | 3.6 | 60.3 | 50 | 3.6 | V | HER-001 | 0 | IMR-VP-12-2012 | 141 | BOEHLER "DMO-IG" | 2,0 : 3,0 | - | - | 1 | _ | 0.05 | _ | _ | _ | see remark 2) on WPS | <350 | No | 44054 | Adam Duric | 1 | 1.1 / 1.2 | 1.1 / 1.2 | SEP
60NDD20BR956 | 4 | P235GH (1.0345) | P235GH (1.0345) | BW | 60.3 | 50 | 3.6 | 60.3 | 50 | 3.6 | V | HER-001 | 0 | IMR-VP-12-2012 | 141 | BOEHLER "DMO-IG" | 2,0 : 3,0 | - | - | 1 | _ | 0.05 | _ | _ | _ | see remark 2) on WPS | <350 | No | 44054 | Adam Duric | 1 | 1.1 / 1.2 | 1.1 / 1.2 | SEP
60NDD20BR961 | 1 | 16Mo3 (1.5415) | P265GH (1.0425) | BW | 33.7 | 25 | 2.6 | 33.7 | 25 | 4 | V | HER-004 | 0 | IMR-VP-21-2015 | 141 | BOEHLER "DMO-IG" | 2,0 : 2,4 | - | - | 1 | _ | 0.05 | _ | _ | _ | see remark 2) on WPS | <265 | No | 44046 | Damjan Sliško | 1 | 1.1 / 1.2 | 1.1 / 1.2 | SEP
60NDD20BR961 | 3 | P265GH (1.0425) | P265GH (1.0425) | BW | 33.7 | 25 | 4 | 33.7 | 25 | 4 | V | HER-001 | 0 | IMR-VP-12-2012 | 141 | BOEHLER "DMO-IG" | 2,0 : 3,0 | - | - | 1 | _ | 0.05 | _ | _ | _ | see remark 2) on WPS | <350 | No | 44054 | Adam Duric | 1 | 1.1 / 1.2 | 1.1 / 1.2 | SEP
60NDD20BR961 | 4 | P265GH (1.0425) | P265GH (1.0425) | BW | 33.7 | 25 | 4 | 33.7 | 25 | 4 | V | HER-001 | 0 | IMR-VP-12-2012 | 141 | BOEHLER "DMO-IG" | 2,0 : 3,0 | - | - | 1 | _ | 0.05 | _ | _ | _ | see remark 2) on WPS | <350 | No | 44054 | Adam Duric | 1 | 1.1 / 1.2 | 1.1 / 1.2 | SEP
60NDD20BR961 | 6 | P265GH (1.0425) | P265GH (1.0425) | BW | 33.7 | 25 | 4 | 33.7 | 25 | 4 | V | HER-001 | 0 | IMR-VP-12-2012 | 141 | BOEHLER "DMO-IG" | 2,0 : 3,0 | - | - | 1 | _ | 0.05 | _ | _ | _ | see remark 2) on WPS | <350 | No | 44054 | Adam Duric | 1 | 1.1 / 1.2 | 1.1 / 1.2 | SEP
60NDD20BR961 | 7 | P265GH (1.0425) | P250GH (1.0460) | BW | 33.7 | 25 | 4 | 33.7 | 25 | 4 | V | HER-001 | 0 | IMR-VP-12-2012 | 141 | BOEHLER "DMO-IG" | 2,0 : 3,0 | - | - | 1 | _ | 0.05 | _ | _ | _ | see remark 2) on WPS | <350 | No | 44054 | Adam Duric | 1 | 1.1 / 1.2 | 1.1 / 1.2 | SEP
60NDD20BR961 | 8 | P250GH (1.0460) | P265GH (1.0425) | BW | 33.7 | 25 | 4 | 33.7 | 25 | 4 | V | HER-001 | 0 | IMR-VP-12-2012 | 141 | BOEHLER "DMO-IG" | 2,0 : 3,0 | - | - | 1 | _ | 0.05 | _ | _ | _ | see remark 2) on WPS | <350 | No | 44054 | Adam Duric | 1 | 1.1 / 1.2 | 1.1 / 1.2 | SEP
60NDD30BR301 | 2 | 16Mo3 (1.5415) | 16Mo3 (1.5415) | BW | 21.3 | 15 | 3.2 | 21.3 | 15 | 3.2 | V | HER-015 | 0 | IMR-VP-17-2015 | 141 | BOEHLER "DMO-IG" | 2,0 : 2,4 | - | - | 1 | _ | 0.05 | _ | _ | _ | see remark 2) on WPS | <340 | No | 44063 | Adam Duric | 1 | 1.1 / 1.2 | 1.1 / 1.2 | SEP
60NDD30BR301 | 1 | 16Mo3 (1.5415) | 16Mo3 (1.5415) | BW | 21.3 | 15 | 3.2 | 21.3 | 15 | 3.2 | V | HER-015 | 0 | IMR-VP-17-2015 | 141 | BOEHLER "DMO-IG" | 2,0 : 2,4 | - | - | 1 | _ | 0.05 | _ | _ | _ | see remark 2) on WPS | <340 | No | 44063 | Adam Duric | 1 | 1.1 / 1.2 | 1.1 / 1.2 | SEP
60NDD30BR302 | 2 | 16Mo3 (1.5415) | 16Mo3 (1.5415) | BW | 21.3 | 15 | 3.2 | 21.3 | 15 | 3.2 | V | HER-015 | 0 | IMR-VP-17-2015 | 141 | BOEHLER "DMO-IG" | 2,0 : 2,4 | - | - | 1 | _ | 0.05 | _ | _ | _ | see remark 2) on WPS | <340 | No | 44063 | Adam Duric | 1 | 1.1 / 1.2 | 1.1 / 1.2 | SEP
60NDD30BR302 | 1 | 16Mo3 (1.5415) | 16Mo3 (1.5415) | BW | 21.3 | 15 | 3.2 | 21.3 | 15 | 3.2 | V | HER-015 | 0 | IMR-VP-17-2015 | 141 | BOEHLER "DMO-IG" | 2,0 : 2,4 | - | - | 1 | _ | 0.05 | _ | _ | _ | see remark 2) on WPS | <340 | No | 44063 | Adam Duric | 1 | 1.1 / 1.2 | 1.1 / 1.2 | SEP
60NDD30BR303 | 2 | 16Mo3 (1.5415) | 16Mo3 (1.5415) | BW | 21.3 | 15 | 3.2 | 21.3 | 15 | 3.2 | V | HER-015 | 0 | IMR-VP-17-2015 | 141 | BOEHLER "DMO-IG" | 2,0 : 2,4 | - | - | 1 | _ | 0.05 | _ | _ | _ | see remark 2) on WPS | <340 | No | 44063 | Adam Duric | 1 | 1.1 / 1.2 | 1.1 / 1.2 | SEP
60NDD30BR303 | 1 | 16Mo3 (1.5415) | 16Mo3 (1.5415) | BW | 21.3 | 15 | 3.2 | 21.3 | 15 | 3.2 | V | HER-015 | 0 | IMR-VP-17-2015 | 141 | BOEHLER "DMO-IG" | 2,0 : 2,4 | - | - | 1 | _ | 0.05 | _ | _ | _ | see remark 2) on WPS | <340 | No | 44063 | Adam Duric | 1 | 1.1 / 1.2 | 1.1 / 1.2 | SEP
60NDD30BR323 | 1 | 16Mo3 (1.5415) | 16Mo3 (1.5415) | BW | 33.4 | 25 | 2.6 | 33.4 | 25 | 2.6 | V | HER-004 | 0 | IMR-VP-21-2015 | 141 | BOEHLER "DMO-IG" | 2,0 : 2,4 | - | - | 1 | _ | 0.05 | _ | _ | _ | see remark 2) on WPS | <265 | No | 44041 | Damjan Sliško | 1 | 1.1 / 1.2 | 1.1 / 1.2 | SEP
60NDD30BR324 | 1 | 16Mo3 (1.5415) | P235GH (1.0345) | BW | 33.7 | 25 | 2.6 | 33.7 | 25 | 4 | V | HER-004 | 0 | IMR-VP-21-2015 | 141 | BOEHLER "DMO-IG" | 2,0 : 2,4 | - | - | 1 | _ | 0.05 | _ | _ | _ | see remark 2) on WPS | <265 | No | 44041 | Damjan Sliško | 1 | 1.1 / 1.2 | 1.1 / 1.2 | SEP
60NDD30BR324 | 5 | P235GH (1.0345) | 16Mo3 (1.5415) | BW | 33.7 | 25 | 4 | 33.7 | 25 | 4 | V | HER-001 | 0 | IMR-VP-12-2012 | 141 | BOEHLER "DMO-IG" | 2,0 : 3,0 | - | - | 1 | _ | 0.05 | _ | _ | _ | see remark 2) on WPS | <350 | No | 44054 | Adam Duric | 1 | 1.1 / 1.2 | 1.1 / 1.2 | SEP
60NDD30BR325 | 1 | 16Mo3 (1.5415) | 16Mo3 (1.5415) | BW | 33.4 | 25 | 2.6 | 33.4 | 25 | 2.6 | V | HER-004 | 0 | IMR-VP-21-2015 | 141 | BOEHLER "DMO-IG" | 2,0 : 2,4 | - | - | 1 | _ | 0.05 | _ | _ | _ | see remark 2) on WPS | <265 | No | 44041 | Damjan Sliško | 1 | 1.1 / 1.2 | 1.1 / 1.2 | SEP
60NDD30BR326 | 1 | 16Mo3 (1.5415) | P235GH (1.0345) | BW | 33.7 | 25 | 2.6 | 33.7 | 25 | 4 | V | HER-004 | 0 | IMR-VP-21-2015 | 141 | BOEHLER "DMO-IG" | 2,0 : 2,4 | - | - | 1 | _ | 0.05 | _ | _ | _ | see remark 2) on WPS | <265 | No | 44041 | Damjan Sliško | 1 | 1.1 / 1.2 | 1.1 / 1.2 | SEP
60NDD30BR326 | 5 | P235GH (1.0345) | 16Mo3 (1.5415) | BW | 33.7 | 25 | 4 | 33.7 | 25 | 4 | V | HER-001 | 0 | IMR-VP-12-2012 | 141 | BOEHLER "DMO-IG" | 2,0 : 3,0 | - | - | 1 | _ | 0.05 | _ | _ | _ | see remark 2) on WPS | <350 | No | 44054 | Adam Duric | 1 | 1.1 / 1.2 | 1.1 / 1.2 | SEP
60NDD30BR327 | 1 | 16Mo3 (1.5415) | 16Mo3 (1.5415) | BW | 33.4 | 25 | 2.6 | 33.4 | 25 | 2.6 | V | HER-004 | 0 | IMR-VP-21-2015 | 141 | BOEHLER "DMO-IG" | 2,0 : 2,4 | - | - | 1 | _ | 0.05 | _ | _ | _ | see remark 2) on WPS | <265 | No | 44041 | Damjan Sliško | 1 | 1.1 / 1.2 | 1.1 / 1.2 | SEP
60NDD30BR328 | 1 | 16Mo3 (1.5415) | P265GH (1.0425) | BW | 33.7 | 25 | 2.6 | 33.7 | 25 | 4 | V | HER-004 | 0 | IMR-VP-21-2015 | 141 | BOEHLER "DMO-IG" | 2,0 : 2,4 | - | - | 1 | _ | 0.05 | _ | _ | _ | see remark 2) on WPS | <265 | No | 44046 | Damjan Sliško | 1 | 1.1 / 1.2 | 1.1 / 1.2 | SEP
60NDD30BR328 | 5 | P265GH (1.0425) | 16Mo3 (1.5415) | BW | 33.7 | 25 | 4 | 33.7 | 25 | 4 | V | HER-001 | 0 | IMR-VP-12-2012 | 141 | BOEHLER "DMO-IG" | 2,0 : 3,0 | - | - | 1 | _ | 0.05 | _ | _ | _ | see remark 2) on WPS | <350 | No | 44054 | Adam Duric | 1 | 1.1 / 1.2 | 1.1 / 1.2 | SEP
60NDD30BR902 | 1 | 16Mo3 (1.5415) | P235GH (1.0345) | BW | 60.3 | 50 | 3.6 | 60.3 | 50 | 3.6 | V | HER-001 | 0 | IMR-VP-12-2012 | 141 | BOEHLER "DMO-IG" | 2,0 : 3,0 | - | - | 1 | _ | 0.05 | _ | _ | _ | see remark 2) on WPS | <350 | No | 44054 | Adam Duric | 1 | 1.1 / 1.2 | 1.1 / 1.2 | I
60NDD30BR902 | 6 | P235GH (1.0345) | P235GH (1.0345) | BW | 60.3 | 50 | 3.6 | 60.3 | 50 | 3.6 | V | HER-001 | 0 | IMR-VP-12-2012 | 141 | BOEHLER "DMO-IG" | 2,0 : 3,0 | - | - | 1 | _ | 0.05 | _ | _ | _ | see remark 2) on WPS | <350 | No | 44054 | Adam Duric | 1 | 1.1 / 1.2 | 1.1 / 1.2 | I
60NDD30BR902 | 9 | P235GH (1.0345) | P235GH (1.0345) | BW | 60.3 | 50 | 3.6 | 60.3 | 50 | 3.6 | V | HER-001 | 0 | IMR-VP-12-2012 | 141 | BOEHLER "DMO-IG" | 2,0 : 3,0 | - | - | 1 | _ | 0.05 | _ | _ | _ | see remark 2) on WPS | <350 | No | 44054 | Adam Duric | 1 | 1.1 / 1.2 | 1.1 / 1.2 | I
60NDD30BR902 | 14 | P235GH (1.0345) | P235GH (1.0345) | BW | 60.3 | 50 | 3.6 | 60.3 | 50 | 3.6 | V | HER-001 | 0 | IMR-VP-12-2012 | 141 | BOEHLER "DMO-IG" | 2,0 : 3,0 | - | - | 1 | _ | 0.05 | _ | _ | _ | see remark 2) on WPS | <350 | No | 44054 | Adam Duric | 1 | 1.1 / 1.2 | 1.1 / 1.2 | I
60NDD30BR902 | 15 | P235GH (1.0345) | P235GH (1.0345) | BW | 60.3 | 50 | 3.6 | 60.3 | 50 | 3.6 | V | HER-001 | 0 | IMR-VP-12-2012 | 141 | BOEHLER "DMO-IG" | 2,0 : 3,0 | - | - | 1 | _ | 0.05 | _ | _ | _ | see remark 2) on WPS | <350 | No | 44054 | Adam Duric | 1 | 1.1 / 1.2 | 1.1 / 1.2 | I
60NDD30BR911 | 1 | P235GH (1.0345) | P235GH (1.0345) | BW | 33.7 | 25 | 4 | 33.7 | 25 | 4 | V | HER-001 | 0 | IMR-VP-12-2012 | 141 | BOEHLER "DMO-IG" | 2,0 : 3,0 | - | - | 1 | _ | 0.05 | _ | _ | _ | see remark 2) on WPS | <350 | No | 44054 | Adam Duric | 1 | 1.1 / 1.2 | 1.1 / 1.2 | SEP
60NDD30BR911 | 2 | P235GH (1.0345) | P235GH (1.0345) | BW | 33.7 | 25 | 4 | 33.7 | 25 | 4 | V | HER-001 | 0 | IMR-VP-12-2012 | 141 | BOEHLER "DMO-IG" | 2,0 : 3,0 | - | - | 1 | _ | 0.05 | _ | _ | _ | see remark 2) on WPS | <350 | No | 44054 | Adam Duric | 1 | 1.1 / 1.2 | 1.1 / 1.2 | SEP
60NDD30BR911 | 3 | P235GH (1.0345) | P235GH (1.0345) | BW | 33.7 | 25 | 4 | 33.7 | 25 | 4 | V | HER-001 | 0 | IMR-VP-12-2012 | 141 | BOEHLER "DMO-IG" | 2,0 : 3,0 | - | - | 1 | _ | 0.05 | _ | _ | _ | see remark 2) on WPS | <350 | No | 44054 | Adam Duric | 1 | 1.1 / 1.2 | 1.1 / 1.2 | SEP
60NDD30BR911 | 5 | P235GH (1.0345) | P235GH (1.0345) | BW | 33.7 | 25 | 4 | 33.7 | 25 | 4 | V | HER-001 | 0 | IMR-VP-12-2012 | 141 | BOEHLER "DMO-IG" | 2,0 : 3,0 | - | - | 1 | _ | 0.05 | _ | _ | _ | see remark 2) on WPS | <350 | No | 44054 | Adam Duric | 1 | 1.1 / 1.2 | 1.1 / 1.2 | SEP
60NDD30BR911 | 7 | P235GH (1.0345) | P250GH (1.0460) | BW | 33.7 | 25 | 4 | 33.7 | 25 | 4 | V | HER-001 | 0 | IMR-VP-12-2012 | 141 | BOEHLER "DMO-IG" | 2,0 : 3,0 | - | - | 1 | _ | 0.05 | _ | _ | _ | see remark 2) on WPS | <350 | No | 44054 | Adam Duric | 1 | 1.1 / 1.2 | 1.1 / 1.2 | SEP
60NDD30BR911 | 8 | P250GH (1.0460) | P235GH (1.0345) | BW | 33.7 | 25 | 4 | 33.7 | 25 | 4 | V | HER-001 | 0 | IMR-VP-12-2012 | 141 | BOEHLER "DMO-IG" | 2,0 : 3,0 | - | - | 1 | _ | 0.05 | _ | _ | _ | see remark 2) on WPS | <350 | No | 44054 | Adam Duric | 1 | 1.1 / 1.2 | 1.1 / 1.2 | SEP
60NDD30BR951 | 1 | 16Mo3 (1.5415) | 16Mo3 (1.5415) | BW | 60.3 | 50 | 3.6 | 60.3 | 50 | 3.6 | V | HER-001 | 0 | IMR-VP-12-2012 | 141 | BOEHLER "DMO-IG" | 2,0 : 3,0 | - | - | 1 | _ | 0.05 | _ | _ | _ | see remark 2) on WPS | <350 | No | 44054 | Adam Duric | 1 | 1.1 / 1.2 | 1.1 / 1.2 | SEP
60NDD30BR951 | 5 | 16Mo3 (1.5415) | 16Mo3 (1.5415) | BW | 60.3 | 50 | 3.6 | 60.3 | 50 | 3.6 | V | HER-001 | 0 | IMR-VP-12-2012 | 141 | BOEHLER "DMO-IG" | 2,0 : 3,0 | - | - | 1 | _ | 0.05 | _ | _ | _ | see remark 2) on WPS | <350 | No | 44054 | Adam Duric | 1 | 1.1 / 1.2 | 1.1 / 1.2 | SEP
60NDD30BR951 | 7 | 16Mo3 (1.5415) | 16Mo3 (1.5415) | BW | 60.3 | 50 | 3.6 | 60.3 | 50 | 3.6 | V | HER-001 | 0 | IMR-VP-12-2012 | 141 | BOEHLER "DMO-IG" | 2,0 : 3,0 | - | - | 1 | _ | 0.05 | _ | _ | _ | see remark 2) on WPS | <350 | No | 44054 | Adam Duric | 1 | 1.1 / 1.2 | 1.1 / 1.2 | SEP
60NDD30BR951 | 11 | 16Mo3 (1.5415) | 16Mo3 (1.5415) | BW | 60.3 | 50 | 3.6 | 60.3 | 50 | 3.6 | V | HER-001 | 0 | IMR-VP-12-2012 | 141 | BOEHLER "DMO-IG" | 2,0 : 3,0 | - | - | 1 | _ | 0.05 | _ | _ | _ | see remark 2) on WPS | <350 | No | 44054 | Adam Duric | 1 | 1.1 / 1.2 | 1.1 / 1.2 | SEP
60NDD30BR951 | 13 | 16Mo3 (1.5415) | 16Mo3 (1.5415) | BW | 60.3 | 50 | 3.6 | 60.3 | 50 | 3.6 | V | HER-001 | 0 | IMR-VP-12-2012 | 141 | BOEHLER "DMO-IG" | 2,0 : 3,0 | - | - | 1 | _ | 0.05 | _ | _ | _ | see remark 2) on WPS | <350 | No | 44054 | Adam Duric | 1 | 1.1 / 1.2 | 1.1 / 1.2 | SEP
60NDD30BR951 | 17 | 16Mo3 (1.5415) | 16Mo3 (1.5415) | BW | 60.3 | 50 | 3.6 | 60.3 | 50 | 3.6 | V | HER-001 | 0 | IMR-VP-12-2012 | 141 | BOEHLER "DMO-IG" | 2,0 : 3,0 | - | - | 1 | _ | 0.05 | _ | _ | _ | see remark 2) on WPS | <350 | No | 44054 | Adam Duric | 1 | 1.1 / 1.2 | 1.1 / 1.2 | SEP
60NDD30BR951 | 18 | 16Mo3 (1.5415) | 16Mo3 (1.5415) | BW | 60.3 | 50 | 3.6 | 60.3 | 50 | 3.6 | V | HER-001 | 0 | IMR-VP-12-2012 | 141 | BOEHLER "DMO-IG" | 2,0 : 3,0 | - | - | 1 | _ | 0.05 | _ | _ | _ | see remark 2) on WPS | <350 | No | 44054 | Adam Duric | 1 | 1.1 / 1.2 | 1.1 / 1.2 | SEP
60NDD30BR952 | 1 | 16Mo3 (1.5415) | 16Mo3 (1.5415) | BW | 60.3 | 50 | 3.6 | 60.3 | 50 | 3.6 | V | HER-001 | 0 | IMR-VP-12-2012 | 141 | BOEHLER "DMO-IG" | 2,0 : 3,0 | - | - | 1 | _ | 0.05 | _ | _ | _ | see remark 2) on WPS | <350 | No | 44054 | Adam Duric | 1 | 1.1 / 1.2 | 1.1 / 1.2 | SEP
60NDD30BR952 | 4 | 16Mo3 (1.5415) | 16Mo3 (1.5415) | BW | 60.3 | 50 | 3.6 | 60.3 | 50 | 3.6 | V | HER-001 | 0 | IMR-VP-12-2012 | 141 | BOEHLER "DMO-IG" | 2,0 : 3,0 | - | - | 1 | _ | 0.05 | _ | _ | _ | see remark 2) on WPS | <350 | No | 44054 | Adam Duric | 1 | 1.1 / 1.2 | 1.1 / 1.2 | SEP
60NDD30BR952 | 7 | 16Mo3 (1.5415) | P250GH (1.0460) | BW | 60.3 | 50 | 3.6 | 60.3 | 50 | 3.6 | V | HER-001 | 0 | IMR-VP-12-2012 | 141 | BOEHLER "DMO-IG" | 2,0 : 3,0 | - | - | 1 | _ | 0.05 | _ | _ | _ | see remark 2) on WPS | <350 | No | 44054 | Adam Duric | 1 | 1.1 / 1.2 | 1.1 / 1.2 | SEP
60NDD30BR953 | 1 | 16Mo3 (1.5415) | 16Mo3 (1.5415) | BW | 60.3 | 50 | 3.6 | 60.3 | 50 | 3.6 | V | HER-001 | 0 | IMR-VP-12-2012 | 141 | BOEHLER "DMO-IG" | 2,0 : 3,0 | - | - | 1 | _ | 0.05 | _ | _ | _ | see remark 2) on WPS | <350 | No | 44054 | Adam Duric | 1 | 1.1 / 1.2 | 1.1 / 1.2 | SEP
60NDD30BR953 | 5 | 16Mo3 (1.5415) | GP240GH (1.0619) | BW | 60.3 | 50 | 3.6 | 60.3 | 50 | 3.6 | V | HER-001 | 0 | IMR-VP-12-2012 | 141 | BOEHLER "DMO-IG" | 2,0 : 3,0 | - | - | 1 | _ | 0.05 | _ | _ | _ | see remark 2) on WPS | <350 | No | 44054 | Adam Duric | 1 | 1.1 / 1.2 | 1.1 / 1.2 | SEP
60NDD30BR953 | 6 | GP240GH (1.0619) | 16Mo3 (1.5415) | BW | 60.3 | 50 | 3.6 | 60.3 | 50 | 3.6 | V | HER-001 | 0 | IMR-VP-12-2012 | 141 | BOEHLER "DMO-IG" | 2,0 : 3,0 | - | - | 1 | _ | 0.05 | _ | _ | _ | see remark 2) on WPS | <350 | No | 44054 | Adam Duric | 1 | 1.1 / 1.2 | 1.1 / 1.2 | SEP
60NDD30BR953 | 11 | 16Mo3 (1.5415) | P235GH (1.0345) | BW | 60.3 | 50 | 3.6 | 60.3 | 50 | 3.6 | V | HER-001 | 0 | IMR-VP-12-2012 | 141 | BOEHLER "DMO-IG" | 2,0 : 3,0 | - | - | 1 | _ | 0.05 | _ | _ | _ | see remark 2) on WPS | <350 | No | 44054 | Adam Duric | 1 | 1.1 / 1.2 | 1.1 / 1.2 | SEP
60NDD30BR954 | 1 | 16Mo3 (1.5415) | P235GH (1.0345) | BW | 60.3 | 50 | 3.6 | 60.3 | 50 | 3.6 | V | HER-001 | 0 | IMR-VP-12-2012 | 141 | BOEHLER "DMO-IG" | 2,0 : 3,0 | - | - | 1 | _ | 0.05 | _ | _ | _ | see remark 2) on WPS | <350 | No | 44054 | Adam Duric | 1 | 1.1 / 1.2 | 1.1 / 1.2 | I
60NDD30BR954 | 7 | P235GH (1.0345) | P235GH (1.0345) | BW | 60.3 | 50 | 3.6 | 60.3 | 50 | 3.6 | V | HER-001 | 0 | IMR-VP-12-2012 | 141 | BOEHLER "DMO-IG" | 2,0 : 3,0 | - | - | 1 | _ | 0.05 | _ | _ | _ | see remark 2) on WPS | <350 | No | 44054 | Adam Duric | 1 | 1.1 / 1.2 | 1.1 / 1.2 | I
60NDD30BR954 | 13 | P235GH (1.0345) | P235GH (1.0345) | BW | 60.3 | 50 | 3.6 | 60.3 | 50 | 3.6 | V | HER-001 | 0 | IMR-VP-12-2012 | 141 | BOEHLER "DMO-IG" | 2,0 : 3,0 | - | - | 1 | _ | 0.05 | _ | _ | _ | see remark 2) on WPS | <350 | No | 44054 | Adam Duric | 1 | 1.1 / 1.2 | 1.1 / 1.2 | I
60NDD30BR954 | 14 | P235GH (1.0345) | P235GH (1.0345) | BW | 60.3 | 50 | 3.6 | 60.3 | 50 | 3.6 | V | HER-001 | 0 | IMR-VP-12-2012 | 141 | BOEHLER "DMO-IG" | 2,0 : 3,0 | - | - | 1 | _ | 0.05 | _ | _ | _ | see remark 2) on WPS | <350 | No | 44054 | Adam Duric | 1 | 1.1 / 1.2 | 1.1 / 1.2 | I
60NDD30BR954 | 15 | P235GH (1.0345) | P235GH (1.0345) | BW | 60.3 | 50 | 3.6 | 60.3 | 50 | 3.6 | V | HER-001 | 0 | IMR-VP-12-2012 | 141 | BOEHLER "DMO-IG" | 2,0 : 3,0 | - | - | 1 | _ | 0.05 | _ | _ | _ | see remark 2) on WPS | <350 | No | 44054 | Adam Duric | 1 | 1.1 / 1.2 | 1.1 / 1.2 | I
60NDD30BR954 | 16 | P235GH (1.0345) | P235GH (1.0345) | BW | 60.3 | 50 | 3.6 | 60.3 | 50 | 3.6 | V | HER-001 | 0 | IMR-VP-12-2012 | 141 | BOEHLER "DMO-IG" | 2,0 : 3,0 | - | - | 1 | _ | 0.05 | _ | _ | _ | see remark 2) on WPS | <350 | No | 44054 | Adam Duric | 1 | 1.1 / 1.2 | 1.1 / 1.2 | I
60NDD30BR955 | 1 | P250GH (1.0460) | P235GH (1.0345) | BW | 60.3 | 50 | 3.6 | 60.3 | 50 | 3.6 | V | HER-001 | 0 | IMR-VP-12-2012 | 141 | BOEHLER "DMO-IG" | 2,0 : 3,0 | - | - | 1 | _ | 0.05 | _ | _ | _ | see remark 2) on WPS | <350 | No | 44054 | Adam Duric | 1 | 1.1 / 1.2 | 1.1 / 1.2 | SEP
60NDD30BR955 | 5 | P235GH (1.0345) | P235GH (1.0345) | BW | 60.3 | 50 | 3.6 | 60.3 | 50 | 3.6 | V | HER-001 | 0 | IMR-VP-12-2012 | 141 | BOEHLER "DMO-IG" | 2,0 : 3,0 | - | - | 1 | _ | 0.05 | _ | _ | _ | see remark 2) on WPS | <350 | No | 44054 | Adam Duric | 1 | 1.1 / 1.2 | 1.1 / 1.2 | SEP
60NDD30BR955 | 7 | P235GH (1.0345) | P235GH (1.0345) | BW | 60.3 | 50 | 3.6 | 60.3 | 50 | 3.6 | V | HER-001 | 0 | IMR-VP-12-2012 | 141 | BOEHLER "DMO-IG" | 2,0 : 3,0 | - | - | 1 | _ | 0.05 | _ | _ | _ | see remark 2) on WPS | <350 | No | 44054 | Adam Duric | 1 | 1.1 / 1.2 | 1.1 / 1.2 | SEP
60NDD30BR955 | 9 | P235GH (1.0345) | P235GH (1.0345) | BW | 60.3 | 50 | 3.6 | 60.3 | 50 | 3.6 | V | HER-001 | 0 | IMR-VP-12-2012 | 141 | BOEHLER "DMO-IG" | 2,0 : 3,0 | - | - | 1 | _ | 0.05 | _ | _ | _ | see remark 2) on WPS | <350 | No | 44054 | Adam Duric | 1 | 1.1 / 1.2 | 1.1 / 1.2 | SEP
60NDD30BR955 | 13 | P235GH (1.0345) | P235GH (1.0345) | BW | 60.3 | 50 | 3.6 | 60.3 | 50 | 3.6 | V | HER-001 | 0 | IMR-VP-12-2012 | 141 | BOEHLER "DMO-IG" | 2,0 : 3,0 | - | - | 1 | _ | 0.05 | _ | _ | _ | see remark 2) on WPS | <350 | No | 44054 | Adam Duric | 1 | 1.1 / 1.2 | 1.1 / 1.2 | SEP
60NDD30BR955 | 17 | P235GH (1.0345) | P235GH (1.0345) | BW | 60.3 | 50 | 3.6 | 60.3 | 50 | 3.6 | V | HER-001 | 0 | IMR-VP-12-2012 | 141 | BOEHLER "DMO-IG" | 2,0 : 3,0 | - | - | 1 | _ | 0.05 | _ | _ | _ | see remark 2) on WPS | <350 | No | 44054 | Adam Duric | 1 | 1.1 / 1.2 | 1.1 / 1.2 | SEP
60NDD30BR955-UMCL1Y-00L | 1 | P235GH (1.0345) | P235GH (1.0345) | BW | 60.3 | 50 | 3.6 | 60.3 | 50 | 3.6 | V | HER-001 | 0 | IMR-VP-12-2012 | 141 | BOEHLER "DMO-IG" | 2,0 : 3,0 | - | - | 1 | _ | 0.05 | _ | _ | _ | see remark 2) on WPS | <350 | No | 44054 | Adam Duric | 1 | 1.1 / 1.2 | 1.1 / 1.2 | SEP
60NDD30BR955-UMCL1Y-00L | 2 | P235GH (1.0345) | P235GH (1.0345) | BW | 60.3 | 50 | 3.6 | 60.3 | 50 | 3.6 | V | HER-001 | 0 | IMR-VP-12-2012 | 141 | BOEHLER "DMO-IG" | 2,0 : 3,0 | - | - | 1 | _ | 0.05 | _ | _ | _ | see remark 2) on WPS | <350 | No | 44054 | Adam Duric | 1 | 1.1 / 1.2 | 1.1 / 1.2 | SEP
60NDD30BR955-UMCL1Y-01L | 1 | P235GH (1.0345) | P235GH (1.0345) | BW | 60.3 | 50 | 3.6 | 60.3 | 50 | 3.6 | V | HER-001 | 0 | IMR-VP-12-2012 | 141 | BOEHLER "DMO-IG" | 2,0 : 3,0 | - | - | 1 | _ | 0.05 | _ | _ | _ | see remark 2) on WPS | <350 | No | 44054 | Adam Duric | 1 | 1.1 / 1.2 | 1.1 / 1.2 | SEP
60NDD30BR955-UMCL1Y-01L | 2 | P235GH (1.0345) | P235GH (1.0345) | BW | 60.3 | 50 | 3.6 | 60.3 | 50 | 3.6 | V | HER-001 | 0 | IMR-VP-12-2012 | 141 | BOEHLER "DMO-IG" | 2,0 : 3,0 | - | - | 1 | _ | 0.05 | _ | _ | _ | see remark 2) on WPS | <350 | No | 44054 | Adam Duric | 1 | 1.1 / 1.2 | 1.1 / 1.2 | SEP
60NDD30BR955-UMCL1Y-02L | 1 | P235GH (1.0345) | P235GH (1.0345) | BW | 60.3 | 50 | 3.6 | 60.3 | 50 | 3.6 | V | HER-001 | 0 | IMR-VP-12-2012 | 141 | BOEHLER "DMO-IG" | 2,0 : 3,0 | - | - | 1 | _ | 0.05 | _ | _ | _ | see remark 2) on WPS | <350 | No | 44054 | Adam Duric | 1 | 1.1 / 1.2 | 1.1 / 1.2 | SEP
60NDD30BR955-UMCL1Y-02L | 2 | P235GH (1.0345) | P235GH (1.0345) | BW | 60.3 | 50 | 3.6 | 60.3 | 50 | 3.6 | V | HER-001 | 0 | IMR-VP-12-2012 | 141 | BOEHLER "DMO-IG" | 2,0 : 3,0 | - | - | 1 | _ | 0.05 | _ | _ | _ | see remark 2) on WPS | <350 | No | 44054 | Adam Duric | 1 | 1.1 / 1.2 | 1.1 / 1.2 | SEP
60NDD30BR956 | 1 | P235GH (1.0345) | P235GH (1.0345) | BW | 60.3 | 50 | 3.6 | 60.3 | 50 | 3.6 | V | HER-001 | 0 | IMR-VP-12-2012 | 141 | BOEHLER "DMO-IG" | 2,0 : 3,0 | - | - | 1 | _ | 0.05 | _ | _ | _ | see remark 2) on WPS | <350 | No | 44054 | Adam Duric | 1 | 1.1 / 1.2 | 1.1 / 1.2 | SEP
60NDD30BR956 | 4 | P235GH (1.0345) | P235GH (1.0345) | BW | 60.3 | 50 | 3.6 | 60.3 | 50 | 3.6 | V | HER-001 | 0 | IMR-VP-12-2012 | 141 | BOEHLER "DMO-IG" | 2,0 : 3,0 | - | - | 1 | _ | 0.05 | _ | _ | _ | see remark 2) on WPS | <350 | No | 44054 | Adam Duric | 1 | 1.1 / 1.2 | 1.1 / 1.2 | SEP
60NDD30BR961 | 1 | 16Mo3 (1.5415) | P265GH (1.0425) | BW | 33.7 | 25 | 2.6 | 33.7 | 25 | 4 | V | HER-004 | 0 | IMR-VP-21-2015 | 141 | BOEHLER "DMO-IG" | 2,0 : 2,4 | - | - | 1 | _ | 0.05 | _ | _ | _ | see remark 2) on WPS | <265 | No | 44046 | Damjan Sliško | 1 | 1.1 / 1.2 | 1.1 / 1.2 | SEP
60NDD30BR961 | 3 | P265GH (1.0425) | P265GH (1.0425) | BW | 33.7 | 25 | 4 | 33.7 | 25 | 4 | V | HER-001 | 0 | IMR-VP-12-2012 | 141 | BOEHLER "DMO-IG" | 2,0 : 3,0 | - | - | 1 | _ | 0.05 | _ | _ | _ | see remark 2) on WPS | <350 | No | 44054 | Adam Duric | 1 | 1.1 / 1.2 | 1.1 / 1.2 | SEP
60NDD30BR961 | 4 | P265GH (1.0425) | P265GH (1.0425) | BW | 33.7 | 25 | 4 | 33.7 | 25 | 4 | V | HER-001 | 0 | IMR-VP-12-2012 | 141 | BOEHLER "DMO-IG" | 2,0 : 3,0 | - | - | 1 | _ | 0.05 | _ | _ | _ | see remark 2) on WPS | <350 | No | 44054 | Adam Duric | 1 | 1.1 / 1.2 | 1.1 / 1.2 | SEP
60NDD30BR961 | 6 | P265GH (1.0425) | P265GH (1.0425) | BW | 33.7 | 25 | 4 | 33.7 | 25 | 4 | V | HER-001 | 0 | IMR-VP-12-2012 | 141 | BOEHLER "DMO-IG" | 2,0 : 3,0 | - | - | 1 | _ | 0.05 | _ | _ | _ | see remark 2) on WPS | <350 | No | 44054 | Adam Duric | 1 | 1.1 / 1.2 | 1.1 / 1.2 | SEP
60NDD30BR961 | 7 | P265GH (1.0425) | P250GH (1.0460) | BW | 33.7 | 25 | 4 | 33.7 | 25 | 4 | V | HER-001 | 0 | IMR-VP-12-2012 | 141 | BOEHLER "DMO-IG" | 2,0 : 3,0 | - | - | 1 | _ | 0.05 | _ | _ | _ | see remark 2) on WPS | <350 | No | 44054 | Adam Duric | 1 | 1.1 / 1.2 | 1.1 / 1.2 | SEP
60NDD30BR961 | 8 | P250GH (1.0460) | P265GH (1.0425) | BW | 33.7 | 25 | 4 | 33.7 | 25 | 4 | V | HER-001 | 0 | IMR-VP-12-2012 | 141 | BOEHLER "DMO-IG" | 2,0 : 3,0 | - | - | 1 | _ | 0.05 | _ | _ | _ | see remark 2) on WPS | <350 | No | 44054 | Adam Duric | 1 | 1.1 / 1.2 | 1.1 / 1.2 | SEP
60PGB20BR001-PGB10Y-A10 | 5 | P235GH (1.0345) | P235GH (1.0345) | BW | 610 | 600 | 6.3 | 610 | 600 | 6.3 | V | HER-001 | 0 | IMR-VP-12-2012 | 141 | BOEHLER "DMO-IG" | 2,0 : 3,0 | - | - | 1 | _ | 0.05 | _ | _ | _ | see remark 2) on WPS | <350 | No | 44020 | Adam Duric | 1 | 1.1 / 1.2 | 1.1 / 1.2 | I
60PGB20BR002-PGB20Y-00L | 1 | P235GH (1.0345) | P235GH (1.0345) | BW | 610 | 600 | 6.3 | 610 | 600 | 6.3 | V | HER-001 | 0 | IMR-VP-12-2012 | 141 | BOEHLER "DMO-IG" | 2,0 : 3,0 | - | - | 1 | _ | 0.05 | _ | _ | _ | see remark 2) on WPS | <350 | No | 44020 | Adam Duric | 1 | 1.1 / 1.2 | 1.1 / 1.2 | I
60PGB20BR002-PGB20Y-A10 | 1 | P235GH (1.0345) | P235GH (1.0345) | BW | 610 | 600 | 6.3 | 610 | 600 | 6.3 | V | HER-001 | 0 | IMR-VP-12-2012 | 141 | BOEHLER "DMO-IG" | 2,0 : 3,0 | - | - | 1 | _ | 0.05 | _ | _ | _ | see remark 2) on WPS | <350 | No | 44020 | Adam Duric | 1 | 1.1 / 1.2 | 1.1 / 1.2 | I
60PGB30BR002-PGB20Y-00L | 1 | P235GH (1.0345) | P235GH (1.0345) | BW | 610 | 600 | 6.3 | 610 | 600 | 6.3 | V | HER-001 | 0 | IMR-VP-12-2012 | 141 | BOEHLER "DMO-IG" | 2,0 : 3,0 | - | - | 1 | _ | 0.05 | _ | _ | _ | see remark 2) on WPS | <350 | No | 44020 | Adam Duric | 1 | 1.1 / 1.2 | 1.1 / 1.2 | I
60PGB30BR002-PGB20Y-00L | 4 | P235GH (1.0345) | P235GH (1.0345) | BW | 610 | 600 | 6.3 | 610 | 600 | 6.3 | V | HER-001 | 0 | IMR-VP-12-2012 | 141 | BOEHLER "DMO-IG" | 2,0 : 3,0 | - | - | 1 | _ | 0.05 | _ | _ | _ | see remark 2) on WPS | <350 | No | 44020 | Adam Duric | 1 | 1.1 / 1.2 | 1.1 / 1.2 | I
60PGB30BR003-PGB20Y-00L | 1 | P235GH (1.0345) | P235GH (1.0345) | BW | 508 | 500 | 6.3 | 508 | 500 | 6.3 | V | HER-001 | 0 | IMR-VP-12-2012 | 141 | BOEHLER "DMO-IG" | 2,0 : 3,0 | - | - | 1 | _ | 0.05 | _ | _ | _ | see remark 2) on WPS | <350 | No | 44063 | Adam Duric | 1 | 1.1 / 1.2 | 1.1 / 1.2 | I
60PGB30BR003-PGB20Y-00L | 4 | P235GH (1.0345) | P235GH (1.0345) | BW | 508 | 500 | 6.3 | 508 | 500 | 6.3 | V | HER-001 | 0 | IMR-VP-12-2012 | 141 | BOEHLER "DMO-IG" | 2,0 : 3,0 | - | - | 1 | _ | 0.05 | _ | _ | _ | see remark 2) on WPS | <350 | No | 44063 | Adam Duric | 1 | 1.1 / 1.2 | 1.1 / 1.2 | I
60PGB30BR003 | 1 | P235GH (1.0345) | P235GH (1.0345) | BW | 508 | 500 | 6.3 | 508 | 500 | 6.3 | V | HER-001 | 0 | IMR-VP-12-2012 | 141 | BOEHLER "DMO-IG" | 2,0 : 3,0 | - | - | 1 | _ | 0.05 | _ | _ | _ | see remark 2) on WPS | <350 | No | 44063 | Adam Duric | 1 | 1.1 / 1.2 | 1.1 / 1.2 | I
60PGB30BR003-UMCL1Y-E41 | 1 | P235GH (1.0345) | P235GH (1.0345) | BW | 508 | 500 | 6.3 | 508 | 500 | 6.3 | V | HER-001 | 0 | IMR-VP-12-2012 | 141 | BOEHLER "DMO-IG" | 2,0 : 3,0 | - | - | 1 | _ | 0.05 | _ | _ | _ | see remark 2) on WPS | <350 | No | 44063 | Adam Duric | 1 | 1.1 / 1.2 | 1.1 / 1.2 | I
60PGB30BR003-UMCL1Y-E41 | 4 | P235GH (1.0345) | P235GH (1.0345) | BW | 508 | 500 | 6.3 | 508 | 500 | 6.3 | V | HER-001 | 0 | IMR-VP-12-2012 | 141 | BOEHLER "DMO-IG" | 2,0 : 3,0 | - | - | 1 | _ | 0.05 | _ | _ | _ | see remark 2) on WPS | <350 | No | 44063 | Adam Duric | 1 | 1.1 / 1.2 | 1.1 / 1.2 | I
60PGB30BR003-UMCL1Y-G41 | 1 | P235GH (1.0345) | P235GH (1.0345) | BW | 508 | 500 | 6.3 | 508 | 500 | 6.3 | V | HER-001 | 0 | IMR-VP-12-2012 | 141 | BOEHLER "DMO-IG" | 2,0 : 3,0 | - | - | 1 | _ | 0.05 | _ | _ | _ | see remark 2) on WPS | <350 | No | 44063 | Adam Duric | 1 | 1.1 / 1.2 | 1.1 / 1.2 | I
60PGB30BR003-UMCL1Y-G41 | 4 | P235GH (1.0345) | P235GH (1.0345) | BW | 508 | 500 | 6.3 | 508 | 500 | 6.3 | V | HER-001 | 0 | IMR-VP-12-2012 | 141 | BOEHLER "DMO-IG" | 2,0 : 3,0 | - | - | 1 | _ | 0.05 | _ | _ | _ | see remark 2) on WPS | <350 | No | 44063 | Adam Duric | 1 | 1.1 / 1.2 | 1.1 / 1.2 | I
60PGB30BR005 | 1 | GP240GH (1.0619) | P235GH (1.0345) | BW | 406.4 | 400 | 6.3 | 406.4 | 400 | 6.3 | V | HER-001 | 0 | IMR-VP-12-2012 | 141 | BOEHLER "DMO-IG" | 2,0 : 3,0 | - | - | 1 | _ | 0.05 | _ | _ | _ | see remark 2) on WPS | <350 | No | 44020 | Adam Duric | 1 | 1.1 / 1.2 | 1.1 / 1.2 | SEP
60PGB30BR005 | 3 | P235GH (1.0345) | P235GH (1.0345) | BW | 406.4 | 400 | 6.3 | 406.4 | 400 | 6.3 | V | HER-001 | 0 | IMR-VP-12-2012 | 141 | BOEHLER "DMO-IG" | 2,0 : 3,0 | - | - | 1 | _ | 0.05 | _ | _ | _ | see remark 2) on WPS | <350 | No | 44020 | Adam Duric | 1 | 1.1 / 1.2 | 1.1 / 1.2 | SEP
60PGB30BR007 | 1 | P235GH (1.0345) | P235GH (1.0345) | BW | 323.9 | 300 | 7.1 | 323.9 | 300 | 7.1 | V | HER-001 | 0 | IMR-VP-12-2012 | 141 | BOEHLER "DMO-IG" | 2,0 : 3,0 | - | - | 1 | _ | 0.05 | _ | _ | _ | see remark 2) on WPS | <350 | No | 44020 | Adam Duric | 1 | 1.1 / 1.2 | 1.1 / 1.2 | SEP
60PGB30BR007 | 3 | P235GH (1.0345) | P235GH (1.0345) | BW | 323.9 | 300 | 7.1 | 323.9 | 300 | 7.1 | V | HER-001 | 0 | IMR-VP-12-2012 | 141 | BOEHLER "DMO-IG" | 2,0 : 3,0 | - | - | 1 | _ | 0.05 | _ | _ | _ | see remark 2) on WPS | <350 | No | 44020 | Adam Duric | 1 | 1.1 / 1.2 | 1.1 / 1.2 | SEP
60PGB30BR007 | 5 | P265GH (1.0425) | P235GH (1.0345) | BW | 323.9 | 300 | 7.1 | 323.9 | 300 | 7.1 | V | HER-001 | 0 | IMR-VP-12-2012 | 141 | BOEHLER "DMO-IG" | 2,0 : 3,0 | - | - | 1 | _ | 0.05 | _ | _ | _ | see remark 2) on WPS | <350 | No | 44020 | Adam Duric | 1 | 1.1 / 1.2 | 1.1 / 1.2 | SEP
60PGB30BR008 | 1 | P235GH (1.0345) | P235GH (1.0345) | BW | 219.1 | 200 | 6.3 | 219.1 | 200 | 6.3 | V | HER-001 | 0 | IMR-VP-12-2012 | 141 | BOEHLER "DMO-IG" | 2,0 : 3,0 | - | - | 1 | _ | 0.05 | _ | _ | _ | see remark 2) on WPS | <350 | No | 44020 | Adam Duric | 1 | 1.1 / 1.2 | 1.1 / 1.2 | SEP
60PGB30BR009 | 1 | P235GH (1.0345) | P235GH (1.0345) | BW | 219.1 | 200 | 6.3 | 219.1 | 200 | 6.3 | V | HER-001 | 0 | IMR-VP-12-2012 | 141 | BOEHLER "DMO-IG" | 2,0 : 3,0 | - | - | 1 | _ | 0.05 | _ | _ | _ | see remark 2) on WPS | <350 | No | 44020 | Adam Duric | 1 | 1.1 / 1.2 | 1.1 / 1.2 | SEP
60PGB30BR009-UMCM1Y-G61 | 1 | P235GH (1.0345) | P235GH (1.0345) | BW | 219.1 | 200 | 6.3 | 219.1 | 200 | 6.3 | V | HER-001 | 0 | IMR-VP-12-2012 | 141 | BOEHLER "DMO-IG" | 2,0 : 3,0 | - | - | 1 | _ | 0.05 | _ | _ | _ | see remark 2) on WPS | <350 | No | 44020 | Adam Duric | 1 | 1.1 / 1.2 | 1.1 / 1.2 | SEP
60PGB30BR010-UMCM1Y-A21 | 1 | P235GH (1.0345) | P235GH (1.0345) | BW | 168.3 | 150 | 4.5 | 168.3 | 150 | 4.5 | V | HER-001 | 0 | IMR-VP-12-2012 | 141 | BOEHLER "DMO-IG" | 2,0 : 3,0 | - | - | 1 | _ | 0.05 | _ | _ | _ | see remark 2) on WPS | <350 | No | 44054 | Adam Duric | 1 | 1.1 / 1.2 | 1.1 / 1.2 | SEP
60PGB30BR010-UMCM1Y-A21 | 3 | P235GH (1.0345) | P235GH (1.0345) | BW | 168.3 | 150 | 4.5 | 168.3 | 150 | 4.5 | V | HER-001 | 0 | IMR-VP-12-2012 | 141 | BOEHLER "DMO-IG" | 2,0 : 3,0 | - | - | 1 | _ | 0.05 | _ | _ | _ | see remark 2) on WPS | <350 | No | 44054 | Adam Duric | 1 | 1.1 / 1.2 | 1.1 / 1.2 | SEP
60PGB30BR010-UMCM1Y-F21 | 1 | P235GH (1.0345) | P235GH (1.0345) | BW | 168.3 | 100 | 4.5 | 168.3 | 100 | 4.5 | V | HER-001 | 0 | IMR-VP-12-2012 | 141 | BOEHLER "DMO-IG" | 2,0 : 3,0 | - | - | 1 | _ | 0.05 | _ | _ | _ | see remark 2) on WPS | <350 | No | 44054 | Adam Duric | 1 | 1.1 / 1.2 | 1.1 / 1.2 | SEP
60PGB30BR015 | 4 | GP240GH (1.0619) | P235GH (1.0345) | BW | 323.9 | 300 | 7.1 | 323.9 | 300 | 7.1 | V | HER-001 | 0 | IMR-VP-12-2012 | 141 | BOEHLER "DMO-IG" | 2,0 : 3,0 | - | - | 1 | _ | 0.05 | _ | _ | _ | see remark 2) on WPS | <350 | No | 44020 | Adam Duric | 1 | 1.1 / 1.2 | 1.1 / 1.2 | SEP
60PGB30BR015-UMCL1Y-G41 | 1 | P235GH (1.0345) | P235GH (1.0345) | BW | 323.9 | 300 | 7.1 | 323.9 | 300 | 7.1 | V | HER-001 | 0 | IMR-VP-12-2012 | 141 | BOEHLER "DMO-IG" | 2,0 : 3,0 | - | - | 1 | _ | 0.05 | _ | _ | _ | see remark 2) on WPS | <350 | No | 44020 | Adam Duric | 1 | 1.1 / 1.2 | 1.1 / 1.2 | SEP
60PGB30BR020-UMCL1Y-G41 | 9 | GP240GH (1.0619) | P235GH (1.0345) | BW | 219.1 | 200 | 6.3 | 219.1 | 200 | 6.3 | V | HER-001 | 0 | IMR-VP-12-2012 | 141 | BOEHLER "DMO-IG" | 2,0 : 3,0 | - | - | 1 | _ | 0.05 | _ | _ | _ | see remark 2) on WPS | <350 | No | 44020 | Adam Duric | 1 | 1.1 / 1.2 | 1.1 / 1.2 | SEP
60PGB30BR020-UMCL1Y-J41 | 6 | P235GH (1.0345) | P235GH (1.0345) | BW | 219.1 | 200 | 6.3 | 219.1 | 200 | 6.3 | V | HER-001 | 0 | IMR-VP-12-2012 | 141 | BOEHLER "DMO-IG" | 2,0 : 3,0 | - | - | 1 | _ | 0.05 | _ | _ | _ | see remark 2) on WPS | <350 | No | 44043 | Adam Duric | 1 | 1.1 / 1.2 | 1.1 / 1.2 | SEP
60PGB30BR020-UMCL1Y-L40 | 3 | P235GH (1.0345) | P235GH (1.0345) | BW | 219.1 | 200 | 6.3 | 219.1 | 200 | 6.3 | V | HER-001 | 0 | IMR-VP-12-2012 | 141 | BOEHLER "DMO-IG" | 2,0 : 3,0 | - | - | 1 | _ | 0.05 | _ | _ | _ | see remark 2) on WPS | <350 | No | 44060 | Mihael Kolcic | 1 | 1.1 / 1.2 | 1.1 / 1.2 | SEP
60PGB30BR021 | 3 | P235GH (1.0345) | P235GH (1.0345) | BW | 219.1 | 200 | 6.3 | 219.1 | 200 | 6.3 | V | HER-001 | 0 | IMR-VP-12-2012 | 141 | BOEHLER "DMO-IG" | 2,0 : 3,0 | - | - | 1 | _ | 0.05 | _ | _ | _ | see remark 2) on WPS | <350 | No | 44026 | Adam Duric | 1 | 1.1 / 1.2 | 1.1 / 1.2 | SEP
60PGB30BR021 | 5 | P235GH (1.0345) | P235GH (1.0345) | BW | 219.1 | 200 | 6.3 | 219.1 | 200 | 6.3 | V | HER-001 | 0 | IMR-VP-12-2012 | 141 | BOEHLER "DMO-IG" | 2,0 : 3,0 | - | - | 1 | _ | 0.05 | _ | _ | _ | see remark 2) on WPS | <350 | No | 44026 | Adam Duric | 1 | 1.1 / 1.2 | 1.1 / 1.2 | SEP
60PGB30BR021 | 6 | P235GH (1.0345) | P235GH (1.0345) | BW | 219.1 | 200 | 6.3 | 219.1 | 200 | 6.3 | V | HER-001 | 0 | IMR-VP-12-2012 | 141 | BOEHLER "DMO-IG" | 2,0 : 3,0 | - | - | 1 | _ | 0.05 | _ | _ | _ | see remark 2) on WPS | <350 | No | 44026 | Adam Duric | 1 | 1.1 / 1.2 | 1.1 / 1.2 | SEP
60PGB30BR022-UHY00Y-A11 | 1 | P235GH (1.0345) | P235GH (1.0345) | BW | 219.1 | 200 | 6.3 | 219.1 | 200 | 6.3 | V | HER-001 | 0 | IMR-VP-12-2012 | 141 | BOEHLER "DMO-IG" | 2,0 : 3,0 | - | - | 1 | _ | 0.05 | _ | _ | _ | see remark 2) on WPS | <350 | No | 44020 | Adam Duric | 1 | 1.1 / 1.2 | 1.1 / 1.2 | SEP
60PGB30BR022-UHY00Y-A11 | 9 | P235GH (1.0345) | P235GH (1.0345) | BW | 219.1 | 200 | 6.3 | 219.1 | 200 | 6.3 | V | HER-001 | 0 | IMR-VP-12-2012 | 141 | BOEHLER "DMO-IG" | 2,0 : 3,0 | - | - | 1 | _ | 0.05 | _ | _ | _ | see remark 2) on WPS | <350 | No | 44020 | Adam Duric | 1 | 1.1 / 1.2 | 1.1 / 1.2 | SEP
60PGB30BR024-UHY00Y-D11 | 1 | P235GH (1.0345) | P235GH (1.0345) | BW | 114.3 | 100 | 3.6 | 114.3 | 100 | 3.6 | V | HER-001 | 0 | IMR-VP-12-2012 | 141 | BOEHLER "DMO-IG" | 2,0 : 3,0 | - | - | 1 | _ | 0.05 | _ | _ | _ | see remark 2) on WPS | <350 | No | 44054 | Adam Duric | 1 | 1.1 / 1.2 | 1.1 / 1.2 | SEP
60PGB30BR024-UHY00Y-D11 | 4 | P235GH (1.0345) | P235GH (1.0345) | BW | 114.3 | 100 | 3.6 | 114.3 | 100 | 3.6 | V | HER-001 | 0 | IMR-VP-12-2012 | 141 | BOEHLER "DMO-IG" | 2,0 : 3,0 | - | - | 1 | _ | 0.05 | _ | _ | _ | see remark 2) on WPS | <350 | No | 44054 | Adam Duric | 1 | 1.1 / 1.2 | 1.1 / 1.2 | SEP
60PGB30BR024-UHY00Y-G11 | 1 | P235GH (1.0345) | P235GH (1.0345) | BW | 114.3 | 100 | 3.6 | 114.3 | 100 | 3.6 | V | HER-001 | 0 | IMR-VP-12-2012 | 141 | BOEHLER "DMO-IG" | 2,0 : 3,0 | - | - | 1 | _ | 0.05 | _ | _ | _ | see remark 2) on WPS | <350 | No | 44054 | Adam Duric | 1 | 1.1 / 1.2 | 1.1 / 1.2 | SEP
60PGB30BR024-UHY00Y-G11 | 4 | P235GH (1.0345) | P235GH (1.0345) | BW | 114.3 | 100 | 3.6 | 114.3 | 100 | 3.6 | V | HER-001 | 0 | IMR-VP-12-2012 | 141 | BOEHLER "DMO-IG" | 2,0 : 3,0 | - | - | 1 | _ | 0.05 | _ | _ | _ | see remark 2) on WPS | <350 | No | 44054 | Adam Duric | 1 | 1.1 / 1.2 | 1.1 / 1.2 | SEP
60PGB30BR024-UNY01Y-00L | 2 | P235GH (1.0345) | P235GH (1.0345) | BW | 114.3 | 100 | 3.6 | 114.3 | 100 | 3.6 | V | HER-001 | 0 | IMR-VP-12-2012 | 141 | BOEHLER "DMO-IG" | 2,0 : 3,0 | - | - | 1 | _ | 0.05 | _ | _ | _ | see remark 2) on WPS | <350 | No | 44054 | Adam Duric | 1 | 1.1 / 1.2 | 1.1 / 1.2 | SEP
60PGB30BR025-ULY00Y-A11 | 1 | P235GH (1.0345) | P235GH (1.0345) | BW | 114.3 | 100 | 3.6 | 114.3 | 100 | 3.6 | V | HER-001 | 0 | IMR-VP-12-2012 | 141 | BOEHLER "DMO-IG" | 2,0 : 3,0 | - | - | 1 | _ | 0.05 | _ | _ | _ | see remark 2) on WPS | <350 | No | 44054 | Adam Duric | 1 | 1.1 / 1.2 | 1.1 / 1.2 | SEP
60PGB30BR026-ULY00Y-A11 | 3 | P235GH (1.0345) | P235GH (1.0345) | BW | 60.3 | 50 | 3.6 | 60.3 | 50 | 3.6 | V | HER-001 | 0 | IMR-VP-12-2012 | 141 | BOEHLER "DMO-IG" | 2,0 : 3,0 | - | - | 1 | _ | 0.05 | _ | _ | _ | see remark 2) on WPS | <350 | No | 44054 | Adam Duric | 1 | 1.1 / 1.2 | 1.1 / 1.2 | SEP
60PGB30BR027-ULY00Y-00L | 3 | P235GH (1.0345) | P235GH (1.0345) | BW | 60.3 | 50 | 3.6 | 60.3 | 50 | 3.6 | V | HER-001 | 0 | IMR-VP-12-2012 | 141 | BOEHLER "DMO-IG" | 2,0 : 3,0 | - | - | 1 | _ | 0.05 | _ | _ | _ | see remark 2) on WPS | <350 | No | 44054 | Adam Duric | 1 | 1.1 / 1.2 | 1.1 / 1.2 | SEP
60PGB30BR028-LCA50Y-A10 | 1 | P235GH (1.0345) | P235GH (1.0345) | BW | 60.3 | 50 | 3.6 | 60.3 | 50 | 3.6 | V | HER-001 | 0 | IMR-VP-12-2012 | 141 | BOEHLER "DMO-IG" | 2,0 : 3,0 | - | - | 1 | _ | 0.05 | _ | _ | _ | see remark 2) on WPS | <350 | No | 44054 | Adam Duric | 1 | 1.1 / 1.2 | 1.1 / 1.2 | SEP
60PGB30BR031 | 1 | P235GH (1.0345) | P235GH (1.0345) | BW | 168.3 | 150 | 4.5 | 168.3 | 150 | 4.5 | V | HER-001 | 0 | IMR-VP-12-2012 | 141 | BOEHLER "DMO-IG" | 2,0 : 3,0 | - | - | 1 | _ | 0.05 | _ | _ | _ | see remark 2) on WPS | <350 | No | 44054 | Adam Duric | 1 | 1.1 / 1.2 | 1.1 / 1.2 | SEP
60PGB30BR031 | 5 | P235GH (1.0345) | P235GH (1.0345) | BW | 168.3 | 150 | 4.5 | 168.3 | 150 | 4.5 | V | HER-001 | 0 | IMR-VP-12-2012 | 141 | BOEHLER "DMO-IG" | 2,0 : 3,0 | - | - | 1 | _ | 0.05 | _ | _ | _ | see remark 2) on WPS | <350 | No | 44054 | Adam Duric | 1 | 1.1 / 1.2 | 1.1 / 1.2 | SEP
60PGB30BR032 | 1 | P235GH (1.0345) | P235GH (1.0345) | BW | 114.3 | 100 | 3.6 | 114.3 | 100 | 3.6 | V | HER-001 | 0 | IMR-VP-12-2012 | 141 | BOEHLER "DMO-IG" | 2,0 : 3,0 | - | - | 1 | _ | 0.05 | _ | _ | _ | see remark 2) on WPS | <350 | No | 44054 | Adam Duric | 1 | 1.1 / 1.2 | 1.1 / 1.2 | SEP
60PGB30BR032 | 4 | P235GH (1.0345) | P235GH (1.0345) | BW | 114.3 | 100 | 3.6 | 114.3 | 100 | 3.6 | V | HER-001 | 0 | IMR-VP-12-2012 | 141 | BOEHLER "DMO-IG" | 2,0 : 3,0 | - | - | 1 | _ | 0.05 | _ | _ | _ | see remark 2) on WPS | <350 | No | 44054 | Adam Duric | 1 | 1.1 / 1.2 | 1.1 / 1.2 | SEP
60PGB30BR035 | 1 | P235GH (1.0345) | P235GH (1.0345) | BW | 88.9 | 80 | 3.2 | 88.9 | 80 | 3.2 | V | HER-001 | 0 | IMR-VP-12-2012 | 141 | BOEHLER "DMO-IG" | 2,0 : 3,0 | - | - | 1 | _ | 0.05 | _ | _ | _ | see remark 2) on WPS | <350 | No | 44054 | Adam Duric | 1 | 1.1 / 1.2 | 1.1 / 1.2 | SEP
60PGB30BR035 | 5 | P235GH (1.0345) | P235GH (1.0345) | BW | 88.9 | 80 | 3.2 | 88.9 | 80 | 3.2 | V | HER-001 | 0 | IMR-VP-12-2012 | 141 | BOEHLER "DMO-IG" | 2,0 : 3,0 | - | - | 1 | _ | 0.05 | _ | _ | _ | see remark 2) on WPS | <350 | No | 44054 | Adam Duric | 1 | 1.1 / 1.2 | 1.1 / 1.2 | SEP
60PGB30BR035 | 8 | P235GH (1.0345) | P235GH (1.0345) | BW | 88.9 | 80 | 3.2 | 88.9 | 80 | 3.2 | V | HER-001 | 0 | IMR-VP-12-2012 | 141 | BOEHLER "DMO-IG" | 2,0 : 3,0 | - | - | 1 | _ | 0.05 | _ | _ | _ | see remark 2) on WPS | <350 | No | 44054 | Adam Duric | 1 | 1.1 / 1.2 | 1.1 / 1.2 | SEP
60PGB30BR035 | 12 | P235GH (1.0345) | P235GH (1.0345) | BW | 88.9 | 80 | 3.2 | 88.9 | 80 | 3.2 | V | HER-001 | 0 | IMR-VP-12-2012 | 141 | BOEHLER "DMO-IG" | 2,0 : 3,0 | - | - | 1 | _ | 0.05 | _ | _ | _ | see remark 2) on WPS | <350 | No | 44054 | Adam Duric | 1 | 1.1 / 1.2 | 1.1 / 1.2 | SEP
60PGB30BR035 | 15 | P235GH (1.0345) | P235GH (1.0345) | BW | 88.9 | 80 | 3.2 | 88.9 | 80 | 3.2 | V | HER-001 | 0 | IMR-VP-12-2012 | 141 | BOEHLER "DMO-IG" | 2,0 : 3,0 | - | - | 1 | _ | 0.05 | _ | _ | _ | see remark 2) on WPS | <350 | No | 44054 | Adam Duric | 1 | 1.1 / 1.2 | 1.1 / 1.2 | SEP
60PGB30BR035 | 21 | P235GH (1.0345) | P235GH (1.0345) | BW | 88.9 | 80 | 3.2 | 88.9 | 80 | 3.2 | V | HER-001 | 0 | IMR-VP-12-2012 | 141 | BOEHLER "DMO-IG" | 2,0 : 3,0 | - | - | 1 | _ | 0.05 | _ | _ | _ | see remark 2) on WPS | <350 | No | 44054 | Adam Duric | 1 | 1.1 / 1.2 | 1.1 / 1.2 | SEP
60PGB30BR035 | 24 | P235GH (1.0345) | P235GH (1.0345) | BW | 88.9 | 80 | 3.2 | 88.9 | 80 | 3.2 | V | HER-001 | 0 | IMR-VP-12-2012 | 141 | BOEHLER "DMO-IG" | 2,0 : 3,0 | - | - | 1 | _ | 0.05 | _ | _ | _ | see remark 2) on WPS | <350 | No | 44054 | Adam Duric | 1 | 1.1 / 1.2 | 1.1 / 1.2 | SEP
60PGB30BR040 | 2 | P235GH (1.0345) | P235GH (1.0345) | BW | 219.1 | 200 | 6.3 | 219.1 | 200 | 6.3 | V | HER-001 | 0 | IMR-VP-12-2012 | 141 | BOEHLER "DMO-IG" | 2,0 : 3,0 | - | - | 1 | _ | 0.05 | _ | _ | _ | see remark 2) on WPS | <350 | No | 44020 | Adam Duric | 1 | 1.1 / 1.2 | 1.1 / 1.2 | SEP
60PGB30BR040-UMCL1Y-A41 | 6 | P235GH (1.0345) | P235GH (1.0345) | BW | 219.1 | 200 | 6.3 | 219.1 | 200 | 6.3 | V | HER-001 | 0 | IMR-VP-12-2012 | 141 | BOEHLER "DMO-IG" | 2,0 : 3,0 | - | - | 1 | _ | 0.05 | _ | _ | _ | see remark 2) on WPS | <350 | No | 44020 | Adam Duric | 1 | 1.1 / 1.2 | 1.1 / 1.2 | SEP
60PGB30BR040-UMCL1Y-C41 | 1 | P235GH (1.0345) | P235GH (1.0345) | BW | 219.1 | 200 | 6.3 | 219.1 | 200 | 6.3 | V | HER-001 | 0 | IMR-VP-12-2012 | 141 | BOEHLER "DMO-IG" | 2,0 : 3,0 | - | - | 1 | _ | 0.05 | _ | _ | _ | see remark 2) on WPS | <350 | No | 44020 | Adam Duric | 1 | 1.1 / 1.2 | 1.1 / 1.2 | SEP
60PGB30BR040-UMCL1Y-C41 | 13 | P235GH (1.0345) | P235GH (1.0345) | BW | 219.1 | 200 | 6.3 | 219.1 | 200 | 6.3 | V | HER-001 | 0 | IMR-VP-12-2012 | 141 | BOEHLER "DMO-IG" | 2,0 : 3,0 | - | - | 1 | _ | 0.05 | _ | _ | _ | see remark 2) on WPS | <350 | No | 44020 | Adam Duric | 1 | 1.1 / 1.2 | 1.1 / 1.2 | SEP
60PGB30BR040-UMCL1Y-E41 | 1 | P235GH (1.0345) | P235GH (1.0345) | BW | 219.1 | 200 | 6.3 | 219.1 | 200 | 6.3 | V | HER-001 | 0 | IMR-VP-12-2012 | 141 | BOEHLER "DMO-IG" | 2,0 : 3,0 | - | - | 1 | _ | 0.05 | _ | _ | _ | see remark 2) on WPS | <350 | No | 44020 | Adam Duric | 1 | 1.1 / 1.2 | 1.1 / 1.2 | SEP
60PGB30BR042 | 1 | P235GH (1.0345) | P235GH (1.0345) | BW | 219.1 | 200 | 6.3 | 219.1 | 200 | 6.3 | V | HER-001 | 0 | IMR-VP-12-2012 | 141 | BOEHLER "DMO-IG" | 2,0 : 3,0 | - | - | 1 | _ | 0.05 | _ | _ | _ | see remark 2) on WPS | <350 | No | 44020 | Adam Duric | 1 | 1.1 / 1.2 | 1.1 / 1.2 | SEP
60PGB30BR042 | 4 | P235GH (1.0345) | P235GH (1.0345) | BW | 219.1 | 200 | 6.3 | 219.1 | 200 | 6.3 | V | HER-001 | 0 | IMR-VP-12-2012 | 141 | BOEHLER "DMO-IG" | 2,0 : 3,0 | - | - | 1 | _ | 0.05 | _ | _ | _ | see remark 2) on WPS | <350 | No | 44020 | Adam Duric | 1 | 1.1 / 1.2 | 1.1 / 1.2 | SEP
60PGB30BR042 | 8 | P235GH (1.0345) | P235GH (1.0345) | BW | 219.1 | 200 | 6.3 | 219.1 | 200 | 6.3 | V | HER-001 | 0 | IMR-VP-12-2012 | 141 | BOEHLER "DMO-IG" | 2,0 : 3,0 | - | - | 1 | _ | 0.05 | _ | _ | _ | see remark 2) on WPS | <350 | No | 44020 | Adam Duric | 1 | 1.1 / 1.2 | 1.1 / 1.2 | SEP
60PGB30BR042 | 12 | P235GH (1.0345) | P235GH (1.0345) | BW | 219.1 | 200 | 6.3 | 219.1 | 200 | 6.3 | V | HER-001 | 0 | IMR-VP-12-2012 | 141 | BOEHLER "DMO-IG" | 2,0 : 3,0 | - | - | 1 | _ | 0.05 | _ | _ | _ | see remark 2) on WPS | <350 | No | 44020 | Adam Duric | 1 | 1.1 / 1.2 | 1.1 / 1.2 | SEP
60PGB30BR043 | 1 | P235GH (1.0345) | P235GH (1.0345) | BW | 219.1 | 200 | 6.3 | 219.1 | 200 | 6.3 | V | HER-001 | 0 | IMR-VP-12-2012 | 141 | BOEHLER "DMO-IG" | 2,0 : 3,0 | - | - | 1 | _ | 0.05 | _ | _ | _ | see remark 2) on WPS | <350 | No | 44020 | Adam Duric | 1 | 1.1 / 1.2 | 1.1 / 1.2 | SEP
60PGB30BR043 | 3 | P235GH (1.0345) | P235GH (1.0345) | BW | 219.1 | 200 | 6.3 | 219.1 | 200 | 6.3 | V | HER-001 | 0 | IMR-VP-12-2012 | 141 | BOEHLER "DMO-IG" | 2,0 : 3,0 | - | - | 1 | _ | 0.05 | _ | _ | _ | see remark 2) on WPS | <350 | No | 44020 | Adam Duric | 1 | 1.1 / 1.2 | 1.1 / 1.2 | SEP
60PGB30BR044 | 1 | P235GH (1.0345) | P235GH (1.0345) | BW | 219.1 | 200 | 6.3 | 219.1 | 200 | 6.3 | V | HER-001 | 0 | IMR-VP-12-2012 | 141 | BOEHLER "DMO-IG" | 2,0 : 3,0 | - | - | 1 | _ | 0.05 | _ | _ | _ | see remark 2) on WPS | <350 | No | 44020 | Adam Duric | 1 | 1.1 / 1.2 | 1.1 / 1.2 | SEP
60PGB30BR044 | 5 | P235GH (1.0345) | P235GH (1.0345) | BW | 219.1 | 200 | 6.3 | 219.1 | 200 | 6.3 | V | HER-001 | 0 | IMR-VP-12-2012 | 141 | BOEHLER "DMO-IG" | 2,0 : 3,0 | - | - | 1 | _ | 0.05 | _ | _ | _ | see remark 2) on WPS | <350 | No | 44020 | Adam Duric | 1 | 1.1 / 1.2 | 1.1 / 1.2 | SEP
60PGB30BR045 | 1 | P235GH (1.0345) | P235GH (1.0345) | BW | 168.3 | 150 | 4.5 | 168.3 | 150 | 4.5 | V | HER-001 | 0 | IMR-VP-12-2012 | 141 | BOEHLER "DMO-IG" | 2,0 : 3,0 | - | - | 1 | _ | 0.05 | _ | _ | _ | see remark 2) on WPS | <350 | No | 44054 | Adam Duric | 1 | 1.1 / 1.2 | 1.1 / 1.2 | SEP
60PGB30BR046 | 1 | GP240GH (1.0619) | P235GH (1.0345) | BW | 114.3 | 100 | 3.6 | 114.3 | 100 | 3.6 | V | HER-001 | 0 | IMR-VP-12-2012 | 141 | BOEHLER "DMO-IG" | 2,0 : 3,0 | - | - | 1 | _ | 0.05 | _ | _ | _ | see remark 2) on WPS | <350 | No | 44054 | Adam Duric | 1 | 1.1 / 1.2 | 1.1 / 1.2 | SEP
60PGB30BR048 | 1 | GP240GH (1.0619) | P235GH (1.0345) | BW | 114.3 | 100 | 3.6 | 114.3 | 100 | 3.6 | V | HER-001 | 0 | IMR-VP-12-2012 | 141 | BOEHLER "DMO-IG" | 2,0 : 3,0 | - | - | 1 | _ | 0.05 | _ | _ | _ | see remark 2) on WPS | <350 | No | 44054 | Adam Duric | 1 | 1.1 / 1.2 | 1.1 / 1.2 | SEP
60PGB30BR049 | 1 | P235GH (1.0345) | P235GH (1.0345) | BW | 114.3 | 100 | 3.6 | 114.3 | 100 | 3.6 | V | HER-001 | 0 | IMR-VP-12-2012 | 141 | BOEHLER "DMO-IG" | 2,0 : 3,0 | - | - | 1 | _ | 0.05 | _ | _ | _ | see remark 2) on WPS | <350 | No | 44054 | Adam Duric | 1 | 1.1 / 1.2 | 1.1 / 1.2 | SEP
60PGB30BR049 | 3 | P235GH (1.0345) | P235GH (1.0345) | BW | 114.3 | 100 | 3.6 | 114.3 | 100 | 3.6 | V | HER-001 | 0 | IMR-VP-12-2012 | 141 | BOEHLER "DMO-IG" | 2,0 : 3,0 | - | - | 1 | _ | 0.05 | _ | _ | _ | see remark 2) on WPS | <350 | No | 44054 | Adam Duric | 1 | 1.1 / 1.2 | 1.1 / 1.2 | SEP
60PGB30BR049 | 7 | P235GH (1.0345) | P235GH (1.0345) | BW | 114.3 | 100 | 3.6 | 114.3 | 100 | 3.6 | V | HER-001 | 0 | IMR-VP-12-2012 | 141 | BOEHLER "DMO-IG" | 2,0 : 3,0 | - | - | 1 | _ | 0.05 | _ | _ | _ | see remark 2) on WPS | <350 | No | 44054 | Adam Duric | 1 | 1.1 / 1.2 | 1.1 / 1.2 | SEP
60PGB30BR101-PGB10Y-00L | 1 | P235GH (1.0345) | P235GH (1.0345) | BW | 323.9 | 300 | 7.1 | 323.9 | 300 | 7.1 | V | HER-001 | 0 | IMR-VP-12-2012 | 141 | BOEHLER "DMO-IG" | 2,0 : 3,0 | - | - | 1 | _ | 0.05 | _ | _ | _ | see remark 2) on WPS | <350 | No | 44026 | Adam Duric | 1 | 1.1 / 1.2 | 1.1 / 1.2 | SEP
60PGB30BR101-PGB10Y-00L | 4 | P235GH (1.0345) | P235GH (1.0345) | BW | 323.9 | 300 | 7.1 | 323.9 | 300 | 7.1 | V | HER-001 | 0 | IMR-VP-12-2012 | 141 | BOEHLER "DMO-IG" | 2,0 : 3,0 | - | - | 1 | _ | 0.05 | _ | _ | _ | see remark 2) on WPS | <350 | No | 44026 | Adam Duric | 1 | 1.1 / 1.2 | 1.1 / 1.2 | SEP
60PGB30BR103-PGB10Y-00L | 3 | P235GH (1.0345) | P235GH (1.0345) | BW | 323.9 | 300 | 7.1 | 323.9 | 300 | 7.1 | V | HER-001 | 0 | IMR-VP-12-2012 | 141 | BOEHLER "DMO-IG" | 2,0 : 3,0 | - | - | 1 | _ | 0.05 | _ | _ | _ | see remark 2) on WPS | <350 | No | 44026 | Adam Duric | 1 | 1.1 / 1.2 | 1.1 / 1.2 | SEP
60PGB30BR103-PGB10Y-00L | 6 | P235GH (1.0345) | P235GH (1.0345) | BW | 323.9 | 300 | 7.1 | 323.9 | 300 | 7.1 | V | HER-001 | 0 | IMR-VP-12-2012 | 141 | BOEHLER "DMO-IG" | 2,0 : 3,0 | - | - | 1 | _ | 0.05 | _ | _ | _ | see remark 2) on WPS | <350 | No | 44026 | Adam Duric | 1 | 1.1 / 1.2 | 1.1 / 1.2 | SEP
60PGB30BR901 | 1 | P235GH (1.0345) | P235GH (1.0345) | BW | 33.7 | 25 | 4 | 33.7 | 25 | 4 | V | HER-001 | 0 | IMR-VP-12-2012 | 141 | BOEHLER "DMO-IG" | 2,0 : 3,0 | - | - | 1 | _ | 0.05 | _ | _ | _ | see remark 2) on WPS | <350 | No | 44054 | Adam Duric | 1 | 1.1 / 1.2 | 1.1 / 1.2 | SEP
60PGB30BR901 | 3 | P235GH (1.0345) | P250GH (1.0460) | BW | 33.7 | 25 | 4 | 33.7 | 25 | 4 | V | HER-001 | 0 | IMR-VP-12-2012 | 141 | BOEHLER "DMO-IG" | 2,0 : 3,0 | - | - | 1 | _ | 0.05 | _ | _ | _ | see remark 2) on WPS | <350 | No | 44054 | Adam Duric | 1 | 1.1 / 1.2 | 1.1 / 1.2 | SEP
60PGB30BR901 | 4 | P250GH (1.0460) | P235GH (1.0345) | BW | 33.7 | 25 | 4 | 33.7 | 25 | 4 | V | HER-001 | 0 | IMR-VP-12-2012 | 141 | BOEHLER "DMO-IG" | 2,0 : 3,0 | - | - | 1 | _ | 0.05 | _ | _ | _ | see remark 2) on WPS | <350 | No | 44054 | Adam Duric | 1 | 1.1 / 1.2 | 1.1 / 1.2 | SEP
60PGB30BR902 | 1 | P235GH (1.0345) | P235GH (1.0345) | BW | 33.7 | 25 | 4 | 33.7 | 25 | 4 | V | HER-001 | 0 | IMR-VP-12-2012 | 141 | BOEHLER "DMO-IG" | 2,0 : 3,0 | - | - | 1 | _ | 0.05 | _ | _ | _ | see remark 2) on WPS | <350 | No | 44054 | Adam Duric | 1 | 1.1 / 1.2 | 1.1 / 1.2 | SEP
60PGB30BR902 | 2 | P235GH (1.0345) | P250GH (1.0460) | BW | 33.7 | 25 | 4 | 33.7 | 25 | 4 | V | HER-001 | 0 | IMR-VP-12-2012 | 141 | BOEHLER "DMO-IG" | 2,0 : 3,0 | - | - | 1 | _ | 0.05 | _ | _ | _ | see remark 2) on WPS | <350 | No | 44054 | Adam Duric | 1 | 1.1 / 1.2 | 1.1 / 1.2 | SEP
60PGB30BR902 | 3 | P250GH (1.0460) | P235GH (1.0345) | BW | 33.7 | 25 | 4 | 33.7 | 25 | 4 | V | HER-001 | 0 | IMR-VP-12-2012 | 141 | BOEHLER "DMO-IG" | 2,0 : 3,0 | - | - | 1 | _ | 0.05 | _ | _ | _ | see remark 2) on WPS | <350 | No | 44054 | Adam Duric | 1 | 1.1 / 1.2 | 1.1 / 1.2 | SEP
60PGB30BR902 | 4 | P235GH (1.0345) | P235GH (1.0345) | BW | 33.7 | 25 | 4 | 33.7 | 25 | 4 | V | HER-001 | 0 | IMR-VP-12-2012 | 141 | BOEHLER "DMO-IG" | 2,0 : 3,0 | - | - | 1 | _ | 0.05 | _ | _ | _ | see remark 2) on WPS | <350 | No | 44054 | Adam Duric | 1 | 1.1 / 1.2 | 1.1 / 1.2 | SEP
60PGB30BR903 | 1 | P235GH (1.0345) | P235GH (1.0345) | BW | 33.7 | 25 | 4 | 33.7 | 25 | 4 | V | HER-001 | 0 | IMR-VP-12-2012 | 141 | BOEHLER "DMO-IG" | 2,0 : 3,0 | - | - | 1 | _ | 0.05 | _ | _ | _ | see remark 2) on WPS | <350 | No | 44054 | Adam Duric | 1 | 1.1 / 1.2 | 1.1 / 1.2 | SEP
60PGB30BR903 | 2 | P235GH (1.0345) | P250GH (1.0460) | BW | 33.7 | 25 | 4 | 33.7 | 25 | 4 | V | HER-001 | 0 | IMR-VP-12-2012 | 141 | BOEHLER "DMO-IG" | 2,0 : 3,0 | - | - | 1 | _ | 0.05 | _ | _ | _ | see remark 2) on WPS | <350 | No | 44054 | Adam Duric | 1 | 1.1 / 1.2 | 1.1 / 1.2 | SEP
60PGB30BR903 | 3 | P235GH (1.0345) | P235GH (1.0345) | BW | 33.7 | 25 | 4 | 33.7 | 25 | 4 | V | HER-001 | 0 | IMR-VP-12-2012 | 141 | BOEHLER "DMO-IG" | 2,0 : 3,0 | - | - | 1 | _ | 0.05 | _ | _ | _ | see remark 2) on WPS | <350 | No | 44054 | Adam Duric | 1 | 1.1 / 1.2 | 1.1 / 1.2 | SEP
60PGB30BR904-PGB10Y-00L | 1 | P235GH (1.0345) | P235GH (1.0345) | BW | 33.7 | 25 | 4 | 33.7 | 25 | 4 | V | HER-001 | 0 | IMR-VP-12-2012 | 141 | BOEHLER "DMO-IG" | 2,0 : 3,0 | - | - | 1 | _ | 0.05 | _ | _ | _ | see remark 2) on WPS | <350 | No | 44054 | Adam Duric | 1 | 1.1 / 1.2 | 1.1 / 1.2 | SEP
60PGB30BR904-PGB10Y-00L | 5 | P235GH (1.0345) | P250GH (1.0460) | BW | 33.7 | 25 | 4 | 33.7 | 25 | 4 | V | HER-001 | 0 | IMR-VP-12-2012 | 141 | BOEHLER "DMO-IG" | 2,0 : 3,0 | - | - | 1 | _ | 0.05 | _ | _ | _ | see remark 2) on WPS | <350 | No | 44054 | Adam Duric | 1 | 1.1 / 1.2 | 1.1 / 1.2 | SEP
60PGB30BR904-PGB10Y-00L | 6 | P250GH (1.0460) | P235GH (1.0345) | BW | 33.7 | 25 | 4 | 33.7 | 25 | 4 | V | HER-001 | 0 | IMR-VP-12-2012 | 141 | BOEHLER "DMO-IG" | 2,0 : 3,0 | - | - | 1 | _ | 0.05 | _ | _ | _ | see remark 2) on WPS | <350 | No | 44054 | Adam Duric | 1 | 1.1 / 1.2 | 1.1 / 1.2 | SEP
60PGB30BR905-PGB10Y-00L | 1 | P235GH (1.0345) | P235GH (1.0345) | BW | 33.7 | 25 | 4 | 33.7 | 25 | 4 | V | HER-001 | 0 | IMR-VP-12-2012 | 141 | BOEHLER "DMO-IG" | 2,0 : 3,0 | - | - | 1 | _ | 0.05 | _ | _ | _ | see remark 2) on WPS | <350 | No | 44054 | Adam Duric | 1 | 1.1 / 1.2 | 1.1 / 1.2 | SEP
60PGB30BR905-PGB10Y-00L | 5 | P235GH (1.0345) | P250GH (1.0460) | BW | 33.7 | 25 | 4 | 33.7 | 25 | 4 | V | HER-001 | 0 | IMR-VP-12-2012 | 141 | BOEHLER "DMO-IG" | 2,0 : 3,0 | - | - | 1 | _ | 0.05 | _ | _ | _ | see remark 2) on WPS | <350 | No | 44054 | Adam Duric | 1 | 1.1 / 1.2 | 1.1 / 1.2 | SEP
60PGB30BR905-PGB10Y-00L | 6 | P250GH (1.0460) | P235GH (1.0345) | BW | 33.7 | 25 | 4 | 33.7 | 25 | 4 | V | HER-001 | 0 | IMR-VP-12-2012 | 141 | BOEHLER "DMO-IG" | 2,0 : 3,0 | - | - | 1 | _ | 0.05 | _ | _ | _ | see remark 2) on WPS | <350 | No | 44054 | Adam Duric | 1 | 1.1 / 1.2 | 1.1 / 1.2 | SEP
60PGB30BR911-UMCL1Y-00L | 1 | P235GH (1.0345) | P235GH (1.0345) | BW | 33.7 | 25 | 4 | 33.7 | 25 | 4 | V | HER-001 | 0 | IMR-VP-12-2012 | 141 | BOEHLER "DMO-IG" | 2,0 : 3,0 | - | - | 1 | _ | 0.05 | _ | _ | _ | see remark 2) on WPS | <350 | No | 44054 | Adam Duric | 1 | 1.1 / 1.2 | 1.1 / 1.2 | SEP
60PGB30BR911-UMCL1Y-00L | 2 | P235GH (1.0345) | P250GH (1.0460) | BW | 33.7 | 25 | 4 | 33.7 | 25 | 4 | V | HER-001 | 0 | IMR-VP-12-2012 | 141 | BOEHLER "DMO-IG" | 2,0 : 3,0 | - | - | 1 | _ | 0.05 | _ | _ | _ | see remark 2) on WPS | <350 | No | 44054 | Adam Duric | 1 | 1.1 / 1.2 | 1.1 / 1.2 | SEP
60PGB30BR911-UMCL1Y-00L | 3 | P250GH (1.0460) | P235GH (1.0345) | BW | 33.7 | 25 | 4 | 33.7 | 25 | 4 | V | HER-001 | 0 | IMR-VP-12-2012 | 141 | BOEHLER "DMO-IG" | 2,0 : 3,0 | - | - | 1 | _ | 0.05 | _ | _ | _ | see remark 2) on WPS | <350 | No | 44054 | Adam Duric | 1 | 1.1 / 1.2 | 1.1 / 1.2 | SEP
60PGB30BR951-PGB20Y-00L | 1 | P235GH (1.0345) | P235GH (1.0345) | BW | 33.7 | 25 | 4 | 33.7 | 25 | 4 | V | HER-001 | 0 | IMR-VP-12-2012 | 141 | BOEHLER "DMO-IG" | 2,0 : 3,0 | - | - | 1 | _ | 0.05 | _ | _ | _ | see remark 2) on WPS | <350 | No | 44054 | Adam Duric | 1 | 1.1 / 1.2 | 1.1 / 1.2 | SEP
60PGB30BR951-PGB20Y-00L | 5 | P235GH (1.0345) | 16Mo3 (1.5415) | BW | 33.7 | 25 | 4 | 33.7 | 25 | 4 | V | HER-001 | 0 | IMR-VP-12-2012 | 141 | BOEHLER "DMO-IG" | 2,0 : 3,0 | - | - | 1 | _ | 0.05 | _ | _ | _ | see remark 2) on WPS | <350 | No | 44054 | Adam Duric | 1 | 1.1 / 1.2 | 1.1 / 1.2 | SEP
60PGB30BR951-PGB20Y-00L | 6 | 16Mo3 (1.5415) | P235GH (1.0345) | BW | 33.7 | 25 | 4 | 33.7 | 25 | 4 | V | HER-001 | 0 | IMR-VP-12-2012 | 141 | BOEHLER "DMO-IG" | 2,0 : 3,0 | - | - | 1 | _ | 0.05 | _ | _ | _ | see remark 2) on WPS | <350 | No | 44054 | Adam Duric | 1 | 1.1 / 1.2 | 1.1 / 1.2 | SEP
60PGB30BR952 | 1 | P235GH (1.0345) | P235GH (1.0345) | BW | 33.7 | 25 | 4 | 33.7 | 25 | 4 | V | HER-001 | 0 | IMR-VP-12-2012 | 141 | BOEHLER "DMO-IG" | 2,0 : 3,0 | - | - | 1 | _ | 0.05 | _ | _ | _ | see remark 2) on WPS | <350 | No | 44054 | Adam Duric | 1 | 1.1 / 1.2 | 1.1 / 1.2 | SEP
60PGB30BR952 | 2 | P235GH (1.0345) | 16Mo3 (1.5415) | BW | 33.7 | 25 | 4 | 33.7 | 25 | 4 | V | HER-001 | 0 | IMR-VP-12-2012 | 141 | BOEHLER "DMO-IG" | 2,0 : 3,0 | - | - | 1 | _ | 0.05 | _ | _ | _ | see remark 2) on WPS | <350 | No | 44054 | Adam Duric | 1 | 1.1 / 1.2 | 1.1 / 1.2 | SEP
60PGB30BR952 | 3 | 16Mo3 (1.5415) | P235GH (1.0345) | BW | 33.7 | 25 | 4 | 33.7 | 25 | 4 | V | HER-001 | 0 | IMR-VP-12-2012 | 141 | BOEHLER "DMO-IG" | 2,0 : 3,0 | - | - | 1 | _ | 0.05 | _ | _ | _ | see remark 2) on WPS | <350 | No | 44054 | Adam Duric | 1 | 1.1 / 1.2 | 1.1 / 1.2 | SEP
60PGB30BR955-UMCL1Y-00L | 1 | P235GH (1.0345) | P235GH (1.0345) | BW | 33.7 | 25 | 4 | 33.7 | 25 | 4 | V | HER-001 | 0 | IMR-VP-12-2012 | 141 | BOEHLER "DMO-IG" | 2,0 : 3,0 | - | - | 1 | _ | 0.05 | _ | _ | _ | see remark 2) on WPS | <350 | No | 44054 | Adam Duric | 1 | 1.1 / 1.2 | 1.1 / 1.2 | SEP
60PGB30BR955-UMCL1Y-00L | 2 | P235GH (1.0345) | P235GH (1.0345) | BW | 33.7 | 25 | 4 | 33.7 | 25 | 4 | V | HER-001 | 0 | IMR-VP-12-2012 | 141 | BOEHLER "DMO-IG" | 2,0 : 3,0 | - | - | 1 | _ | 0.05 | _ | _ | _ | see remark 2) on WPS | <350 | No | 44054 | Adam Duric | 1 | 1.1 / 1.2 | 1.1 / 1.2 | SEP
60PGB30BR955-UMCL1Y-00L | 3 | P235GH (1.0345) | P235GH (1.0345) | BW | 33.7 | 25 | 4 | 25 | 25 | 4 | V | HER-001 | 0 | IMR-VP-12-2012 | 141 | BOEHLER "DMO-IG" | 2,0 : 3,0 | - | - | 1 | _ | 0.05 | _ | _ | _ | see remark 2) on WPS | <350 | No | 44054 | Adam Duric | 1 | 1.1 / 1.2 | 1.1 / 1.2 | SEP
60PGB30BR956-UMCM1Y-00L | 1 | P235GH (1.0345) | P235GH (1.0345) | BW | 33.7 | 25 | 4 | 25 | 25 | 4 | V | HER-001 | 0 | IMR-VP-12-2012 | 141 | BOEHLER "DMO-IG" | 2,0 : 3,0 | - | - | 1 | _ | 0.05 | _ | _ | _ | see remark 2) on WPS | <350 | No | 44054 | Adam Duric | 1 | 1.1 / 1.2 | 1.1 / 1.2 | SEP
60PGB30BR956-UMCM1Y-00L | 2 | P235GH (1.0345) | P235GH (1.0345) | BW | 33.7 | 25 | 4 | 25 | 25 | 4 | V | HER-001 | 0 | IMR-VP-12-2012 | 141 | BOEHLER "DMO-IG" | 2,0 : 3,0 | - | - | 1 | _ | 0.05 | _ | _ | _ | see remark 2) on WPS | <350 | No | 44054 | Adam Duric | 1 | 1.1 / 1.2 | 1.1 / 1.2 | SEP
60PGB30BR956-UMCM1Y-G61 | 2 | P235GH (1.0345) | P235GH (1.0345) | BW | 33.7 | 25 | 4 | 33.7 | 25 | 4 | V | HER-001 | 0 | IMR-VP-12-2012 | 141 | BOEHLER "DMO-IG" | 2,0 : 3,0 | - | - | 1 | _ | 0.05 | _ | _ | _ | see remark 2) on WPS | <350 | No | 44054 | Adam Duric | 1 | 1.1 / 1.2 | 1.1 / 1.2 | SEP
60PGB30BR971-UHY00Y-00L | 1 | P235GH (1.0345) | P235GH (1.0345) | BW | 33.7 | 25 | 4 | 33.7 | 25 | 4 | V | HER-001 | 0 | IMR-VP-12-2012 | 141 | BOEHLER "DMO-IG" | 2,0 : 3,0 | - | - | 1 | _ | 0.05 | _ | _ | _ | see remark 2) on WPS | <350 | No | 44054 | Adam Duric | 1 | 1.1 / 1.2 | 1.1 / 1.2 | SEP
60PGB30BR971-UHY00Y-00L | 2 | P235GH (1.0345) | P235GH (1.0345) | BW | 33.7 | 25 | 4 | 33.7 | 25 | 4 | V | HER-001 | 0 | IMR-VP-12-2012 | 141 | BOEHLER "DMO-IG" | 2,0 : 3,0 | - | - | 1 | _ | 0.05 | _ | _ | _ | see remark 2) on WPS | <350 | No | 44054 | Adam Duric | 1 | 1.1 / 1.2 | 1.1 / 1.2 | SEP
60PGB30BR971-UHY00Y-00L | 3 | P235GH (1.0345) | P235GH (1.0345) | BW | 33.7 | 25 | 4 | 33.7 | 25 | 4 | V | HER-001 | 0 | IMR-VP-12-2012 | 141 | BOEHLER "DMO-IG" | 2,0 : 3,0 | - | - | 1 | _ | 0.05 | _ | _ | _ | see remark 2) on WPS | <350 | No | 44054 | Adam Duric | 1 | 1.1 / 1.2 | 1.1 / 1.2 | SEP
60PGB32BR001 | 1 | P235GH (1.0345) | P235GH (1.0345) | BW | 323.9 | 300 | 7.1 | 323.9 | 300 | 7.1 | V | HER-001 | 0 | IMR-VP-12-2012 | 141 | BOEHLER "DMO-IG" | 2,0 : 3,0 | - | - | 1 | _ | 0.05 | _ | _ | _ | see remark 2) on WPS | <350 | No | 44026 | Adam Duric | 1 | 1.1 / 1.2 | 1.1 / 1.2 | SEP
60PGB32BR001 | 5 | P235GH (1.0345) | P235GH (1.0345) | BW | 323.9 | 300 | 7.1 | 323.9 | 300 | 7.1 | V | HER-001 | 0 | IMR-VP-12-2012 | 141 | BOEHLER "DMO-IG" | 2,0 : 3,0 | - | - | 1 | _ | 0.05 | _ | _ | _ | see remark 2) on WPS | <350 | No | 44026 | Adam Duric | 1 | 1.1 / 1.2 | 1.1 / 1.2 | SEP
60PGB32BR001 | 9 | P235GH (1.0345) | P235GH (1.0345) | BW | 323.9 | 300 | 7.1 | 323.9 | 300 | 7.1 | V | HER-001 | 0 | IMR-VP-12-2012 | 141 | BOEHLER "DMO-IG" | 2,0 : 3,0 | - | - | 1 | _ | 0.05 | _ | _ | _ | see remark 2) on WPS | <350 | No | 44026 | Adam Duric | 1 | 1.1 / 1.2 | 1.1 / 1.2 | SEP
60PGB32BR008 | 1 | P235GH (1.0345) | P235GH (1.0345) | BW | 323.9 | 300 | 7.1 | 323.9 | 300 | 7.1 | V | HER-001 | 0 | IMR-VP-12-2012 | 141 | BOEHLER "DMO-IG" | 2,0 : 3,0 | - | - | 1 | _ | 0.05 | _ | _ | _ | see remark 2) on WPS | <350 | No | 44026 | Adam Duric | 1 | 1.1 / 1.2 | 1.1 / 1.2 | SEP
60PGB32BR010 | 7 | P235GH (1.0345) | P235GH (1.0345) | BW | 323.9 | 300 | 7.1 | 323.9 | 300 | 7.1 | V | HER-001 | 0 | IMR-VP-12-2012 | 141 | BOEHLER "DMO-IG" | 2,0 : 3,0 | - | - | 1 | _ | 0.05 | _ | _ | _ | see remark 2) on WPS | <350 | No | 44026 | Adam Duric | 1 | 1.1 / 1.2 | 1.1 / 1.2 | SEP
60PGB32BR011 | 1 | P235GH (1.0345) | P235GH (1.0345) | BW | 168.3 | 150 | 4.5 | 168.3 | 150 | 4.5 | V | HER-001 | 0 | IMR-VP-12-2012 | 141 | BOEHLER "DMO-IG" | 2,0 : 3,0 | - | - | 1 | _ | 0.05 | _ | _ | _ | see remark 2) on WPS | <350 | No | 44054 | Adam Duric | 1 | 1.1 / 1.2 | 1.1 / 1.2 | SEP
60PGB32BR011 | 10 | P235GH (1.0345) | X6CrNiTi18-10 | BW | 219.1 | 200 | 6.3 | 219.1 | 200 | 6.3 | V | HER-010 | 1 | IMR-VP-02-2011 | 141 | BOEHLER "NIBAS 70/20-IG" | 2,0 : 2,4 | - | - | 1 | _ | 0.05 | _ | _ | _ | min. 5 | <300 | No | 44025 | Adam Duric | 1 | 1.1 / 1.2 | 8.1 | SEP
60PGB32BR014 | 1 | P235GH (1.0345) | P235GH (1.0345) | BW | 219.1 | 200 | 6.3 | 219.1 | 200 | 6.3 | V | HER-001 | 0 | IMR-VP-12-2012 | 141 | BOEHLER "DMO-IG" | 2,0 : 3,0 | - | - | 1 | _ | 0.05 | _ | _ | _ | see remark 2) on WPS | <350 | No | 44020 | Adam Duric | 1 | 1.1 / 1.2 | 1.1 / 1.2 | SEP
60PGB32BR014 | 11 | P235GH (1.0345) | P235GH (1.0345) | BW | 168.3 | 150 | 4.5 | 168.3 | 150 | 4.5 | V | HER-001 | 0 | IMR-VP-12-2012 | 141 | BOEHLER "DMO-IG" | 2,0 : 3,0 | - | - | 1 | _ | 0.05 | _ | _ | _ | see remark 2) on WPS | <350 | No | 44054 | Adam Duric | 1 | 1.1 / 1.2 | 1.1 / 1.2 | SEP
60PGB32BR014 | 15 | P235GH (1.0345) | P235GH (1.0345) | BW | 168.3 | 150 | 4.5 | 168.3 | 150 | 4.5 | V | HER-001 | 0 | IMR-VP-12-2012 | 141 | BOEHLER "DMO-IG" | 2,0 : 3,0 | - | - | 1 | _ | 0.05 | _ | _ | _ | see remark 2) on WPS | <350 | No | 44054 | Adam Duric | 1 | 1.1 / 1.2 | 1.1 / 1.2 | SEP
60PGB32BR014 | 19 | P235GH (1.0345) | P235GH (1.0345) | BW | 168.3 | 150 | 4.5 | 168.3 | 150 | 4.5 | V | HER-001 | 0 | IMR-VP-12-2012 | 141 | BOEHLER "DMO-IG" | 2,0 : 3,0 | - | - | 1 | _ | 0.05 | _ | _ | _ | see remark 2) on WPS | <350 | No | 44054 | Adam Duric | 1 | 1.1 / 1.2 | 1.1 / 1.2 | SEP
60PGB32BR021 | 1 | P235GH (1.0345) | P235GH (1.0345) | BW | 168.3 | 150 | 4.5 | 168.3 | 150 | 4.5 | V | HER-001 | 0 | IMR-VP-12-2012 | 141 | BOEHLER "DMO-IG" | 2,0 : 3,0 | - | - | 1 | _ | 0.05 | _ | _ | _ | see remark 2) on WPS | <350 | No | 44054 | Adam Duric | 1 | 1.1 / 1.2 | 1.1 / 1.2 | SEP
60PGB32BR021 | 13 | P235GH (1.0345) | X6CrNiTi18-10 | BW | 219.1 | 150 | 6.3 | 219.1 | 150 | 6.3 | V | HER-010 | 1 | IMR-VP-02-2011 | 141 | BOEHLER "NIBAS 70/20-IG" | 2,0 : 2,4 | - | - | 1 | _ | 0.05 | _ | _ | _ | min. 5 | <300 | No | 44025 | Adam Duric | 1 | 1.1 / 1.2 | 8.1 | SEP
60PGB32BR024 | 1 | P235GH (1.0345) | P235GH (1.0345) | BW | 219.1 | 200 | 6.3 | 219.1 | 200 | 6.3 | V | HER-001 | 0 | IMR-VP-12-2012 | 141 | BOEHLER "DMO-IG" | 2,0 : 3,0 | - | - | 1 | _ | 0.05 | _ | _ | _ | see remark 2) on WPS | <350 | No | 44020 | Adam Duric | 1 | 1.1 / 1.2 | 1.1 / 1.2 | SEP
60PGB32BR024 | 11 | P235GH (1.0345) | P235GH (1.0345) | BW | 168.3 | 150 | 4.5 | 168.3 | 150 | 4.5 | V | HER-001 | 0 | IMR-VP-12-2012 | 141 | BOEHLER "DMO-IG" | 2,0 : 3,0 | - | - | 1 | _ | 0.05 | _ | _ | _ | see remark 2) on WPS | <350 | No | 44040 | Adam Duric | 1 | 1.1 / 1.2 | 1.1 / 1.2 | SEP
60PGB32BR024 | 15 | P235GH (1.0345) | P235GH (1.0345) | BW | 168.3 | 150 | 4.5 | 168.3 | 150 | 4.5 | V | HER-001 | 0 | IMR-VP-12-2012 | 141 | BOEHLER "DMO-IG" | 2,0 : 3,0 | - | - | 1 | _ | 0.05 | _ | _ | _ | see remark 2) on WPS | <350 | No | 44040 | Adam Duric | 1 | 1.1 / 1.2 | 1.1 / 1.2 | SEP
60PGB32BR024 | 18 | P235GH (1.0345) | P235GH (1.0345) | BW | 168.3 | 150 | 4.5 | 168.3 | 150 | 4.5 | V | HER-001 | 0 | IMR-VP-12-2012 | 141 | BOEHLER "DMO-IG" | 2,0 : 3,0 | - | - | 1 | _ | 0.05 | _ | _ | _ | see remark 2) on WPS | <350 | No | 44040 | Adam Duric | 1 | 1.1 / 1.2 | 1.1 / 1.2 | SEP
60PGB32BR024 | 23 | P235GH (1.0345) | P235GH (1.0345) | BW | 168.3 | 150 | 4.5 | 168.3 | 150 | 4.5 | V | HER-001 | 0 | IMR-VP-12-2012 | 141 | BOEHLER "DMO-IG" | 2,0 : 3,0 | - | - | 1 | _ | 0.05 | _ | _ | _ | see remark 2) on WPS | <350 | No | 44040 | Adam Duric | 1 | 1.1 / 1.2 | 1.1 / 1.2 | SEP
60PGB32BR031 | 1 | P235GH (1.0345) | P235GH (1.0345) | BW | 168.3 | 150 | 4.5 | 168.3 | 150 | 4.5 | V | HER-001 | 0 | IMR-VP-12-2012 | 141 | BOEHLER "DMO-IG" | 2,0 : 3,0 | - | - | 1 | _ | 0.05 | _ | _ | _ | see remark 2) on WPS | <350 | No | 44054 | Adam Duric | 1 | 1.1 / 1.2 | 1.1 / 1.2 | SEP
60PGB32BR031 | 5 | P235GH (1.0345) | P235GH (1.0345) | BW | 168.3 | 150 | 4.5 | 168.3 | 150 | 4.5 | V | HER-001 | 0 | IMR-VP-12-2012 | 141 | BOEHLER "DMO-IG" | 2,0 : 3,0 | - | - | 1 | _ | 0.05 | _ | _ | _ | see remark 2) on WPS | <350 | No | 44054 | Adam Duric | 1 | 1.1 / 1.2 | 1.1 / 1.2 | SEP
60PGB32BR031 | 9 | P235GH (1.0345) | P235GH (1.0345) | BW | 168.3 | 150 | 4.5 | 168.3 | 150 | 4.5 | V | HER-001 | 0 | IMR-VP-12-2012 | 141 | BOEHLER "DMO-IG" | 2,0 : 3,0 | - | - | 1 | _ | 0.05 | _ | _ | _ | see remark 2) on WPS | <350 | No | 44054 | Adam Duric | 1 | 1.1 / 1.2 | 1.1 / 1.2 | SEP
60PGB32BR031 | 13 | P235GH (1.0345) | P235GH (1.0345) | BW | 219.1 | 150 | 6.3 | 219.1 | 150 | 6.3 | V | HER-001 | 0 | IMR-VP-12-2012 | 141 | BOEHLER "DMO-IG" | 2,0 : 3,0 | - | - | 1 | _ | 0.05 | _ | _ | _ | see remark 2) on WPS | <350 | No | 44020 | Adam Duric | 1 | 1.1 / 1.2 | 1.1 / 1.2 | SEP
60PGB32BR031 | 20 | P235GH (1.0345) | P235GH (1.0345) | BW | 168.3 | 150 | 4.5 | 168.3 | 150 | 4.5 | V | HER-001 | 0 | IMR-VP-12-2012 | 141 | BOEHLER "DMO-IG" | 2,0 : 3,0 | - | - | 1 | _ | 0.05 | _ | _ | _ | see remark 2) on WPS | <350 | No | 44054 | Adam Duric | 1 | 1.1 / 1.2 | 1.1 / 1.2 | SEP
60PGB32BR031 | 23 | P235GH (1.0345) | X6CrNiTi18-10 | BW | 168.3 | 150 | 4.5 | 168.3 | 150 | 4.5 | V | HER-010 | 1 | IMR-VP-02-2011 | 141 | BOEHLER "NIBAS 70/20-IG" | 2,0 : 2,4 | - | - | 1 | _ | 0.05 | _ | _ | _ | min. 5 | <300 | No | 44025 | Adam Duric | 1 | 1.1 / 1.2 | 8.1 | SEP
60PGB32BR034 | 1 | P235GH (1.0345) | P235GH (1.0345) | BW | 219.1 | 200 | 6.3 | 219.1 | 200 | 6.3 | V | HER-001 | 0 | IMR-VP-12-2012 | 141 | BOEHLER "DMO-IG" | 2,0 : 3,0 | - | - | 1 | _ | 0.05 | _ | _ | _ | see remark 2) on WPS | <350 | No | 44020 | Adam Duric | 1 | 1.1 / 1.2 | 1.1 / 1.2 | SEP
60PGB32BR034 | 13 | P235GH (1.0345) | P235GH (1.0345) | BW | 168.3 | 150 | 4.5 | 168.3 | 150 | 4.5 | V | HER-001 | 0 | IMR-VP-12-2012 | 141 | BOEHLER "DMO-IG" | 2,0 : 3,0 | - | - | 1 | _ | 0.05 | _ | _ | _ | see remark 2) on WPS | <350 | No | 44054 | Adam Duric | 1 | 1.1 / 1.2 | 1.1 / 1.2 | SEP
60PGB32BR041 | 1 | P235GH (1.0345) | P235GH (1.0345) | BW | 168.3 | 150 | 4.5 | 168.3 | 150 | 4.5 | V | HER-001 | 0 | IMR-VP-12-2012 | 141 | BOEHLER "DMO-IG" | 2,0 : 3,0 | - | - | 1 | _ | 0.05 | _ | _ | _ | see remark 2) on WPS | <350 | No | 44054 | Adam Duric | 1 | 1.1 / 1.2 | 1.1 / 1.2 | SEP
60PGB32BR041 | 6 | P235GH (1.0345) | P235GH (1.0345) | BW | 168.3 | 150 | 4.5 | 168.3 | 150 | 4.5 | V | HER-001 | 0 | IMR-VP-12-2012 | 141 | BOEHLER "DMO-IG" | 2,0 : 3,0 | - | - | 1 | _ | 0.05 | _ | _ | _ | see remark 2) on WPS | <350 | No | 44054 | Adam Duric | 1 | 1.1 / 1.2 | 1.1 / 1.2 | SEP
60PGB32BR041 | 15 | P235GH (1.0345) | X6CrNiTi18-10 | BW | 219.1 | 200 | 6.3 | 219.1 | 200 | 6.3 | V | HER-010 | 1 | IMR-VP-02-2011 | 141 | BOEHLER "NIBAS 70/20-IG" | 2,0 : 2,4 | - | - | 1 | _ | 0.05 | _ | _ | _ | min. 5 | <300 | No | 44025 | Adam Duric | 1 | 1.1 / 1.2 | 8.1 | SEP
60PGB32BR044 | 1 | P235GH (1.0345) | P235GH (1.0345) | BW | 219.1 | 200 | 6.3 | 219.1 | 200 | 6.3 | V | HER-001 | 0 | IMR-VP-12-2012 | 141 | BOEHLER "DMO-IG" | 2,0 : 3,0 | - | - | 1 | _ | 0.05 | _ | _ | _ | see remark 2) on WPS | <350 | No | 44020 | Adam Duric | 1 | 1.1 / 1.2 | 1.1 / 1.2 | SEP
60PGB32BR044 | 11 | P235GH (1.0345) | P235GH (1.0345) | BW | 168.3 | 150 | 4.5 | 168.3 | 150 | 4.5 | V | HER-001 | 0 | IMR-VP-12-2012 | 141 | BOEHLER "DMO-IG" | 2,0 : 3,0 | - | - | 1 | _ | 0.05 | _ | _ | _ | see remark 2) on WPS | <350 | No | 44054 | Adam Duric | 1 | 1.1 / 1.2 | 1.1 / 1.2 | SEP
60PGB32BR311 | 2 | P235GH (1.0345) | P235GH (1.0345) | BW | 21.3 | 15 | 3.2 | 21.3 | 15 | 3.2 | V | HER-015 | 0 | IMR-VP-17-2015 | 141 | BOEHLER "DMO-IG" | 2,0 : 2,4 | - | - | 1 | _ | 0.05 | _ | _ | _ | see remark 2) on WPS | <340 | No | 44063 | Adam Duric | 1 | 1.1 / 1.2 | 1.1 / 1.2 | SEP
60PGB32BR311 | 1 | P235GH (1.0345) | 16Mo3 (1.5415) | BW | 21.3 | 15 | 3.2 | 21.3 | 15 | 3.2 | V | HER-015 | 0 | IMR-VP-17-2015 | 141 | BOEHLER "DMO-IG" | 2,0 : 2,4 | - | - | 1 | _ | 0.05 | _ | _ | _ | see remark 2) on WPS | <340 | No | 44063 | Adam Duric | 1 | 1.1 / 1.2 | 1.1 / 1.2 | SEP
60PGB32BR312 | 1 | P235GH (1.0345) | 16Mo3 (1.5415) | BW | 21.3 | 15 | 3.2 | 21.3 | 15 | 3.2 | V | HER-015 | 0 | IMR-VP-17-2015 | 141 | BOEHLER "DMO-IG" | 2,0 : 2,4 | - | - | 1 | _ | 0.05 | _ | _ | _ | see remark 2) on WPS | <340 | No | 44063 | Adam Duric | 1 | 1.1 / 1.2 | 1.1 / 1.2 | SEP
60PGB32BR321 | 2 | P235GH (1.0345) | P235GH (1.0345) | BW | 21.3 | 15 | 3.2 | 21.3 | 15 | 3.2 | V | HER-015 | 0 | IMR-VP-17-2015 | 141 | BOEHLER "DMO-IG" | 2,0 : 2,4 | - | - | 1 | _ | 0.05 | _ | _ | _ | see remark 2) on WPS | <340 | No | 44063 | Adam Duric | 1 | 1.1 / 1.2 | 1.1 / 1.2 | SEP
60PGB32BR321 | 1 | P235GH (1.0345) | 16Mo3 (1.5415) | BW | 21.3 | 15 | 3.2 | 21.3 | 15 | 3.2 | V | HER-015 | 0 | IMR-VP-17-2015 | 141 | BOEHLER "DMO-IG" | 2,0 : 2,4 | - | - | 1 | _ | 0.05 | _ | _ | _ | see remark 2) on WPS | <340 | No | 44063 | Adam Duric | 1 | 1.1 / 1.2 | 1.1 / 1.2 | SEP
60PGB32BR322 | 1 | P235GH (1.0345) | P235GH (1.0345) | BW | 21.3 | 15 | 3.2 | 21.3 | 15 | 3.2 | V | HER-015 | 0 | IMR-VP-17-2015 | 141 | BOEHLER "DMO-IG" | 2,0 : 2,4 | - | - | 1 | _ | 0.05 | _ | _ | _ | see remark 2) on WPS | <340 | No | 44063 | Adam Duric | 1 | 1.1 / 1.2 | 1.1 / 1.2 | SEP
60PGB32BR322 | 2 | P235GH (1.0345) | 16Mo3 (1.5415) | BW | 21.3 | 15 | 3.2 | 21.3 | 15 | 3.2 | V | HER-015 | 0 | IMR-VP-17-2015 | 141 | BOEHLER "DMO-IG" | 2,0 : 2,4 | - | - | 1 | _ | 0.05 | _ | _ | _ | see remark 2) on WPS | <340 | No | 44063 | Adam Duric | 1 | 1.1 / 1.2 | 1.1 / 1.2 | SEP
60PGB32BR331 | 1 | P235GH (1.0345) | P235GH (1.0345) | BW | 21.3 | 15 | 3.2 | 21.3 | 15 | 3.2 | V | HER-015 | 0 | IMR-VP-17-2015 | 141 | BOEHLER "DMO-IG" | 2,0 : 2,4 | - | - | 1 | _ | 0.05 | _ | _ | _ | see remark 2) on WPS | <340 | No | 44063 | Adam Duric | 1 | 1.1 / 1.2 | 1.1 / 1.2 | SEP
60PGB32BR331 | 2 | P235GH (1.0345) | 16Mo3 (1.5415) | BW | 21.3 | 15 | 3.2 | 21.3 | 15 | 3.2 | V | HER-015 | 0 | IMR-VP-17-2015 | 141 | BOEHLER "DMO-IG" | 2,0 : 2,4 | - | - | 1 | _ | 0.05 | _ | _ | _ | see remark 2) on WPS | <340 | No | 44063 | Adam Duric | 1 | 1.1 / 1.2 | 1.1 / 1.2 | SEP
60PGB32BR332 | 2 | P235GH (1.0345) | P235GH (1.0345) | BW | 21.3 | 15 | 3.2 | 21.3 | 15 | 3.2 | V | HER-015 | 0 | IMR-VP-17-2015 | 141 | BOEHLER "DMO-IG" | 2,0 : 2,4 | - | - | 1 | _ | 0.05 | _ | _ | _ | see remark 2) on WPS | <340 | No | 44063 | Adam Duric | 1 | 1.1 / 1.2 | 1.1 / 1.2 | SEP
60PGB32BR332 | 1 | P235GH (1.0345) | 16Mo3 (1.5415) | BW | 21.3 | 15 | 3.2 | 21.3 | 15 | 3.2 | V | HER-015 | 0 | IMR-VP-17-2015 | 141 | BOEHLER "DMO-IG" | 2,0 : 2,4 | - | - | 1 | _ | 0.05 | _ | _ | _ | see remark 2) on WPS | <340 | No | 44063 | Adam Duric | 1 | 1.1 / 1.2 | 1.1 / 1.2 | SEP
60PGB32BR341 | 2 | P235GH (1.0345) | P235GH (1.0345) | BW | 21.3 | 15 | 3.2 | 21.3 | 15 | 3.2 | V | HER-015 | 0 | IMR-VP-17-2015 | 141 | BOEHLER "DMO-IG" | 2,0 : 2,4 | - | - | 1 | _ | 0.05 | _ | _ | _ | see remark 2) on WPS | <340 | No | 44063 | Adam Duric | 1 | 1.1 / 1.2 | 1.1 / 1.2 | SEP
60PGB32BR341 | 1 | P235GH (1.0345) | 16Mo3 (1.5415) | BW | 21.3 | 15 | 3.2 | 21.3 | 15 | 3.2 | V | HER-015 | 0 | IMR-VP-17-2015 | 141 | BOEHLER "DMO-IG" | 2,0 : 2,4 | - | - | 1 | _ | 0.05 | _ | _ | _ | see remark 2) on WPS | <340 | No | 44063 | Adam Duric | 1 | 1.1 / 1.2 | 1.1 / 1.2 | SEP
60PGB32BR342 | 1 | P235GH (1.0345) | P235GH (1.0345) | BW | 21.3 | 15 | 3.2 | 21.3 | 15 | 3.2 | V | HER-015 | 0 | IMR-VP-17-2015 | 141 | BOEHLER "DMO-IG" | 2,0 : 2,4 | - | - | 1 | _ | 0.05 | _ | _ | _ | see remark 2) on WPS | <340 | No | 44063 | Adam Duric | 1 | 1.1 / 1.2 | 1.1 / 1.2 | SEP
60PGB32BR342 | 2 | P235GH (1.0345) | 16Mo3 (1.5415) | BW | 21.3 | 15 | 3.2 | 21.3 | 15 | 3.2 | V | HER-015 | 0 | IMR-VP-17-2015 | 141 | BOEHLER "DMO-IG" | 2,0 : 2,4 | - | - | 1 | _ | 0.05 | _ | _ | _ | see remark 2) on WPS | <340 | No | 44063 | Adam Duric | 1 | 1.1 / 1.2 | 1.1 / 1.2 | SEP
60PGB32BR902 | 1 | P235GH (1.0345) | P235GH (1.0345) | BW | 33.7 | 25 | 4 | 33.7 | 25 | 4 | V | HER-001 | 0 | IMR-VP-12-2012 | 141 | BOEHLER "DMO-IG" | 2,0 : 3,0 | - | - | 1 | _ | 0.05 | _ | _ | _ | see remark 2) on WPS | <350 | No | 44054 | Adam Duric | 1 | 1.1 / 1.2 | 1.1 / 1.2 | SEP
60PGB32BR902 | 3 | P235GH (1.0345) | P235GH (1.0345) | BW | 33.7 | 25 | 4 | 33.7 | 25 | 4 | V | HER-001 | 0 | IMR-VP-12-2012 | 141 | BOEHLER "DMO-IG" | 2,0 : 3,0 | - | - | 1 | _ | 0.05 | _ | _ | _ | see remark 2) on WPS | <350 | No | 44054 | Adam Duric | 1 | 1.1 / 1.2 | 1.1 / 1.2 | SEP
60PGB32BR902 | 4 | P235GH (1.0345) | P235GH (1.0345) | BW | 33.7 | 25 | 4 | 33.7 | 25 | 4 | V | HER-001 | 0 | IMR-VP-12-2012 | 141 | BOEHLER "DMO-IG" | 2,0 : 3,0 | - | - | 1 | _ | 0.05 | _ | _ | _ | see remark 2) on WPS | <350 | No | 44054 | Adam Duric | 1 | 1.1 / 1.2 | 1.1 / 1.2 | SEP
60PGB32BR908 | 1 | P235GH (1.0345) | P235GH (1.0345) | BW | 33.7 | 25 | 4 | 33.7 | 25 | 4 | V | HER-001 | 0 | IMR-VP-12-2012 | 141 | BOEHLER "DMO-IG" | 2,0 : 3,0 | - | - | 1 | _ | 0.05 | _ | _ | _ | see remark 2) on WPS | <350 | No | 44054 | Adam Duric | 1 | 1.1 / 1.2 | 1.1 / 1.2 | SEP
60PGB32BR908 | 3 | P235GH (1.0345) | P250GH (1.0460) | BW | 33.7 | 25 | 4 | 33.7 | 25 | 4 | V | HER-001 | 0 | IMR-VP-12-2012 | 141 | BOEHLER "DMO-IG" | 2,0 : 3,0 | - | - | 1 | _ | 0.05 | _ | _ | _ | see remark 2) on WPS | <350 | No | 44054 | Adam Duric | 1 | 1.1 / 1.2 | 1.1 / 1.2 | SEP
60PGB32BR908 | 4 | P235GH (1.0345) | P235GH (1.0345) | BW | 33.7 | 25 | 4 | 33.7 | 25 | 4 | V | HER-001 | 0 | IMR-VP-12-2012 | 141 | BOEHLER "DMO-IG" | 2,0 : 3,0 | - | - | 1 | _ | 0.05 | _ | _ | _ | see remark 2) on WPS | <350 | No | 44054 | Adam Duric | 1 | 1.1 / 1.2 | 1.1 / 1.2 | SEP
60PGB32BR911 | 6 | P235GH (1.0345) | P235GH (1.0345) | BW | 33.7 | 25 | 4 | 33.7 | 25 | 4 | V | HER-001 | 0 | IMR-VP-12-2012 | 141 | BOEHLER "DMO-IG" | 2,0 : 3,0 | - | - | 1 | _ | 0.05 | _ | _ | _ | see remark 2) on WPS | <350 | No | 44054 | Adam Duric | 1 | 1.1 / 1.2 | 1.1 / 1.2 | SEP
60PGB32BR911 | 5 | P235GH (1.0345) | P250GH (1.0460) | BW | 33.7 | 25 | 4 | 33.7 | 25 | 4 | V | HER-001 | 0 | IMR-VP-12-2012 | 141 | BOEHLER "DMO-IG" | 2,0 : 3,0 | - | - | 1 | _ | 0.05 | _ | _ | _ | see remark 2) on WPS | <350 | No | 44054 | Adam Duric | 1 | 1.1 / 1.2 | 1.1 / 1.2 | SEP
60PGB32BR911 | 2 | P235GH (1.0345) | P250GH (1.0460) | BW | 33.7 | 25 | 4 | 33.7 | 25 | 4 | V | HER-001 | 0 | IMR-VP-12-2012 | 141 | BOEHLER "DMO-IG" | 2,0 : 3,0 | - | - | 1 | _ | 0.05 | _ | _ | _ | see remark 2) on WPS | <350 | No | 44054 | Adam Duric | 1 | 1.1 / 1.2 | 1.1 / 1.2 | SEP
60PGB32BR911 | 3 | P235GH (1.0345) | P235GH (1.0345) | BW | 33.7 | 25 | 4 | 33.7 | 25 | 4 | V | HER-001 | 0 | IMR-VP-12-2012 | 141 | BOEHLER "DMO-IG" | 2,0 : 3,0 | - | - | 1 | _ | 0.05 | _ | _ | _ | see remark 2) on WPS | <350 | No | 44054 | Adam Duric | 1 | 1.1 / 1.2 | 1.1 / 1.2 | SEP
60PGB32BR911 | 4 | P235GH (1.0345) | P235GH (1.0345) | BW | 33.7 | 25 | 4 | 33.7 | 25 | 4 | V | HER-001 | 0 | IMR-VP-12-2012 | 141 | BOEHLER "DMO-IG" | 2,0 : 3,0 | - | - | 1 | _ | 0.05 | _ | _ | _ | see remark 2) on WPS | <350 | No | 44054 | Adam Duric | 1 | 1.1 / 1.2 | 1.1 / 1.2 | SEP
60PGB32BR912 | 1 | P235GH (1.0345) | P235GH (1.0345) | BW | 26.9 | 20 | 3.2 | 26.9 | 20 | 3.2 | V | HER-001 | 0 | IMR-VP-12-2012 | 141 | BOEHLER "DMO-IG" | 2,0 : 3,0 | - | - | 1 | _ | 0.05 | _ | _ | _ | see remark 2) on WPS | <350 | No | 44054 | Adam Duric | 1 | 1.1 / 1.2 | 1.1 / 1.2 | SEP
60PGB32BR912 | 2 | P235GH (1.0345) | P235GH (1.0345) | BW | 26.9 | 20 | 3.2 | 26.9 | 20 | 3.2 | V | HER-001 | 0 | IMR-VP-12-2012 | 141 | BOEHLER "DMO-IG" | 2,0 : 3,0 | - | - | 1 | _ | 0.05 | _ | _ | _ | see remark 2) on WPS | <350 | No | 44054 | Adam Duric | 1 | 1.1 / 1.2 | 1.1 / 1.2 | SEP
60PGB32BR912 | 3 | P235GH (1.0345) | P245GH (1.0352) | BW | 26.9 | 20 | 3.2 | 26.9 | 20 | 3.2 | V | HER-001 | 0 | IMR-VP-12-2012 | 141 | BOEHLER "DMO-IG" | 2,0 : 3,0 | - | - | 1 | _ | 0.05 | _ | _ | _ | see remark 2) on WPS | <350 | No | 44054 | Adam Duric | 1 | 1.1 / 1.2 | 1.1 / 1.2 | SEP
60PGB32BR912 | 4 | P235GH (1.0345) | P235GH (1.0345) | BW | 26.9 | 20 | 3.2 | 26.9 | 20 | 3.2 | V | HER-001 | 0 | IMR-VP-12-2012 | 141 | BOEHLER "DMO-IG" | 2,0 : 3,0 | - | - | 1 | _ | 0.05 | _ | _ | _ | see remark 2) on WPS | <350 | No | 44054 | Adam Duric | 1 | 1.1 / 1.2 | 1.1 / 1.2 | SEP
60PGB32BR912 | 5 | P235GH (1.0345) | P235GH (1.0345) | BW | 26.9 | 20 | 3.2 | 26.9 | 20 | 3.2 | V | HER-001 | 0 | IMR-VP-12-2012 | 141 | BOEHLER "DMO-IG" | 2,0 : 3,0 | - | - | 1 | _ | 0.05 | _ | _ | _ | see remark 2) on WPS | <350 | No | 44054 | Adam Duric | 1 | 1.1 / 1.2 | 1.1 / 1.2 | SEP
60PGB32BR913 | 1 | P235GH (1.0345) | P235GH (1.0345) | BW | 26.9 | 20 | 3.2 | 26.9 | 20 | 3.2 | V | HER-001 | 0 | IMR-VP-12-2012 | 141 | BOEHLER "DMO-IG" | 2,0 : 3,0 | - | - | 1 | _ | 0.05 | _ | _ | _ | see remark 2) on WPS | <350 | No | 44054 | Adam Duric | 1 | 1.1 / 1.2 | 1.1 / 1.2 | SEP
60PGB32BR913 | 2 | P235GH (1.0345) | P235GH (1.0345) | BW | 26.9 | 20 | 3.2 | 26.9 | 20 | 3.2 | V | HER-001 | 0 | IMR-VP-12-2012 | 141 | BOEHLER "DMO-IG" | 2,0 : 3,0 | - | - | 1 | _ | 0.05 | _ | _ | _ | see remark 2) on WPS | <350 | No | 44054 | Adam Duric | 1 | 1.1 / 1.2 | 1.1 / 1.2 | SEP
60PGB32BR913 | 3 | P235GH (1.0345) | P245GH (1.0352) | BW | 26.9 | 20 | 3.2 | 26.9 | 20 | 3.2 | V | HER-001 | 0 | IMR-VP-12-2012 | 141 | BOEHLER "DMO-IG" | 2,0 : 3,0 | - | - | 1 | _ | 0.05 | _ | _ | _ | see remark 2) on WPS | <350 | No | 44054 | Adam Duric | 1 | 1.1 / 1.2 | 1.1 / 1.2 | SEP
60PGB32BR913 | 4 | P245GH (1.0352) | P235GH (1.0345) | BW | 26.9 | 20 | 3.2 | 26.9 | 20 | 3.2 | V | HER-001 | 0 | IMR-VP-12-2012 | 141 | BOEHLER "DMO-IG" | 2,0 : 3,0 | - | - | 1 | _ | 0.05 | _ | _ | _ | see remark 2) on WPS | <350 | No | 44054 | Adam Duric | 1 | 1.1 / 1.2 | 1.1 / 1.2 | SEP
60PGB32BR913 | 5 | P235GH (1.0345) | P235GH (1.0345) | BW | 26.9 | 20 | 3.2 | 26.9 | 20 | 3.2 | V | HER-001 | 0 | IMR-VP-12-2012 | 141 | BOEHLER "DMO-IG" | 2,0 : 3,0 | - | - | 1 | _ | 0.05 | _ | _ | _ | see remark 2) on WPS | <350 | No | 44054 | Adam Duric | 1 | 1.1 / 1.2 | 1.1 / 1.2 | SEP
60PGB32BR914 | 7 | P235GH (1.0345) | P235GH (1.0345) | BW | 33.7 | 25 | 4 | 33.7 | 25 | 4 | V | HER-001 | 0 | IMR-VP-12-2012 | 141 | BOEHLER "DMO-IG" | 2,0 : 3,0 | - | - | 1 | _ | 0.05 | _ | _ | _ | see remark 2) on WPS | <350 | No | 44054 | Adam Duric | 1 | 1.1 / 1.2 | 1.1 / 1.2 | SEP
60PGB32BR914 | 5 | P235GH (1.0345) | P235GH (1.0345) | BW | 33.7 | 25 | 4 | 33.7 | 25 | 4 | V | HER-001 | 0 | IMR-VP-12-2012 | 141 | BOEHLER "DMO-IG" | 2,0 : 3,0 | - | - | 1 | _ | 0.05 | _ | _ | _ | see remark 2) on WPS | <350 | No | 44054 | Adam Duric | 1 | 1.1 / 1.2 | 1.1 / 1.2 | SEP
60PGB32BR914 | 2 | P235GH (1.0345) | P250GH (1.0460) | BW | 33.7 | 25 | 4 | 33.7 | 25 | 4 | V | HER-001 | 0 | IMR-VP-12-2012 | 141 | BOEHLER "DMO-IG" | 2,0 : 3,0 | - | - | 1 | _ | 0.05 | _ | _ | _ | see remark 2) on WPS | <350 | No | 44054 | Adam Duric | 1 | 1.1 / 1.2 | 1.1 / 1.2 | SEP
60PGB32BR914 | 3 | P250GH (1.0460) | P235GH (1.0345) | BW | 33.7 | 25 | 4 | 33.7 | 25 | 4 | V | HER-001 | 0 | IMR-VP-12-2012 | 141 | BOEHLER "DMO-IG" | 2,0 : 3,0 | - | - | 1 | _ | 0.05 | _ | _ | _ | see remark 2) on WPS | <350 | No | 44054 | Adam Duric | 1 | 1.1 / 1.2 | 1.1 / 1.2 | SEP
60PGB32BR914 | 4 | P235GH (1.0345) | P235GH (1.0345) | BW | 33.7 | 25 | 4 | 33.7 | 25 | 4 | V | HER-001 | 0 | IMR-VP-12-2012 | 141 | BOEHLER "DMO-IG" | 2,0 : 3,0 | - | - | 1 | _ | 0.05 | _ | _ | _ | see remark 2) on WPS | <350 | No | 44054 | Adam Duric | 1 | 1.1 / 1.2 | 1.1 / 1.2 | SEP
60PGB32BR921 | 6 | P235GH (1.0345) | P235GH (1.0345) | BW | 33.7 | 25 | 4 | 33.7 | 25 | 4 | V | HER-001 | 0 | IMR-VP-12-2012 | 141 | BOEHLER "DMO-IG" | 2,0 : 3,0 | - | - | 1 | _ | 0.05 | _ | _ | _ | see remark 2) on WPS | <350 | No | 44054 | Adam Duric | 1 | 1.1 / 1.2 | 1.1 / 1.2 | SEP
60PGB32BR921 | 5 | P235GH (1.0345) | P235GH (1.0345) | BW | 33.7 | 25 | 4 | 33.7 | 25 | 4 | V | HER-001 | 0 | IMR-VP-12-2012 | 141 | BOEHLER "DMO-IG" | 2,0 : 3,0 | - | - | 1 | _ | 0.05 | _ | _ | _ | see remark 2) on WPS | <350 | No | 44054 | Adam Duric | 1 | 1.1 / 1.2 | 1.1 / 1.2 | SEP
60PGB32BR921 | 2 | P235GH (1.0345) | P250GH (1.0460) | BW | 33.7 | 25 | 4 | 33.7 | 25 | 4 | V | HER-001 | 0 | IMR-VP-12-2012 | 141 | BOEHLER "DMO-IG" | 2,0 : 3,0 | - | - | 1 | _ | 0.05 | _ | _ | _ | see remark 2) on WPS | <350 | No | 44054 | Adam Duric | 1 | 1.1 / 1.2 | 1.1 / 1.2 | SEP
60PGB32BR921 | 3 | P250GH (1.0460) | P235GH (1.0345) | BW | 33.7 | 25 | 4 | 33.7 | 25 | 4 | V | HER-001 | 0 | IMR-VP-12-2012 | 141 | BOEHLER "DMO-IG" | 2,0 : 3,0 | - | - | 1 | _ | 0.05 | _ | _ | _ | see remark 2) on WPS | <350 | No | 44054 | Adam Duric | 1 | 1.1 / 1.2 | 1.1 / 1.2 | SEP
60PGB32BR921 | 4 | P235GH (1.0345) | P235GH (1.0345) | BW | 33.7 | 25 | 4 | 33.7 | 25 | 4 | V | HER-001 | 0 | IMR-VP-12-2012 | 141 | BOEHLER "DMO-IG" | 2,0 : 3,0 | - | - | 1 | _ | 0.05 | _ | _ | _ | see remark 2) on WPS | <350 | No | 44054 | Adam Duric | 1 | 1.1 / 1.2 | 1.1 / 1.2 | SEP
60PGB32BR922 | 1 | P235GH (1.0345) | P235GH (1.0345) | BW | 26.9 | 20 | 3.2 | 26.9 | 20 | 3.2 | V | HER-001 | 0 | IMR-VP-12-2012 | 141 | BOEHLER "DMO-IG" | 2,0 : 3,0 | - | - | 1 | _ | 0.05 | _ | _ | _ | see remark 2) on WPS | <350 | No | 44054 | Adam Duric | 1 | 1.1 / 1.2 | 1.1 / 1.2 | SEP
60PGB32BR922 | 2 | P235GH (1.0345) | P235GH (1.0345) | BW | 26.9 | 20 | 3.2 | 26.9 | 20 | 3.2 | V | HER-001 | 0 | IMR-VP-12-2012 | 141 | BOEHLER "DMO-IG" | 2,0 : 3,0 | - | - | 1 | _ | 0.05 | _ | _ | _ | see remark 2) on WPS | <350 | No | 44054 | Adam Duric | 1 | 1.1 / 1.2 | 1.1 / 1.2 | SEP
60PGB32BR922 | 3 | P235GH (1.0345) | P245GH (1.0352) | BW | 26.9 | 20 | 3.2 | 26.9 | 20 | 3.2 | V | HER-001 | 0 | IMR-VP-12-2012 | 141 | BOEHLER "DMO-IG" | 2,0 : 3,0 | - | - | 1 | _ | 0.05 | _ | _ | _ | see remark 2) on WPS | <350 | No | 44054 | Adam Duric | 1 | 1.1 / 1.2 | 1.1 / 1.2 | SEP
60PGB32BR922 | 4 | P245GH (1.0352) | P235GH (1.0345) | BW | 26.9 | 20 | 3.2 | 26.9 | 20 | 3.2 | V | HER-001 | 0 | IMR-VP-12-2012 | 141 | BOEHLER "DMO-IG" | 2,0 : 3,0 | - | - | 1 | _ | 0.05 | _ | _ | _ | see remark 2) on WPS | <350 | No | 44054 | Adam Duric | 1 | 1.1 / 1.2 | 1.1 / 1.2 | SEP
60PGB32BR922 | 5 | P235GH (1.0345) | P235GH (1.0345) | BW | 26.9 | 20 | 3.2 | 26.9 | 20 | 3.2 | V | HER-001 | 0 | IMR-VP-12-2012 | 141 | BOEHLER "DMO-IG" | 2,0 : 3,0 | - | - | 1 | _ | 0.05 | _ | _ | _ | see remark 2) on WPS | <350 | No | 44054 | Adam Duric | 1 | 1.1 / 1.2 | 1.1 / 1.2 | SEP
60PGB32BR923 | 1 | 16Mo3 (1.5415) | P235GH (1.0345) | BW | 26.9 | 20 | 3.2 | 26.9 | 20 | 3.2 | V | HER-001 | 0 | IMR-VP-12-2012 | 141 | BOEHLER "DMO-IG" | 2,0 : 3,0 | - | - | 1 | _ | 0.05 | _ | _ | _ | see remark 2) on WPS | <350 | No | 44054 | Adam Duric | 1 | 1.1 / 1.2 | 1.1 / 1.2 | SEP
60PGB32BR923 | 2 | P235GH (1.0345) | P235GH (1.0345) | BW | 26.9 | 20 | 3.2 | 26.9 | 20 | 3.2 | V | HER-001 | 0 | IMR-VP-12-2012 | 141 | BOEHLER "DMO-IG" | 2,0 : 3,0 | - | - | 1 | _ | 0.05 | _ | _ | _ | see remark 2) on WPS | <350 | No | 44054 | Adam Duric | 1 | 1.1 / 1.2 | 1.1 / 1.2 | SEP
60PGB32BR923 | 3 | P235GH (1.0345) | P245GH (1.0352) | BW | 26.9 | 20 | 3.2 | 26.9 | 20 | 3.2 | V | HER-001 | 0 | IMR-VP-12-2012 | 141 | BOEHLER "DMO-IG" | 2,0 : 3,0 | - | - | 1 | _ | 0.05 | _ | _ | _ | see remark 2) on WPS | <350 | No | 44054 | Adam Duric | 1 | 1.1 / 1.2 | 1.1 / 1.2 | SEP
60PGB32BR923 | 4 | P235GH (1.0345) | P235GH (1.0345) | BW | 26.9 | 20 | 3.2 | 26.9 | 20 | 3.2 | V | HER-001 | 0 | IMR-VP-12-2012 | 141 | BOEHLER "DMO-IG" | 2,0 : 3,0 | - | - | 1 | _ | 0.05 | _ | _ | _ | see remark 2) on WPS | <350 | No | 44054 | Adam Duric | 1 | 1.1 / 1.2 | 1.1 / 1.2 | SEP
60PGB32BR923 | 5 | P235GH (1.0345) | P235GH (1.0345) | BW | 26.9 | 20 | 3.2 | 26.9 | 20 | 3.2 | V | HER-001 | 0 | IMR-VP-12-2012 | 141 | BOEHLER "DMO-IG" | 2,0 : 3,0 | - | - | 1 | _ | 0.05 | _ | _ | _ | see remark 2) on WPS | <350 | No | 44054 | Adam Duric | 1 | 1.1 / 1.2 | 1.1 / 1.2 | SEP
60PGB32BR924 | 7 | P235GH (1.0345) | P235GH (1.0345) | BW | 33.7 | 25 | 4 | 33.7 | 25 | 4 | V | HER-001 | 0 | IMR-VP-12-2012 | 141 | BOEHLER "DMO-IG" | 2,0 : 3,0 | - | - | 1 | _ | 0.05 | _ | _ | _ | see remark 2) on WPS | <350 | No | 44054 | Adam Duric | 1 | 1.1 / 1.2 | 1.1 / 1.2 | SEP
60PGB32BR924 | 5 | P235GH (1.0345) | P235GH (1.0345) | BW | 33.7 | 25 | 4 | 33.7 | 25 | 4 | V | HER-001 | 0 | IMR-VP-12-2012 | 141 | BOEHLER "DMO-IG" | 2,0 : 3,0 | - | - | 1 | _ | 0.05 | _ | _ | _ | see remark 2) on WPS | <350 | No | 44054 | Adam Duric | 1 | 1.1 / 1.2 | 1.1 / 1.2 | SEP
60PGB32BR924 | 2 | P235GH (1.0345) | P250GH (1.0460) | BW | 33.7 | 25 | 4 | 33.7 | 25 | 4 | V | HER-001 | 0 | IMR-VP-12-2012 | 141 | BOEHLER "DMO-IG" | 2,0 : 3,0 | - | - | 1 | _ | 0.05 | _ | _ | _ | see remark 2) on WPS | <350 | No | 44054 | Adam Duric | 1 | 1.1 / 1.2 | 1.1 / 1.2 | SEP
60PGB32BR924 | 3 | P235GH (1.0345) | P235GH (1.0345) | BW | 33.7 | 25 | 4 | 33.7 | 25 | 4 | V | HER-001 | 0 | IMR-VP-12-2012 | 141 | BOEHLER "DMO-IG" | 2,0 : 3,0 | - | - | 1 | _ | 0.05 | _ | _ | _ | see remark 2) on WPS | <350 | No | 44054 | Adam Duric | 1 | 1.1 / 1.2 | 1.1 / 1.2 | SEP
60PGB32BR924 | 4 | P235GH (1.0345) | P235GH (1.0345) | BW | 33.7 | 25 | 4 | 33.7 | 25 | 4 | V | HER-001 | 0 | IMR-VP-12-2012 | 141 | BOEHLER "DMO-IG" | 2,0 : 3,0 | - | - | 1 | _ | 0.05 | _ | _ | _ | see remark 2) on WPS | <350 | No | 44054 | Adam Duric | 1 | 1.1 / 1.2 | 1.1 / 1.2 | SEP
60PGB32BR931 | 7 | P235GH (1.0345) | P235GH (1.0345) | BW | 33.7 | 25 | 4 | 33.7 | 25 | 4 | V | HER-001 | 0 | IMR-VP-12-2012 | 141 | BOEHLER "DMO-IG" | 2,0 : 3,0 | - | - | 1 | _ | 0.05 | _ | _ | _ | see remark 2) on WPS | <350 | No | 44054 | Adam Duric | 1 | 1.1 / 1.2 | 1.1 / 1.2 | SEP
60PGB32BR931 | 5 | P235GH (1.0345) | P235GH (1.0345) | BW | 33.7 | 25 | 4 | 33.7 | 25 | 4 | V | HER-001 | 0 | IMR-VP-12-2012 | 141 | BOEHLER "DMO-IG" | 2,0 : 3,0 | - | - | 1 | _ | 0.05 | _ | _ | _ | see remark 2) on WPS | <350 | No | 44054 | Adam Duric | 1 | 1.1 / 1.2 | 1.1 / 1.2 | SEP
60PGB32BR931 | 2 | P235GH (1.0345) | P250GH (1.0460) | BW | 33.7 | 25 | 4 | 33.7 | 25 | 4 | V | HER-001 | 0 | IMR-VP-12-2012 | 141 | BOEHLER "DMO-IG" | 2,0 : 3,0 | - | - | 1 | _ | 0.05 | _ | _ | _ | see remark 2) on WPS | <350 | No | 44054 | Adam Duric | 1 | 1.1 / 1.2 | 1.1 / 1.2 | SEP
60PGB32BR931 | 3 | P250GH (1.0460) | P235GH (1.0345) | BW | 33.7 | 25 | 4 | 33.7 | 25 | 4 | V | HER-001 | 0 | IMR-VP-12-2012 | 141 | BOEHLER "DMO-IG" | 2,0 : 3,0 | - | - | 1 | _ | 0.05 | _ | _ | _ | see remark 2) on WPS | <350 | No | 44054 | Adam Duric | 1 | 1.1 / 1.2 | 1.1 / 1.2 | SEP
60PGB32BR931 | 4 | P235GH (1.0345) | P235GH (1.0345) | BW | 33.7 | 25 | 4 | 33.7 | 25 | 4 | V | HER-001 | 0 | IMR-VP-12-2012 | 141 | BOEHLER "DMO-IG" | 2,0 : 3,0 | - | - | 1 | _ | 0.05 | _ | _ | _ | see remark 2) on WPS | <350 | No | 44054 | Adam Duric | 1 | 1.1 / 1.2 | 1.1 / 1.2 | SEP
60PGB32BR932 | 1 | P235GH (1.0345) | P235GH (1.0345) | BW | 26.9 | 20 | 3.2 | 26.9 | 20 | 3.2 | V | HER-001 | 0 | IMR-VP-12-2012 | 141 | BOEHLER "DMO-IG" | 2,0 : 3,0 | - | - | 1 | _ | 0.05 | _ | _ | _ | see remark 2) on WPS | <350 | No | 44054 | Adam Duric | 1 | 1.1 / 1.2 | 1.1 / 1.2 | SEP
60PGB32BR932 | 2 | P235GH (1.0345) | P235GH (1.0345) | BW | 26.9 | 20 | 3.2 | 26.9 | 20 | 3.2 | V | HER-001 | 0 | IMR-VP-12-2012 | 141 | BOEHLER "DMO-IG" | 2,0 : 3,0 | - | - | 1 | _ | 0.05 | _ | _ | _ | see remark 2) on WPS | <350 | No | 44054 | Adam Duric | 1 | 1.1 / 1.2 | 1.1 / 1.2 | SEP
60PGB32BR932 | 3 | P235GH (1.0345) | P245GH (1.0352) | BW | 26.9 | 20 | 3.2 | 26.9 | 20 | 3.2 | V | HER-001 | 0 | IMR-VP-12-2012 | 141 | BOEHLER "DMO-IG" | 2,0 : 3,0 | - | - | 1 | _ | 0.05 | _ | _ | _ | see remark 2) on WPS | <350 | No | 44054 | Adam Duric | 1 | 1.1 / 1.2 | 1.1 / 1.2 | SEP
60PGB32BR932 | 4 | P235GH (1.0345) | P235GH (1.0345) | BW | 26.9 | 20 | 3.2 | 26.9 | 20 | 3.2 | V | HER-001 | 0 | IMR-VP-12-2012 | 141 | BOEHLER "DMO-IG" | 2,0 : 3,0 | - | - | 1 | _ | 0.05 | _ | _ | _ | see remark 2) on WPS | <350 | No | 44054 | Adam Duric | 1 | 1.1 / 1.2 | 1.1 / 1.2 | SEP
60PGB32BR932 | 5 | GP240GH (1.0619) | P235GH (1.0345) | BW | 26.9 | 20 | 3.2 | 26.9 | 20 | 3.2 | V | HER-001 | 0 | IMR-VP-12-2012 | 141 | BOEHLER "DMO-IG" | 2,0 : 3,0 | - | - | 1 | _ | 0.05 | _ | _ | _ | see remark 2) on WPS | <350 | No | 44054 | Adam Duric | 1 | 1.1 / 1.2 | 1.1 / 1.2 | SEP
60PGB32BR933 | 1 | P235GH (1.0345) | P235GH (1.0345) | BW | 26.9 | 20 | 3.2 | 26.9 | 20 | 3.2 | V | HER-001 | 0 | IMR-VP-12-2012 | 141 | BOEHLER "DMO-IG" | 2,0 : 3,0 | - | - | 1 | _ | 0.05 | _ | _ | _ | see remark 2) on WPS | <350 | No | 44054 | Adam Duric | 1 | 1.1 / 1.2 | 1.1 / 1.2 | SEP
60PGB32BR933 | 2 | P235GH (1.0345) | P235GH (1.0345) | BW | 26.9 | 20 | 3.2 | 26.9 | 20 | 3.2 | V | HER-001 | 0 | IMR-VP-12-2012 | 141 | BOEHLER "DMO-IG" | 2,0 : 3,0 | - | - | 1 | _ | 0.05 | _ | _ | _ | see remark 2) on WPS | <350 | No | 44054 | Adam Duric | 1 | 1.1 / 1.2 | 1.1 / 1.2 | SEP
60PGB32BR933 | 3 | P235GH (1.0345) | P245GH (1.0352) | BW | 26.9 | 20 | 3.2 | 26.9 | 20 | 3.2 | V | HER-001 | 0 | IMR-VP-12-2012 | 141 | BOEHLER "DMO-IG" | 2,0 : 3,0 | - | - | 1 | _ | 0.05 | _ | _ | _ | see remark 2) on WPS | <350 | No | 44054 | Adam Duric | 1 | 1.1 / 1.2 | 1.1 / 1.2 | SEP
60PGB32BR933 | 4 | P235GH (1.0345) | P235GH (1.0345) | BW | 26.9 | 20 | 3.2 | 26.9 | 20 | 3.2 | V | HER-001 | 0 | IMR-VP-12-2012 | 141 | BOEHLER "DMO-IG" | 2,0 : 3,0 | - | - | 1 | _ | 0.05 | _ | _ | _ | see remark 2) on WPS | <350 | No | 44054 | Adam Duric | 1 | 1.1 / 1.2 | 1.1 / 1.2 | SEP
60PGB32BR933 | 5 | P235GH (1.0345) | P235GH (1.0345) | BW | 26.9 | 20 | 3.2 | 26.9 | 20 | 3.2 | V | HER-001 | 0 | IMR-VP-12-2012 | 141 | BOEHLER "DMO-IG" | 2,0 : 3,0 | - | - | 1 | _ | 0.05 | _ | _ | _ | see remark 2) on WPS | <350 | No | 44054 | Adam Duric | 1 | 1.1 / 1.2 | 1.1 / 1.2 | SEP
60PGB32BR934 | 7 | P235GH (1.0345) | P235GH (1.0345) | BW | 33.7 | 25 | 4 | 33.7 | 25 | 4 | V | HER-001 | 0 | IMR-VP-12-2012 | 141 | BOEHLER "DMO-IG" | 2,0 : 3,0 | - | - | 1 | _ | 0.05 | _ | _ | _ | see remark 2) on WPS | <350 | No | 44054 | Adam Duric | 1 | 1.1 / 1.2 | 1.1 / 1.2 | SEP
60PGB32BR934 | 6 | P235GH (1.0345) | P235GH (1.0345) | BW | 33.7 | 25 | 4 | 33.7 | 25 | 4 | V | HER-001 | 0 | IMR-VP-12-2012 | 141 | BOEHLER "DMO-IG" | 2,0 : 3,0 | - | - | 1 | _ | 0.05 | _ | _ | _ | see remark 2) on WPS | <350 | No | 44054 | Adam Duric | 1 | 1.1 / 1.2 | 1.1 / 1.2 | SEP
60PGB32BR934 | 2 | P235GH (1.0345) | P250GH (1.0460) | BW | 33.7 | 25 | 4 | 33.7 | 25 | 4 | V | HER-001 | 0 | IMR-VP-12-2012 | 141 | BOEHLER "DMO-IG" | 2,0 : 3,0 | - | - | 1 | _ | 0.05 | _ | _ | _ | see remark 2) on WPS | <350 | No | 44054 | Adam Duric | 1 | 1.1 / 1.2 | 1.1 / 1.2 | SEP
60PGB32BR934 | 3 | P235GH (1.0345) | P235GH (1.0345) | BW | 33.7 | 25 | 4 | 33.7 | 25 | 4 | V | HER-001 | 0 | IMR-VP-12-2012 | 141 | BOEHLER "DMO-IG" | 2,0 : 3,0 | - | - | 1 | _ | 0.05 | _ | _ | _ | see remark 2) on WPS | <350 | No | 44054 | Adam Duric | 1 | 1.1 / 1.2 | 1.1 / 1.2 | SEP
60PGB32BR934 | 4 | P235GH (1.0345) | P235GH (1.0345) | BW | 33.7 | 25 | 4 | 33.7 | 25 | 4 | V | HER-001 | 0 | IMR-VP-12-2012 | 141 | BOEHLER "DMO-IG" | 2,0 : 3,0 | - | - | 1 | _ | 0.05 | _ | _ | _ | see remark 2) on WPS | <350 | No | 44054 | Adam Duric | 1 | 1.1 / 1.2 | 1.1 / 1.2 | SEP
60PGB32BR941 | 7 | P235GH (1.0345) | P235GH (1.0345) | BW | 33.7 | 25 | 4 | 33.7 | 25 | 4 | V | HER-001 | 0 | IMR-VP-12-2012 | 141 | BOEHLER "DMO-IG" | 2,0 : 3,0 | - | - | 1 | _ | 0.05 | _ | _ | _ | see remark 2) on WPS | <350 | No | 44054 | Adam Duric | 1 | 1.1 / 1.2 | 1.1 / 1.2 | SEP
60PGB32BR941 | 5 | P235GH (1.0345) | P235GH (1.0345) | BW | 33.7 | 25 | 4 | 33.7 | 25 | 4 | V | HER-001 | 0 | IMR-VP-12-2012 | 141 | BOEHLER "DMO-IG" | 2,0 : 3,0 | - | - | 1 | _ | 0.05 | _ | _ | _ | see remark 2) on WPS | <350 | No | 44054 | Adam Duric | 1 | 1.1 / 1.2 | 1.1 / 1.2 | SEP
60PGB32BR941 | 2 | P235GH (1.0345) | P250GH (1.0460) | BW | 33.7 | 25 | 4 | 33.7 | 25 | 4 | V | HER-001 | 0 | IMR-VP-12-2012 | 141 | BOEHLER "DMO-IG" | 2,0 : 3,0 | - | - | 1 | _ | 0.05 | _ | _ | _ | see remark 2) on WPS | <350 | No | 44054 | Adam Duric | 1 | 1.1 / 1.2 | 1.1 / 1.2 | SEP
60PGB32BR941 | 3 | P235GH (1.0345) | P235GH (1.0345) | BW | 33.7 | 25 | 4 | 33.7 | 25 | 4 | V | HER-001 | 0 | IMR-VP-12-2012 | 141 | BOEHLER "DMO-IG" | 2,0 : 3,0 | - | - | 1 | _ | 0.05 | _ | _ | _ | see remark 2) on WPS | <350 | No | 44054 | Adam Duric | 1 | 1.1 / 1.2 | 1.1 / 1.2 | SEP
60PGB32BR941 | 4 | P235GH (1.0345) | P235GH (1.0345) | BW | 33.7 | 25 | 4 | 33.7 | 25 | 4 | V | HER-001 | 0 | IMR-VP-12-2012 | 141 | BOEHLER "DMO-IG" | 2,0 : 3,0 | - | - | 1 | _ | 0.05 | _ | _ | _ | see remark 2) on WPS | <350 | No | 44054 | Adam Duric | 1 | 1.1 / 1.2 | 1.1 / 1.2 | SEP
60PGB32BR942 | 1 | P235GH (1.0345) | P235GH (1.0345) | BW | 26.9 | 20 | 3.2 | 26.9 | 20 | 3.2 | V | HER-001 | 0 | IMR-VP-12-2012 | 141 | BOEHLER "DMO-IG" | 2,0 : 3,0 | - | - | 1 | _ | 0.05 | _ | _ | _ | see remark 2) on WPS | <350 | No | 44054 | Adam Duric | 1 | 1.1 / 1.2 | 1.1 / 1.2 | SEP
60PGB32BR942 | 2 | P235GH (1.0345) | P235GH (1.0345) | BW | 26.9 | 20 | 3.2 | 26.9 | 20 | 3.2 | V | HER-001 | 0 | IMR-VP-12-2012 | 141 | BOEHLER "DMO-IG" | 2,0 : 3,0 | - | - | 1 | _ | 0.05 | _ | _ | _ | see remark 2) on WPS | <350 | No | 44054 | Adam Duric | 1 | 1.1 / 1.2 | 1.1 / 1.2 | SEP
60PGB32BR942 | 4 | P235GH (1.0345) | P245GH (1.0352) | BW | 26.9 | 20 | 3.2 | 26.9 | 20 | 3.2 | V | HER-001 | 0 | IMR-VP-12-2012 | 141 | BOEHLER "DMO-IG" | 2,0 : 3,0 | - | - | 1 | _ | 0.05 | _ | _ | _ | see remark 2) on WPS | <350 | No | 44054 | Adam Duric | 1 | 1.1 / 1.2 | 1.1 / 1.2 | SEP
60PGB32BR942 | 5 | P245GH (1.0352) | P235GH (1.0345) | BW | 26.9 | 20 | 3.2 | 26.9 | 20 | 3.2 | V | HER-001 | 0 | IMR-VP-12-2012 | 141 | BOEHLER "DMO-IG" | 2,0 : 3,0 | - | - | 1 | _ | 0.05 | _ | _ | _ | see remark 2) on WPS | <350 | No | 44054 | Adam Duric | 1 | 1.1 / 1.2 | 1.1 / 1.2 | SEP
60PGB32BR942 | 6 | P235GH (1.0345) | P235GH (1.0345) | BW | 26.9 | 20 | 3.2 | 26.9 | 20 | 3.2 | V | HER-001 | 0 | IMR-VP-12-2012 | 141 | BOEHLER "DMO-IG" | 2,0 : 3,0 | - | - | 1 | _ | 0.05 | _ | _ | _ | see remark 2) on WPS | <350 | No | 44054 | Adam Duric | 1 | 1.1 / 1.2 | 1.1 / 1.2 | SEP
60PGB32BR943 | 1 | P235GH (1.0345) | P235GH (1.0345) | BW | 26.9 | 20 | 3.2 | 26.9 | 20 | 3.2 | V | HER-001 | 0 | IMR-VP-12-2012 | 141 | BOEHLER "DMO-IG" | 2,0 : 3,0 | - | - | 1 | _ | 0.05 | _ | _ | _ | see remark 2) on WPS | <350 | No | 44054 | Adam Duric | 1 | 1.1 / 1.2 | 1.1 / 1.2 | SEP
60PGB32BR943 | 2 | P235GH (1.0345) | P235GH (1.0345) | BW | 26.9 | 20 | 3.2 | 26.9 | 20 | 3.2 | V | HER-001 | 0 | IMR-VP-12-2012 | 141 | BOEHLER "DMO-IG" | 2,0 : 3,0 | - | - | 1 | _ | 0.05 | _ | _ | _ | see remark 2) on WPS | <350 | No | 44054 | Adam Duric | 1 | 1.1 / 1.2 | 1.1 / 1.2 | SEP
60PGB32BR943 | 3 | P235GH (1.0345) | P245GH (1.0352) | BW | 26.9 | 20 | 3.2 | 26.9 | 20 | 3.2 | V | HER-001 | 0 | IMR-VP-12-2012 | 141 | BOEHLER "DMO-IG" | 2,0 : 3,0 | - | - | 1 | _ | 0.05 | _ | _ | _ | see remark 2) on WPS | <350 | No | 44054 | Adam Duric | 1 | 1.1 / 1.2 | 1.1 / 1.2 | SEP
60PGB32BR943 | 4 | P245GH (1.0352) | P235GH (1.0345) | BW | 26.9 | 20 | 3.2 | 26.9 | 20 | 3.2 | V | HER-001 | 0 | IMR-VP-12-2012 | 141 | BOEHLER "DMO-IG" | 2,0 : 3,0 | - | - | 1 | _ | 0.05 | _ | _ | _ | see remark 2) on WPS | <350 | No | 44054 | Adam Duric | 1 | 1.1 / 1.2 | 1.1 / 1.2 | SEP
60PGB32BR943 | 5 | P235GH (1.0345) | P235GH (1.0345) | BW | 26.9 | 20 | 3.2 | 26.9 | 20 | 3.2 | V | HER-001 | 0 | IMR-VP-12-2012 | 141 | BOEHLER "DMO-IG" | 2,0 : 3,0 | - | - | 1 | _ | 0.05 | _ | _ | _ | see remark 2) on WPS | <350 | No | 44054 | Adam Duric | 1 | 1.1 / 1.2 | 1.1 / 1.2 | SEP
60PGB32BR944 | 6 | P235GH (1.0345) | P235GH (1.0345) | BW | 33.7 | 25 | 4 | 33.7 | 25 | 4 | V | HER-001 | 0 | IMR-VP-12-2012 | 141 | BOEHLER "DMO-IG" | 2,0 : 3,0 | - | - | 1 | _ | 0.05 | _ | _ | _ | see remark 2) on WPS | <350 | No | 44054 | Adam Duric | 1 | 1.1 / 1.2 | 1.1 / 1.2 | SEP
60PGB32BR944 | 5 | P235GH (1.0345) | P235GH (1.0345) | BW | 33.7 | 25 | 4 | 33.7 | 25 | 4 | V | HER-001 | 0 | IMR-VP-12-2012 | 141 | BOEHLER "DMO-IG" | 2,0 : 3,0 | - | - | 1 | _ | 0.05 | _ | _ | _ | see remark 2) on WPS | <350 | No | 44054 | Adam Duric | 1 | 1.1 / 1.2 | 1.1 / 1.2 | SEP
60PGB32BR944 | 2 | P235GH (1.0345) | P250GH (1.0460) | BW | 33.7 | 25 | 4 | 33.7 | 25 | 4 | V | HER-001 | 0 | IMR-VP-12-2012 | 141 | BOEHLER "DMO-IG" | 2,0 : 3,0 | - | - | 1 | _ | 0.05 | _ | _ | _ | see remark 2) on WPS | <350 | No | 44054 | Adam Duric | 1 | 1.1 / 1.2 | 1.1 / 1.2 | SEP
60PGB32BR944 | 3 | P250GH (1.0460) | P235GH (1.0345) | BW | 33.7 | 25 | 4 | 33.7 | 25 | 4 | V | HER-001 | 0 | IMR-VP-12-2012 | 141 | BOEHLER "DMO-IG" | 2,0 : 3,0 | - | - | 1 | _ | 0.05 | _ | _ | _ | see remark 2) on WPS | <350 | No | 44054 | Adam Duric | 1 | 1.1 / 1.2 | 1.1 / 1.2 | SEP
60PGB32BR944 | 4 | P235GH (1.0345) | P235GH (1.0345) | BW | 33.7 | 25 | 4 | 33.7 | 25 | 4 | V | HER-001 | 0 | IMR-VP-12-2012 | 141 | BOEHLER "DMO-IG" | 2,0 : 3,0 | - | - | 1 | _ | 0.05 | _ | _ | _ | see remark 2) on WPS | <350 | No | 44054 | Adam Duric | 1 | 1.1 / 1.2 | 1.1 / 1.2 | SEP
60PGB32BR961 | 1 | P235GH (1.0345) | P235GH (1.0345) | BW | 26.9 | 20 | 3.2 | 26.9 | 20 | 3.2 | V | HER-001 | 0 | IMR-VP-12-2012 | 141 | BOEHLER "DMO-IG" | 2,0 : 3,0 | - | - | 1 | _ | 0.05 | _ | _ | _ | see remark 2) on WPS | <350 | No | 44054 | Adam Duric | 1 | 1.1 / 1.2 | 1.1 / 1.2 | SEP
60PGB32BR961 | 2 | P235GH (1.0345) | P235GH (1.0345) | BW | 26.9 | 20 | 3.2 | 26.9 | 20 | 3.2 | V | HER-001 | 0 | IMR-VP-12-2012 | 141 | BOEHLER "DMO-IG" | 2,0 : 3,0 | - | - | 1 | _ | 0.05 | _ | _ | _ | see remark 2) on WPS | <350 | No | 44054 | Adam Duric | 1 | 1.1 / 1.2 | 1.1 / 1.2 | SEP
60PGB32BR961 | 3 | P235GH (1.0345) | P245GH (1.0352) | BW | 26.9 | 20 | 3.2 | 26.9 | 20 | 3.2 | V | HER-001 | 0 | IMR-VP-12-2012 | 141 | BOEHLER "DMO-IG" | 2,0 : 3,0 | - | - | 1 | _ | 0.05 | _ | _ | _ | see remark 2) on WPS | <350 | No | 44054 | Adam Duric | 1 | 1.1 / 1.2 | 1.1 / 1.2 | SEP
60PGB32BR961 | 4 | P245GH (1.0352) | P235GH (1.0345) | BW | 26.9 | 20 | 3.2 | 26.9 | 20 | 3.2 | V | HER-001 | 0 | IMR-VP-12-2012 | 141 | BOEHLER "DMO-IG" | 2,0 : 3,0 | - | - | 1 | _ | 0.05 | _ | _ | _ | see remark 2) on WPS | <350 | No | 44054 | Adam Duric | 1 | 1.1 / 1.2 | 1.1 / 1.2 | SEP
60PGB32BR961 | 5 | P235GH (1.0345) | P250GH (1.0460) | BW | 26.9 | 20 | 3.2 | 26.9 | 20 | 3.2 | V | HER-001 | 0 | IMR-VP-12-2012 | 141 | BOEHLER "DMO-IG" | 2,0 : 3,0 | - | - | 1 | _ | 0.05 | _ | _ | _ | see remark 2) on WPS | <350 | No | 44054 | Adam Duric | 1 | 1.1 / 1.2 | 1.1 / 1.2 | SEP
60PGB32BR961 | 6 | P250GH (1.0460) | P235GH (1.0345) | BW | 26.9 | 20 | 3.2 | 26.9 | 20 | 3.2 | V | HER-001 | 0 | IMR-VP-12-2012 | 141 | BOEHLER "DMO-IG" | 2,0 : 3,0 | - | - | 1 | _ | 0.05 | _ | _ | _ | see remark 2) on WPS | <350 | No | 44054 | Adam Duric | 1 | 1.1 / 1.2 | 1.1 / 1.2 | SEP
60PGB32BR961 | 7 | P235GH (1.0345) | P235GH (1.0345) | BW | 26.9 | 20 | 3.2 | 26.9 | 20 | 3.2 | V | HER-001 | 0 | IMR-VP-12-2012 | 141 | BOEHLER "DMO-IG" | 2,0 : 3,0 | - | - | 1 | _ | 0.05 | _ | _ | _ | see remark 2) on WPS | <350 | No | 44054 | Adam Duric | 1 | 1.1 / 1.2 | 1.1 / 1.2 | SEP
60PGB32BR971 | 1 | P235GH (1.0345) | P235GH (1.0345) | BW | 26.9 | 20 | 3.2 | 26.9 | 20 | 3.2 | V | HER-001 | 0 | IMR-VP-12-2012 | 141 | BOEHLER "DMO-IG" | 2,0 : 3,0 | - | - | 1 | _ | 0.05 | _ | _ | _ | see remark 2) on WPS | <350 | No | 44054 | Adam Duric | 1 | 1.1 / 1.2 | 1.1 / 1.2 | SEP
60PGB32BR971 | 2 | P235GH (1.0345) | P235GH (1.0345) | BW | 26.9 | 20 | 3.2 | 26.9 | 20 | 3.2 | V | HER-001 | 0 | IMR-VP-12-2012 | 141 | BOEHLER "DMO-IG" | 2,0 : 3,0 | - | - | 1 | _ | 0.05 | _ | _ | _ | see remark 2) on WPS | <350 | No | 44054 | Adam Duric | 1 | 1.1 / 1.2 | 1.1 / 1.2 | SEP
60PGB32BR971 | 3 | P235GH (1.0345) | P245GH (1.0352) | BW | 26.9 | 20 | 3.2 | 26.9 | 20 | 3.2 | V | HER-001 | 0 | IMR-VP-12-2012 | 141 | BOEHLER "DMO-IG" | 2,0 : 3,0 | - | - | 1 | _ | 0.05 | _ | _ | _ | see remark 2) on WPS | <350 | No | 44054 | Adam Duric | 1 | 1.1 / 1.2 | 1.1 / 1.2 | SEP
60PGB32BR971 | 4 | P245GH (1.0352) | P235GH (1.0345) | BW | 26.9 | 20 | 3.2 | 26.9 | 20 | 3.2 | V | HER-001 | 0 | IMR-VP-12-2012 | 141 | BOEHLER "DMO-IG" | 2,0 : 3,0 | - | - | 1 | _ | 0.05 | _ | _ | _ | see remark 2) on WPS | <350 | No | 44054 | Adam Duric | 1 | 1.1 / 1.2 | 1.1 / 1.2 | SEP
60PGB32BR971 | 5 | P235GH (1.0345) | P250GH (1.0460) | BW | 26.9 | 20 | 3.2 | 26.9 | 20 | 3.2 | V | HER-001 | 0 | IMR-VP-12-2012 | 141 | BOEHLER "DMO-IG" | 2,0 : 3,0 | - | - | 1 | _ | 0.05 | _ | _ | _ | see remark 2) on WPS | <350 | No | 44054 | Adam Duric | 1 | 1.1 / 1.2 | 1.1 / 1.2 | SEP
60PGB32BR971 | 6 | P250GH (1.0460) | P235GH (1.0345) | BW | 26.9 | 20 | 3.2 | 26.9 | 20 | 3.2 | V | HER-001 | 0 | IMR-VP-12-2012 | 141 | BOEHLER "DMO-IG" | 2,0 : 3,0 | - | - | 1 | _ | 0.05 | _ | _ | _ | see remark 2) on WPS | <350 | No | 44054 | Adam Duric | 1 | 1.1 / 1.2 | 1.1 / 1.2 | SEP
60PGB32BR971 | 7 | P235GH (1.0345) | P235GH (1.0345) | BW | 26.9 | 20 | 3.2 | 26.9 | 20 | 3.2 | V | HER-001 | 0 | IMR-VP-12-2012 | 141 | BOEHLER "DMO-IG" | 2,0 : 3,0 | - | - | 1 | _ | 0.05 | _ | _ | _ | see remark 2) on WPS | <350 | No | 44054 | Adam Duric | 1 | 1.1 / 1.2 | 1.1 / 1.2 | SEP
60PGB32BR981 | 1 | P235GH (1.0345) | P235GH (1.0345) | BW | 26.9 | 20 | 3.2 | 26.9 | 20 | 3.2 | V | HER-001 | 0 | IMR-VP-12-2012 | 141 | BOEHLER "DMO-IG" | 2,0 : 3,0 | - | - | 1 | _ | 0.05 | _ | _ | _ | see remark 2) on WPS | <350 | No | 44054 | Adam Duric | 1 | 1.1 / 1.2 | 1.1 / 1.2 | SEP
60PGB32BR981 | 2 | P235GH (1.0345) | P235GH (1.0345) | BW | 26.9 | 20 | 3.2 | 26.9 | 20 | 3.2 | V | HER-001 | 0 | IMR-VP-12-2012 | 141 | BOEHLER "DMO-IG" | 2,0 : 3,0 | - | - | 1 | _ | 0.05 | _ | _ | _ | see remark 2) on WPS | <350 | No | 44054 | Adam Duric | 1 | 1.1 / 1.2 | 1.1 / 1.2 | SEP
60PGB32BR981 | 3 | P235GH (1.0345) | P245GH (1.0352) | BW | 26.9 | 20 | 3.2 | 26.9 | 20 | 3.2 | V | HER-001 | 0 | IMR-VP-12-2012 | 141 | BOEHLER "DMO-IG" | 2,0 : 3,0 | - | - | 1 | _ | 0.05 | _ | _ | _ | see remark 2) on WPS | <350 | No | 44054 | Adam Duric | 1 | 1.1 / 1.2 | 1.1 / 1.2 | SEP
60PGB32BR981 | 4 | P245GH (1.0352) | P235GH (1.0345) | BW | 26.9 | 20 | 3.2 | 26.9 | 20 | 3.2 | V | HER-001 | 0 | IMR-VP-12-2012 | 141 | BOEHLER "DMO-IG" | 2,0 : 3,0 | - | - | 1 | _ | 0.05 | _ | _ | _ | see remark 2) on WPS | <350 | No | 44054 | Adam Duric | 1 | 1.1 / 1.2 | 1.1 / 1.2 | SEP
60PGB32BR981 | 5 | P235GH (1.0345) | P250GH (1.0460) | BW | 26.9 | 20 | 3.2 | 26.9 | 20 | 3.2 | V | HER-001 | 0 | IMR-VP-12-2012 | 141 | BOEHLER "DMO-IG" | 2,0 : 3,0 | - | - | 1 | _ | 0.05 | _ | _ | _ | see remark 2) on WPS | <350 | No | 44054 | Adam Duric | 1 | 1.1 / 1.2 | 1.1 / 1.2 | SEP
60PGB32BR981 | 6 | P250GH (1.0460) | P235GH (1.0345) | BW | 26.9 | 20 | 3.2 | 26.9 | 20 | 3.2 | V | HER-001 | 0 | IMR-VP-12-2012 | 141 | BOEHLER "DMO-IG" | 2,0 : 3,0 | - | - | 1 | _ | 0.05 | _ | _ | _ | see remark 2) on WPS | <350 | No | 44054 | Adam Duric | 1 | 1.1 / 1.2 | 1.1 / 1.2 | SEP
60PGB32BR981 | 7 | P235GH (1.0345) | P235GH (1.0345) | BW | 26.9 | 20 | 3.2 | 26.9 | 20 | 3.2 | V | HER-001 | 0 | IMR-VP-12-2012 | 141 | BOEHLER "DMO-IG" | 2,0 : 3,0 | - | - | 1 | _ | 0.05 | _ | _ | _ | see remark 2) on WPS | <350 | No | 44054 | Adam Duric | 1 | 1.1 / 1.2 | 1.1 / 1.2 | SEP
60PGB32BR991 | 1 | P235GH (1.0345) | P235GH (1.0345) | BW | 26.9 | 20 | 3.2 | 26.9 | 20 | 3.2 | V | HER-001 | 0 | IMR-VP-12-2012 | 141 | BOEHLER "DMO-IG" | 2,0 : 3,0 | - | - | 1 | _ | 0.05 | _ | _ | _ | see remark 2) on WPS | <350 | No | 44054 | Adam Duric | 1 | 1.1 / 1.2 | 1.1 / 1.2 | SEP
60PGB32BR991 | 2 | P235GH (1.0345) | P235GH (1.0345) | BW | 26.9 | 20 | 3.2 | 26.9 | 20 | 3.2 | V | HER-001 | 0 | IMR-VP-12-2012 | 141 | BOEHLER "DMO-IG" | 2,0 : 3,0 | - | - | 1 | _ | 0.05 | _ | _ | _ | see remark 2) on WPS | <350 | No | 44054 | Adam Duric | 1 | 1.1 / 1.2 | 1.1 / 1.2 | SEP
60PGB32BR991 | 3 | P235GH (1.0345) | P245GH (1.0352) | BW | 26.9 | 20 | 3.2 | 26.9 | 20 | 3.2 | V | HER-001 | 0 | IMR-VP-12-2012 | 141 | BOEHLER "DMO-IG" | 2,0 : 3,0 | - | - | 1 | _ | 0.05 | _ | _ | _ | see remark 2) on WPS | <350 | No | 44054 | Adam Duric | 1 | 1.1 / 1.2 | 1.1 / 1.2 | SEP
60PGB32BR991 | 4 | P245GH (1.0352) | P235GH (1.0345) | BW | 26.9 | 20 | 3.2 | 26.9 | 20 | 3.2 | V | HER-001 | 0 | IMR-VP-12-2012 | 141 | BOEHLER "DMO-IG" | 2,0 : 3,0 | - | - | 1 | _ | 0.05 | _ | _ | _ | see remark 2) on WPS | <350 | No | 44054 | Adam Duric | 1 | 1.1 / 1.2 | 1.1 / 1.2 | SEP
60PGB32BR991 | 5 | P235GH (1.0345) | P250GH (1.0460) | BW | 26.9 | 20 | 3.2 | 26.9 | 20 | 3.2 | V | HER-001 | 0 | IMR-VP-12-2012 | 141 | BOEHLER "DMO-IG" | 2,0 : 3,0 | - | - | 1 | _ | 0.05 | _ | _ | _ | see remark 2) on WPS | <350 | No | 44054 | Adam Duric | 1 | 1.1 / 1.2 | 1.1 / 1.2 | SEP
60PGB32BR991 | 6 | P250GH (1.0460) | P235GH (1.0345) | BW | 26.9 | 20 | 3.2 | 26.9 | 20 | 3.2 | V | HER-001 | 0 | IMR-VP-12-2012 | 141 | BOEHLER "DMO-IG" | 2,0 : 3,0 | - | - | 1 | _ | 0.05 | _ | _ | _ | see remark 2) on WPS | <350 | No | 44054 | Adam Duric | 1 | 1.1 / 1.2 | 1.1 / 1.2 | SEP
60PGB32BR991 | 7 | P235GH (1.0345) | P235GH (1.0345) | BW | 26.9 | 20 | 3.2 | 26.9 | 20 | 3.2 | V | HER-001 | 0 | IMR-VP-12-2012 | 141 | BOEHLER "DMO-IG" | 2,0 : 3,0 | - | - | 1 | _ | 0.05 | _ | _ | _ | see remark 2) on WPS | <350 | No | 44054 | Adam Duric | 1 | 1.1 / 1.2 | 1.1 / 1.2 | SEP
60PGB33BR001 | 1 | P235GH (1.0345) | P235GH (1.0345) | BW | 168.3 | 150 | 4.5 | 168.3 | 150 | 4.5 | V | HER-001 | 0 | IMR-VP-12-2012 | 141 | BOEHLER "DMO-IG" | 2,0 : 3,0 | - | - | 1 | _ | 0.05 | _ | _ | _ | see remark 2) on WPS | <350 | No | 44054 | Adam Duric | 1 | 1.1 / 1.2 | 1.1 / 1.2 | SEP
60PGB33BR001 | 4 | P235GH (1.0345) | P235GH (1.0345) | BW | 168.3 | 150 | 4.5 | 168.3 | 150 | 4.5 | V | HER-001 | 0 | IMR-VP-12-2012 | 141 | BOEHLER "DMO-IG" | 2,0 : 3,0 | - | - | 1 | _ | 0.05 | _ | _ | _ | see remark 2) on WPS | <350 | No | 44054 | Adam Duric | 1 | 1.1 / 1.2 | 1.1 / 1.2 | SEP
60PGB33BR002 | 1 | P235GH (1.0345) | P235GH (1.0345) | BW | 168.3 | 150 | 4.5 | 168.3 | 150 | 4.5 | V | HER-001 | 0 | IMR-VP-12-2012 | 141 | BOEHLER "DMO-IG" | 2,0 : 3,0 | - | - | 1 | _ | 0.05 | _ | _ | _ | see remark 2) on WPS | <350 | No | 44054 | Adam Duric | 1 | 1.1 / 1.2 | 1.1 / 1.2 | SEP
60PGB33BR002 | 5 | P235GH (1.0345) | P235GH (1.0345) | BW | 168.3 | 150 | 4.5 | 168.3 | 150 | 4.5 | V | HER-001 | 0 | IMR-VP-12-2012 | 141 | BOEHLER "DMO-IG" | 2,0 : 3,0 | - | - | 1 | _ | 0.05 | _ | _ | _ | see remark 2) on WPS | <350 | No | 44054 | Adam Duric | 1 | 1.1 / 1.2 | 1.1 / 1.2 | SEP
60PGB33BR002 | 7 | P235GH (1.0345) | P245GH (1.0352) | BW | 168.3 | 150 | 4.5 | 150 | 150 | 4.5 | V | HER-001 | 0 | IMR-VP-12-2012 | 141 | BOEHLER "DMO-IG" | 2,0 : 3,0 | - | - | 1 | _ | 0.05 | _ | _ | _ | see remark 2) on WPS | <350 | No | 44054 | Adam Duric | 1 | 1.1 / 1.2 | 1.1 / 1.2 | SEP
60PGB33BR002 | 10 | P245GH (1.0352) | P235GH (1.0345) | BW | 150 | 150 | 4.5 | 168.3 | 150 | 4.5 | V | HER-001 | 0 | IMR-VP-12-2012 | 141 | BOEHLER "DMO-IG" | 2,0 : 3,0 | - | - | 1 | _ | 0.05 | _ | _ | _ | see remark 2) on WPS | <350 | No | 44054 | Adam Duric | 1 | 1.1 / 1.2 | 1.1 / 1.2 | SEP
60PGB33BR003 | 1 | P235GH (1.0345) | P235GH (1.0345) | BW | 168.3 | 150 | 4.5 | 168.3 | 150 | 4.5 | V | HER-001 | 0 | IMR-VP-12-2012 | 141 | BOEHLER "DMO-IG" | 2,0 : 3,0 | - | - | 1 | _ | 0.05 | _ | _ | _ | see remark 2) on WPS | <350 | No | 44054 | Adam Duric | 1 | 1.1 / 1.2 | 1.1 / 1.2 | SEP
60PGB33BR004 | 1 | P235GH (1.0345) | P235GH (1.0345) | BW | 168.3 | 150 | 4.5 | 168.3 | 150 | 4.5 | V | HER-001 | 0 | IMR-VP-12-2012 | 141 | BOEHLER "DMO-IG" | 2,0 : 3,0 | - | - | 1 | _ | 0.05 | _ | _ | _ | see remark 2) on WPS | <350 | No | 44054 | Adam Duric | 1 | 1.1 / 1.2 | 1.1 / 1.2 | SEP
60PGB33BR011 | 1 | P235GH (1.0345) | P235GH (1.0345) | BW | 168.3 | 150 | 4.5 | 168.3 | 150 | 4.5 | V | HER-001 | 0 | IMR-VP-12-2012 | 141 | BOEHLER "DMO-IG" | 2,0 : 3,0 | - | - | 1 | _ | 0.05 | _ | _ | _ | see remark 2) on WPS | <350 | No | 44054 | Adam Duric | 1 | 1.1 / 1.2 | 1.1 / 1.2 | SEP
60PGB33BR011 | 5 | P235GH (1.0345) | P235GH (1.0345) | BW | 168.3 | 150 | 4.5 | 168.3 | 150 | 4.5 | V | HER-001 | 0 | IMR-VP-12-2012 | 141 | BOEHLER "DMO-IG" | 2,0 : 3,0 | - | - | 1 | _ | 0.05 | _ | _ | _ | see remark 2) on WPS | <350 | No | 44054 | Adam Duric | 1 | 1.1 / 1.2 | 1.1 / 1.2 | SEP
60PGB33BR011 | 12 | P235GH (1.0345) | P250GH (1.0460) | BW | 168.3 | 150 | 4.5 | 114.3 | 100 | 3.6 | V | HER-001 | 0 | IMR-VP-12-2012 | 141 | BOEHLER "DMO-IG" | 2,0 : 3,0 | - | - | 1 | _ | 0.05 | _ | _ | _ | see remark 2) on WPS | <350 | No | 44054 | Adam Duric | 1 | 1.1 / 1.2 | 1.1 / 1.2 | SEP
60PGB33BR012 | 1 | P250GH (1.0460) | P235GH (1.0345) | BW | 114.3 | 100 | 3.6 | 114.3 | 150 | 3.6 | V | HER-001 | 0 | IMR-VP-12-2012 | 141 | BOEHLER "DMO-IG" | 2,0 : 3,0 | - | - | 1 | _ | 0.05 | _ | _ | _ | see remark 2) on WPS | <350 | No | 44054 | Adam Duric | 1 | 1.1 / 1.2 | 1.1 / 1.2 | SEP
60PGB33BR021 | 1 | P235GH (1.0345) | P235GH (1.0345) | BW | 168.3 | 150 | 4.5 | 168.3 | 150 | 4.5 | V | HER-001 | 0 | IMR-VP-12-2012 | 141 | BOEHLER "DMO-IG" | 2,0 : 3,0 | - | - | 1 | _ | 0.05 | _ | _ | _ | see remark 2) on WPS | <350 | No | 44054 | Adam Duric | 1 | 1.1 / 1.2 | 1.1 / 1.2 | SEP
60PGB33BR021 | 3 | P235GH (1.0345) | P235GH (1.0345) | BW | 168.3 | 150 | 4.5 | 168.3 | 150 | 4.5 | V | HER-001 | 0 | IMR-VP-12-2012 | 141 | BOEHLER "DMO-IG" | 2,0 : 3,0 | - | - | 1 | _ | 0.05 | _ | _ | _ | see remark 2) on WPS | <350 | No | 44054 | Adam Duric | 1 | 1.1 / 1.2 | 1.1 / 1.2 | SEP
60PGB33BR021 | 11 | P235GH (1.0345) | P235GH (1.0345) | BW | 168.3 | 150 | 4.5 | 114.3 | 100 | 3.6 | V | HER-001 | 0 | IMR-VP-12-2012 | 141 | BOEHLER "DMO-IG" | 2,0 : 3,0 | - | - | 1 | _ | 0.05 | _ | _ | _ | see remark 2) on WPS | <350 | No | 44054 | Adam Duric | 1 | 1.1 / 1.2 | 1.1 / 1.2 | SEP
60PGB33BR022 | 1 | P235GH (1.0345) | P250GH (1.0460) | BW | 114.3 | 100 | 3.6 | 168.3 | 150 | 4.5 | V | HER-001 | 0 | IMR-VP-12-2012 | 141 | BOEHLER "DMO-IG" | 2,0 : 3,0 | - | - | 1 | _ | 0.05 | _ | _ | _ | see remark 2) on WPS | <350 | No | 44054 | Adam Duric | 1 | 1.1 / 1.2 | 1.1 / 1.2 | SEP
60PGB33BR211 | 1 | P235GH (1.0345) | P235GH (1.0345) | BW | 21.3 | 15 | 3.2 | 21.3 | 15 | 3.2 | V | HER-015 | 0 | IMR-VP-17-2015 | 141 | BOEHLER "DMO-IG" | 2,0 : 2,4 | - | - | 1 | _ | 0.05 | _ | _ | _ | see remark 2) on WPS | <340 | No | 44063 | Adam Duric | 1 | 1.1 / 1.2 | 1.1 / 1.2 | SEP
60PGB33BR211 | 2 | P235GH (1.0345) | P250GH (1.0460) | BW | 21.3 | 15 | 3.2 | 21.3 | 15 | 3.2 | V | HER-015 | 0 | IMR-VP-17-2015 | 141 | BOEHLER "DMO-IG" | 2,0 : 2,4 | - | - | 1 | _ | 0.05 | _ | _ | _ | see remark 2) on WPS | <340 | No | 44063 | Adam Duric | 1 | 1.1 / 1.2 | 1.1 / 1.2 | SEP
60PGB33BR211 | 3 | P250GH (1.0460) | P235GH (1.0345) | BW | 21.3 | 15 | 3.2 | 21.3 | 15 | 3.2 | V | HER-015 | 0 | IMR-VP-17-2015 | 141 | BOEHLER "DMO-IG" | 2,0 : 2,4 | - | - | 1 | _ | 0.05 | _ | _ | _ | see remark 2) on WPS | <340 | No | 44063 | Adam Duric | 1 | 1.1 / 1.2 | 1.1 / 1.2 | SEP
60PGB33BR221 | 1 | P235GH (1.0345) | P235GH (1.0345) | BW | 21.3 | 15 | 3.2 | 21.3 | 15 | 3.2 | V | HER-015 | 0 | IMR-VP-17-2015 | 141 | BOEHLER "DMO-IG" | 2,0 : 2,4 | - | - | 1 | _ | 0.05 | _ | _ | _ | see remark 2) on WPS | <340 | No | 44063 | Adam Duric | 1 | 1.1 / 1.2 | 1.1 / 1.2 | SEP
60PGB33BR221 | 2 | P235GH (1.0345) | P250GH (1.0460) | BW | 21.3 | 15 | 3.2 | 21.3 | 15 | 3.2 | V | HER-015 | 0 | IMR-VP-17-2015 | 141 | BOEHLER "DMO-IG" | 2,0 : 2,4 | - | - | 1 | _ | 0.05 | _ | _ | _ | see remark 2) on WPS | <340 | No | 44063 | Adam Duric | 1 | 1.1 / 1.2 | 1.1 / 1.2 | SEP
60PGB33BR221 | 3 | P250GH (1.0460) | P235GH (1.0345) | BW | 21.3 | 15 | 3.2 | 21.3 | 15 | 3.2 | V | HER-015 | 0 | IMR-VP-17-2015 | 141 | BOEHLER "DMO-IG" | 2,0 : 2,4 | - | - | 1 | _ | 0.05 | _ | _ | _ | see remark 2) on WPS | <340 | No | 44063 | Adam Duric | 1 | 1.1 / 1.2 | 1.1 / 1.2 | SEP
60PGB33BR902 | 1 | P235GH (1.0345) | P235GH (1.0345) | BW | 33.7 | 25 | 4 | 33.7 | 25 | 4 | V | HER-001 | 0 | IMR-VP-12-2012 | 141 | BOEHLER "DMO-IG" | 2,0 : 3,0 | - | - | 1 | _ | 0.05 | _ | _ | _ | see remark 2) on WPS | <350 | No | 44054 | Adam Duric | 1 | 1.1 / 1.2 | 1.1 / 1.2 | SEP
60PGB33BR902 | 2 | P235GH (1.0345) | P250GH (1.0460) | BW | 33.7 | 25 | 4 | 33.7 | 25 | 4 | V | HER-001 | 0 | IMR-VP-12-2012 | 141 | BOEHLER "DMO-IG" | 2,0 : 3,0 | - | - | 1 | _ | 0.05 | _ | _ | _ | see remark 2) on WPS | <350 | No | 44054 | Adam Duric | 1 | 1.1 / 1.2 | 1.1 / 1.2 | SEP
60PGB33BR902 | 3 | P250GH (1.0460) | P235GH (1.0345) | BW | 33.7 | 25 | 4 | 33.7 | 25 | 4 | V | HER-001 | 0 | IMR-VP-12-2012 | 141 | BOEHLER "DMO-IG" | 2,0 : 3,0 | - | - | 1 | _ | 0.05 | _ | _ | _ | see remark 2) on WPS | <350 | No | 44054 | Adam Duric | 1 | 1.1 / 1.2 | 1.1 / 1.2 | SEP
60PGB33BR903 | 1 | P235GH (1.0345) | P235GH (1.0345) | BW | 33.7 | 25 | 4 | 33.7 | 25 | 4 | V | HER-001 | 0 | IMR-VP-12-2012 | 141 | BOEHLER "DMO-IG" | 2,0 : 3,0 | - | - | 1 | _ | 0.05 | _ | _ | _ | see remark 2) on WPS | <350 | No | 44054 | Adam Duric | 1 | 1.1 / 1.2 | 1.1 / 1.2 | SEP
60PGB33BR903 | 2 | P235GH (1.0345) | P250GH (1.0460) | BW | 33.7 | 25 | 4 | 33.7 | 25 | 4 | V | HER-001 | 0 | IMR-VP-12-2012 | 141 | BOEHLER "DMO-IG" | 2,0 : 3,0 | - | - | 1 | _ | 0.05 | _ | _ | _ | see remark 2) on WPS | <350 | No | 44054 | Adam Duric | 1 | 1.1 / 1.2 | 1.1 / 1.2 | SEP
60PGB33BR903 | 3 | P250GH (1.0460) | P235GH (1.0345) | BW | 33.7 | 25 | 4 | 33.7 | 25 | 4 | V | HER-001 | 0 | IMR-VP-12-2012 | 141 | BOEHLER "DMO-IG" | 2,0 : 3,0 | - | - | 1 | _ | 0.05 | _ | _ | _ | see remark 2) on WPS | <350 | No | 44054 | Adam Duric | 1 | 1.1 / 1.2 | 1.1 / 1.2 | SEP
60PGB33BR911 | 1 | P235GH (1.0345) | P235GH (1.0345) | BW | 33.7 | 25 | 4 | 33.7 | 25 | 4 | V | HER-001 | 0 | IMR-VP-12-2012 | 141 | BOEHLER "DMO-IG" | 2,0 : 3,0 | - | - | 1 | _ | 0.05 | _ | _ | _ | see remark 2) on WPS | <350 | No | 44054 | Adam Duric | 1 | 1.1 / 1.2 | 1.1 / 1.2 | SEP
60PGB33BR911 | 2 | P235GH (1.0345) | P250GH (1.0460) | BW | 33.7 | 25 | 4 | 33.7 | 25 | 4 | V | HER-001 | 0 | IMR-VP-12-2012 | 141 | BOEHLER "DMO-IG" | 2,0 : 3,0 | - | - | 1 | _ | 0.05 | _ | _ | _ | see remark 2) on WPS | <350 | No | 44054 | Adam Duric | 1 | 1.1 / 1.2 | 1.1 / 1.2 | SEP
60PGB33BR911 | 3 | P250GH (1.0460) | P235GH (1.0345) | BW | 33.7 | 25 | 4 | 33.7 | 25 | 4 | V | HER-001 | 0 | IMR-VP-12-2012 | 141 | BOEHLER "DMO-IG" | 2,0 : 3,0 | - | - | 1 | _ | 0.05 | _ | _ | _ | see remark 2) on WPS | <350 | No | 44054 | Adam Duric | 1 | 1.1 / 1.2 | 1.1 / 1.2 | SEP
60PGB33BR921 | 1 | P235GH (1.0345) | P235GH (1.0345) | BW | 33.7 | 25 | 4 | 33.7 | 25 | 4 | V | HER-001 | 0 | IMR-VP-12-2012 | 141 | BOEHLER "DMO-IG" | 2,0 : 3,0 | - | - | 1 | _ | 0.05 | _ | _ | _ | see remark 2) on WPS | <350 | No | 44054 | Adam Duric | 1 | 1.1 / 1.2 | 1.1 / 1.2 | SEP
60PGB33BR921 | 2 | P235GH (1.0345) | P250GH (1.0460) | BW | 33.7 | 25 | 4 | 33.7 | 25 | 4 | V | HER-001 | 0 | IMR-VP-12-2012 | 141 | BOEHLER "DMO-IG" | 2,0 : 3,0 | - | - | 1 | _ | 0.05 | _ | _ | _ | see remark 2) on WPS | <350 | No | 44054 | Adam Duric | 1 | 1.1 / 1.2 | 1.1 / 1.2 | SEP
60PGB33BR921 | 3 | P250GH (1.0460) | P235GH (1.0345) | BW | 33.7 | 25 | 4 | 33.7 | 25 | 4 | V | HER-001 | 0 | IMR-VP-12-2012 | 141 | BOEHLER "DMO-IG" | 2,0 : 3,0 | - | - | 1 | _ | 0.05 | _ | _ | _ | see remark 2) on WPS | <350 | No | 44054 | Adam Duric | 1 | 1.1 / 1.2 | 1.1 / 1.2 | SEP
60PGB33BR962 | 1 | P235GH (1.0345) | P235GH (1.0345) | BW | 33.7 | 25 | 4 | 33.7 | 25 | 4 | V | HER-001 | 0 | IMR-VP-12-2012 | 141 | BOEHLER "DMO-IG" | 2,0 : 3,0 | - | - | 1 | _ | 0.05 | _ | _ | _ | see remark 2) on WPS | <350 | No | 44054 | Adam Duric | 1 | 1.1 / 1.2 | 1.1 / 1.2 | SEP
60PGB33BR962 | 2 | P235GH (1.0345) | P250GH (1.0460) | BW | 33.7 | 25 | 4 | 33.7 | 25 | 4 | V | HER-001 | 0 | IMR-VP-12-2012 | 141 | BOEHLER "DMO-IG" | 2,0 : 3,0 | - | - | 1 | _ | 0.05 | _ | _ | _ | see remark 2) on WPS | <350 | No | 44054 | Adam Duric | 1 | 1.1 / 1.2 | 1.1 / 1.2 | SEP
60PGB33BR962 | 3 | P250GH (1.0460) | P235GH (1.0345) | BW | 33.7 | 25 | 4 | 33.7 | 25 | 4 | V | HER-001 | 0 | IMR-VP-12-2012 | 141 | BOEHLER "DMO-IG" | 2,0 : 3,0 | - | - | 1 | _ | 0.05 | _ | _ | _ | see remark 2) on WPS | <350 | No | 44054 | Adam Duric | 1 | 1.1 / 1.2 | 1.1 / 1.2 | SEP
60PGB33BR972 | 1 | P235GH (1.0345) | P235GH (1.0345) | BW | 33.7 | 25 | 4 | 33.7 | 25 | 4 | V | HER-001 | 0 | IMR-VP-12-2012 | 141 | BOEHLER "DMO-IG" | 2,0 : 3,0 | - | - | 1 | _ | 0.05 | _ | _ | _ | see remark 2) on WPS | <350 | No | 44054 | Adam Duric | 1 | 1.1 / 1.2 | 1.1 / 1.2 | SEP
60PGB33BR972 | 2 | P235GH (1.0345) | P250GH (1.0460) | BW | 33.7 | 25 | 4 | 33.7 | 25 | 4 | V | HER-001 | 0 | IMR-VP-12-2012 | 141 | BOEHLER "DMO-IG" | 2,0 : 3,0 | - | - | 1 | _ | 0.05 | _ | _ | _ | see remark 2) on WPS | <350 | No | 44054 | Adam Duric | 1 | 1.1 / 1.2 | 1.1 / 1.2 | SEP
60PGB33BR972 | 3 | P250GH (1.0460) | P235GH (1.0345) | BW | 33.7 | 25 | 4 | 33.7 | 25 | 4 | V | HER-001 | 0 | IMR-VP-12-2012 | 141 | BOEHLER "DMO-IG" | 2,0 : 3,0 | - | - | 1 | _ | 0.05 | _ | _ | _ | see remark 2) on WPS | <350 | No | 44054 | Adam Duric | 1 | 1.1 / 1.2 | 1.1 / 1.2 | SEP
60PGB34BR001 | 1 | P235GH (1.0345) | P235GH (1.0345) | BW | 273 | 250 | 6.3 | 273 | 250 | 6.3 | V | HER-001 | 0 | IMR-VP-12-2012 | 141 | BOEHLER "DMO-IG" | 2,0 : 3,0 | - | - | 1 | _ | 0.05 | _ | _ | _ | see remark 2) on WPS | <350 | No | 44020 | Adam Duric | 1 | 1.1 / 1.2 | 1.1 / 1.2 | SEP
60PGB34BR001 | 6 | P235GH (1.0345) | P235GH (1.0345) | BW | 273 | 250 | 6.3 | 273 | 250 | 6.3 | V | HER-001 | 0 | IMR-VP-12-2012 | 141 | BOEHLER "DMO-IG" | 2,0 : 3,0 | - | - | 1 | _ | 0.05 | _ | _ | _ | see remark 2) on WPS | <350 | No | 44020 | Adam Duric | 1 | 1.1 / 1.2 | 1.1 / 1.2 | SEP
60PGB34BR002 | 4 | P235GH (1.0345) | P235GH (1.0345) | BW | 273 | 250 | 6.3 | 273 | 250 | 6.3 | V | HER-001 | 0 | IMR-VP-12-2012 | 141 | BOEHLER "DMO-IG" | 2,0 : 3,0 | - | - | 1 | _ | 0.05 | _ | _ | _ | see remark 2) on WPS | <350 | No | 44020 | Adam Duric | 1 | 1.1 / 1.2 | 1.1 / 1.2 | SEP
60PGB34BR002 | 13 | P235GH (1.0345) | P235GH (1.0345) | BW | 273 | 250 | 6.3 | 273 | 250 | 6.3 | V | HER-001 | 0 | IMR-VP-12-2012 | 141 | BOEHLER "DMO-IG" | 2,0 : 3,0 | - | - | 1 | _ | 0.05 | _ | _ | _ | see remark 2) on WPS | <350 | No | 44061 | Mihael Kolcic | 1 | 1.1 / 1.2 | 1.1 / 1.2 | SEP
60PGB34BR002 | 16 | P235GH (1.0345) | P235GH (1.0345) | BW | 273 | 250 | 6.3 | 273 | 250 | 6.3 | V | HER-001 | 0 | IMR-VP-12-2012 | 141 | BOEHLER "DMO-IG" | 2,0 : 3,0 | - | - | 1 | _ | 0.05 | _ | _ | _ | see remark 2) on WPS | <350 | No | 44061 | Mihael Kolcic | 1 | 1.1 / 1.2 | 1.1 / 1.2 | SEP
60PGB34BR002 | 19 | P235GH (1.0345) | P235GH (1.0345) | BW | 273 | 250 | 6.3 | 273 | 250 | 6.3 | V | HER-001 | 0 | IMR-VP-12-2012 | 141 | BOEHLER "DMO-IG" | 2,0 : 3,0 | - | - | 1 | _ | 0.05 | _ | _ | _ | see remark 2) on WPS | <350 | No | 44061 | Mihael Kolcic | 1 | 1.1 / 1.2 | 1.1 / 1.2 | SEP
60PGB34BR003 | 4 | P265GH(1.0425) | P235GH (1.0345) | BW | 219.1 | 200 | 8 | 219.1 | 200 | 6.3 | V | HER-001 | 0 | IMR-VP-12-2012 | 141 | BOEHLER "DMO-IG" | 2,0 : 3,0 | - | - | 1 | _ | 0.05 | _ | _ | _ | see remark 2) on WPS | <350 | No | 44020 | Adam Duric | 1 | 1.1 / 1.2 | 1.1 / 1.2 | SEP
60PGB34BR005 | 1 | P235GH (1.0345) | P235GH (1.0345) | BW | 219.1 | 200 | 8 | 219.1 | 200 | 6.3 | V | HER-001 | 0 | IMR-VP-12-2012 | 141 | BOEHLER "DMO-IG" | 2,0 : 3,0 | - | - | 1 | _ | 0.05 | _ | _ | _ | see remark 2) on WPS | <350 | No | 44061 | Adam Duric | 1 | 1.1 / 1.2 | 1.1 / 1.2 | SEP
60PGB34BR005 | 7 | P235GH (1.0345) | P235GH (1.0345) | BW | 273 | 250 | 6.3 | 273 | 250 | 6.3 | V | HER-001 | 0 | IMR-VP-12-2012 | 141 | BOEHLER "DMO-IG" | 2,0 : 3,0 | - | - | 1 | _ | 0.05 | _ | _ | _ | see remark 2) on WPS | <350 | No | 44020 | Adam Duric | 1 | 1.1 / 1.2 | 1.1 / 1.2 | SEP
60PGB34BR006 | 1 | P235GH (1.0345) | P235GH (1.0345) | BW | 168.3 | 150 | 4.5 | 168.3 | 150 | 4.5 | V | HER-001 | 0 | IMR-VP-12-2012 | 141 | BOEHLER "DMO-IG" | 2,0 : 3,0 | - | - | 1 | _ | 0.05 | _ | _ | _ | see remark 2) on WPS | <350 | No | 44054 | Adam Duric | 1 | 1.1 / 1.2 | 1.1 / 1.2 | SEP
60PGB34BR901 | 1 | P235GH (1.0345) | P235GH (1.0345) | BW | 33.7 | 25 | 4 | 33.7 | 25 | 4 | V | HER-001 | 0 | IMR-VP-12-2012 | 141 | BOEHLER "DMO-IG" | 2,0 : 3,0 | - | - | 1 | _ | 0.05 | _ | _ | _ | see remark 2) on WPS | <350 | No | 44054 | Adam Duric | 1 | 1.1 / 1.2 | 1.1 / 1.2 | SEP
60PGB34BR901 | 4 | P235GH (1.0345) | 16Mo3 (1.5415) | BW | 33.7 | 25 | 4 | 33.7 | 25 | 4 | V | HER-001 | 0 | IMR-VP-12-2012 | 141 | BOEHLER "DMO-IG" | 2,0 : 3,0 | - | - | 1 | _ | 0.05 | _ | _ | _ | see remark 2) on WPS | <350 | No | 44054 | Adam Duric | 1 | 1.1 / 1.2 | 1.1 / 1.2 | SEP
60PGB34BR901 | 5 | 16Mo3 (1.5415) | P235GH (1.0345) | BW | 33.7 | 25 | 4 | 33.7 | 25 | 4 | V | HER-001 | 0 | IMR-VP-12-2012 | 141 | BOEHLER "DMO-IG" | 2,0 : 3,0 | - | - | 1 | _ | 0.05 | _ | _ | _ | see remark 2) on WPS | <350 | No | 44054 | Adam Duric | 1 | 1.1 / 1.2 | 1.1 / 1.2 | SEP
60PGB34BR962 | 1 | 16Mo3 (1.5415) | P235GH (1.0345) | BW | 33.7 | 25 | 4 | 33.7 | 25 | 4 | V | HER-001 | 0 | IMR-VP-12-2012 | 141 | BOEHLER "DMO-IG" | 2,0 : 3,0 | - | - | 1 | _ | 0.05 | _ | _ | _ | see remark 2) on WPS | <350 | No | 44054 | Adam Duric | 1 | 1.1 / 1.2 | 1.1 / 1.2 | SEP
60PGB34BR962 | 2 | P235GH (1.0345) | 16Mo3 (1.5415) | BW | 33.7 | 25 | 4 | 33.7 | 25 | 4 | V | HER-001 | 0 | IMR-VP-12-2012 | 141 | BOEHLER "DMO-IG" | 2,0 : 3,0 | - | - | 1 | _ | 0.05 | _ | _ | _ | see remark 2) on WPS | <350 | No | 44054 | Adam Duric | 1 | 1.1 / 1.2 | 1.1 / 1.2 | SEP
60PGB34BR962 | 5 | P235GH (1.0345) | P235GH (1.0345) | BW | 33.7 | 25 | 4 | 33.7 | 25 | 4 | V | HER-001 | 0 | IMR-VP-12-2012 | 141 | BOEHLER "DMO-IG" | 2,0 : 3,0 | - | - | 1 | _ | 0.05 | _ | _ | _ | see remark 2) on WPS | <350 | No | 44054 | Adam Duric | 1 | 1.1 / 1.2 | 1.1 / 1.2 | SEP
60PGB35BR001 | 1 | P235GH (1.0345) | P235GH (1.0345) | BW | 168.3 | 150 | 4.5 | 168.3 | 150 | 4.5 | V | HER-001 | 0 | IMR-VP-12-2012 | 141 | BOEHLER "DMO-IG" | 2,0 : 3,0 | - | - | 1 | _ | 0.05 | _ | _ | _ | see remark 2) on WPS | <350 | No | 44054 | Adam Duric | 1 | 1.1 / 1.2 | 1.1 / 1.2 | SEP
60PGB35BR001 | 8 | P235GH (1.0345) | P235GH (1.0345) | BW | 168.3 | 150 | 4.5 | 168.3 | 150 | 4.5 | V | HER-001 | 0 | IMR-VP-12-2012 | 141 | BOEHLER "DMO-IG" | 2,0 : 3,0 | - | - | 1 | _ | 0.05 | _ | _ | _ | see remark 2) on WPS | <350 | No | 44054 | Adam Duric | 1 | 1.1 / 1.2 | 1.1 / 1.2 | SEP
60PGB35BR001 | 10 | P235GH (1.0345) | P235GH (1.0345) | BW | 168.3 | 150 | 4.5 | 168.3 | 150 | 4.5 | V | HER-001 | 0 | IMR-VP-12-2012 | 141 | BOEHLER "DMO-IG" | 2,0 : 3,0 | - | - | 1 | _ | 0.05 | _ | _ | _ | see remark 2) on WPS | <350 | No | 44054 | Adam Duric | 1 | 1.1 / 1.2 | 1.1 / 1.2 | SEP
60PGB35BR001 | 13 | P235GH (1.0345) | P235GH (1.0345) | BW | 168.3 | 150 | 4.5 | 168.3 | 150 | 4.5 | V | HER-001 | 0 | IMR-VP-12-2012 | 141 | BOEHLER "DMO-IG" | 2,0 : 3,0 | - | - | 1 | _ | 0.05 | _ | _ | _ | see remark 2) on WPS | <350 | No | 44054 | Adam Duric | 1 | 1.1 / 1.2 | 1.1 / 1.2 | SEP
60PGB35BR002 | 7 | P235GH (1.0345) | P235GH (1.0345) | BW | 168.3 | 150 | 4.5 | 168.3 | 150 | 4.5 | V | HER-001 | 0 | IMR-VP-12-2012 | 141 | BOEHLER "DMO-IG" | 2,0 : 3,0 | - | - | 1 | _ | 0.05 | _ | _ | _ | see remark 2) on WPS | <350 | No | 44054 | Adam Duric | 1 | 1.1 / 1.2 | 1.1 / 1.2 | SEP
60PGB35BR002 | 12 | P235GH (1.0345) | P235GH (1.0345) | BW | 168.3 | 150 | 4.5 | 168.3 | 150 | 4.5 | V | HER-001 | 0 | IMR-VP-12-2012 | 141 | BOEHLER "DMO-IG" | 2,0 : 3,0 | - | - | 1 | _ | 0.05 | _ | _ | _ | see remark 2) on WPS | <350 | No | 44054 | Adam Duric | 1 | 1.1 / 1.2 | 1.1 / 1.2 | SEP
60PGB35BR011 | 1 | P235GH (1.0345) | P235GH (1.0345) | BW | 114.3 | 100 | 3.6 | 114.3 | 100 | 3.6 | V | HER-001 | 0 | IMR-VP-12-2012 | 141 | BOEHLER "DMO-IG" | 2,0 : 3,0 | - | - | 1 | _ | 0.05 | _ | _ | _ | see remark 2) on WPS | <350 | No | 44054 | Adam Duric | 1 | 1.1 / 1.2 | 1.1 / 1.2 | SEP
60PGB35BR011 | 7 | P235GH (1.0345) | S235JR (1.1) | BW | 76.1 | 65 | 3.6 | 76.1 | 65 | 2.9 | V | HER-004 | 0 | IMR-VP-21-2015 | 141 | BOEHLER "DMO-IG" | 2,0 : 2,4 | - | - | 1 | _ | 0.05 | _ | _ | _ | see remark 2) on WPS | <265 | No | 44021 | Adam Duric | 1 | 1.1 / 1.2 | 1.1 / 1.2 | SEP
60PGB35BR012 | 1 | S235JR (1.0038) | P235GH (1.0345) | BW | 76.1 | 65 | 2.9 | 76.1 | 65 | 3.6 | V | HER-004 | 0 | IMR-VP-21-2015 | 141 | BOEHLER "DMO-IG" | 2,0 : 2,4 | - | - | 1 | _ | 0.05 | _ | _ | _ | see remark 2) on WPS | <265 | No | 44026 | Adam Duric | 1 | 1.1 / 1.2 | 1.1 / 1.2 | SEP
60PGB35BR012 | 9 | P235GH (1.0345) | P235GH (1.0345) | BW | 114.3 | 100 | 3.6 | 114.3 | 100 | 3.6 | V | HER-001 | 0 | IMR-VP-12-2012 | 141 | BOEHLER "DMO-IG" | 2,0 : 3,0 | - | - | 1 | _ | 0.05 | _ | _ | _ | see remark 2) on WPS | <350 | No | 44054 | Adam Duric | 1 | 1.1 / 1.2 | 1.1 / 1.2 | SEP
60PGB35BR021 | 1 | P235GH (1.0345) | P235GH (1.0345) | BW | 114.3 | 100 | 3.6 | 114.3 | 100 | 3.6 | V | HER-001 | 0 | IMR-VP-12-2012 | 141 | BOEHLER "DMO-IG" | 2,0 : 3,0 | - | - | 1 | _ | 0.05 | _ | _ | _ | see remark 2) on WPS | <350 | No | 44054 | Adam Duric | 1 | 1.1 / 1.2 | 1.1 / 1.2 | SEP
60PGB35BR021 | 7 | P235GH (1.0345) | S235JR (1.1) | BW | 76.1 | 65 | 3.6 | 76.1 | 65 | 2.9 | V | HER-004 | 0 | IMR-VP-21-2015 | 141 | BOEHLER "DMO-IG" | 2,0 : 2,4 | - | - | 1 | _ | 0.05 | _ | _ | _ | see remark 2) on WPS | <265 | No | 44021 | Adam Duric | 1 | 1.1 / 1.2 | 1.1 / 1.2 | SEP
60PGB35BR022 | 1 | S235JR (1.0038) | P235GH (1.0345) | BW | 76.1 | 65 | 2.9 | 76.1 | 65 | 3.6 | V | HER-004 | 0 | IMR-VP-21-2015 | 141 | BOEHLER "DMO-IG" | 2,0 : 2,4 | - | - | 1 | _ | 0.05 | _ | _ | _ | see remark 2) on WPS | <265 | No | 44026 | Adam Duric | 1 | 1.1 / 1.2 | 1.1 / 1.2 | SEP
60PGB35BR022 | 9 | P235GH (1.0345) | P235GH (1.0345) | BW | 114.3 | 100 | 3.6 | 114.3 | 100 | 3.6 | V | HER-001 | 0 | IMR-VP-12-2012 | 141 | BOEHLER "DMO-IG" | 2,0 : 3,0 | - | - | 1 | _ | 0.05 | _ | _ | _ | see remark 2) on WPS | <350 | No | 44054 | Adam Duric | 1 | 1.1 / 1.2 | 1.1 / 1.2 | SEP
60PGB35BR911 | 1 | P235GH (1.0345) | P235GH (1.0345) | BW | 33.7 | 25 | 4 | 33.7 | 25 | 4 | V | HER-001 | 0 | IMR-VP-12-2012 | 141 | BOEHLER "DMO-IG" | 2,0 : 3,0 | - | - | 1 | _ | 0.05 | _ | _ | _ | see remark 2) on WPS | <350 | No | 44054 | Adam Duric | 1 | 1.1 / 1.2 | 1.1 / 1.2 | SEP
60PGB35BR911 | 2 | P235GH (1.0345) | P250GH (1.0460) | BW | 33.7 | 25 | 4 | 33.7 | 25 | 4 | V | HER-001 | 0 | IMR-VP-12-2012 | 141 | BOEHLER "DMO-IG" | 2,0 : 3,0 | - | - | 1 | _ | 0.05 | _ | _ | _ | see remark 2) on WPS | <350 | No | 44054 | Adam Duric | 1 | 1.1 / 1.2 | 1.1 / 1.2 | SEP
60PGB35BR911 | 3 | P250GH (1.0460) | P235GH (1.0345) | BW | 33.7 | 25 | 4 | 33.7 | 25 | 4 | V | HER-001 | 0 | IMR-VP-12-2012 | 141 | BOEHLER "DMO-IG" | 2,0 : 3,0 | - | - | 1 | _ | 0.05 | _ | _ | _ | see remark 2) on WPS | <350 | No | 44054 | Adam Duric | 1 | 1.1 / 1.2 | 1.1 / 1.2 | SEP
60PGB35BR921 | 1 | P235GH (1.0345) | P235GH (1.0345) | BW | 33.7 | 25 | 4 | 33.7 | 25 | 4 | V | HER-001 | 0 | IMR-VP-12-2012 | 141 | BOEHLER "DMO-IG" | 2,0 : 3,0 | - | - | 1 | _ | 0.05 | _ | _ | _ | see remark 2) on WPS | <350 | No | 44054 | Adam Duric | 1 | 1.1 / 1.2 | 1.1 / 1.2 | SEP
60PGB35BR921 | 2 | P235GH (1.0345) | P250GH (1.0460) | BW | 33.7 | 25 | 4 | 33.7 | 25 | 4 | V | HER-001 | 0 | IMR-VP-12-2012 | 141 | BOEHLER "DMO-IG" | 2,0 : 3,0 | - | - | 1 | _ | 0.05 | _ | _ | _ | see remark 2) on WPS | <350 | No | 44054 | Adam Duric | 1 | 1.1 / 1.2 | 1.1 / 1.2 | SEP
60PGB35BR921 | 3 | P250GH (1.0460) | P235GH (1.0345) | BW | 33.7 | 25 | 4 | 33.7 | 25 | 4 | V | HER-001 | 0 | IMR-VP-12-2012 | 141 | BOEHLER "DMO-IG" | 2,0 : 3,0 | - | - | 1 | _ | 0.05 | _ | _ | _ | see remark 2) on WPS | <350 | No | 44054 | Adam Duric | 1 | 1.1 / 1.2 | 1.1 / 1.2 | SEP
60PGB35BR962 | 1 | P235GH (1.0345) | P235GH (1.0345) | BW | 33.7 | 25 | 4 | 33.7 | 25 | 4 | V | HER-001 | 0 | IMR-VP-12-2012 | 141 | BOEHLER "DMO-IG" | 2,0 : 3,0 | - | - | 1 | _ | 0.05 | _ | _ | _ | see remark 2) on WPS | <350 | No | 44054 | Adam Duric | 1 | 1.1 / 1.2 | 1.1 / 1.2 | SEP
60PGB35BR962 | 2 | P235GH (1.0345) | P250GH (1.0460) | BW | 33.7 | 25 | 4 | 33.7 | 25 | 4 | V | HER-001 | 0 | IMR-VP-12-2012 | 141 | BOEHLER "DMO-IG" | 2,0 : 3,0 | - | - | 1 | _ | 0.05 | _ | _ | _ | see remark 2) on WPS | <350 | No | 44054 | Adam Duric | 1 | 1.1 / 1.2 | 1.1 / 1.2 | SEP
60PGB35BR962 | 3 | P250GH (1.0460) | P235GH (1.0345) | BW | 33.7 | 25 | 4 | 33.7 | 25 | 4 | V | HER-001 | 0 | IMR-VP-12-2012 | 141 | BOEHLER "DMO-IG" | 2,0 : 3,0 | - | - | 1 | _ | 0.05 | _ | _ | _ | see remark 2) on WPS | <350 | No | 44054 | Adam Duric | 1 | 1.1 / 1.2 | 1.1 / 1.2 | SEP
60PGB35BR972 | 1 | P235GH (1.0345) | P235GH (1.0345) | BW | 33.7 | 25 | 4 | 33.7 | 25 | 4 | V | HER-001 | 0 | IMR-VP-12-2012 | 141 | BOEHLER "DMO-IG" | 2,0 : 3,0 | - | - | 1 | _ | 0.05 | _ | _ | _ | see remark 2) on WPS | <350 | No | 44054 | Adam Duric | 1 | 1.1 / 1.2 | 1.1 / 1.2 | SEP
60PGB35BR972 | 2 | P235GH (1.0345) | P250GH (1.0460) | BW | 33.7 | 25 | 4 | 33.7 | 25 | 4 | V | HER-001 | 0 | IMR-VP-12-2012 | 141 | BOEHLER "DMO-IG" | 2,0 : 3,0 | - | - | 1 | _ | 0.05 | _ | _ | _ | see remark 2) on WPS | <350 | No | 44054 | Adam Duric | 1 | 1.1 / 1.2 | 1.1 / 1.2 | SEP
60PGB35BR972 | 3 | P250GH (1.0460) | P235GH (1.0345) | BW | 33.7 | 25 | 4 | 33.7 | 25 | 4 | V | HER-001 | 0 | IMR-VP-12-2012 | 141 | BOEHLER "DMO-IG" | 2,0 : 3,0 | - | - | 1 | _ | 0.05 | _ | _ | _ | see remark 2) on WPS | <350 | No | 44054 | Adam Duric | 1 | 1.1 / 1.2 | 1.1 / 1.2 | SEP
60PGB36BR001 | 1 | P235GH (1.0345) | P235GH (1.0345) | BW | 114.3 | 100 | 3.6 | 114.3 | 100 | 3.6 | V | HER-001 | 0 | IMR-VP-12-2012 | 141 | BOEHLER "DMO-IG" | 2,0 : 3,0 | - | - | 1 | _ | 0.05 | _ | _ | _ | see remark 2) on WPS | <350 | No | 44054 | Adam Duric | 1 | 1.1 / 1.2 | 1.1 / 1.2 | SEP
60PGB36BR001 | 4 | P235GH (1.0345) | P235GH (1.0345) | BW | 114.3 | 100 | 3.6 | 114.3 | 100 | 3.6 | V | HER-001 | 0 | IMR-VP-12-2012 | 141 | BOEHLER "DMO-IG" | 2,0 : 3,0 | - | - | 1 | _ | 0.05 | _ | _ | _ | see remark 2) on WPS | <350 | No | 44054 | Adam Duric | 1 | 1.1 / 1.2 | 1.1 / 1.2 | SEP
60PGB36BR001 | 8 | P235GH (1.0345) | P235GH (1.0345) | BW | 114.3 | 100 | 3.6 | 114.3 | 100 | 3.6 | V | HER-001 | 0 | IMR-VP-12-2012 | 141 | BOEHLER "DMO-IG" | 2,0 : 3,0 | - | - | 1 | _ | 0.05 | _ | _ | _ | see remark 2) on WPS | <350 | No | 44054 | Adam Duric | 1 | 1.1 / 1.2 | 1.1 / 1.2 | SEP
60PGB36BR002 | 1 | P235GH (1.0345) | P235GH (1.0345) | BW | 114.3 | 100 | 3.6 | 114.3 | 100 | 3.6 | V | HER-001 | 0 | IMR-VP-12-2012 | 141 | BOEHLER "DMO-IG" | 2,0 : 3,0 | - | - | 1 | _ | 0.05 | _ | _ | _ | see remark 2) on WPS | <350 | No | 44054 | Adam Duric | 1 | 1.1 / 1.2 | 1.1 / 1.2 | SEP
60PGB36BR002 | 6 | P235GH (1.0345) | P235GH (1.0345) | BW | 114.3 | 100 | 3.6 | 114.3 | 100 | 3.6 | V | HER-001 | 0 | IMR-VP-12-2012 | 141 | BOEHLER "DMO-IG" | 2,0 : 3,0 | - | - | 1 | _ | 0.05 | _ | _ | _ | see remark 2) on WPS | <350 | No | 44054 | Adam Duric | 1 | 1.1 / 1.2 | 1.1 / 1.2 | SEP
60PGB36BR002 | 9 | P235GH (1.0345) | P235GH (1.0345) | BW | 114.3 | 100 | 3.6 | 114.3 | 100 | 3.6 | V | HER-001 | 0 | IMR-VP-12-2012 | 141 | BOEHLER "DMO-IG" | 2,0 : 3,0 | - | - | 1 | _ | 0.05 | _ | _ | _ | see remark 2) on WPS | <350 | No | 44054 | Adam Duric | 1 | 1.1 / 1.2 | 1.1 / 1.2 | SEP
60PGB36BR011 | 1 | P235GH (1.0345) | P235GH (1.0345) | BW | 114.3 | 100 | 3.6 | 114.3 | 100 | 3.6 | V | HER-001 | 0 | IMR-VP-12-2012 | 141 | BOEHLER "DMO-IG" | 2,0 : 3,0 | - | - | 1 | _ | 0.05 | _ | _ | _ | see remark 2) on WPS | <350 | No | 44054 | Adam Duric | 1 | 1.1 / 1.2 | 1.1 / 1.2 | SEP
60PGB36BR011 | 11 | P235GH (1.0345) | P235GH (1.0345) | BW | 114.3 | 100 | 3.6 | 114.3 | 100 | 3.6 | V | HER-001 | 0 | IMR-VP-12-2012 | 141 | BOEHLER "DMO-IG" | 2,0 : 3,0 | - | - | 1 | _ | 0.05 | _ | _ | _ | see remark 2) on WPS | <350 | No | 44054 | Adam Duric | 1 | 1.1 / 1.2 | 1.1 / 1.2 | SEP
60PGB36BR012 | 1 | P235GH (1.0345) | P235GH (1.0345) | BW | 114.3 | 100 | 3.6 | 114.3 | 100 | 3.6 | V | HER-001 | 0 | IMR-VP-12-2012 | 141 | BOEHLER "DMO-IG" | 2,0 : 3,0 | - | - | 1 | _ | 0.05 | _ | _ | _ | see remark 2) on WPS | <350 | No | 44054 | Adam Duric | 1 | 1.1 / 1.2 | 1.1 / 1.2 | SEP
60PGB36BR012 | 6 | P235GH (1.0345) | P235GH (1.0345) | BW | 88.9 | 80 | 3.2 | 88.9 | 80 | 3.2 | V | HER-001 | 0 | IMR-VP-12-2012 | 141 | BOEHLER "DMO-IG" | 2,0 : 3,0 | - | - | 1 | _ | 0.05 | _ | _ | _ | see remark 2) on WPS | <350 | No | 44054 | Adam Duric | 1 | 1.1 / 1.2 | 1.1 / 1.2 | SEP
60PGB36BR021 | 1 | P235GH (1.0345) | P235GH (1.0345) | BW | 114.3 | 100 | 3.6 | 114.3 | 100 | 3.6 | V | HER-001 | 0 | IMR-VP-12-2012 | 141 | BOEHLER "DMO-IG" | 2,0 : 3,0 | - | - | 1 | _ | 0.05 | _ | _ | _ | see remark 2) on WPS | <350 | No | 44054 | Adam Duric | 1 | 1.1 / 1.2 | 1.1 / 1.2 | SEP
60PGB36BR021 | 13 | P235GH (1.0345) | P235GH (1.0345) | BW | 114.3 | 100 | 3.6 | 114.3 | 100 | 3.6 | V | HER-001 | 0 | IMR-VP-12-2012 | 141 | BOEHLER "DMO-IG" | 2,0 : 3,0 | - | - | 1 | _ | 0.05 | _ | _ | _ | see remark 2) on WPS | <350 | No | 44054 | Adam Duric | 1 | 1.1 / 1.2 | 1.1 / 1.2 | SEP
60PGB36BR022 | 1 | P235GH (1.0345) | P235GH (1.0345) | BW | 114.3 | 100 | 3.6 | 114.3 | 100 | 3.6 | V | HER-001 | 0 | IMR-VP-12-2012 | 141 | BOEHLER "DMO-IG" | 2,0 : 3,0 | - | - | 1 | _ | 0.05 | _ | _ | _ | see remark 2) on WPS | <350 | No | 44054 | Adam Duric | 1 | 1.1 / 1.2 | 1.1 / 1.2 | SEP
60PGB36BR022 | 6 | P235GH (1.0345) | P235GH (1.0345) | BW | 88.9 | 80 | 3.2 | 88.9 | 80 | 3.2 | V | HER-001 | 0 | IMR-VP-12-2012 | 141 | BOEHLER "DMO-IG" | 2,0 : 3,0 | - | - | 1 | _ | 0.05 | _ | _ | _ | see remark 2) on WPS | <350 | No | 44054 | Adam Duric | 1 | 1.1 / 1.2 | 1.1 / 1.2 | SEP
60PGB36BR911 | 1 | P235GH (1.0345) | P235GH (1.0345) | BW | 33.7 | 25 | 4 | 33.7 | 25 | 4 | V | HER-001 | 0 | IMR-VP-12-2012 | 141 | BOEHLER "DMO-IG" | 2,0 : 3,0 | - | - | 1 | _ | 0.05 | _ | _ | _ | see remark 2) on WPS | <350 | No | 44054 | Adam Duric | 1 | 1.1 / 1.2 | 1.1 / 1.2 | SEP
60PGB36BR911 | 2 | P235GH (1.0345) | P250GH (1.0460) | BW | 33.7 | 25 | 4 | 33.7 | 25 | 4 | V | HER-001 | 0 | IMR-VP-12-2012 | 141 | BOEHLER "DMO-IG" | 2,0 : 3,0 | - | - | 1 | _ | 0.05 | _ | _ | _ | see remark 2) on WPS | <350 | No | 44054 | Adam Duric | 1 | 1.1 / 1.2 | 1.1 / 1.2 | SEP
60PGB36BR911 | 3 | P250GH (1.0460) | P235GH (1.0345) | BW | 33.7 | 25 | 4 | 33.7 | 25 | 4 | V | HER-001 | 0 | IMR-VP-12-2012 | 141 | BOEHLER "DMO-IG" | 2,0 : 3,0 | - | - | 1 | _ | 0.05 | _ | _ | _ | see remark 2) on WPS | <350 | No | 44054 | Adam Duric | 1 | 1.1 / 1.2 | 1.1 / 1.2 | SEP
60PGB36BR921 | 1 | P235GH (1.0345) | P235GH (1.0345) | BW | 33.7 | 25 | 4 | 33.7 | 25 | 4 | V | HER-001 | 0 | IMR-VP-12-2012 | 141 | BOEHLER "DMO-IG" | 2,0 : 3,0 | - | - | 1 | _ | 0.05 | _ | _ | _ | see remark 2) on WPS | <350 | No | 44054 | Adam Duric | 1 | 1.1 / 1.2 | 1.1 / 1.2 | SEP
60PGB36BR921 | 3 | P235GH (1.0345) | P250GH (1.0460) | BW | 33.7 | 25 | 4 | 33.7 | 25 | 4 | V | HER-001 | 0 | IMR-VP-12-2012 | 141 | BOEHLER "DMO-IG" | 2,0 : 3,0 | - | - | 1 | _ | 0.05 | _ | _ | _ | see remark 2) on WPS | <350 | No | 44054 | Adam Duric | 1 | 1.1 / 1.2 | 1.1 / 1.2 | SEP
60PGB36BR921 | 4 | P250GH (1.0460) | P235GH (1.0345) | BW | 33.7 | 25 | 4 | 33.7 | 25 | 4 | V | HER-001 | 0 | IMR-VP-12-2012 | 141 | BOEHLER "DMO-IG" | 2,0 : 3,0 | - | - | 1 | _ | 0.05 | _ | _ | _ | see remark 2) on WPS | <350 | No | 44054 | Adam Duric | 1 | 1.1 / 1.2 | 1.1 / 1.2 | SEP
60PGB36BR951 | 1 | P235GH (1.0345) | P235GH (1.0345) | BW | 33.7 | 25 | 4 | 33.7 | 25 | 4 | V | HER-001 | 0 | IMR-VP-12-2012 | 141 | BOEHLER "DMO-IG" | 2,0 : 3,0 | - | - | 1 | _ | 0.05 | _ | _ | _ | see remark 2) on WPS | <350 | No | 44054 | Adam Duric | 1 | 1.1 / 1.2 | 1.1 / 1.2 | SEP
60PGB36BR951 | 2 | P235GH (1.0345) | P250GH (1.0460) | BW | 33.7 | 25 | 4 | 33.7 | 25 | 4 | V | HER-001 | 0 | IMR-VP-12-2012 | 141 | BOEHLER "DMO-IG" | 2,0 : 3,0 | - | - | 1 | _ | 0.05 | _ | _ | _ | see remark 2) on WPS | <350 | No | 44054 | Adam Duric | 1 | 1.1 / 1.2 | 1.1 / 1.2 | SEP
60PGB36BR951 | 3 | P250GH (1.0460) | P235GH (1.0345) | BW | 33.7 | 25 | 4 | 33.7 | 25 | 4 | V | HER-001 | 0 | IMR-VP-12-2012 | 141 | BOEHLER "DMO-IG" | 2,0 : 3,0 | - | - | 1 | _ | 0.05 | _ | _ | _ | see remark 2) on WPS | <350 | No | 44054 | Adam Duric | 1 | 1.1 / 1.2 | 1.1 / 1.2 | SEP
60PGB36BR961 | 1 | P235GH (1.0345) | P235GH (1.0345) | BW | 33.7 | 25 | 4 | 33.7 | 25 | 4 | V | HER-001 | 0 | IMR-VP-12-2012 | 141 | BOEHLER "DMO-IG" | 2,0 : 3,0 | - | - | 1 | _ | 0.05 | _ | _ | _ | see remark 2) on WPS | <350 | No | 44054 | Adam Duric | 1 | 1.1 / 1.2 | 1.1 / 1.2 | SEP
60PGB36BR961 | 2 | P235GH (1.0345) | P250GH (1.0460) | BW | 33.7 | 25 | 4 | 33.7 | 25 | 4 | V | HER-001 | 0 | IMR-VP-12-2012 | 141 | BOEHLER "DMO-IG" | 2,0 : 3,0 | - | - | 1 | _ | 0.05 | _ | _ | _ | see remark 2) on WPS | <350 | No | 44054 | Adam Duric | 1 | 1.1 / 1.2 | 1.1 / 1.2 | SEP
60PGB36BR961 | 3 | P250GH (1.0460) | P235GH (1.0345) | BW | 33.7 | 25 | 4 | 33.7 | 25 | 4 | V | HER-001 | 0 | IMR-VP-12-2012 | 141 | BOEHLER "DMO-IG" | 2,0 : 3,0 | - | - | 1 | _ | 0.05 | _ | _ | _ | see remark 2) on WPS | <350 | No | 44054 | Adam Duric | 1 | 1.1 / 1.2 | 1.1 / 1.2 | SEP
60PGB40BR001-UMCM1Y-F21 | 1 | P235GH (1.0345) | P235GH (1.0345) | BW | 168.3 | 150 | 4.5 | 168.3 | 150 | 4.5 | V | HER-001 | 0 | IMR-VP-12-2012 | 141 | BOEHLER "DMO-IG" | 2,0 : 3,0 | - | - | 1 | _ | 0.05 | _ | _ | _ | see remark 2) on WPS | <350 | No | 44054 | Adam Duric | 1 | 1.1 / 1.2 | 1.1 / 1.2 | SEP
60PGB40BR001-UMCM1Y-F21 | 4 | P235GH (1.0345) | P235GH (1.0345) | BW | 168.3 | 150 | 4.5 | 168.3 | 150 | 4.5 | V | HER-001 | 0 | IMR-VP-12-2012 | 141 | BOEHLER "DMO-IG" | 2,0 : 3,0 | - | - | 1 | _ | 0.05 | _ | _ | _ | see remark 2) on WPS | <350 | No | 44054 | Adam Duric | 1 | 1.1 / 1.2 | 1.1 / 1.2 | SEP
60PGB40BR002 | 1 | P235GH (1.0345) | P235GH (1.0345) | BW | 219.1 | 200 | 6.3 | 219.1 | 200 | 6.3 | V | HER-001 | 0 | IMR-VP-12-2012 | 141 | BOEHLER "DMO-IG" | 2,0 : 3,0 | - | - | 1 | _ | 0.05 | _ | _ | _ | see remark 2) on WPS | <350 | No | 44047 | Adam Duric | 1 | 1.1 / 1.2 | 1.1 / 1.2 | SEP
60PGB40BR002-UMCM1Y-G61 | 4 | P235GH (1.0345) | P235GH (1.0345) | BW | 219.1 | 200 | 6.3 | 219.1 | 200 | 6.3 | V | HER-001 | 0 | IMR-VP-12-2012 | 141 | BOEHLER "DMO-IG" | 2,0 : 3,0 | - | - | 1 | _ | 0.05 | _ | _ | _ | see remark 2) on WPS | <350 | No | 44047 | Adam Duric | 1 | 1.1 / 1.2 | 1.1 / 1.2 | SEP
60PGB40BR003 | 4 | P235GH (1.0345) | P235GH (1.0345) | BW | 219.1 | 200 | 6.3 | 219.1 | 200 | 6.3 | V | HER-001 | 0 | IMR-VP-12-2012 | 141 | BOEHLER "DMO-IG" | 2,0 : 3,0 | - | - | 1 | _ | 0.05 | _ | _ | _ | see remark 2) on WPS | <350 | No | 44020 | Adam Duric | 1 | 1.1 / 1.2 | 1.1 / 1.2 | SEP
60PGB40BR003 | 8 | P235GH (1.0345) | P235GH (1.0345) | BW | 219.1 | 200 | 6.3 | 219.1 | 200 | 6.3 | V | HER-001 | 0 | IMR-VP-12-2012 | 141 | BOEHLER "DMO-IG" | 2,0 : 3,0 | - | - | 1 | _ | 0.05 | _ | _ | _ | see remark 2) on WPS | <350 | No | 44020 | Adam Duric | 1 | 1.1 / 1.2 | 1.1 / 1.2 | SEP
60PGB40BR004 | 1 | P235GH (1.0345) | P235GH (1.0345) | BW | 219.1 | 200 | 6.3 | 219.1 | 200 | 6.3 | V | HER-001 | 0 | IMR-VP-12-2012 | 141 | BOEHLER "DMO-IG" | 2,0 : 3,0 | - | - | 1 | _ | 0.05 | _ | _ | _ | see remark 2) on WPS | <350 | No | 44020 | Adam Duric | 1 | 1.1 / 1.2 | 1.1 / 1.2 | SEP
60PGB40BR004 | 6 | P235GH (1.0345) | P235GH (1.0345) | BW | 323.9 | 300 | 7.1 | 323.9 | 300 | 7.1 | V | HER-001 | 0 | IMR-VP-12-2012 | 141 | BOEHLER "DMO-IG" | 2,0 : 3,0 | - | - | 1 | _ | 0.05 | _ | _ | _ | see remark 2) on WPS | <350 | No | 44020 | Adam Duric | 1 | 1.1 / 1.2 | 1.1 / 1.2 | SEP
60PGB40BR005 | 1 | P235GH (1.0345) | P235GH (1.0345) | BW | 323.9 | 300 | 7.1 | 323.9 | 300 | 7.1 | V | HER-001 | 0 | IMR-VP-12-2012 | 141 | BOEHLER "DMO-IG" | 2,0 : 3,0 | - | - | 1 | _ | 0.05 | _ | _ | _ | see remark 2) on WPS | <350 | No | 44020 | Adam Duric | 1 | 1.1 / 1.2 | 1.1 / 1.2 | SEP
60PGB40BR005 | 6 | P235GH (1.0345) | P235GH (1.0345) | BW | 406.4 | 400 | 6.3 | 406.4 | 400 | 6.3 | V | HER-001 | 0 | IMR-VP-12-2012 | 141 | BOEHLER "DMO-IG" | 2,0 : 3,0 | - | - | 1 | _ | 0.05 | _ | _ | _ | see remark 2) on WPS | <350 | No | 44020 | Adam Duric | 1 | 1.1 / 1.2 | 1.1 / 1.2 | SEP
60PGB40BR007 | 1 | P235GH (1.0345) | P235GH (1.0345) | BW | 406.4 | 400 | 6.3 | 406.4 | 400 | 6.3 | V | HER-001 | 0 | IMR-VP-12-2012 | 141 | BOEHLER "DMO-IG" | 2,0 : 3,0 | - | - | 1 | _ | 0.05 | _ | _ | _ | see remark 2) on WPS | <350 | No | 44020 | Adam Duric | 1 | 1.1 / 1.2 | 1.1 / 1.2 | I
60PGB40BR007-UMCL1Y-E41 | 1 | P235GH (1.0345) | P235GH (1.0345) | BW | 508 | 500 | 6.3 | 508 | 500 | 6.3 | V | HER-001 | 0 | IMR-VP-12-2012 | 141 | BOEHLER "DMO-IG" | 2,0 : 3,0 | - | - | 1 | _ | 0.05 | _ | _ | _ | see remark 2) on WPS | <350 | No | 44020 | Adam Duric | 1 | 1.1 / 1.2 | 1.1 / 1.2 | I
60PGB40BR007-UMCL1Y-E41 | 8 | P235GH (1.0345) | P235GH (1.0345) | BW | 508 | 500 | 6.3 | 508 | 500 | 6.3 | V | HER-001 | 0 | IMR-VP-12-2012 | 141 | BOEHLER "DMO-IG" | 2,0 : 3,0 | - | - | 1 | _ | 0.05 | _ | _ | _ | see remark 2) on WPS | <350 | No | 44020 | Adam Duric | 1 | 1.1 / 1.2 | 1.1 / 1.2 | I
60PGB40BR007-UMCL1Y-G41 | 1 | P235GH (1.0345) | P235GH (1.0345) | BW | 508 | 500 | 6.3 | 508 | 500 | 6.3 | V | HER-001 | 0 | IMR-VP-12-2012 | 141 | BOEHLER "DMO-IG" | 2,0 : 3,0 | - | - | 1 | _ | 0.05 | _ | _ | _ | see remark 2) on WPS | <350 | No | 44020 | Adam Duric | 1 | 1.1 / 1.2 | 1.1 / 1.2 | I
60PGB40BR011-PGB10Y-00L | 1 | P235GH (1.0345) | P235GH (1.0345) | BW | 508 | 500 | 6.3 | 508 | 500 | 6.3 | V | HER-001 | 0 | IMR-VP-12-2012 | 141 | BOEHLER "DMO-IG" | 2,0 : 3,0 | - | - | 1 | _ | 0.05 | _ | _ | _ | see remark 2) on WPS | <350 | No | 44020 | Adam Duric | 1 | 1.1 / 1.2 | 1.1 / 1.2 | I
60PGB40BR011-PGB10Y-A10 | 1 | P235GH (1.0345) | P235GH (1.0345) | BW | 610 | 600 | 6.3 | 610 | 600 | 6.3 | V | HER-001 | 0 | IMR-VP-12-2012 | 141 | BOEHLER "DMO-IG" | 2,0 : 3,0 | - | - | 1 | _ | 0.05 | _ | _ | _ | see remark 2) on WPS | <350 | No | 44054 | Adam Duric | 1 | 1.1 / 1.2 | 1.1 / 1.2 | I
60PGB40BR016 | 1 | P235GH (1.0345) | P235GH (1.0345) | BW | 323.9 | 300 | 7.1 | 323.9 | 300 | 7.1 | V | HER-001 | 0 | IMR-VP-12-2012 | 141 | BOEHLER "DMO-IG" | 2,0 : 3,0 | - | - | 1 | _ | 0.05 | _ | _ | _ | see remark 2) on WPS | <350 | No | 44020 | Adam Duric | 1 | 1.1 / 1.2 | 1.1 / 1.2 | SEP
60PGB40BR016 | 5 | P235GH (1.0345) | P235GH (1.0345) | BW | 323.9 | 300 | 7.1 | 323.9 | 300 | 7.1 | V | HER-001 | 0 | IMR-VP-12-2012 | 141 | BOEHLER "DMO-IG" | 2,0 : 3,0 | - | - | 1 | _ | 0.05 | _ | _ | _ | see remark 2) on WPS | <350 | No | 44020 | Adam Duric | 1 | 1.1 / 1.2 | 1.1 / 1.2 | SEP
60PGB40BR021-LCA50Y-A10 | 9 | P235GH (1.0345) | P235GH (1.0345) | BW | 60.3 | 50 | 3.6 | 60.3 | 50 | 3.6 | V | HER-001 | 0 | IMR-VP-12-2012 | 141 | BOEHLER "DMO-IG" | 2,0 : 3,0 | - | - | 1 | _ | 0.05 | _ | _ | _ | see remark 2) on WPS | <350 | No | 44054 | Adam Duric | 1 | 1.1 / 1.2 | 1.1 / 1.2 | SEP
60PGB40BR022-ULY00Y-00L | 4 | P235GH (1.0345) | P235GH (1.0345) | BW | 60.3 | 50 | 3.6 | 60.3 | 50 | 3.6 | V | HER-001 | 0 | IMR-VP-12-2012 | 141 | BOEHLER "DMO-IG" | 2,0 : 3,0 | - | - | 1 | _ | 0.05 | _ | _ | _ | see remark 2) on WPS | <350 | No | 44054 | Adam Duric | 1 | 1.1 / 1.2 | 1.1 / 1.2 | SEP
60PGB40BR023-ULY00Y-A11 | 1 | P235GH (1.0345) | P235GH (1.0345) | BW | 60.3 | 50 | 3.6 | 60.3 | 50 | 3.6 | V | HER-001 | 0 | IMR-VP-12-2012 | 141 | BOEHLER "DMO-IG" | 2,0 : 3,0 | - | - | 1 | _ | 0.05 | _ | _ | _ | see remark 2) on WPS | <350 | No | 44054 | Adam Duric | 1 | 1.1 / 1.2 | 1.1 / 1.2 | SEP
60PGB40BR023-ULY00Y-A11 | 3 | P235GH (1.0345) | P235GH (1.0345) | BW | 60.3 | 50 | 3.6 | 60.3 | 50 | 3.6 | V | HER-001 | 0 | IMR-VP-12-2012 | 141 | BOEHLER "DMO-IG" | 2,0 : 3,0 | - | - | 1 | _ | 0.05 | _ | _ | _ | see remark 2) on WPS | <350 | No | 44054 | Adam Duric | 1 | 1.1 / 1.2 | 1.1 / 1.2 | SEP
60PGB40BR024-ULY00Y-A11 | 6 | P235GH (1.0345) | P235GH (1.0345) | BW | 114.3 | 100 | 3.6 | 114.3 | 100 | 3.6 | V | HER-001 | 0 | IMR-VP-12-2012 | 141 | BOEHLER "DMO-IG" | 2,0 : 3,0 | - | - | 1 | _ | 0.05 | _ | _ | _ | see remark 2) on WPS | <350 | No | 44054 | Adam Duric | 1 | 1.1 / 1.2 | 1.1 / 1.2 | SEP
60PGB40BR025-UHY00Y-D11 | 1 | P235GH (1.0345) | P235GH (1.0345) | BW | 114.3 | 100 | 3.6 | 114.3 | 100 | 3.6 | V | HER-001 | 0 | IMR-VP-12-2012 | 141 | BOEHLER "DMO-IG" | 2,0 : 3,0 | - | - | 1 | _ | 0.05 | _ | _ | _ | see remark 2) on WPS | <350 | No | 44054 | Adam Duric | 1 | 1.1 / 1.2 | 1.1 / 1.2 | SEP
60PGB40BR025-UHY00Y-D11 | 4 | P235GH (1.0345) | P235GH (1.0345) | BW | 114.3 | 100 | 3.6 | 114.3 | 100 | 3.6 | V | HER-001 | 0 | IMR-VP-12-2012 | 141 | BOEHLER "DMO-IG" | 2,0 : 3,0 | - | - | 1 | _ | 0.05 | _ | _ | _ | see remark 2) on WPS | <350 | No | 44054 | Adam Duric | 1 | 1.1 / 1.2 | 1.1 / 1.2 | SEP
60PGB40BR025-UHY00Y-G11 | 1 | P235GH (1.0345) | P235GH (1.0345) | BW | 114.3 | 100 | 3.6 | 114.3 | 100 | 3.6 | V | HER-001 | 0 | IMR-VP-12-2012 | 141 | BOEHLER "DMO-IG" | 2,0 : 3,0 | - | - | 1 | _ | 0.05 | _ | _ | _ | see remark 2) on WPS | <350 | No | 44054 | Adam Duric | 1 | 1.1 / 1.2 | 1.1 / 1.2 | SEP
60PGB40BR025-UHY00Y-G11 | 4 | P235GH (1.0345) | P235GH (1.0345) | BW | 114.3 | 100 | 3.6 | 114.3 | 100 | 3.6 | V | HER-001 | 0 | IMR-VP-12-2012 | 141 | BOEHLER "DMO-IG" | 2,0 : 3,0 | - | - | 1 | _ | 0.05 | _ | _ | _ | see remark 2) on WPS | <350 | No | 44054 | Adam Duric | 1 | 1.1 / 1.2 | 1.1 / 1.2 | SEP
60PGB40BR025-UNY01Y-00L | 3 | P235GH (1.0345) | P235GH (1.0345) | BW | 114.3 | 100 | 3.6 | 114.3 | 100 | 3.6 | V | HER-001 | 0 | IMR-VP-12-2012 | 141 | BOEHLER "DMO-IG" | 2,0 : 3,0 | - | - | 1 | _ | 0.05 | _ | _ | _ | see remark 2) on WPS | <350 | No | 44054 | Adam Duric | 1 | 1.1 / 1.2 | 1.1 / 1.2 | SEP
60PGB40BR026-UHY00Y-A11 | 1 | P235GH (1.0345) | P235GH (1.0345) | BW | 219.1 | 200 | 6.3 | 219.1 | 200 | 6.3 | V | HER-001 | 0 | IMR-VP-12-2012 | 141 | BOEHLER "DMO-IG" | 2,0 : 3,0 | - | - | 1 | _ | 0.05 | _ | _ | _ | see remark 2) on WPS | <350 | No | 44020 | Adam Duric | 1 | 1.1 / 1.2 | 1.1 / 1.2 | SEP
60PGB40BR026-UHY00Y-A11 | 5 | P235GH (1.0345) | P235GH (1.0345) | BW | 219.1 | 200 | 6.3 | 219.1 | 200 | 6.3 | V | HER-001 | 0 | IMR-VP-12-2012 | 141 | BOEHLER "DMO-IG" | 2,0 : 3,0 | - | - | 1 | _ | 0.05 | _ | _ | _ | see remark 2) on WPS | <350 | No | 44020 | Adam Duric | 1 | 1.1 / 1.2 | 1.1 / 1.2 | SEP
60PGB40BR027 | 3 | P235GH (1.0345) | P235GH (1.0345) | BW | 219.1 | 200 | 6.3 | 219.1 | 200 | 6.3 | V | HER-001 | 0 | IMR-VP-12-2012 | 141 | BOEHLER "DMO-IG" | 2,0 : 3,0 | - | - | 1 | _ | 0.05 | _ | _ | _ | see remark 2) on WPS | <350 | No | 44020 | Adam Duric | 1 | 1.1 / 1.2 | 1.1 / 1.2 | SEP
60PGB40BR027 | 5 | P235GH (1.0345) | P235GH (1.0345) | BW | 219.1 | 200 | 6.3 | 219.1 | 200 | 6.3 | V | HER-001 | 0 | IMR-VP-12-2012 | 141 | BOEHLER "DMO-IG" | 2,0 : 3,0 | - | - | 1 | _ | 0.05 | _ | _ | _ | see remark 2) on WPS | <350 | No | 44020 | Adam Duric | 1 | 1.1 / 1.2 | 1.1 / 1.2 | SEP
60PGB40BR027 | 7 | P235GH (1.0345) | P235GH (1.0345) | BW | 219.1 | 200 | 6.3 | 219.1 | 200 | 6.3 | V | HER-001 | 0 | IMR-VP-12-2012 | 141 | BOEHLER "DMO-IG" | 2,0 : 3,0 | - | - | 1 | _ | 0.05 | _ | _ | _ | see remark 2) on WPS | <350 | No | 44020 | Adam Duric | 1 | 1.1 / 1.2 | 1.1 / 1.2 | SEP
60PGB40BR028-UMCL1Y-G41 | 1 | P235GH (1.0345) | P235GH (1.0345) | BW | 219.1 | 200 | 6.3 | 219.1 | 200 | 6.3 | V | HER-001 | 0 | IMR-VP-12-2012 | 141 | BOEHLER "DMO-IG" | 2,0 : 3,0 | - | - | 1 | _ | 0.05 | _ | _ | _ | see remark 2) on WPS | <350 | No | 44020 | Adam Duric | 1 | 1.1 / 1.2 | 1.1 / 1.2 | SEP
60PGB40BR028-UMCL1Y-J41 | 1 | P235GH (1.0345) | P235GH (1.0345) | BW | 219.1 | 200 | 6.3 | 219.1 | 200 | 6.3 | V | HER-001 | 0 | IMR-VP-12-2012 | 141 | BOEHLER "DMO-IG" | 2,0 : 3,0 | - | - | 1 | _ | 0.05 | _ | _ | _ | see remark 2) on WPS | <350 | No | 44020 | Adam Duric | 1 | 1.1 / 1.2 | 1.1 / 1.2 | SEP
60PGB40BR028-UMCL1Y-L40 | 1 | P235GH (1.0345) | P235GH (1.0345) | BW | 219.1 | 200 | 6.3 | 219.1 | 200 | 6.3 | V | HER-001 | 0 | IMR-VP-12-2012 | 141 | BOEHLER "DMO-IG" | 2,0 : 3,0 | - | - | 1 | _ | 0.05 | _ | _ | _ | see remark 2) on WPS | <350 | No | 44020 | Adam Duric | 1 | 1.1 / 1.2 | 1.1 / 1.2 | SEP
60PGB40BR031 | 9 | P235GH (1.0345) | P235GH (1.0345) | BW | 114.3 | 100 | 3.6 | 114.3 | 100 | 3.6 | V | HER-001 | 0 | IMR-VP-12-2012 | 141 | BOEHLER "DMO-IG" | 2,0 : 3,0 | - | - | 1 | _ | 0.05 | _ | _ | _ | see remark 2) on WPS | <350 | No | 44054 | Adam Duric | 1 | 1.1 / 1.2 | 1.1 / 1.2 | SEP
60PGB40BR032 | 1 | P235GH (1.0345) | P235GH (1.0345) | BW | 114.3 | 100 | 3.6 | 114.3 | 100 | 3.6 | V | HER-001 | 0 | IMR-VP-12-2012 | 141 | BOEHLER "DMO-IG" | 2,0 : 3,0 | - | - | 1 | _ | 0.05 | _ | _ | _ | see remark 2) on WPS | <350 | No | 44054 | Adam Duric | 1 | 1.1 / 1.2 | 1.1 / 1.2 | SEP
60PGB40BR032 | 7 | P235GH (1.0345) | P235GH (1.0345) | BW | 168.3 | 150 | 4.5 | 168.3 | 150 | 4.5 | V | HER-001 | 0 | IMR-VP-12-2012 | 141 | BOEHLER "DMO-IG" | 2,0 : 3,0 | - | - | 1 | _ | 0.05 | _ | _ | _ | see remark 2) on WPS | <350 | No | 44054 | Adam Duric | 1 | 1.1 / 1.2 | 1.1 / 1.2 | SEP
60PGB40BR032 | 11 | P235GH (1.0345) | P235GH (1.0345) | BW | 168.3 | 150 | 4.5 | 168.3 | 150 | 4.5 | V | HER-001 | 0 | IMR-VP-12-2012 | 141 | BOEHLER "DMO-IG" | 2,0 : 3,0 | - | - | 1 | _ | 0.05 | _ | _ | _ | see remark 2) on WPS | <350 | No | 44054 | Adam Duric | 1 | 1.1 / 1.2 | 1.1 / 1.2 | SEP
60PGB40BR033 | 1 | P235GH (1.0345) | P235GH (1.0345) | BW | 60.3 | 50 | 3.6 | 60.3 | 50 | 3.6 | V | HER-001 | 0 | IMR-VP-12-2012 | 141 | BOEHLER "DMO-IG" | 2,0 : 3,0 | - | - | 1 | _ | 0.05 | _ | _ | _ | see remark 2) on WPS | <350 | No | 44054 | Adam Duric | 1 | 1.1 / 1.2 | 1.1 / 1.2 | SEP
60PGB40BR033 | 6 | P235GH (1.0345) | P235GH (1.0345) | BW | 88.9 | 80 | 3.2 | 88.9 | 80 | 3.2 | V | HER-001 | 0 | IMR-VP-12-2012 | 141 | BOEHLER "DMO-IG" | 2,0 : 3,0 | - | - | 1 | _ | 0.05 | _ | _ | _ | see remark 2) on WPS | <350 | No | 44054 | Adam Duric | 1 | 1.1 / 1.2 | 1.1 / 1.2 | SEP
60PGB40BR033 | 11 | P235GH (1.0345) | P235GH (1.0345) | BW | 88.9 | 80 | 3.2 | 88.9 | 80 | 3.2 | V | HER-001 | 0 | IMR-VP-12-2012 | 141 | BOEHLER "DMO-IG" | 2,0 : 3,0 | - | - | 1 | _ | 0.05 | _ | _ | _ | see remark 2) on WPS | <350 | No | 44054 | Adam Duric | 1 | 1.1 / 1.2 | 1.1 / 1.2 | SEP
60PGB40BR033 | 15 | P235GH (1.0345) | P235GH (1.0345) | BW | 88.9 | 80 | 3.2 | 88.9 | 80 | 3.2 | V | HER-001 | 0 | IMR-VP-12-2012 | 141 | BOEHLER "DMO-IG" | 2,0 : 3,0 | - | - | 1 | _ | 0.05 | _ | _ | _ | see remark 2) on WPS | <350 | No | 44054 | Adam Duric | 1 | 1.1 / 1.2 | 1.1 / 1.2 | SEP
60PGB40BR033 | 19 | P235GH (1.0345) | P235GH (1.0345) | BW | 88.9 | 80 | 3.2 | 88.9 | 80 | 3.2 | V | HER-001 | 0 | IMR-VP-12-2012 | 141 | BOEHLER "DMO-IG" | 2,0 : 3,0 | - | - | 1 | _ | 0.05 | _ | _ | _ | see remark 2) on WPS | <350 | No | 44054 | Adam Duric | 1 | 1.1 / 1.2 | 1.1 / 1.2 | SEP
60PGB40BR033 | 22 | P235GH (1.0345) | P235GH (1.0345) | BW | 88.9 | 80 | 3.2 | 88.9 | 80 | 3.2 | V | HER-001 | 0 | IMR-VP-12-2012 | 141 | BOEHLER "DMO-IG" | 2,0 : 3,0 | - | - | 1 | _ | 0.05 | _ | _ | _ | see remark 2) on WPS | <350 | No | 44054 | Adam Duric | 1 | 1.1 / 1.2 | 1.1 / 1.2 | SEP
60PGB40BR033 | 24 | P235GH (1.0345) | P235GH (1.0345) | BW | 88.9 | 80 | 3.2 | 88.9 | 80 | 3.2 | V | HER-001 | 0 | IMR-VP-12-2012 | 141 | BOEHLER "DMO-IG" | 2,0 : 3,0 | - | - | 1 | _ | 0.05 | _ | _ | _ | see remark 2) on WPS | <350 | No | 44054 | Adam Duric | 1 | 1.1 / 1.2 | 1.1 / 1.2 | SEP
60PGB40BR033 | 29 | P235GH (1.0345) | P235GH (1.0345) | BW | 60.3 | 80 | 3.2 | 88.9 | 80 | 3.6 | V | HER-001 | 0 | IMR-VP-12-2012 | 141 | BOEHLER "DMO-IG" | 2,0 : 3,0 | - | - | 1 | _ | 0.05 | _ | _ | _ | see remark 2) on WPS | <350 | No | 44054 | Adam Duric | 1 | 1.1 / 1.2 | 1.1 / 1.2 | SEP
60PGB40BR043 | 1 | P235GH (1.0345) | P235GH (1.0345) | BW | 114.3 | 100 | 3.6 | 114.3 | 100 | 3.6 | V | HER-001 | 0 | IMR-VP-12-2012 | 141 | BOEHLER "DMO-IG" | 2,0 : 3,0 | - | - | 1 | _ | 0.05 | _ | _ | _ | see remark 2) on WPS | <350 | No | 44054 | Adam Duric | 1 | 1.1 / 1.2 | 1.1 / 1.2 | SEP
60PGB40BR043 | 4 | P235GH (1.0345) | P235GH (1.0345) | BW | 168.3 | 150 | 4.5 | 168.3 | 150 | 4.5 | V | HER-001 | 0 | IMR-VP-12-2012 | 141 | BOEHLER "DMO-IG" | 2,0 : 3,0 | - | - | 1 | _ | 0.05 | _ | _ | _ | see remark 2) on WPS | <350 | No | 44054 | Adam Duric | 1 | 1.1 / 1.2 | 1.1 / 1.2 | SEP
60PGB40BR044 | 7 | P235GH (1.0345) | P235GH (1.0345) | BW | 114.3 | 100 | 3.6 | 114.3 | 100 | 3.6 | V | HER-001 | 0 | IMR-VP-12-2012 | 141 | BOEHLER "DMO-IG" | 2,0 : 3,0 | - | - | 1 | _ | 0.05 | _ | _ | _ | see remark 2) on WPS | <350 | No | 44054 | Adam Duric | 1 | 1.1 / 1.2 | 1.1 / 1.2 | SEP
60PGB40BR044 | 11 | P235GH (1.0345) | P235GH (1.0345) | BW | 114.3 | 100 | 3.6 | 114.3 | 100 | 3.6 | V | HER-001 | 0 | IMR-VP-12-2012 | 141 | BOEHLER "DMO-IG" | 2,0 : 3,0 | - | - | 1 | _ | 0.05 | _ | _ | _ | see remark 2) on WPS | <350 | No | 44054 | Adam Duric | 1 | 1.1 / 1.2 | 1.1 / 1.2 | SEP
60PGB40BR045 | 7 | P235GH (1.0345) | P235GH (1.0345) | BW | 219.1 | 200 | 6.3 | 219.1 | 200 | 6.3 | V | HER-001 | 0 | IMR-VP-12-2012 | 141 | BOEHLER "DMO-IG" | 2,0 : 3,0 | - | - | 1 | _ | 0.05 | _ | _ | _ | see remark 2) on WPS | <350 | No | 44026 | Adam Duric | 1 | 1.1 / 1.2 | 1.1 / 1.2 | SEP
60PGB40BR046 | 1 | P235GH (1.0345) | P235GH (1.0345) | BW | 114.3 | 100 | 3.6 | 114.3 | 100 | 3.6 | V | HER-001 | 0 | IMR-VP-12-2012 | 141 | BOEHLER "DMO-IG" | 2,0 : 3,0 | - | - | 1 | _ | 0.05 | _ | _ | _ | see remark 2) on WPS | <350 | No | 44054 | Adam Duric | 1 | 1.1 / 1.2 | 1.1 / 1.2 | SEP
60PGB40BR050 | 1 | P235GH (1.0345) | P235GH (1.0345) | BW | 219.1 | 200 | 6.3 | 219.1 | 200 | 6.3 | V | HER-001 | 0 | IMR-VP-12-2012 | 141 | BOEHLER "DMO-IG" | 2,0 : 3,0 | - | - | 1 | _ | 0.05 | _ | _ | _ | see remark 2) on WPS | <350 | No | 44020 | Adam Duric | 1 | 1.1 / 1.2 | 1.1 / 1.2 | SEP
60PGB40BR050 | 6 | P235GH (1.0345) | P235GH (1.0345) | BW | 219.1 | 200 | 6.3 | 219.1 | 200 | 6.3 | V | HER-001 | 0 | IMR-VP-12-2012 | 141 | BOEHLER "DMO-IG" | 2,0 : 3,0 | - | - | 1 | _ | 0.05 | _ | _ | _ | see remark 2) on WPS | <350 | No | 44020 | Adam Duric | 1 | 1.1 / 1.2 | 1.1 / 1.2 | SEP
60PGB40BR050 | 8 | P235GH (1.0345) | P235GH (1.0345) | BW | 219.1 | 200 | 6.3 | 219.1 | 200 | 6.3 | V | HER-001 | 0 | IMR-VP-12-2012 | 141 | BOEHLER "DMO-IG" | 2,0 : 3,0 | - | - | 1 | _ | 0.05 | _ | _ | _ | see remark 2) on WPS | <350 | No | 44020 | Adam Duric | 1 | 1.1 / 1.2 | 1.1 / 1.2 | SEP
60PGB40BR051 | 1 | P235GH (1.0345) | P235GH (1.0345) | BW | 219.1 | 200 | 6.3 | 219.1 | 200 | 6.3 | V | HER-001 | 0 | IMR-VP-12-2012 | 141 | BOEHLER "DMO-IG" | 2,0 : 3,0 | - | - | 1 | _ | 0.05 | _ | _ | _ | see remark 2) on WPS | <350 | No | 44020 | Adam Duric | 1 | 1.1 / 1.2 | 1.1 / 1.2 | SEP
60PGB40BR051 | 3 | P235GH (1.0345) | P235GH (1.0345) | BW | 219.1 | 200 | 6.3 | 219.1 | 200 | 6.3 | V | HER-001 | 0 | IMR-VP-12-2012 | 141 | BOEHLER "DMO-IG" | 2,0 : 3,0 | - | - | 1 | _ | 0.05 | _ | _ | _ | see remark 2) on WPS | <350 | No | 44020 | Adam Duric | 1 | 1.1 / 1.2 | 1.1 / 1.2 | SEP
60PGB40BR051 | 7 | P235GH (1.0345) | P235GH (1.0345) | BW | 219.1 | 200 | 6.3 | 219.1 | 200 | 6.3 | V | HER-001 | 0 | IMR-VP-12-2012 | 141 | BOEHLER "DMO-IG" | 2,0 : 3,0 | - | - | 1 | _ | 0.05 | _ | _ | _ | see remark 2) on WPS | <350 | No | 44020 | Adam Duric | 1 | 1.1 / 1.2 | 1.1 / 1.2 | SEP
60PGB40BR051 | 11 | P235GH (1.0345) | P235GH (1.0345) | BW | 219.1 | 200 | 6.3 | 219.1 | 200 | 6.3 | V | HER-001 | 0 | IMR-VP-12-2012 | 141 | BOEHLER "DMO-IG" | 2,0 : 3,0 | - | - | 1 | _ | 0.05 | _ | _ | _ | see remark 2) on WPS | <350 | No | 44020 | Adam Duric | 1 | 1.1 / 1.2 | 1.1 / 1.2 | SEP
60PGB40BR052 | 1 | P235GH (1.0345) | P235GH (1.0345) | BW | 219.1 | 200 | 6.3 | 219.1 | 200 | 6.3 | V | HER-001 | 0 | IMR-VP-12-2012 | 141 | BOEHLER "DMO-IG" | 2,0 : 3,0 | - | - | 1 | _ | 0.05 | _ | _ | _ | see remark 2) on WPS | <350 | No | 44020 | Adam Duric | 1 | 1.1 / 1.2 | 1.1 / 1.2 | SEP
60PGB40BR052 | 3 | P235GH (1.0345) | P235GH (1.0345) | BW | 219.1 | 200 | 6.3 | 219.1 | 200 | 6.3 | V | HER-001 | 0 | IMR-VP-12-2012 | 141 | BOEHLER "DMO-IG" | 2,0 : 3,0 | - | - | 1 | _ | 0.05 | _ | _ | _ | see remark 2) on WPS | <350 | No | 44020 | Adam Duric | 1 | 1.1 / 1.2 | 1.1 / 1.2 | SEP
60PGB40BR052-UMCL1Y-A41 | 1 | P235GH (1.0345) | P235GH (1.0345) | BW | 219.1 | 200 | 6.3 | 219.1 | 200 | 6.3 | V | HER-001 | 0 | IMR-VP-12-2012 | 141 | BOEHLER "DMO-IG" | 2,0 : 3,0 | - | - | 1 | _ | 0.05 | _ | _ | _ | see remark 2) on WPS | <350 | No | 44020 | Adam Duric | 1 | 1.1 / 1.2 | 1.1 / 1.2 | SEP
60PGB40BR052-UMCL1Y-A41 | 7 | P235GH (1.0345) | P235GH (1.0345) | BW | 219.1 | 200 | 6.3 | 219.1 | 200 | 6.3 | V | HER-001 | 0 | IMR-VP-12-2012 | 141 | BOEHLER "DMO-IG" | 2,0 : 3,0 | - | - | 1 | _ | 0.05 | _ | _ | _ | see remark 2) on WPS | <350 | No | 44020 | Adam Duric | 1 | 1.1 / 1.2 | 1.1 / 1.2 | SEP
60PGB40BR052-UMCL1Y-C41 | 10 | P235GH (1.0345) | P235GH (1.0345) | BW | 219.1 | 200 | 6.3 | 219.1 | 200 | 6.3 | V | HER-001 | 0 | IMR-VP-12-2012 | 141 | BOEHLER "DMO-IG" | 2,0 : 3,0 | - | - | 1 | _ | 0.05 | _ | _ | _ | see remark 2) on WPS | <350 | No | 44020 | Adam Duric | 1 | 1.1 / 1.2 | 1.1 / 1.2 | SEP
60PGB40BR054 | 12 | P235GH (1.0345) | P235GH (1.0345) | BW | 219.1 | 200 | 6.3 | 219.1 | 200 | 6.3 | V | HER-001 | 0 | IMR-VP-12-2012 | 141 | BOEHLER "DMO-IG" | 2,0 : 3,0 | - | - | 1 | _ | 0.05 | _ | _ | _ | see remark 2) on WPS | <350 | No | 44020 | Adam Duric | 1 | 1.1 / 1.2 | 1.1 / 1.2 | SEP
60PGB40BR054 | 9 | P235GH (1.0345) | P235GH (1.0345) | BW | 219.1 | 200 | 6.3 | 219.1 | 200 | 6.3 | V | HER-001 | 0 | IMR-VP-12-2012 | 141 | BOEHLER "DMO-IG" | 2,0 : 3,0 | - | - | 1 | _ | 0.05 | _ | _ | _ | see remark 2) on WPS | <350 | No | 44020 | Adam Duric | 1 | 1.1 / 1.2 | 1.1 / 1.2 | SEP
60PGB40BR055 | 5 | P235GH (1.0345) | P235GH (1.0345) | BW | 219.1 | 200 | 6.3 | 219.1 | 200 | 6.3 | V | HER-001 | 0 | IMR-VP-12-2012 | 141 | BOEHLER "DMO-IG" | 2,0 : 3,0 | - | - | 1 | _ | 0.05 | _ | _ | _ | see remark 2) on WPS | <350 | No | 44020 | Adam Duric | 1 | 1.1 / 1.2 | 1.1 / 1.2 | SEP
60PGB40BR055 | 5 | P235GH (1.0345) | P235GH (1.0345) | BW | 219.1 | 200 | 6.3 | 219.1 | 200 | 6.3 | V | HER-001 | 0 | IMR-VP-12-2012 | 141 | BOEHLER "DMO-IG" | 2,0 : 3,0 | - | - | 1 | _ | 0.05 | _ | _ | _ | see remark 2) on WPS | <350 | No | 44020 | Adam Duric | 1 | 1.1 / 1.2 | 1.1 / 1.2 | SEP
60PGB40BR056-UMCL1Y-C41 | 1 | P235GH (1.0345) | P235GH (1.0345) | BW | 219.1 | 200 | 6.3 | 219.1 | 200 | 6.3 | V | HER-001 | 0 | IMR-VP-12-2012 | 141 | BOEHLER "DMO-IG" | 2,0 : 3,0 | - | - | 1 | _ | 0.05 | _ | _ | _ | see remark 2) on WPS | <350 | No | 44020 | Adam Duric | 1 | 1.1 / 1.2 | 1.1 / 1.2 | SEP
60PGB40BR056-UMCL1Y-C41 | 8 | P235GH (1.0345) | P235GH (1.0345) | BW | 219.1 | 200 | 6.3 | 219.1 | 200 | 6.3 | V | HER-001 | 0 | IMR-VP-12-2012 | 141 | BOEHLER "DMO-IG" | 2,0 : 3,0 | - | - | 1 | _ | 0.05 | _ | _ | _ | see remark 2) on WPS | <350 | No | 44020 | Adam Duric | 1 | 1.1 / 1.2 | 1.1 / 1.2 | SEP
60PGB40BR056-UMCL1Y-E41 | 7 | P235GH (1.0345) | P235GH (1.0345) | BW | 219.1 | 200 | 6.3 | 219.1 | 200 | 6.3 | V | HER-001 | 0 | IMR-VP-12-2012 | 141 | BOEHLER "DMO-IG" | 2,0 : 3,0 | - | - | 1 | _ | 0.05 | _ | _ | _ | see remark 2) on WPS | <350 | No | 44020 | Adam Duric | 1 | 1.1 / 1.2 | 1.1 / 1.2 | SEP
60PGB40BR057 | 1 | P235GH (1.0345) | P235GH (1.0345) | BW | 168.3 | 150 | 4.5 | 168.3 | 150 | 4.5 | V | HER-001 | 0 | IMR-VP-12-2012 | 141 | BOEHLER "DMO-IG" | 2,0 : 3,0 | - | - | 1 | _ | 0.05 | _ | _ | _ | see remark 2) on WPS | <350 | No | 44054 | Adam Duric | 1 | 1.1 / 1.2 | 1.1 / 1.2 | SEP
60PGB40BR902 | 1 | P235GH (1.0345) | P235GH (1.0345) | BW | 33.7 | 25 | 4 | 33.7 | 25 | 4 | V | HER-001 | 0 | IMR-VP-12-2012 | 141 | BOEHLER "DMO-IG" | 2,0 : 3,0 | - | - | 1 | _ | 0.05 | _ | _ | _ | see remark 2) on WPS | <350 | No | 44054 | Adam Duric | 1 | 1.1 / 1.2 | 1.1 / 1.2 | SEP
60PGB40BR902 | 3 | P235GH (1.0345) | P250GH (1.0460) | BW | 33.7 | 25 | 4 | 33.7 | 25 | 4 | V | HER-001 | 0 | IMR-VP-12-2012 | 141 | BOEHLER "DMO-IG" | 2,0 : 3,0 | - | - | 1 | _ | 0.05 | _ | _ | _ | see remark 2) on WPS | <350 | No | 44054 | Adam Duric | 1 | 1.1 / 1.2 | 1.1 / 1.2 | SEP
60PGB40BR902 | 4 | P250GH (1.0460) | P235GH (1.0345) | BW | 33.7 | 25 | 4 | 33.7 | 25 | 4 | V | HER-001 | 0 | IMR-VP-12-2012 | 141 | BOEHLER "DMO-IG" | 2,0 : 3,0 | - | - | 1 | _ | 0.05 | _ | _ | _ | see remark 2) on WPS | <350 | No | 44054 | Adam Duric | 1 | 1.1 / 1.2 | 1.1 / 1.2 | SEP
60PGB40BR903 | 1 | P235GH (1.0345) | P235GH (1.0345) | BW | 33.7 | 25 | 4 | 33.7 | 25 | 4 | V | HER-001 | 0 | IMR-VP-12-2012 | 141 | BOEHLER "DMO-IG" | 2,0 : 3,0 | - | - | 1 | _ | 0.05 | _ | _ | _ | see remark 2) on WPS | <350 | No | 44054 | Adam Duric | 1 | 1.1 / 1.2 | 1.1 / 1.2 | SEP
60PGB40BR903 | 2 | P235GH (1.0345) | P250GH (1.0460) | BW | 33.7 | 25 | 4 | 33.7 | 25 | 4 | V | HER-001 | 0 | IMR-VP-12-2012 | 141 | BOEHLER "DMO-IG" | 2,0 : 3,0 | - | - | 1 | _ | 0.05 | _ | _ | _ | see remark 2) on WPS | <350 | No | 44054 | Adam Duric | 1 | 1.1 / 1.2 | 1.1 / 1.2 | SEP
60PGB40BR903 | 3 | P250GH (1.0460) | P235GH (1.0345) | BW | 33.7 | 25 | 4 | 33.7 | 25 | 4 | V | HER-001 | 0 | IMR-VP-12-2012 | 141 | BOEHLER "DMO-IG" | 2,0 : 3,0 | - | - | 1 | _ | 0.05 | _ | _ | _ | see remark 2) on WPS | <350 | No | 44054 | Adam Duric | 1 | 1.1 / 1.2 | 1.1 / 1.2 | SEP
60PGB40BR903 | 4 | P235GH (1.0345) | P235GH (1.0345) | BW | 33.7 | 25 | 4 | 33.7 | 25 | 4 | V | HER-001 | 0 | IMR-VP-12-2012 | 141 | BOEHLER "DMO-IG" | 2,0 : 3,0 | - | - | 1 | _ | 0.05 | _ | _ | _ | see remark 2) on WPS | <350 | No | 44054 | Adam Duric | 1 | 1.1 / 1.2 | 1.1 / 1.2 | SEP
60PGB40BR904 | 1 | P235GH (1.0345) | P235GH (1.0345) | BW | 33.7 | 25 | 4 | 33.7 | 25 | 4 | V | HER-001 | 0 | IMR-VP-12-2012 | 141 | BOEHLER "DMO-IG" | 2,0 : 3,0 | - | - | 1 | _ | 0.05 | _ | _ | _ | see remark 2) on WPS | <350 | No | 44054 | Adam Duric | 1 | 1.1 / 1.2 | 1.1 / 1.2 | SEP
60PGB40BR904 | 2 | P235GH (1.0345) | P250GH (1.0460) | BW | 33.7 | 25 | 4 | 33.7 | 25 | 4 | V | HER-001 | 0 | IMR-VP-12-2012 | 141 | BOEHLER "DMO-IG" | 2,0 : 3,0 | - | - | 1 | _ | 0.05 | _ | _ | _ | see remark 2) on WPS | <350 | No | 44054 | Adam Duric | 1 | 1.1 / 1.2 | 1.1 / 1.2 | SEP
60PGB40BR904 | 3 | P250GH (1.0460) | P235GH (1.0345) | BW | 33.7 | 25 | 4 | 33.7 | 25 | 4 | V | HER-001 | 0 | IMR-VP-12-2012 | 141 | BOEHLER "DMO-IG" | 2,0 : 3,0 | - | - | 1 | _ | 0.05 | _ | _ | _ | see remark 2) on WPS | <350 | No | 44054 | Adam Duric | 1 | 1.1 / 1.2 | 1.1 / 1.2 | SEP
60PGB40BR927-UMCL1Y-00L | 1 | P235GH (1.0345) | P235GH (1.0345) | BW | 33.7 | 25 | 4 | 33.7 | 25 | 4 | V | HER-001 | 0 | IMR-VP-12-2012 | 141 | BOEHLER "DMO-IG" | 2,0 : 3,0 | - | - | 1 | _ | 0.05 | _ | _ | _ | see remark 2) on WPS | <350 | No | 44054 | Adam Duric | 1 | 1.1 / 1.2 | 1.1 / 1.2 | SEP
60PGB40BR927-UMCL1Y-00L | 2 | P235GH (1.0345) | P235GH (1.0345) | BW | 33.7 | 25 | 4 | 33.7 | 25 | 4 | V | HER-001 | 0 | IMR-VP-12-2012 | 141 | BOEHLER "DMO-IG" | 2,0 : 3,0 | - | - | 1 | _ | 0.05 | _ | _ | _ | see remark 2) on WPS | <350 | No | 44054 | Adam Duric | 1 | 1.1 / 1.2 | 1.1 / 1.2 | SEP
60PGB40BR927-UMCL1Y-00L | 3 | P235GH (1.0345) | P235GH (1.0345) | BW | 33.7 | 25 | 4 | 33.7 | 25 | 4 | V | HER-001 | 0 | IMR-VP-12-2012 | 141 | BOEHLER "DMO-IG" | 2,0 : 3,0 | - | - | 1 | _ | 0.05 | _ | _ | _ | see remark 2) on WPS | <350 | No | 44054 | Adam Duric | 1 | 1.1 / 1.2 | 1.1 / 1.2 | SEP
60PGB40BR952 | 1 | P235GH (1.0345) | P235GH (1.0345) | BW | 33.7 | 25 | 4 | 33.7 | 25 | 4 | V | HER-001 | 0 | IMR-VP-12-2012 | 141 | BOEHLER "DMO-IG" | 2,0 : 3,0 | - | - | 1 | _ | 0.05 | _ | _ | _ | see remark 2) on WPS | <350 | No | 44054 | Adam Duric | 1 | 1.1 / 1.2 | 1.1 / 1.2 | SEP
60PGB40BR952 | 2 | P235GH (1.0345) | P250GH (1.0460) | BW | 33.7 | 25 | 4 | 33.7 | 25 | 4 | V | HER-001 | 0 | IMR-VP-12-2012 | 141 | BOEHLER "DMO-IG" | 2,0 : 3,0 | - | - | 1 | _ | 0.05 | _ | _ | _ | see remark 2) on WPS | <350 | No | 44054 | Adam Duric | 1 | 1.1 / 1.2 | 1.1 / 1.2 | SEP
60PGB40BR952 | 3 | P250GH (1.0460) | P235GH (1.0345) | BW | 33.7 | 25 | 4 | 33.7 | 25 | 4 | V | HER-001 | 0 | IMR-VP-12-2012 | 141 | BOEHLER "DMO-IG" | 2,0 : 3,0 | - | - | 1 | _ | 0.05 | _ | _ | _ | see remark 2) on WPS | <350 | No | 44054 | Adam Duric | 1 | 1.1 / 1.2 | 1.1 / 1.2 | SEP
60PGB40BR955-UMCM1Y-00L | 1 | P235GH (1.0345) | P235GH (1.0345) | BW | 33.7 | 25 | 4 | 33.7 | 25 | 4 | V | HER-001 | 0 | IMR-VP-12-2012 | 141 | BOEHLER "DMO-IG" | 2,0 : 3,0 | - | - | 1 | _ | 0.05 | _ | _ | _ | see remark 2) on WPS | <350 | No | 44054 | Adam Duric | 1 | 1.1 / 1.2 | 1.1 / 1.2 | SEP
60PGB40BR955-UMCM1Y-00L | 2 | P235GH (1.0345) | P235GH (1.0345) | BW | 33.7 | 25 | 4 | 33.7 | 25 | 4 | V | HER-001 | 0 | IMR-VP-12-2012 | 141 | BOEHLER "DMO-IG" | 2,0 : 3,0 | - | - | 1 | _ | 0.05 | _ | _ | _ | see remark 2) on WPS | <350 | No | 44054 | Adam Duric | 1 | 1.1 / 1.2 | 1.1 / 1.2 | SEP
60PGB40BR955-UMCM1Y-G61 | 2 | P235GH (1.0345) | P235GH (1.0345) | BW | 33.7 | 25 | 4 | 33.7 | 25 | 4 | V | HER-001 | 0 | IMR-VP-12-2012 | 141 | BOEHLER "DMO-IG" | 2,0 : 3,0 | - | - | 1 | _ | 0.05 | _ | _ | _ | see remark 2) on WPS | <350 | No | 44054 | Adam Duric | 1 | 1.1 / 1.2 | 1.1 / 1.2 | SEP
60PGB40BR957-PGB10Y-00L | 1 | P235GH (1.0345) | P235GH (1.0345) | BW | 33.7 | 25 | 4 | 33.7 | 25 | 4 | V | HER-001 | 0 | IMR-VP-12-2012 | 141 | BOEHLER "DMO-IG" | 2,0 : 3,0 | - | - | 1 | _ | 0.05 | _ | _ | _ | see remark 2) on WPS | <350 | No | 44054 | Adam Duric | 1 | 1.1 / 1.2 | 1.1 / 1.2 | SEP
60PGB40BR971-UHY00Y-00L | 1 | P235GH (1.0345) | P235GH (1.0345) | BW | 33.7 | 25 | 4 | 33.7 | 25 | 4 | V | HER-001 | 0 | IMR-VP-12-2012 | 141 | BOEHLER "DMO-IG" | 2,0 : 3,0 | - | - | 1 | _ | 0.05 | _ | _ | _ | see remark 2) on WPS | <350 | No | 44054 | Adam Duric | 1 | 1.1 / 1.2 | 1.1 / 1.2 | SEP
60PGB40BR971-UHY00Y-00L | 2 | P235GH (1.0345) | P235GH (1.0345) | BW | 33.7 | 25 | 4 | 33.7 | 25 | 4 | V | HER-001 | 0 | IMR-VP-12-2012 | 141 | BOEHLER "DMO-IG" | 2,0 : 3,0 | - | - | 1 | _ | 0.05 | _ | _ | _ | see remark 2) on WPS | <350 | No | 44054 | Adam Duric | 1 | 1.1 / 1.2 | 1.1 / 1.2 | SEP
60PGB40BR971-UHY00Y-00L | 3 | P235GH (1.0345) | P235GH (1.0345) | BW | 33.7 | 25 | 4 | 33.7 | 25 | 4 | V | HER-001 | 0 | IMR-VP-12-2012 | 141 | BOEHLER "DMO-IG" | 2,0 : 3,0 | - | - | 1 | _ | 0.05 | _ | _ | _ | see remark 2) on WPS | <350 | No | 44054 | Adam Duric | 1 | 1.1 / 1.2 | 1.1 / 1.2 | SEP
60PGB41BR011-ULY00Y-00L | 1 | P235GH (1.0345) | P235GH (1.0345) | BW | 88.9 | 80 | 3.2 | 88.9 | 80 | 3.2 | V | HER-001 | 0 | IMR-VP-12-2012 | 141 | BOEHLER "DMO-IG" | 2,0 : 3,0 | - | - | 1 | _ | 0.05 | _ | _ | _ | see remark 2) on WPS | <350 | No | 44054 | Adam Duric | 1 | 1.1 / 1.2 | 1.1 / 1.2 | SEP
60PGB41BR011-ULY00Y-A11 | 4 | P235GH (1.0345) | P235GH (1.0345) | BW | 88.9 | 80 | 3.2 | 88.9 | 80 | 3.2 | V | HER-001 | 0 | IMR-VP-12-2012 | 141 | BOEHLER "DMO-IG" | 2,0 : 3,0 | - | - | 1 | _ | 0.05 | _ | _ | _ | see remark 2) on WPS | <350 | No | 44054 | Adam Duric | 1 | 1.1 / 1.2 | 1.1 / 1.2 | SEP
60PGB41BR012-LAC10Y-00L | 1 | P235GH (1.0345) | P235GH (1.0345) | BW | 88.9 | 80 | 3.2 | 88.9 | 80 | 3.2 | V | HER-001 | 0 | IMR-VP-12-2012 | 141 | BOEHLER "DMO-IG" | 2,0 : 3,0 | - | - | 1 | _ | 0.05 | _ | _ | _ | see remark 2) on WPS | <350 | No | 44054 | Adam Duric | 1 | 1.1 / 1.2 | 1.1 / 1.2 | SEP
60PGB41BR012-LAC10Y-00L | 3 | P235GH (1.0345) | P235GH (1.0345) | BW | 88.9 | 80 | 3.2 | 88.9 | 80 | 3.2 | V | HER-001 | 0 | IMR-VP-12-2012 | 141 | BOEHLER "DMO-IG" | 2,0 : 3,0 | - | - | 1 | _ | 0.05 | _ | _ | _ | see remark 2) on WPS | <350 | No | 44054 | Adam Duric | 1 | 1.1 / 1.2 | 1.1 / 1.2 | SEP
60PGB41BR012-LAC10Y-00L | 9 | P235GH (1.0345) | P235GH (1.0345) | BW | 88.9 | 80 | 3.2 | 88.9 | 80 | 3.2 | V | HER-001 | 0 | IMR-VP-12-2012 | 141 | BOEHLER "DMO-IG" | 2,0 : 3,0 | - | - | 1 | _ | 0.05 | _ | _ | _ | see remark 2) on WPS | <350 | No | 44054 | Adam Duric | 1 | 1.1 / 1.2 | 1.1 / 1.2 | SEP
60PGB41BR014-LAC10Y-00L | 4 | P235GH (1.0345) | P235GH (1.0345) | BW | 88.9 | 80 | 3.2 | 88.9 | 80 | 3.2 | V | HER-001 | 0 | IMR-VP-12-2012 | 141 | BOEHLER "DMO-IG" | 2,0 : 3,0 | - | - | 1 | _ | 0.05 | _ | _ | _ | see remark 2) on WPS | <350 | No | 44054 | Adam Duric | 1 | 1.1 / 1.2 | 1.1 / 1.2 | SEP
60PGB41BR015-LAC10Y-00L | 1 | P235GH (1.0345) | P235GH (1.0345) | BW | 88.9 | 80 | 3.2 | 88.9 | 80 | 3.2 | V | HER-001 | 0 | IMR-VP-12-2012 | 141 | BOEHLER "DMO-IG" | 2,0 : 3,0 | - | - | 1 | _ | 0.05 | _ | _ | _ | see remark 2) on WPS | <350 | No | 44054 | Adam Duric | 1 | 1.1 / 1.2 | 1.1 / 1.2 | SEP
60PGB41BR016-LAC10Y-00L | 5 | P235GH (1.0345) | P235GH (1.0345) | BW | 88.9 | 80 | 3.2 | 88.9 | 80 | 3.2 | V | HER-001 | 0 | IMR-VP-12-2012 | 141 | BOEHLER "DMO-IG" | 2,0 : 3,0 | - | - | 1 | _ | 0.05 | _ | _ | _ | see remark 2) on WPS | <350 | No | 44054 | Adam Duric | 1 | 1.1 / 1.2 | 1.1 / 1.2 | SEP
60PGB41BR017-LAC10Y-00L | 2 | P235GH (1.0345) | P235GH (1.0345) | BW | 88.9 | 80 | 3.2 | 88.9 | 80 | 3.2 | V | HER-001 | 0 | IMR-VP-12-2012 | 141 | BOEHLER "DMO-IG" | 2,0 : 3,0 | - | - | 1 | _ | 0.05 | _ | _ | _ | see remark 2) on WPS | <350 | No | 44054 | Adam Duric | 1 | 1.1 / 1.2 | 1.1 / 1.2 | SEP
60PGB41BR018-ULY00Y-00L | 1 | P235GH (1.0345) | P235GH (1.0345) | BW | 88.9 | 80 | 3.2 | 88.9 | 80 | 3.2 | V | HER-001 | 0 | IMR-VP-12-2012 | 141 | BOEHLER "DMO-IG" | 2,0 : 3,0 | - | - | 1 | _ | 0.05 | _ | _ | _ | see remark 2) on WPS | <350 | No | 44054 | Adam Duric | 1 | 1.1 / 1.2 | 1.1 / 1.2 | SEP
60PGB41BR018-ULY00Y-00L | 2 | P235GH (1.0345) | P235GH (1.0345) | BW | 88.9 | 80 | 3.2 | 88.9 | 80 | 3.2 | V | HER-001 | 0 | IMR-VP-12-2012 | 141 | BOEHLER "DMO-IG" | 2,0 : 3,0 | - | - | 1 | _ | 0.05 | _ | _ | _ | see remark 2) on WPS | <350 | No | 44054 | Adam Duric | 1 | 1.1 / 1.2 | 1.1 / 1.2 | SEP
60PGB41BR021-ULY00Y-00L | 1 | P235GH (1.0345) | P235GH (1.0345) | BW | 88.9 | 80 | 3.2 | 88.9 | 80 | 3.2 | V | HER-001 | 0 | IMR-VP-12-2012 | 141 | BOEHLER "DMO-IG" | 2,0 : 3,0 | - | - | 1 | _ | 0.05 | _ | _ | _ | see remark 2) on WPS | <350 | No | 44054 | Adam Duric | 1 | 1.1 / 1.2 | 1.1 / 1.2 | SEP
60PGB41BR022-LAC10Y-00L | 3 | P235GH (1.0345) | P235GH (1.0345) | BW | 88.9 | 80 | 3.2 | 88.9 | 80 | 3.2 | V | HER-001 | 0 | IMR-VP-12-2012 | 141 | BOEHLER "DMO-IG" | 2,0 : 3,0 | - | - | 1 | _ | 0.05 | _ | _ | _ | see remark 2) on WPS | <350 | No | 44054 | Adam Duric | 1 | 1.1 / 1.2 | 1.1 / 1.2 | SEP
60PGB41BR022-LAC10Y-00L | 8 | P235GH (1.0345) | P235GH (1.0345) | BW | 88.9 | 80 | 3.2 | 88.9 | 80 | 3.2 | V | HER-001 | 0 | IMR-VP-12-2012 | 141 | BOEHLER "DMO-IG" | 2,0 : 3,0 | - | - | 1 | _ | 0.05 | _ | _ | _ | see remark 2) on WPS | <350 | No | 44054 | Adam Duric | 1 | 1.1 / 1.2 | 1.1 / 1.2 | SEP
60PGB41BR022-LAC10Y-00L | 13 | P235GH (1.0345) | P235GH (1.0345) | BW | 88.9 | 80 | 3.2 | 88.9 | 80 | 3.2 | V | HER-001 | 0 | IMR-VP-12-2012 | 141 | BOEHLER "DMO-IG" | 2,0 : 3,0 | - | - | 1 | _ | 0.05 | _ | _ | _ | see remark 2) on WPS | <350 | No | 44054 | Adam Duric | 1 | 1.1 / 1.2 | 1.1 / 1.2 | SEP
60PGB41BR022-LAC10Y-A10 | 12 | P235GH (1.0345) | P235GH (1.0345) | BW | 88.9 | 80 | 3.2 | 88.9 | 80 | 3.2 | V | HER-001 | 0 | IMR-VP-12-2012 | 141 | BOEHLER "DMO-IG" | 2,0 : 3,0 | - | - | 1 | _ | 0.05 | _ | _ | _ | see remark 2) on WPS | <350 | No | 44074 | Mihael Kolcic | 1 | 1.1 / 1.2 | 1.1 / 1.2 | SEP
60PGB41BR024-LAC10Y-00L | 4 | P235GH (1.0345) | P235GH (1.0345) | BW | 88.9 | 80 | 3.2 | 88.9 | 80 | 3.2 | V | HER-001 | 0 | IMR-VP-12-2012 | 141 | BOEHLER "DMO-IG" | 2,0 : 3,0 | - | - | 1 | _ | 0.05 | _ | _ | _ | see remark 2) on WPS | <350 | No | 44054 | Adam Duric | 1 | 1.1 / 1.2 | 1.1 / 1.2 | SEP
60PGB41BR025-LAC10Y-00L | 1 | P235GH (1.0345) | P235GH (1.0345) | BW | 88.9 | 80 | 3.2 | 88.9 | 80 | 3.2 | V | HER-001 | 0 | IMR-VP-12-2012 | 141 | BOEHLER "DMO-IG" | 2,0 : 3,0 | - | - | 1 | _ | 0.05 | _ | _ | _ | see remark 2) on WPS | <350 | No | 44054 | Adam Duric | 1 | 1.1 / 1.2 | 1.1 / 1.2 | SEP
60PGB41BR026-LAC10Y-00L | 5 | P235GH (1.0345) | P235GH (1.0345) | BW | 88.9 | 80 | 3.2 | 88.9 | 80 | 3.2 | V | HER-001 | 0 | IMR-VP-12-2012 | 141 | BOEHLER "DMO-IG" | 2,0 : 3,0 | - | - | 1 | _ | 0.05 | _ | _ | _ | see remark 2) on WPS | <350 | No | 44054 | Adam Duric | 1 | 1.1 / 1.2 | 1.1 / 1.2 | SEP
60PGB41BR027-LAC10Y-00L | 2 | P235GH (1.0345) | P235GH (1.0345) | BW | 88.9 | 80 | 3.2 | 88.9 | 80 | 3.2 | V | HER-001 | 0 | IMR-VP-12-2012 | 141 | BOEHLER "DMO-IG" | 2,0 : 3,0 | - | - | 1 | _ | 0.05 | _ | _ | _ | see remark 2) on WPS | <350 | No | 44054 | Adam Duric | 1 | 1.1 / 1.2 | 1.1 / 1.2 | SEP
60PGB41BR027-LAC10Y-A10 | 10 | P235GH (1.0345) | P235GH (1.0345) | BW | 88.9 | 80 | 3.2 | 88.9 | 80 | 3.2 | V | HER-001 | 0 | IMR-VP-12-2012 | 141 | BOEHLER "DMO-IG" | 2,0 : 3,0 | - | - | 1 | _ | 0.05 | _ | _ | _ | see remark 2) on WPS | <350 | No | 44074 | Mihael Kolcic | 1 | 1.1 / 1.2 | 1.1 / 1.2 | SEP
60PGB41BR028-ULY00Y-00L | 1 | P235GH (1.0345) | P235GH (1.0345) | BW | 88.9 | 80 | 3.2 | 88.9 | 80 | 3.2 | V | HER-001 | 0 | IMR-VP-12-2012 | 141 | BOEHLER "DMO-IG" | 2,0 : 3,0 | - | - | 1 | _ | 0.05 | _ | _ | _ | see remark 2) on WPS | <350 | No | 44054 | Adam Duric | 1 | 1.1 / 1.2 | 1.1 / 1.2 | SEP
60PGB41BR028-ULY00Y-A11 | 1 | P235GH (1.0345) | P235GH (1.0345) | BW | 88.9 | 80 | 3.2 | 88.9 | 80 | 3.2 | V | HER-001 | 0 | IMR-VP-12-2012 | 141 | BOEHLER "DMO-IG" | 2,0 : 3,0 | - | - | 1 | _ | 0.05 | _ | _ | _ | see remark 2) on WPS | <350 | No | 44054 | Adam Duric | 1 | 1.1 / 1.2 | 1.1 / 1.2 | SEP
60PGB41BR051 | 1 | P235GH (1.0345) | P235GH (1.0345) | BW | 60.3 | 50 | 3.6 | 60.3 | 50 | 3.6 | V | HER-001 | 0 | IMR-VP-12-2012 | 141 | BOEHLER "DMO-IG" | 2,0 : 3,0 | - | - | 1 | _ | 0.05 | _ | _ | _ | see remark 2) on WPS | <350 | No | 44054 | Adam Duric | 1 | 1.1 / 1.2 | 1.1 / 1.2 | SEP
60PGB41BR051 | 6 | P235GH (1.0345) | P235GH (1.0345) | BW | 60.3 | 50 | 3.6 | 60.3 | 50 | 3.6 | V | HER-001 | 0 | IMR-VP-12-2012 | 141 | BOEHLER "DMO-IG" | 2,0 : 3,0 | - | - | 1 | _ | 0.05 | _ | _ | _ | see remark 2) on WPS | <350 | No | 44054 | Adam Duric | 1 | 1.1 / 1.2 | 1.1 / 1.2 | SEP
60PGB41BR061 | 1 | P235GH (1.0345) | P235GH (1.0345) | BW | 60.3 | 50 | 3.6 | 60.3 | 50 | 3.6 | V | HER-001 | 0 | IMR-VP-12-2012 | 141 | BOEHLER "DMO-IG" | 2,0 : 3,0 | - | - | 1 | _ | 0.05 | _ | _ | _ | see remark 2) on WPS | <350 | No | 44054 | Adam Duric | 1 | 1.1 / 1.2 | 1.1 / 1.2 | SEP
60PGB41BR061 | 6 | P235GH (1.0345) | P235GH (1.0345) | BW | 60.3 | 50 | 3.6 | 60.3 | 50 | 3.6 | V | HER-001 | 0 | IMR-VP-12-2012 | 141 | BOEHLER "DMO-IG" | 2,0 : 3,0 | - | - | 1 | _ | 0.05 | _ | _ | _ | see remark 2) on WPS | <350 | No | 44054 | Adam Duric | 1 | 1.1 / 1.2 | 1.1 / 1.2 | SEP
60PGB41BR062 | 6 | P235GH (1.0345) | P235GH (1.0345) | BW | 60.3 | 50 | 3.6 | 60.3 | 50 | 3.6 | V | HER-001 | 0 | IMR-VP-12-2012 | 141 | BOEHLER "DMO-IG" | 2,0 : 3,0 | - | - | 1 | _ | 0.05 | _ | _ | _ | see remark 2) on WPS | <350 | No | 44054 | Adam Duric | 1 | 1.1 / 1.2 | 1.1 / 1.2 | SEP
60PGB41BR951 | 1 | P235GH (1.0345) | P235GH (1.0345) | BW | 60.3 | 50 | 3.6 | 60.3 | 50 | 3.6 | V | HER-001 | 0 | IMR-VP-12-2012 | 141 | BOEHLER "DMO-IG" | 2,0 : 3,0 | - | - | 1 | _ | 0.05 | _ | _ | _ | see remark 2) on WPS | <350 | No | 44054 | Adam Duric | 1 | 1.1 / 1.2 | 1.1 / 1.2 | SEP
60PGB41BR951 | 3 | P235GH (1.0345) | P250GH (1.0460) | BW | 33.7 | 25 | 4 | 33.7 | 25 | 4 | V | HER-001 | 0 | IMR-VP-12-2012 | 141 | BOEHLER "DMO-IG" | 2,0 : 3,0 | - | - | 1 | _ | 0.05 | _ | _ | _ | see remark 2) on WPS | <350 | No | 44054 | Adam Duric | 1 | 1.1 / 1.2 | 1.1 / 1.2 | SEP
60PGB41BR951 | 4 | P250GH (1.0460) | P235GH (1.0345) | BW | 33.7 | 25 | 4 | 33.7 | 25 | 4 | V | HER-001 | 0 | IMR-VP-12-2012 | 141 | BOEHLER "DMO-IG" | 2,0 : 3,0 | - | - | 1 | _ | 0.05 | _ | _ | _ | see remark 2) on WPS | <350 | No | 44054 | Adam Duric | 1 | 1.1 / 1.2 | 1.1 / 1.2 | SEP
60PGB41BR952 | 1 | P235GH (1.0345) | P235GH (1.0345) | BW | 60.3 | 50 | 3.6 | 60.3 | 50 | 3.6 | V | HER-001 | 0 | IMR-VP-12-2012 | 141 | BOEHLER "DMO-IG" | 2,0 : 3,0 | - | - | 1 | _ | 0.05 | _ | _ | _ | see remark 2) on WPS | <350 | No | 44054 | Adam Duric | 1 | 1.1 / 1.2 | 1.1 / 1.2 | SEP
60PGB41BR952 | 3 | P235GH (1.0345) | P250GH (1.0460) | BW | 33.7 | 25 | 4 | 33.7 | 25 | 4 | V | HER-001 | 0 | IMR-VP-12-2012 | 141 | BOEHLER "DMO-IG" | 2,0 : 3,0 | - | - | 1 | _ | 0.05 | _ | _ | _ | see remark 2) on WPS | <350 | No | 44054 | Adam Duric | 1 | 1.1 / 1.2 | 1.1 / 1.2 | SEP
60PGB41BR952 | 4 | P250GH (1.0460) | P235GH (1.0345) | BW | 33.7 | 25 | 4 | 33.7 | 25 | 4 | V | HER-001 | 0 | IMR-VP-12-2012 | 141 | BOEHLER "DMO-IG" | 2,0 : 3,0 | - | - | 1 | _ | 0.05 | _ | _ | _ | see remark 2) on WPS | <350 | No | 44054 | Adam Duric | 1 | 1.1 / 1.2 | 1.1 / 1.2 | SEP
60PGB41BR954-LAC10Y-00L | 4 | P235GH (1.0345) | P235GH (1.0345) | BW | 33.7 | 25 | 4 | 33.7 | 25 | 4 | V | HER-001 | 0 | IMR-VP-12-2012 | 141 | BOEHLER "DMO-IG" | 2,0 : 3,0 | - | - | 1 | _ | 0.05 | _ | _ | _ | see remark 2) on WPS | <350 | No | 44054 | Adam Duric | 1 | 1.1 / 1.2 | 1.1 / 1.2 | SEP
60PGB41BR955-LAC10Y-00L | 1 | P235GH (1.0345) | P235GH (1.0345) | BW | 33.7 | 25 | 4 | 33.7 | 25 | 4 | V | HER-001 | 0 | IMR-VP-12-2012 | 141 | BOEHLER "DMO-IG" | 2,0 : 3,0 | - | - | 1 | _ | 0.05 | _ | _ | _ | see remark 2) on WPS | <350 | No | 44054 | Adam Duric | 1 | 1.1 / 1.2 | 1.1 / 1.2 | SEP
60PGB41BR956-LAC10Y-00L | 1 | P235GH (1.0345) | P235GH (1.0345) | BW | 33.7 | 25 | 4 | 33.7 | 25 | 4 | V | HER-001 | 0 | IMR-VP-12-2012 | 141 | BOEHLER "DMO-IG" | 2,0 : 3,0 | - | - | 1 | _ | 0.05 | _ | _ | _ | see remark 2) on WPS | <350 | No | 44054 | Adam Duric | 1 | 1.1 / 1.2 | 1.1 / 1.2 | SEP
60PGB41BR957-LAC10Y-00L | 1 | P235GH (1.0345) | P235GH (1.0345) | BW | 33.7 | 25 | 4 | 33.7 | 25 | 4 | V | HER-001 | 0 | IMR-VP-12-2012 | 141 | BOEHLER "DMO-IG" | 2,0 : 3,0 | - | - | 1 | _ | 0.05 | _ | _ | _ | see remark 2) on WPS | <350 | No | 44054 | Adam Duric | 1 | 1.1 / 1.2 | 1.1 / 1.2 | SEP
60PGB41BR961 | 1 | P235GH (1.0345) | P235GH (1.0345) | BW | 60.3 | 50 | 3.6 | 60.3 | 50 | 3.6 | V | HER-001 | 0 | IMR-VP-12-2012 | 141 | BOEHLER "DMO-IG" | 2,0 : 3,0 | - | - | 1 | _ | 0.05 | _ | _ | _ | see remark 2) on WPS | <350 | No | 44054 | Adam Duric | 1 | 1.1 / 1.2 | 1.1 / 1.2 | SEP
60PGB41BR961 | 3 | P235GH (1.0345) | P250GH (1.0460) | BW | 33.7 | 25 | 4 | 33.7 | 25 | 4 | V | HER-001 | 0 | IMR-VP-12-2012 | 141 | BOEHLER "DMO-IG" | 2,0 : 3,0 | - | - | 1 | _ | 0.05 | _ | _ | _ | see remark 2) on WPS | <350 | No | 44054 | Adam Duric | 1 | 1.1 / 1.2 | 1.1 / 1.2 | SEP
60PGB41BR961 | 4 | P250GH (1.0460) | P235GH (1.0345) | BW | 33.7 | 25 | 4 | 33.7 | 25 | 4 | V | HER-001 | 0 | IMR-VP-12-2012 | 141 | BOEHLER "DMO-IG" | 2,0 : 3,0 | - | - | 1 | _ | 0.05 | _ | _ | _ | see remark 2) on WPS | <350 | No | 44054 | Adam Duric | 1 | 1.1 / 1.2 | 1.1 / 1.2 | SEP
60PGB41BR962 | 1 | P235GH (1.0345) | P235GH (1.0345) | BW | 60.3 | 50 | 3.6 | 60.3 | 50 | 3.6 | V | HER-001 | 0 | IMR-VP-12-2012 | 141 | BOEHLER "DMO-IG" | 2,0 : 3,0 | - | - | 1 | _ | 0.05 | _ | _ | _ | see remark 2) on WPS | <350 | No | 44054 | Adam Duric | 1 | 1.1 / 1.2 | 1.1 / 1.2 | SEP
60PGB41BR962 | 3 | P235GH (1.0345) | P250GH (1.0460) | BW | 33.7 | 25 | 4 | 33.7 | 25 | 4 | V | HER-001 | 0 | IMR-VP-12-2012 | 141 | BOEHLER "DMO-IG" | 2,0 : 3,0 | - | - | 1 | _ | 0.05 | _ | _ | _ | see remark 2) on WPS | <350 | No | 44054 | Adam Duric | 1 | 1.1 / 1.2 | 1.1 / 1.2 | SEP
60PGB41BR962 | 4 | P250GH (1.0460) | P235GH (1.0345) | BW | 33.7 | 25 | 4 | 33.7 | 25 | 4 | V | HER-001 | 0 | IMR-VP-12-2012 | 141 | BOEHLER "DMO-IG" | 2,0 : 3,0 | - | - | 1 | _ | 0.05 | _ | _ | _ | see remark 2) on WPS | <350 | No | 44054 | Adam Duric | 1 | 1.1 / 1.2 | 1.1 / 1.2 | SEP
60PGB41BR964-LAC10Y-00L | 1 | P250GH (1.0460) | P235GH (1.0345) | BW | 33.7 | 25 | 4 | 33.7 | 25 | 4 | V | HER-001 | 0 | IMR-VP-12-2012 | 141 | BOEHLER "DMO-IG" | 2,0 : 3,0 | - | - | 1 | _ | 0.05 | _ | _ | _ | see remark 2) on WPS | <350 | No | 44054 | Adam Duric | 1 | 1.1 / 1.2 | 1.1 / 1.2 | SEP
60PGB41BR964-LAC10Y-00L | 2 | P235GH (1.0345) | P250GH (1.0460) | BW | 33.7 | 25 | 4 | 33.7 | 25 | 4 | V | HER-001 | 0 | IMR-VP-12-2012 | 141 | BOEHLER "DMO-IG" | 2,0 : 3,0 | - | - | 1 | _ | 0.05 | _ | _ | _ | see remark 2) on WPS | <350 | No | 44054 | Adam Duric | 1 | 1.1 / 1.2 | 1.1 / 1.2 | SEP
60PGB41BR964-LAC10Y-00L | 3 | P235GH (1.0345) | P235GH (1.0345) | BW | 33.7 | 25 | 4 | 33.7 | 25 | 4 | V | HER-001 | 0 | IMR-VP-12-2012 | 141 | BOEHLER "DMO-IG" | 2,0 : 3,0 | - | - | 1 | _ | 0.05 | _ | _ | _ | see remark 2) on WPS | <350 | No | 44054 | Adam Duric | 1 | 1.1 / 1.2 | 1.1 / 1.2 | SEP
60PGB41BR974-LAC10Y-00L | 1 | P235GH (1.0345) | P235GH (1.0345) | BW | 33.7 | 25 | 4 | 33.7 | 25 | 4 | V | HER-001 | 0 | IMR-VP-12-2012 | 141 | BOEHLER "DMO-IG" | 2,0 : 3,0 | - | - | 1 | _ | 0.05 | _ | _ | _ | see remark 2) on WPS | <350 | No | 44054 | Adam Duric | 1 | 1.1 / 1.2 | 1.1 / 1.2 | SEP
60PGB41BR974-LAC10Y-00L | 2 | P235GH (1.0345) | P250GH (1.0460) | BW | 33.7 | 25 | 4 | 33.7 | 25 | 4 | V | HER-001 | 0 | IMR-VP-12-2012 | 141 | BOEHLER "DMO-IG" | 2,0 : 3,0 | - | - | 1 | _ | 0.05 | _ | _ | _ | see remark 2) on WPS | <350 | No | 44054 | Adam Duric | 1 | 1.1 / 1.2 | 1.1 / 1.2 | SEP
60PGB41BR974-LAC10Y-00L | 3 | P250GH (1.0460) | P235GH (1.0345) | BW | 33.7 | 25 | 4 | 33.7 | 25 | 4 | V | HER-001 | 0 | IMR-VP-12-2012 | 141 | BOEHLER "DMO-IG" | 2,0 : 3,0 | - | - | 1 | _ | 0.05 | _ | _ | _ | see remark 2) on WPS | <350 | No | 44054 | Adam Duric | 1 | 1.1 / 1.2 | 1.1 / 1.2 | SEP
60PGB46BR011 | 1 | P235GH (1.0345) | P235GH (1.0345) | BW | 88.9 | 80 | 3.2 | 88.9 | 80 | 3.2 | V | HER-001 | 0 | IMR-VP-12-2012 | 141 | BOEHLER "DMO-IG" | 2,0 : 3,0 | - | - | 1 | _ | 0.05 | _ | _ | _ | see remark 2) on WPS | <350 | No | 44054 | Adam Duric | 1 | 1.1 / 1.2 | 1.1 / 1.2 | SEP
60PGB46BR012 | 9 | P235GH (1.0345) | P235GH (1.0345) | BW | 88.9 | 80 | 3.2 | 88.9 | 80 | 3.2 | V | HER-001 | 0 | IMR-VP-12-2012 | 141 | BOEHLER "DMO-IG" | 2,0 : 3,0 | - | - | 1 | _ | 0.05 | _ | _ | _ | see remark 2) on WPS | <350 | No | 44054 | Adam Duric | 1 | 1.1 / 1.2 | 1.1 / 1.2 | SEP
60PGB46BR012 | 16 | P235GH (1.0345) | P235GH (1.0345) | BW | 88.9 | 80 | 3.2 | 88.9 | 80 | 3.2 | V | HER-001 | 0 | IMR-VP-12-2012 | 141 | BOEHLER "DMO-IG" | 2,0 : 3,0 | - | - | 1 | _ | 0.05 | _ | _ | _ | see remark 2) on WPS | <350 | No | 44054 | Adam Duric | 1 | 1.1 / 1.2 | 1.1 / 1.2 | SEP
60PGB46BR911 | 1 | P235GH (1.0345) | P235GH (1.0345) | BW | 33.7 | 25 | 4 | 33.7 | 25 | 4 | V | HER-001 | 0 | IMR-VP-12-2012 | 141 | BOEHLER "DMO-IG" | 2,0 : 3,0 | - | - | 1 | _ | 0.05 | _ | _ | _ | see remark 2) on WPS | <350 | No | 44054 | Adam Duric | 1 | 1.1 / 1.2 | 1.1 / 1.2 | SEP
60PGB46BR911 | 2 | P235GH (1.0345) | P250GH (1.0460) | BW | 33.7 | 25 | 4 | 33.7 | 25 | 4 | V | HER-001 | 0 | IMR-VP-12-2012 | 141 | BOEHLER "DMO-IG" | 2,0 : 3,0 | - | - | 1 | _ | 0.05 | _ | _ | _ | see remark 2) on WPS | <350 | No | 44054 | Adam Duric | 1 | 1.1 / 1.2 | 1.1 / 1.2 | SEP
60PGB46BR911 | 3 | P250GH (1.0460) | P235GH (1.0345) | BW | 33.7 | 25 | 4 | 33.7 | 25 | 4 | V | HER-001 | 0 | IMR-VP-12-2012 | 141 | BOEHLER "DMO-IG" | 2,0 : 3,0 | - | - | 1 | _ | 0.05 | _ | _ | _ | see remark 2) on WPS | <350 | No | 44054 | Adam Duric | 1 | 1.1 / 1.2 | 1.1 / 1.2 | SEP
60PGB46BR912 | 1 | P235GH (1.0345) | P235GH (1.0345) | BW | 33.7 | 25 | 4 | 33.7 | 25 | 4 | V | HER-001 | 0 | IMR-VP-12-2012 | 141 | BOEHLER "DMO-IG" | 2,0 : 3,0 | - | - | 1 | _ | 0.05 | _ | _ | _ | see remark 2) on WPS | <350 | No | 44054 | Adam Duric | 1 | 1.1 / 1.2 | 1.1 / 1.2 | SEP
60PGB46BR912 | 2 | P235GH (1.0345) | 16Mo3 (1.5415) | BW | 33.7 | 25 | 4 | 33.7 | 25 | 4 | V | HER-001 | 0 | IMR-VP-12-2012 | 141 | BOEHLER "DMO-IG" | 2,0 : 3,0 | - | - | 1 | _ | 0.05 | _ | _ | _ | see remark 2) on WPS | <350 | No | 44054 | Adam Duric | 1 | 1.1 / 1.2 | 1.1 / 1.2 | SEP
60PGB46BR912 | 3 | 16Mo3 (1.5415) | P235GH (1.0345) | BW | 33.7 | 25 | 4 | 33.7 | 25 | 4 | V | HER-001 | 0 | IMR-VP-12-2012 | 141 | BOEHLER "DMO-IG" | 2,0 : 3,0 | - | - | 1 | _ | 0.05 | _ | _ | _ | see remark 2) on WPS | <350 | No | 44054 | Adam Duric | 1 | 1.1 / 1.2 | 1.1 / 1.2 | SEP
60PGB47BR011 | 1 | P235GH (1.0345) | P235GH (1.0345) | BW | 76.1 | 65 | 3.6 | 76.1 | 65 | 3.6 | V | HER-001 | 0 | IMR-VP-12-2012 | 141 | BOEHLER "DMO-IG" | 2,0 : 3,0 | - | - | 1 | _ | 0.05 | _ | _ | _ | see remark 2) on WPS | <350 | No | 44075 | Mihael Kolcic | 1 | 1.1 / 1.2 | 1.1 / 1.2 | SEP
60PGB47BR012 | 5 | P235GH (1.0345) | P235GH (1.0345) | BW | 76.1 | 65 | 3.6 | 76.1 | 65 | 3.6 | V | HER-001 | 0 | IMR-VP-12-2012 | 141 | BOEHLER "DMO-IG" | 2,0 : 3,0 | - | - | 1 | _ | 0.05 | _ | _ | _ | see remark 2) on WPS | <350 | No | 44075 | Mihael Kolcic | 1 | 1.1 / 1.2 | 1.1 / 1.2 | SEP
60PGB47BR012 | 19 | P235GH (1.0345) | P235GH (1.0345) | BW | 76.1 | 65 | 3.6 | 76.1 | 65 | 3.6 | V | HER-001 | 0 | IMR-VP-12-2012 | 141 | BOEHLER "DMO-IG" | 2,0 : 3,0 | - | - | 1 | _ | 0.05 | _ | _ | _ | see remark 2) on WPS | <350 | No | 44075 | Mihael Kolcic | 1 | 1.1 / 1.2 | 1.1 / 1.2 | SEP
60PGB47BR012 | 24 | P235GH (1.0345) | P235GH (1.0345) | BW | 76.1 | 65 | 3.6 | 76.1 | 65 | 3.6 | V | HER-001 | 0 | IMR-VP-12-2012 | 141 | BOEHLER "DMO-IG" | 2,0 : 3,0 | - | - | 1 | _ | 0.05 | _ | _ | _ | see remark 2) on WPS | <350 | No | 44075 | Mihael Kolcic | 1 | 1.1 / 1.2 | 1.1 / 1.2 | SEP
60PGB47BR021 | 1 | P235GH (1.0345) | P235GH (1.0345) | BW | 76.1 | 65 | 3.6 | 76.1 | 65 | 3.6 | V | HER-001 | 0 | IMR-VP-12-2012 | 141 | BOEHLER "DMO-IG" | 2,0 : 3,0 | - | - | 1 | _ | 0.05 | _ | _ | _ | see remark 2) on WPS | <350 | No | 44075 | Mihael Kolcic | 1 | 1.1 / 1.2 | 1.1 / 1.2 | SEP
60PGB47BR022 | 5 | P235GH (1.0345) | P235GH (1.0345) | BW | 76.1 | 65 | 3.6 | 76.1 | 65 | 3.6 | V | HER-001 | 0 | IMR-VP-12-2012 | 141 | BOEHLER "DMO-IG" | 2,0 : 3,0 | - | - | 1 | _ | 0.05 | _ | _ | _ | see remark 2) on WPS | <350 | No | 44075 | Mihael Kolcic | 1 | 1.1 / 1.2 | 1.1 / 1.2 | SEP
60PGB47BR022 | 18 | P235GH (1.0345) | P235GH (1.0345) | BW | 76.1 | 65 | 3.6 | 76.1 | 65 | 3.6 | V | HER-001 | 0 | IMR-VP-12-2012 | 141 | BOEHLER "DMO-IG" | 2,0 : 3,0 | - | - | 1 | _ | 0.05 | _ | _ | _ | see remark 2) on WPS | <350 | No | 44075 | Mihael Kolcic | 1 | 1.1 / 1.2 | 1.1 / 1.2 | SEP
60PGB47BR031 | 1 | P235GH (1.0345) | P235GH (1.0345) | BW | 76.1 | 65 | 3.6 | 76.1 | 65 | 3.6 | V | HER-001 | 0 | IMR-VP-12-2012 | 141 | BOEHLER "DMO-IG" | 2,0 : 3,0 | - | - | 1 | _ | 0.05 | _ | _ | _ | see remark 2) on WPS | <350 | No | 44075 | Mihael Kolcic | 1 | 1.1 / 1.2 | 1.1 / 1.2 | SEP
60PGB47BR032 | 5 | P235GH (1.0345) | P235GH (1.0345) | BW | 76.1 | 65 | 3.6 | 76.1 | 65 | 3.6 | V | HER-001 | 0 | IMR-VP-12-2012 | 141 | BOEHLER "DMO-IG" | 2,0 : 3,0 | - | - | 1 | _ | 0.05 | _ | _ | _ | see remark 2) on WPS | <350 | No | 44075 | Mihael Kolcic | 1 | 1.1 / 1.2 | 1.1 / 1.2 | SEP
60PGB47BR032 | 18 | P235GH (1.0345) | P235GH (1.0345) | BW | 76.1 | 65 | 3.6 | 76.1 | 65 | 3.6 | V | HER-001 | 0 | IMR-VP-12-2012 | 141 | BOEHLER "DMO-IG" | 2,0 : 3,0 | - | - | 1 | _ | 0.05 | _ | _ | _ | see remark 2) on WPS | <350 | No | 44075 | Mihael Kolcic | 1 | 1.1 / 1.2 | 1.1 / 1.2 | SEP
60PGB47BR051 | 1 | P235GH (1.0345) | P235GH (1.0345) | BW | 60.3 | 50 | 3.6 | 60.3 | 50 | 3.6 | V | HER-001 | 0 | IMR-VP-12-2012 | 141 | BOEHLER "DMO-IG" | 2,0 : 3,0 | - | - | 1 | _ | 0.05 | _ | _ | _ | see remark 2) on WPS | <350 | No | 44054 | Adam Duric | 1 | 1.1 / 1.2 | 1.1 / 1.2 | SEP
60PGB47BR051 | 6 | P235GH (1.0345) | P235GH (1.0345) | BW | 60.3 | 50 | 3.6 | 60.3 | 50 | 3.6 | V | HER-001 | 0 | IMR-VP-12-2012 | 141 | BOEHLER "DMO-IG" | 2,0 : 3,0 | - | - | 1 | _ | 0.05 | _ | _ | _ | see remark 2) on WPS | <350 | No | 44054 | Adam Duric | 1 | 1.1 / 1.2 | 1.1 / 1.2 | SEP
60PGB47BR052 | 6 | P235GH (1.0345) | P235GH (1.0345) | BW | 60.3 | 50 | 3.6 | 60.3 | 50 | 3.6 | V | HER-001 | 0 | IMR-VP-12-2012 | 141 | BOEHLER "DMO-IG" | 2,0 : 3,0 | - | - | 1 | _ | 0.05 | _ | _ | _ | see remark 2) on WPS | <350 | No | 44054 | Adam Duric | 1 | 1.1 / 1.2 | 1.1 / 1.2 | SEP
60PGB47BR061 | 1 | P235GH (1.0345) | P235GH (1.0345) | BW | 60.3 | 50 | 3.6 | 60.3 | 50 | 3.6 | V | HER-001 | 0 | IMR-VP-12-2012 | 141 | BOEHLER "DMO-IG" | 2,0 : 3,0 | - | - | 1 | _ | 0.05 | _ | _ | _ | see remark 2) on WPS | <350 | No | 44054 | Adam Duric | 1 | 1.1 / 1.2 | 1.1 / 1.2 | SEP
60PGB47BR061 | 6 | P235GH (1.0345) | P235GH (1.0345) | BW | 60.3 | 50 | 3.6 | 60.3 | 50 | 3.6 | V | HER-001 | 0 | IMR-VP-12-2012 | 141 | BOEHLER "DMO-IG" | 2,0 : 3,0 | - | - | 1 | _ | 0.05 | _ | _ | _ | see remark 2) on WPS | <350 | No | 44054 | Adam Duric | 1 | 1.1 / 1.2 | 1.1 / 1.2 | SEP
60PGB47BR062 | 6 | P235GH (1.0345) | P235GH (1.0345) | BW | 60.3 | 50 | 3.6 | 60.3 | 50 | 3.6 | V | HER-001 | 0 | IMR-VP-12-2012 | 141 | BOEHLER "DMO-IG" | 2,0 : 3,0 | - | - | 1 | _ | 0.05 | _ | _ | _ | see remark 2) on WPS | <350 | No | 44054 | Adam Duric | 1 | 1.1 / 1.2 | 1.1 / 1.2 | SEP
60PGB47BR071 | 1 | P235GH (1.0345) | P235GH (1.0345) | BW | 60.3 | 50 | 3.6 | 60.3 | 50 | 3.6 | V | HER-001 | 0 | IMR-VP-12-2012 | 141 | BOEHLER "DMO-IG" | 2,0 : 3,0 | - | - | 1 | _ | 0.05 | _ | _ | _ | see remark 2) on WPS | <350 | No | 44054 | Adam Duric | 1 | 1.1 / 1.2 | 1.1 / 1.2 | SEP
60PGB47BR071 | 3 | P235GH (1.0345) | P235GH (1.0345) | BW | 60.3 | 50 | 3.6 | 60.3 | 50 | 3.6 | V | HER-001 | 0 | IMR-VP-12-2012 | 141 | BOEHLER "DMO-IG" | 2,0 : 3,0 | - | - | 1 | _ | 0.05 | _ | _ | _ | see remark 2) on WPS | <350 | No | 44054 | Adam Duric | 1 | 1.1 / 1.2 | 1.1 / 1.2 | SEP
60PGB47BR071 | 6 | P235GH (1.0345) | P235GH (1.0345) | BW | 60.3 | 50 | 3.6 | 60.3 | 50 | 3.6 | V | HER-001 | 0 | IMR-VP-12-2012 | 141 | BOEHLER "DMO-IG" | 2,0 : 3,0 | - | - | 1 | _ | 0.05 | _ | _ | _ | see remark 2) on WPS | <350 | No | 44054 | Adam Duric | 1 | 1.1 / 1.2 | 1.1 / 1.2 | SEP
60PGB47BR071 | 11 | P235GH (1.0345) | P235GH (1.0345) | BW | 60.3 | 50 | 3.6 | 60.3 | 50 | 3.6 | V | HER-001 | 0 | IMR-VP-12-2012 | 141 | BOEHLER "DMO-IG" | 2,0 : 3,0 | - | - | 1 | _ | 0.05 | _ | _ | _ | see remark 2) on WPS | <350 | No | 44054 | Adam Duric | 1 | 1.1 / 1.2 | 1.1 / 1.2 | SEP
60PGB47BR071 | 17 | P235GH (1.0345) | P235GH (1.0345) | BW | 60.3 | 50 | 3.6 | 60.3 | 50 | 3.6 | V | HER-001 | 0 | IMR-VP-12-2012 | 141 | BOEHLER "DMO-IG" | 2,0 : 3,0 | - | - | 1 | _ | 0.05 | _ | _ | _ | see remark 2) on WPS | <350 | No | 44054 | Adam Duric | 1 | 1.1 / 1.2 | 1.1 / 1.2 | SEP
60PGB47BR072 | 3 | P235GH (1.0345) | P235GH (1.0345) | BW | 60.3 | 50 | 3.6 | 60.3 | 50 | 3.6 | V | HER-001 | 0 | IMR-VP-12-2012 | 141 | BOEHLER "DMO-IG" | 2,0 : 3,0 | - | - | 1 | _ | 0.05 | _ | _ | _ | see remark 2) on WPS | <350 | No | 44054 | Adam Duric | 1 | 1.1 / 1.2 | 1.1 / 1.2 | SEP
60PGB47BR072 | 9 | P235GH (1.0345) | P235GH (1.0345) | BW | 60.3 | 50 | 3.6 | 60.3 | 50 | 3.6 | V | HER-001 | 0 | IMR-VP-12-2012 | 141 | BOEHLER "DMO-IG" | 2,0 : 3,0 | - | - | 1 | _ | 0.05 | _ | _ | _ | see remark 2) on WPS | <350 | No | 44054 | Adam Duric | 1 | 1.1 / 1.2 | 1.1 / 1.2 | SEP
60PGB47BR072 | 14 | P235GH (1.0345) | P235GH (1.0345) | BW | 60.3 | 50 | 3.6 | 60.3 | 50 | 3.6 | V | HER-001 | 0 | IMR-VP-12-2012 | 141 | BOEHLER "DMO-IG" | 2,0 : 3,0 | - | - | 1 | _ | 0.05 | _ | _ | _ | see remark 2) on WPS | <350 | No | 44054 | Adam Duric | 1 | 1.1 / 1.2 | 1.1 / 1.2 | SEP
60PGB47BR072 | 17 | P235GH (1.0345) | P235GH (1.0345) | BW | 60.3 | 50 | 3.6 | 60.3 | 50 | 3.6 | V | HER-001 | 0 | IMR-VP-12-2012 | 141 | BOEHLER "DMO-IG" | 2,0 : 3,0 | - | - | 1 | _ | 0.05 | _ | _ | _ | see remark 2) on WPS | <350 | No | 44054 | Adam Duric | 1 | 1.1 / 1.2 | 1.1 / 1.2 | SEP
60PGB47BR072 | 19 | P235GH (1.0345) | P235GH (1.0345) | BW | 60.3 | 50 | 3.6 | 60.3 | 50 | 3.6 | V | HER-001 | 0 | IMR-VP-12-2012 | 141 | BOEHLER "DMO-IG" | 2,0 : 3,0 | - | - | 1 | _ | 0.05 | _ | _ | _ | see remark 2) on WPS | <350 | No | 44054 | Adam Duric | 1 | 1.1 / 1.2 | 1.1 / 1.2 | SEP
60PGB47BR911 | 1 | P235GH (1.0345) | P235GH (1.0345) | BW | 33.7 | 25 | 4 | 33.7 | 25 | 4 | V | HER-001 | 0 | IMR-VP-12-2012 | 141 | BOEHLER "DMO-IG" | 2,0 : 3,0 | - | - | 1 | _ | 0.05 | _ | _ | _ | see remark 2) on WPS | <350 | No | 44063 | Adam Duric | 1 | 1.1 / 1.2 | 1.1 / 1.2
60PGB47BR911 | 4 | P235GH (1.0345) | P250GH (1.0460) | BW | 33.7 | 25 | 4 | 33.7 | 25 | 4 | V | HER-001 | 0 | IMR-VP-12-2012 | 141 | BOEHLER "DMO-IG" | 2,0 : 3,0 | - | - | 1 | _ | 0.05 | _ | _ | _ | see remark 2) on WPS | <350 | No | 44063 | Adam Duric | 1 | 1.1 / 1.2 | 1.1 / 1.2
60PGB47BR911 | 5 | P250GH (1.0460) | P235GH (1.0345) | BW | 33.7 | 25 | 4 | 33.7 | 25 | 4 | V | HER-001 | 0 | IMR-VP-12-2012 | 141 | BOEHLER "DMO-IG" | 2,0 : 3,0 | - | - | 1 | _ | 0.05 | _ | _ | _ | see remark 2) on WPS | <350 | No | 44063 | Adam Duric | 1 | 1.1 / 1.2 | 1.1 / 1.2
60PGB47BR912 | 1 | P235GH (1.0345) | P235GH (1.0345) | BW | 33.7 | 25 | 4 | 33.7 | 25 | 4 | V | HER-001 | 0 | IMR-VP-12-2012 | 141 | BOEHLER "DMO-IG" | 2,0 : 3,0 | - | - | 1 | _ | 0.05 | _ | _ | _ | see remark 2) on WPS | <350 | No | 44063 | Adam Duric | 1 | 1.1 / 1.2 | 1.1 / 1.2
60PGB47BR912 | 4 | P235GH (1.0345) | P250GH (1.0460) | BW | 33.7 | 25 | 4 | 33.7 | 25 | 4 | V | HER-001 | 0 | IMR-VP-12-2012 | 141 | BOEHLER "DMO-IG" | 2,0 : 3,0 | - | - | 1 | _ | 0.05 | _ | _ | _ | see remark 2) on WPS | <350 | No | 44063 | Adam Duric | 1 | 1.1 / 1.2 | 1.1 / 1.2
60PGB47BR912 | 5 | P250GH (1.0460) | P235GH (1.0345) | BW | 33.7 | 25 | 4 | 33.7 | 25 | 4 | V | HER-001 | 0 | IMR-VP-12-2012 | 141 | BOEHLER "DMO-IG" | 2,0 : 3,0 | - | - | 1 | _ | 0.05 | _ | _ | _ | see remark 2) on WPS | <350 | No | 44063 | Adam Duric | 1 | 1.1 / 1.2 | 1.1 / 1.2
60PGB47BR921 | 1 | P235GH (1.0345) | P235GH (1.0345) | BW | 33.7 | 25 | 4 | 33.7 | 25 | 4 | V | HER-001 | 0 | IMR-VP-12-2012 | 141 | BOEHLER "DMO-IG" | 2,0 : 3,0 | - | - | 1 | _ | 0.05 | _ | _ | _ | see remark 2) on WPS | <350 | No | 44063 | Adam Duric | 1 | 1.1 / 1.2 | 1.1 / 1.2
60PGB47BR921 | 4 | P235GH (1.0345) | P250GH (1.0460) | BW | 33.7 | 25 | 4 | 33.7 | 25 | 4 | V | HER-001 | 0 | IMR-VP-12-2012 | 141 | BOEHLER "DMO-IG" | 2,0 : 3,0 | - | - | 1 | _ | 0.05 | _ | _ | _ | see remark 2) on WPS | <350 | No | 44063 | Adam Duric | 1 | 1.1 / 1.2 | 1.1 / 1.2
60PGB47BR921 | 5 | P250GH (1.0460) | P235GH (1.0345) | BW | 33.7 | 25 | 4 | 33.7 | 25 | 4 | V | HER-001 | 0 | IMR-VP-12-2012 | 141 | BOEHLER "DMO-IG" | 2,0 : 3,0 | - | - | 1 | _ | 0.05 | _ | _ | _ | see remark 2) on WPS | <350 | No | 44063 | Adam Duric | 1 | 1.1 / 1.2 | 1.1 / 1.2
60PGB47BR922 | 1 | P235GH (1.0345) | P235GH (1.0345) | BW | 33.7 | 25 | 4 | 33.7 | 25 | 4 | V | HER-001 | 0 | IMR-VP-12-2012 | 141 | BOEHLER "DMO-IG" | 2,0 : 3,0 | - | - | 1 | _ | 0.05 | _ | _ | _ | see remark 2) on WPS | <350 | No | 44063 | Adam Duric | 1 | 1.1 / 1.2 | 1.1 / 1.2
60PGB47BR922 | 4 | P235GH (1.0345) | P250GH (1.0460) | BW | 33.7 | 25 | 4 | 33.7 | 25 | 4 | V | HER-001 | 0 | IMR-VP-12-2012 | 141 | BOEHLER "DMO-IG" | 2,0 : 3,0 | - | - | 1 | _ | 0.05 | _ | _ | _ | see remark 2) on WPS | <350 | No | 44063 | Adam Duric | 1 | 1.1 / 1.2 | 1.1 / 1.2
60PGB47BR922 | 5 | P250GH (1.0460) | P235GH (1.0345) | BW | 33.7 | 25 | 4 | 33.7 | 25 | 4 | V | HER-001 | 0 | IMR-VP-12-2012 | 141 | BOEHLER "DMO-IG" | 2,0 : 3,0 | - | - | 1 | _ | 0.05 | _ | _ | _ | see remark 2) on WPS | <350 | No | 44063 | Adam Duric | 1 | 1.1 / 1.2 | 1.1 / 1.2
60PGB47BR931 | 1 | P235GH (1.0345) | P235GH (1.0345) | BW | 33.7 | 25 | 4 | 33.7 | 25 | 4 | V | HER-001 | 0 | IMR-VP-12-2012 | 141 | BOEHLER "DMO-IG" | 2,0 : 3,0 | - | - | 1 | _ | 0.05 | _ | _ | _ | see remark 2) on WPS | <350 | No | 44063 | Adam Duric | 1 | 1.1 / 1.2 | 1.1 / 1.2
60PGB47BR931 | 4 | P235GH (1.0345) | P250GH (1.0460) | BW | 33.7 | 25 | 4 | 33.7 | 25 | 4 | V | HER-001 | 0 | IMR-VP-12-2012 | 141 | BOEHLER "DMO-IG" | 2,0 : 3,0 | - | - | 1 | _ | 0.05 | _ | _ | _ | see remark 2) on WPS | <350 | No | 44063 | Adam Duric | 1 | 1.1 / 1.2 | 1.1 / 1.2
60PGB47BR931 | 5 | P250GH (1.0460) | P235GH (1.0345) | BW | 33.7 | 25 | 4 | 33.7 | 25 | 4 | V | HER-001 | 0 | IMR-VP-12-2012 | 141 | BOEHLER "DMO-IG" | 2,0 : 3,0 | - | - | 1 | _ | 0.05 | _ | _ | _ | see remark 2) on WPS | <350 | No | 44063 | Adam Duric | 1 | 1.1 / 1.2 | 1.1 / 1.2
60PGB47BR932 | 1 | P235GH (1.0345) | P235GH (1.0345) | BW | 33.7 | 25 | 4 | 33.7 | 25 | 4 | V | HER-001 | 0 | IMR-VP-12-2012 | 141 | BOEHLER "DMO-IG" | 2,0 : 3,0 | - | - | 1 | _ | 0.05 | _ | _ | _ | see remark 2) on WPS | <350 | No | 44063 | Adam Duric | 1 | 1.1 / 1.2 | 1.1 / 1.2
60PGB47BR932 | 4 | P235GH (1.0345) | P250GH (1.0460) | BW | 33.7 | 25 | 4 | 33.7 | 25 | 4 | V | HER-001 | 0 | IMR-VP-12-2012 | 141 | BOEHLER "DMO-IG" | 2,0 : 3,0 | - | - | 1 | _ | 0.05 | _ | _ | _ | see remark 2) on WPS | <350 | No | 44063 | Adam Duric | 1 | 1.1 / 1.2 | 1.1 / 1.2
60PGB47BR932 | 5 | P250GH (1.0460) | P235GH (1.0345) | BW | 33.7 | 25 | 4 | 33.7 | 25 | 4 | V | HER-001 | 0 | IMR-VP-12-2012 | 141 | BOEHLER "DMO-IG" | 2,0 : 3,0 | - | - | 1 | _ | 0.05 | _ | _ | _ | see remark 2) on WPS | <350 | No | 44063 | Adam Duric | 1 | 1.1 / 1.2 | 1.1 / 1.2
60PGB47BR951 | 1 | P235GH (1.0345) | P235GH (1.0345) | BW | 60.3 | 50 | 3.6 | 60.3 | 50 | 3.6 | V | HER-001 | 0 | IMR-VP-12-2012 | 141 | BOEHLER "DMO-IG" | 2,0 : 3,0 | - | - | 1 | _ | 0.05 | _ | _ | _ | see remark 2) on WPS | <350 | No | 44054 | Adam Duric | 1 | 1.1 / 1.2 | 1.1 / 1.2 | SEP
60PGB47BR951 | 3 | P235GH (1.0345) | P250GH (1.0460) | BW | 33.7 | 25 | 4 | 33.7 | 25 | 4 | V | HER-001 | 0 | IMR-VP-12-2012 | 141 | BOEHLER "DMO-IG" | 2,0 : 3,0 | - | - | 1 | _ | 0.05 | _ | _ | _ | see remark 2) on WPS | <350 | No | 44054 | Adam Duric | 1 | 1.1 / 1.2 | 1.1 / 1.2 | SEP
60PGB47BR951 | 4 | P250GH (1.0460) | P235GH (1.0345) | BW | 33.7 | 25 | 4 | 33.7 | 25 | 4 | V | HER-001 | 0 | IMR-VP-12-2012 | 141 | BOEHLER "DMO-IG" | 2,0 : 3,0 | - | - | 1 | _ | 0.05 | _ | _ | _ | see remark 2) on WPS | <350 | No | 44054 | Adam Duric | 1 | 1.1 / 1.2 | 1.1 / 1.2 | SEP
60PGB47BR952 | 1 | P235GH (1.0345) | P235GH (1.0345) | BW | 60.3 | 50 | 3.6 | 60.3 | 50 | 3.6 | V | HER-001 | 0 | IMR-VP-12-2012 | 141 | BOEHLER "DMO-IG" | 2,0 : 3,0 | - | - | 1 | _ | 0.05 | _ | _ | _ | see remark 2) on WPS | <350 | No | 44054 | Adam Duric | 1 | 1.1 / 1.2 | 1.1 / 1.2 | SEP
60PGB47BR952 | 3 | P235GH (1.0345) | P250GH (1.0460) | BW | 33.7 | 25 | 4 | 33.7 | 25 | 4 | V | HER-001 | 0 | IMR-VP-12-2012 | 141 | BOEHLER "DMO-IG" | 2,0 : 3,0 | - | - | 1 | _ | 0.05 | _ | _ | _ | see remark 2) on WPS | <350 | No | 44054 | Adam Duric | 1 | 1.1 / 1.2 | 1.1 / 1.2 | SEP
60PGB47BR952 | 4 | P250GH (1.0460) | P235GH (1.0345) | BW | 33.7 | 25 | 4 | 33.7 | 25 | 4 | V | HER-001 | 0 | IMR-VP-12-2012 | 141 | BOEHLER "DMO-IG" | 2,0 : 3,0 | - | - | 1 | _ | 0.05 | _ | _ | _ | see remark 2) on WPS | <350 | No | 44054 | Adam Duric | 1 | 1.1 / 1.2 | 1.1 / 1.2 | SEP
60PGB47BR961 | 1 | P235GH (1.0345) | P235GH (1.0345) | BW | 60.3 | 50 | 3.6 | 60.3 | 50 | 3.6 | V | HER-001 | 0 | IMR-VP-12-2012 | 141 | BOEHLER "DMO-IG" | 2,0 : 3,0 | - | - | 1 | _ | 0.05 | _ | _ | _ | see remark 2) on WPS | <350 | No | 44054 | Adam Duric | 1 | 1.1 / 1.2 | 1.1 / 1.2 | SEP
60PGB47BR961 | 3 | P235GH (1.0345) | P250GH (1.0460) | BW | 33.7 | 25 | 4 | 33.7 | 25 | 4 | V | HER-001 | 0 | IMR-VP-12-2012 | 141 | BOEHLER "DMO-IG" | 2,0 : 3,0 | - | - | 1 | _ | 0.05 | _ | _ | _ | see remark 2) on WPS | <350 | No | 44054 | Adam Duric | 1 | 1.1 / 1.2 | 1.1 / 1.2 | SEP
60PGB47BR961 | 4 | P250GH (1.0460) | P235GH (1.0345) | BW | 33.7 | 25 | 4 | 33.7 | 25 | 4 | V | HER-001 | 0 | IMR-VP-12-2012 | 141 | BOEHLER "DMO-IG" | 2,0 : 3,0 | - | - | 1 | _ | 0.05 | _ | _ | _ | see remark 2) on WPS | <350 | No | 44054 | Adam Duric | 1 | 1.1 / 1.2 | 1.1 / 1.2 | SEP
60PGB47BR962 | 1 | P235GH (1.0345) | P235GH (1.0345) | BW | 60.3 | 50 | 3.6 | 60.3 | 50 | 3.6 | V | HER-001 | 0 | IMR-VP-12-2012 | 141 | BOEHLER "DMO-IG" | 2,0 : 3,0 | - | - | 1 | _ | 0.05 | _ | _ | _ | see remark 2) on WPS | <350 | No | 44054 | Adam Duric | 1 | 1.1 / 1.2 | 1.1 / 1.2 | SEP
60PGB47BR962 | 3 | P235GH (1.0345) | P250GH (1.0460) | BW | 33.7 | 25 | 4 | 33.7 | 25 | 4 | V | HER-001 | 0 | IMR-VP-12-2012 | 141 | BOEHLER "DMO-IG" | 2,0 : 3,0 | - | - | 1 | _ | 0.05 | _ | _ | _ | see remark 2) on WPS | <350 | No | 44054 | Adam Duric | 1 | 1.1 / 1.2 | 1.1 / 1.2 | SEP
60PGB47BR962 | 4 | P250GH (1.0460) | P235GH (1.0345) | BW | 33.7 | 25 | 4 | 33.7 | 25 | 4 | V | HER-001 | 0 | IMR-VP-12-2012 | 141 | BOEHLER "DMO-IG" | 2,0 : 3,0 | - | - | 1 | _ | 0.05 | _ | _ | _ | see remark 2) on WPS | <350 | No | 44054 | Adam Duric | 1 | 1.1 / 1.2 | 1.1 / 1.2 | SEP
60PGB47BR971 | 1 | P235GH (1.0345) | P235GH (1.0345) | BW | 60.3 | 50 | 3.6 | 60.3 | 50 | 3.6 | V | HER-001 | 0 | IMR-VP-12-2012 | 141 | BOEHLER "DMO-IG" | 2,0 : 3,0 | - | - | 1 | _ | 0.05 | _ | _ | _ | see remark 2) on WPS | <350 | No | 44054 | Adam Duric | 1 | 1.1 / 1.2 | 1.1 / 1.2 | SEP
60PGB47BR971 | 3 | P235GH (1.0345) | P250GH (1.0460) | BW | 33.7 | 25 | 4 | 33.7 | 25 | 4 | V | HER-001 | 0 | IMR-VP-12-2012 | 141 | BOEHLER "DMO-IG" | 2,0 : 3,0 | - | - | 1 | _ | 0.05 | _ | _ | _ | see remark 2) on WPS | <350 | No | 44054 | Adam Duric | 1 | 1.1 / 1.2 | 1.1 / 1.2 | SEP
60PGB47BR971 | 4 | P250GH (1.0460) | P235GH (1.0345) | BW | 33.7 | 25 | 4 | 33.7 | 25 | 4 | V | HER-001 | 0 | IMR-VP-12-2012 | 141 | BOEHLER "DMO-IG" | 2,0 : 3,0 | - | - | 1 | _ | 0.05 | _ | _ | _ | see remark 2) on WPS | <350 | No | 44054 | Adam Duric | 1 | 1.1 / 1.2 | 1.1 / 1.2 | SEP
60PGB47BR972 | 1 | P235GH (1.0345) | P235GH (1.0345) | BW | 60.3 | 50 | 3.6 | 60.3 | 50 | 3.6 | V | HER-001 | 0 | IMR-VP-12-2012 | 141 | BOEHLER "DMO-IG" | 2,0 : 3,0 | - | - | 1 | _ | 0.05 | _ | _ | _ | see remark 2) on WPS | <350 | No | 44054 | Adam Duric | 1 | 1.1 / 1.2 | 1.1 / 1.2 | SEP
60PGB47BR972 | 3 | P235GH (1.0345) | P250GH (1.0460) | BW | 33.7 | 25 | 4 | 33.7 | 25 | 4 | V | HER-001 | 0 | IMR-VP-12-2012 | 141 | BOEHLER "DMO-IG" | 2,0 : 3,0 | - | - | 1 | _ | 0.05 | _ | _ | _ | see remark 2) on WPS | <350 | No | 44054 | Adam Duric | 1 | 1.1 / 1.2 | 1.1 / 1.2 | SEP
60PGB47BR972 | 4 | P250GH (1.0460) | P235GH (1.0345) | BW | 33.7 | 25 | 4 | 33.7 | 25 | 4 | V | HER-001 | 0 | IMR-VP-12-2012 | 141 | BOEHLER "DMO-IG" | 2,0 : 3,0 | - | - | 1 | _ | 0.05 | _ | _ | _ | see remark 2) on WPS | <350 | No | 44054 | Adam Duric | 1 | 1.1 / 1.2 | 1.1 / 1.2 | SEP
60PGB49BR001 | 1 | P235GH (1.0345) | P235GH (1.0345) | BW | 60.3 | 50 | 3.6 | 60.3 | 50 | 3.6 | V | HER-001 | 0 | IMR-VP-12-2012 | 141 | BOEHLER "DMO-IG" | 2,0 : 3,0 | - | - | 1 | _ | 0.05 | _ | _ | _ | see remark 2) on WPS | <350 | No | 44054 | Adam Duric | 1 | 1.1 / 1.2 | 1.1 / 1.2 | SEP
60PGB49BR001 | 4 | P235GH (1.0345) | P235GH (1.0345) | BW | 60.3 | 50 | 3.6 | 60.3 | 50 | 3.6 | V | HER-001 | 0 | IMR-VP-12-2012 | 141 | BOEHLER "DMO-IG" | 2,0 : 3,0 | - | - | 1 | _ | 0.05 | _ | _ | _ | see remark 2) on WPS | <350 | No | 44054 | Adam Duric | 1 | 1.1 / 1.2 | 1.1 / 1.2 | SEP
60PGB49BR001 | 6 | P235GH (1.0345) | P235GH (1.0345) | BW | 60.3 | 50 | 3.6 | 60.3 | 50 | 3.6 | V | HER-001 | 0 | IMR-VP-12-2012 | 141 | BOEHLER "DMO-IG" | 2,0 : 3,0 | - | - | 1 | _ | 0.05 | _ | _ | _ | see remark 2) on WPS | <350 | No | 44054 | Adam Duric | 1 | 1.1 / 1.2 | 1.1 / 1.2 | SEP
60PGB49BR002 | 5 | P235GH (1.0345) | P235GH (1.0345) | BW | 60.3 | 50 | 3.6 | 60.3 | 50 | 3.6 | V | HER-001 | 0 | IMR-VP-12-2012 | 141 | BOEHLER "DMO-IG" | 2,0 : 3,0 | - | - | 1 | _ | 0.05 | _ | _ | _ | see remark 2) on WPS | <350 | No | 44054 | Adam Duric | 1 | 1.1 / 1.2 | 1.1 / 1.2 | SEP
60PGB49BR002 | 10 | P235GH (1.0345) | P235GH (1.0345) | BW | 60.3 | 50 | 3.6 | 60.3 | 50 | 3.6 | V | HER-001 | 0 | IMR-VP-12-2012 | 141 | BOEHLER "DMO-IG" | 2,0 : 3,0 | - | - | 1 | _ | 0.05 | _ | _ | _ | see remark 2) on WPS | <350 | No | 44054 | Adam Duric | 1 | 1.1 / 1.2 | 1.1 / 1.2 | SEP
60PGB49BR011 | 1 | P235GH (1.0345) | P235GH (1.0345) | BW | 33.7 | 25 | 3.6 | 33.7 | 25 | 4 | V | HER-001 | 0 | IMR-VP-12-2012 | 141 | BOEHLER "DMO-IG" | 2,0 : 3,0 | - | - | 1 | _ | 0.05 | _ | _ | _ | see remark 2) on WPS | <350 | No | 44054 | Adam Duric | 1 | 1.1 / 1.2 | 1.1 / 1.2 | SEP
60PGB49BR012 | 8 | P235GH (1.0345) | P235GH (1.0345) | BW | 33.7 | 25 | 4 | 33.7 | 25 | 4 | V | HER-001 | 0 | IMR-VP-12-2012 | 141 | BOEHLER "DMO-IG" | 2,0 : 3,0 | - | - | 1 | _ | 0.05 | _ | _ | _ | see remark 2) on WPS | <350 | No | 44054 | Adam Duric | 1 | 1.1 / 1.2 | 1.1 / 1.2 | SEP
60PGB49BR021 | 6 | P235GH (1.0345) | P235GH (1.0345) | BW | 33.7 | 25 | 4 | 33.7 | 25 | 4 | V | HER-001 | 0 | IMR-VP-12-2012 | 141 | BOEHLER "DMO-IG" | 2,0 : 3,0 | - | - | 1 | _ | 0.05 | _ | _ | _ | see remark 2) on WPS | <350 | No | 44054 | Adam Duric | 1 | 1.1 / 1.2 | 1.1 / 1.2 | SEP
60PGB49BR022 | 8 | P245GH (1.0352) | P235GH (1.0345) | BW | 33.7 | 25 | 4 | 33.7 | 25 | 4 | V | HER-001 | 0 | IMR-VP-12-2012 | 141 | BOEHLER "DMO-IG" | 2,0 : 3,0 | - | - | 1 | _ | 0.05 | _ | _ | _ | see remark 2) on WPS | <350 | No | 44054 | Adam Duric | 1 | 1.1 / 1.2 | 1.1 / 1.2 | SEP
60PGB49BR911 | 1 | P245GH (1.0352) | P235GH (1.0345) | BW | 33.7 | 25 | 4 | 33.7 | 25 | 4 | V | HER-001 | 0 | IMR-VP-12-2012 | 141 | BOEHLER "DMO-IG" | 2,0 : 3,0 | - | - | 1 | _ | 0.05 | _ | _ | _ | see remark 2) on WPS | <350 | No | 44054 | Adam Duric | 1 | 1.1 / 1.2 | 1.1 / 1.2 | SEP
60PGB49BR911 | 2 | P235GH (1.0345) | P250GH (1.0460) | BW | 33.7 | 25 | 4 | 33.7 | 25 | 4 | V | HER-001 | 0 | IMR-VP-12-2012 | 141 | BOEHLER "DMO-IG" | 2,0 : 3,0 | - | - | 1 | _ | 0.05 | _ | _ | _ | see remark 2) on WPS | <350 | No | 44054 | Adam Duric | 1 | 1.1 / 1.2 | 1.1 / 1.2 | SEP
60PGB49BR911 | 3 | P250GH (1.0460) | P235GH (1.0345) | BW | 33.7 | 25 | 4 | 33.7 | 25 | 4 | V | HER-001 | 0 | IMR-VP-12-2012 | 141 | BOEHLER "DMO-IG" | 2,0 : 3,0 | - | - | 1 | _ | 0.05 | _ | _ | _ | see remark 2) on WPS | <350 | No | 44054 | Adam Duric | 1 | 1.1 / 1.2 | 1.1 / 1.2 | SEP
60PGB49BR921 | 1 | P235GH (1.0345) | P235GH (1.0345) | BW | 33.7 | 25 | 4 | 33.7 | 25 | 4 | V | HER-001 | 0 | IMR-VP-12-2012 | 141 | BOEHLER "DMO-IG" | 2,0 : 3,0 | - | - | 1 | _ | 0.05 | _ | _ | _ | see remark 2) on WPS | <350 | No | 44054 | Adam Duric | 1 | 1.1 / 1.2 | 1.1 / 1.2 | SEP
60PGB49BR921 | 2 | P235GH (1.0345) | P250GH (1.0460) | BW | 33.7 | 25 | 4 | 33.7 | 25 | 4 | V | HER-001 | 0 | IMR-VP-12-2012 | 141 | BOEHLER "DMO-IG" | 2,0 : 3,0 | - | - | 1 | _ | 0.05 | _ | _ | _ | see remark 2) on WPS | <350 | No | 44054 | Adam Duric | 1 | 1.1 / 1.2 | 1.1 / 1.2 | SEP
60PGB49BR921 | 3 | P250GH (1.0460) | P235GH (1.0345) | BW | 33.7 | 25 | 4 | 33.7 | 25 | 4 | V | HER-001 | 0 | IMR-VP-12-2012 | 141 | BOEHLER "DMO-IG" | 2,0 : 3,0 | - | - | 1 | _ | 0.05 | _ | _ | _ | see remark 2) on WPS | <350 | No | 44054 | Adam Duric | 1 | 1.1 / 1.2 | 1.1 / 1.2 | SEP
60PGB49BR962 | 1 | P235GH (1.0345) | P235GH (1.0345) | BW | 33.7 | 25 | 4 | 33.7 | 25 | 4 | V | HER-001 | 0 | IMR-VP-12-2012 | 141 | BOEHLER "DMO-IG" | 2,0 : 3,0 | - | - | 1 | _ | 0.05 | _ | _ | _ | see remark 2) on WPS | <350 | No | 44054 | Adam Duric | 1 | 1.1 / 1.2 | 1.1 / 1.2 | SEP
60PGB49BR962 | 2 | P235GH (1.0345) | P250GH (1.0460) | BW | 33.7 | 25 | 4 | 33.7 | 25 | 4 | V | HER-001 | 0 | IMR-VP-12-2012 | 141 | BOEHLER "DMO-IG" | 2,0 : 3,0 | - | - | 1 | _ | 0.05 | _ | _ | _ | see remark 2) on WPS | <350 | No | 44054 | Adam Duric | 1 | 1.1 / 1.2 | 1.1 / 1.2 | SEP
60PGB49BR962 | 3 | P250GH (1.0460) | P235GH (1.0345) | BW | 33.7 | 25 | 4 | 33.7 | 25 | 4 | V | HER-001 | 0 | IMR-VP-12-2012 | 141 | BOEHLER "DMO-IG" | 2,0 : 3,0 | - | - | 1 | _ | 0.05 | _ | _ | _ | see remark 2) on WPS | <350 | No | 44054 | Adam Duric | 1 | 1.1 / 1.2 | 1.1 / 1.2 | SEP
60PGB49BR972 | 1 | P235GH (1.0345) | P235GH (1.0345) | BW | 33.7 | 25 | 4 | 33.7 | 25 | 4 | V | HER-001 | 0 | IMR-VP-12-2012 | 141 | BOEHLER "DMO-IG" | 2,0 : 3,0 | - | - | 1 | _ | 0.05 | _ | _ | _ | see remark 2) on WPS | <350 | No | 44054 | Adam Duric | 1 | 1.1 / 1.2 | 1.1 / 1.2 | SEP
60PGB49BR972 | 2 | P235GH (1.0345) | P250GH (1.0460) | BW | 33.7 | 25 | 4 | 33.7 | 25 | 4 | V | HER-001 | 0 | IMR-VP-12-2012 | 141 | BOEHLER "DMO-IG" | 2,0 : 3,0 | - | - | 1 | _ | 0.05 | _ | _ | _ | see remark 2) on WPS | <350 | No | 44054 | Adam Duric | 1 | 1.1 / 1.2 | 1.1 / 1.2 | SEP
60PGB49BR972 | 3 | P250GH (1.0460) | P235GH (1.0345) | BW | 33.7 | 25 | 4 | 33.7 | 25 | 4 | V | HER-001 | 0 | IMR-VP-12-2012 | 141 | BOEHLER "DMO-IG" | 2,0 : 3,0 | - | - | 1 | _ | 0.05 | _ | _ | _ | see remark 2) on WPS | <350 | No | 44054 | Adam Duric | 1 | 1.1 / 1.2 | 1.1 / 1.2 | SEP
60PGB51BR011 | 1 | P235GH (1.0345) | P245GH (1.0352) | BW | 139.7 | 150 | 4 | 139.7 | 150 | 4 | V | HER-001 | 0 | IMR-VP-12-2012 | 141 | BOEHLER "DMO-IG" | 2,0 : 3,0 | - | - | 1 | _ | 0.05 | _ | _ | _ | see remark 2) on WPS | <350 | No | 44054 | Adam Duric | 1 | 1.1 / 1.2 | 1.1 / 1.2 | SEP
60PGB51BR011 | 6 | P235GH (1.0345) | P235GH (1.0345) | BW | 114.3 | 100 | 3.6 | 114.3 | 100 | 3.6 | V | HER-001 | 0 | IMR-VP-12-2012 | 141 | BOEHLER "DMO-IG" | 2,0 : 3,0 | - | - | 1 | _ | 0.05 | _ | _ | _ | see remark 2) on WPS | <350 | No | 44054 | Adam Duric | 1 | 1.1 / 1.2 | 1.1 / 1.2 | SEP
60PGB51BR012 | 12 | P235GH (1.0345) | P235GH (1.0345) | BW | 114.3 | 100 | 3.6 | 114.3 | 100 | 3.6 | V | HER-001 | 0 | IMR-VP-12-2012 | 141 | BOEHLER "DMO-IG" | 2,0 : 3,0 | - | - | 1 | _ | 0.05 | _ | _ | _ | see remark 2) on WPS | <350 | No | 44054 | Adam Duric | 1 | 1.1 / 1.2 | 1.1 / 1.2 | SEP
60PGB51BR021 | 1 | P235GH (1.0345) | P245GH (1.0352) | BW | 114.3 | 100 | 3.6 | 114.3 | 100 | 3.6 | V | HER-001 | 0 | IMR-VP-12-2012 | 141 | BOEHLER "DMO-IG" | 2,0 : 3,0 | - | - | 1 | _ | 0.05 | _ | _ | _ | see remark 2) on WPS | <350 | No | 44054 | Adam Duric | 1 | 1.1 / 1.2 | 1.1 / 1.2 | SEP
60PGB51BR021 | 6 | P235GH (1.0345) | P235GH (1.0345) | BW | 114.3 | 100 | 3.6 | 114.3 | 100 | 3.6 | V | HER-001 | 0 | IMR-VP-12-2012 | 141 | BOEHLER "DMO-IG" | 2,0 : 3,0 | - | - | 1 | _ | 0.05 | _ | _ | _ | see remark 2) on WPS | <350 | No | 44054 | Adam Duric | 1 | 1.1 / 1.2 | 1.1 / 1.2 | SEP
60PGB51BR022 | 5 | P235GH (1.0345) | P235GH (1.0345) | BW | 114.3 | 100 | 3.6 | 114.3 | 100 | 3.6 | V | HER-001 | 0 | IMR-VP-12-2012 | 141 | BOEHLER "DMO-IG" | 2,0 : 3,0 | - | - | 1 | _ | 0.05 | _ | _ | _ | see remark 2) on WPS | <350 | No | 44054 | Adam Duric | 1 | 1.1 / 1.2 | 1.1 / 1.2 | SEP
60PGB51BR022 | 11 | P235GH (1.0345) | P235GH (1.0345) | BW | 114.3 | 100 | 3.6 | 114.3 | 100 | 3.6 | V | HER-001 | 0 | IMR-VP-12-2012 | 141 | BOEHLER "DMO-IG" | 2,0 : 3,0 | - | - | 1 | _ | 0.05 | _ | _ | _ | see remark 2) on WPS | <350 | No | 44054 | Adam Duric | 1 | 1.1 / 1.2 | 1.1 / 1.2 | SEP
60PGB51BR031 | 12 | P235GH (1.0345) | P245GH (1.0352) | BW | 114.3 | 100 | 3.6 | 114.3 | 100 | 3.6 | V | HER-001 | 0 | IMR-VP-12-2012 | 141 | BOEHLER "DMO-IG" | 2,0 : 3,0 | - | - | 1 | _ | 0.05 | _ | _ | _ | see remark 2) on WPS | <350 | No | 44054 | Adam Duric | 1 | 1.1 / 1.2 | 1.1 / 1.2 | SEP
60PGB51BR031 | 7 | P235GH (1.0345) | P235GH (1.0345) | BW | 114.3 | 100 | 3.6 | 114.3 | 100 | 3.6 | V | HER-001 | 0 | IMR-VP-12-2012 | 141 | BOEHLER "DMO-IG" | 2,0 : 3,0 | - | - | 1 | _ | 0.05 | _ | _ | _ | see remark 2) on WPS | <350 | No | 44054 | Adam Duric | 1 | 1.1 / 1.2 | 1.1 / 1.2 | SEP
60PGB51BR032 | 5 | P235GH (1.0345) | P235GH (1.0345) | BW | 114.3 | 100 | 3.6 | 114.3 | 100 | 3.6 | V | HER-001 | 0 | IMR-VP-12-2012 | 141 | BOEHLER "DMO-IG" | 2,0 : 3,0 | - | - | 1 | _ | 0.05 | _ | _ | _ | see remark 2) on WPS | <350 | No | 44054 | Adam Duric | 1 | 1.1 / 1.2 | 1.1 / 1.2 | SEP
60PGB51BR032 | 12 | P235GH (1.0345) | P235GH (1.0345) | BW | 114.3 | 100 | 3.6 | 114.3 | 100 | 3.6 | V | HER-001 | 0 | IMR-VP-12-2012 | 141 | BOEHLER "DMO-IG" | 2,0 : 3,0 | - | - | 1 | _ | 0.05 | _ | _ | _ | see remark 2) on WPS | <350 | No | 44054 | Adam Duric | 1 | 1.1 / 1.2 | 1.1 / 1.2 | SEP
60PGB51BR041 | 11 | P235GH (1.0345) | P235GH (1.0345) | BW | 114.3 | 100 | 3.6 | 114.3 | 100 | 3.6 | V | HER-001 | 0 | IMR-VP-12-2012 | 141 | BOEHLER "DMO-IG" | 2,0 : 3,0 | - | - | 1 | _ | 0.05 | _ | _ | _ | see remark 2) on WPS | <350 | No | 44054 | Adam Duric | 1 | 1.1 / 1.2 | 1.1 / 1.2 | SEP
60PGB51BR041 | 6 | P235GH (1.0345) | P235GH (1.0345) | BW | 114.3 | 100 | 3.6 | 114.3 | 100 | 3.6 | V | HER-001 | 0 | IMR-VP-12-2012 | 141 | BOEHLER "DMO-IG" | 2,0 : 3,0 | - | - | 1 | _ | 0.05 | _ | _ | _ | see remark 2) on WPS | <350 | No | 44054 | Adam Duric | 1 | 1.1 / 1.2 | 1.1 / 1.2 | SEP
60PGB51BR042 | 5 | P235GH (1.0345) | P235GH (1.0345) | BW | 114.3 | 100 | 3.6 | 114.3 | 100 | 3.6 | V | HER-001 | 0 | IMR-VP-12-2012 | 141 | BOEHLER "DMO-IG" | 2,0 : 3,0 | - | - | 1 | _ | 0.05 | _ | _ | _ | see remark 2) on WPS | <350 | No | 44054 | Adam Duric | 1 | 1.1 / 1.2 | 1.1 / 1.2 | SEP
60PGB51BR042 | 12 | P235GH (1.0345) | P235GH (1.0345) | BW | 114.3 | 100 | 3.6 | 114.3 | 100 | 3.6 | V | HER-001 | 0 | IMR-VP-12-2012 | 141 | BOEHLER "DMO-IG" | 2,0 : 3,0 | - | - | 1 | _ | 0.05 | _ | _ | _ | see remark 2) on WPS | <350 | No | 44054 | Adam Duric | 1 | 1.1 / 1.2 | 1.1 / 1.2 | SEP
60PGB51BR911 | 1 | P235GH (1.0345) | P250GH (1.0460) | BW | 33.7 | 25 | 4 | 33.7 | 25 | 4 | V | HER-001 | 0 | IMR-VP-12-2012 | 141 | BOEHLER "DMO-IG" | 2,0 : 3,0 | - | - | 1 | _ | 0.05 | _ | _ | _ | see remark 2) on WPS | <350 | No | 44054 | Adam Duric | 1 | 1.1 / 1.2 | 1.1 / 1.2 | SEP
60PGB51BR911 | 2 | P250GH (1.0460) | P235GH (1.0345) | BW | 33.7 | 25 | 4 | 33.7 | 25 | 4 | V | HER-001 | 0 | IMR-VP-12-2012 | 141 | BOEHLER "DMO-IG" | 2,0 : 3,0 | - | - | 1 | _ | 0.05 | _ | _ | _ | see remark 2) on WPS | <350 | No | 44054 | Adam Duric | 1 | 1.1 / 1.2 | 1.1 / 1.2 | SEP
60PGB51BR911 | 3 | P235GH (1.0345) | P235GH (1.0345) | BW | 33.7 | 25 | 4 | 33.7 | 25 | 4 | V | HER-001 | 0 | IMR-VP-12-2012 | 141 | BOEHLER "DMO-IG" | 2,0 : 3,0 | - | - | 1 | _ | 0.05 | _ | _ | _ | see remark 2) on WPS | <350 | No | 44054 | Adam Duric | 1 | 1.1 / 1.2 | 1.1 / 1.2 | SEP
60PGB51BR921 | 1 | P235GH (1.0345) | P250GH (1.0460) | BW | 33.7 | 25 | 4 | 33.7 | 25 | 4 | V | HER-001 | 0 | IMR-VP-12-2012 | 141 | BOEHLER "DMO-IG" | 2,0 : 3,0 | - | - | 1 | _ | 0.05 | _ | _ | _ | see remark 2) on WPS | <350 | No | 44054 | Adam Duric | 1 | 1.1 / 1.2 | 1.1 / 1.2 | SEP
60PGB51BR921 | 2 | P250GH (1.0460) | P235GH (1.0345) | BW | 33.7 | 25 | 4 | 33.7 | 25 | 4 | V | HER-001 | 0 | IMR-VP-12-2012 | 141 | BOEHLER "DMO-IG" | 2,0 : 3,0 | - | - | 1 | _ | 0.05 | _ | _ | _ | see remark 2) on WPS | <350 | No | 44054 | Adam Duric | 1 | 1.1 / 1.2 | 1.1 / 1.2 | SEP
60PGB51BR921 | 3 | P235GH (1.0345) | P235GH (1.0345) | BW | 33.7 | 25 | 4 | 33.7 | 25 | 4 | V | HER-001 | 0 | IMR-VP-12-2012 | 141 | BOEHLER "DMO-IG" | 2,0 : 3,0 | - | - | 1 | _ | 0.05 | _ | _ | _ | see remark 2) on WPS | <350 | No | 44054 | Adam Duric | 1 | 1.1 / 1.2 | 1.1 / 1.2 | SEP
60PGB51BR931 | 3 | P235GH (1.0345) | P250GH (1.0460) | BW | 33.7 | 25 | 4 | 33.7 | 25 | 4 | V | HER-001 | 0 | IMR-VP-12-2012 | 141 | BOEHLER "DMO-IG" | 2,0 : 3,0 | - | - | 1 | _ | 0.05 | _ | _ | _ | see remark 2) on WPS | <350 | No | 44054 | Adam Duric | 1 | 1.1 / 1.2 | 1.1 / 1.2 | SEP
60PGB51BR931 | 1 | P250GH (1.0460) | P235GH (1.0345) | BW | 33.7 | 25 | 4 | 33.7 | 25 | 4 | V | HER-001 | 0 | IMR-VP-12-2012 | 141 | BOEHLER "DMO-IG" | 2,0 : 3,0 | - | - | 1 | _ | 0.05 | _ | _ | _ | see remark 2) on WPS | <350 | No | 44054 | Adam Duric | 1 | 1.1 / 1.2 | 1.1 / 1.2 | SEP
60PGB51BR931 | 2 | P235GH (1.0345) | P235GH (1.0345) | BW | 33.7 | 25 | 4 | 33.7 | 25 | 4 | V | HER-001 | 0 | IMR-VP-12-2012 | 141 | BOEHLER "DMO-IG" | 2,0 : 3,0 | - | - | 1 | _ | 0.05 | _ | _ | _ | see remark 2) on WPS | <350 | No | 44054 | Adam Duric | 1 | 1.1 / 1.2 | 1.1 / 1.2 | SEP
60PGB51BR941 | 3 | P235GH (1.0345) | P250GH (1.0460) | BW | 33.7 | 25 | 4 | 33.7 | 25 | 4 | V | HER-001 | 0 | IMR-VP-12-2012 | 141 | BOEHLER "DMO-IG" | 2,0 : 3,0 | - | - | 1 | _ | 0.05 | _ | _ | _ | see remark 2) on WPS | <350 | No | 44054 | Adam Duric | 1 | 1.1 / 1.2 | 1.1 / 1.2 | SEP
60PGB51BR941 | 1 | P250GH (1.0460) | P235GH (1.0345) | BW | 33.7 | 25 | 4 | 33.7 | 25 | 4 | V | HER-001 | 0 | IMR-VP-12-2012 | 141 | BOEHLER "DMO-IG" | 2,0 : 3,0 | - | - | 1 | _ | 0.05 | _ | _ | _ | see remark 2) on WPS | <350 | No | 44054 | Adam Duric | 1 | 1.1 / 1.2 | 1.1 / 1.2 | SEP
60PGB51BR941 | 2 | P235GH (1.0345) | P235GH (1.0345) | BW | 33.7 | 25 | 4 | 33.7 | 25 | 4 | V | HER-001 | 0 | IMR-VP-12-2012 | 141 | BOEHLER "DMO-IG" | 2,0 : 3,0 | - | - | 1 | _ | 0.05 | _ | _ | _ | see remark 2) on WPS | <350 | No | 44054 | Adam Duric | 1 | 1.1 / 1.2 | 1.1 / 1.2 | SEP
60PGB51BR962 | 3 | P235GH (1.0345) | P250GH (1.0460) | BW | 33.7 | 25 | 4 | 33.7 | 25 | 4 | V | HER-001 | 0 | IMR-VP-12-2012 | 141 | BOEHLER "DMO-IG" | 2,0 : 3,0 | - | - | 1 | _ | 0.05 | _ | _ | _ | see remark 2) on WPS | <350 | No | 44054 | Adam Duric | 1 | 1.1 / 1.2 | 1.1 / 1.2 | SEP
60PGB51BR962 | 1 | P250GH (1.0460) | P235GH (1.0345) | BW | 33.7 | 25 | 4 | 33.7 | 25 | 4 | V | HER-001 | 0 | IMR-VP-12-2012 | 141 | BOEHLER "DMO-IG" | 2,0 : 3,0 | - | - | 1 | _ | 0.05 | _ | _ | _ | see remark 2) on WPS | <350 | No | 44054 | Adam Duric | 1 | 1.1 / 1.2 | 1.1 / 1.2 | SEP
60PGB51BR962 | 2 | P235GH (1.0345) | P235GH (1.0345) | BW | 33.7 | 25 | 4 | 33.7 | 25 | 4 | V | HER-001 | 0 | IMR-VP-12-2012 | 141 | BOEHLER "DMO-IG" | 2,0 : 3,0 | - | - | 1 | _ | 0.05 | _ | _ | _ | see remark 2) on WPS | <350 | No | 44054 | Adam Duric | 1 | 1.1 / 1.2 | 1.1 / 1.2 | SEP
60PGB51BR972 | 1 | P235GH (1.0345) | P250GH (1.0460) | BW | 33.7 | 25 | 4 | 33.7 | 25 | 4 | V | HER-001 | 0 | IMR-VP-12-2012 | 141 | BOEHLER "DMO-IG" | 2,0 : 3,0 | - | - | 1 | _ | 0.05 | _ | _ | _ | see remark 2) on WPS | <350 | No | 44054 | Adam Duric | 1 | 1.1 / 1.2 | 1.1 / 1.2 | SEP
60PGB51BR972 | 2 | P250GH (1.0460) | P235GH (1.0345) | BW | 33.7 | 25 | 4 | 33.7 | 25 | 4 | V | HER-001 | 0 | IMR-VP-12-2012 | 141 | BOEHLER "DMO-IG" | 2,0 : 3,0 | - | - | 1 | _ | 0.05 | _ | _ | _ | see remark 2) on WPS | <350 | No | 44054 | Adam Duric | 1 | 1.1 / 1.2 | 1.1 / 1.2 | SEP
60PGB51BR972 | 3 | P235GH (1.0345) | P235GH (1.0345) | BW | 33.7 | 25 | 4 | 33.7 | 25 | 4 | V | HER-001 | 0 | IMR-VP-12-2012 | 141 | BOEHLER "DMO-IG" | 2,0 : 3,0 | - | - | 1 | _ | 0.05 | _ | _ | _ | see remark 2) on WPS | <350 | No | 44054 | Adam Duric | 1 | 1.1 / 1.2 | 1.1 / 1.2 | SEP
60PGB51BR982 | 1 | P235GH (1.0345) | P250GH (1.0460) | BW | 33.7 | 25 | 4 | 33.7 | 25 | 4 | V | HER-001 | 0 | IMR-VP-12-2012 | 141 | BOEHLER "DMO-IG" | 2,0 : 3,0 | - | - | 1 | _ | 0.05 | _ | _ | _ | see remark 2) on WPS | <350 | No | 44054 | Adam Duric | 1 | 1.1 / 1.2 | 1.1 / 1.2 | SEP
60PGB51BR982 | 2 | P250GH (1.0460) | P235GH (1.0345) | BW | 33.7 | 25 | 4 | 33.7 | 25 | 4 | V | HER-001 | 0 | IMR-VP-12-2012 | 141 | BOEHLER "DMO-IG" | 2,0 : 3,0 | - | - | 1 | _ | 0.05 | _ | _ | _ | see remark 2) on WPS | <350 | No | 44054 | Adam Duric | 1 | 1.1 / 1.2 | 1.1 / 1.2 | SEP
60PGB51BR982 | 3 | P235GH (1.0345) | P235GH (1.0345) | BW | 33.7 | 25 | 4 | 33.7 | 25 | 4 | V | HER-001 | 0 | IMR-VP-12-2012 | 141 | BOEHLER "DMO-IG" | 2,0 : 3,0 | - | - | 1 | _ | 0.05 | _ | _ | _ | see remark 2) on WPS | <350 | No | 44054 | Adam Duric | 1 | 1.1 / 1.2 | 1.1 / 1.2 | SEP
60PGB51BR992 | 3 | P235GH (1.0345) | P250GH (1.0460) | BW | 33.7 | 25 | 4 | 33.7 | 25 | 4 | V | HER-001 | 0 | IMR-VP-12-2012 | 141 | BOEHLER "DMO-IG" | 2,0 : 3,0 | - | - | 1 | _ | 0.05 | _ | _ | _ | see remark 2) on WPS | <350 | No | 44054 | Adam Duric | 1 | 1.1 / 1.2 | 1.1 / 1.2 | SEP
60PGB51BR992 | 1 | P250GH (1.0460) | P235GH (1.0345) | BW | 33.7 | 25 | 4 | 33.7 | 25 | 4 | V | HER-001 | 0 | IMR-VP-12-2012 | 141 | BOEHLER "DMO-IG" | 2,0 : 3,0 | - | - | 1 | _ | 0.05 | _ | _ | _ | see remark 2) on WPS | <350 | No | 44054 | Adam Duric | 1 | 1.1 / 1.2 | 1.1 / 1.2 | SEP
60PGB51BR992 | 2 | P235GH (1.0345) | P235GH (1.0345) | BW | 33.7 | 25 | 4 | 33.7 | 25 | 4 | V | HER-001 | 0 | IMR-VP-12-2012 | 141 | BOEHLER "DMO-IG" | 2,0 : 3,0 | - | - | 1 | _ | 0.05 | _ | _ | _ | see remark 2) on WPS | <350 | No | 44054 | Adam Duric | 1 | 1.1 / 1.2 | 1.1 / 1.2 | SEP
60PGB53BR011 | 1 | P235GH (1.0345) | P235GH (1.0345) | BW | 88.9 | 80 | 3.2 | 88.9 | 80 | 3.2 | V | HER-001 | 0 | IMR-VP-12-2012 | 141 | BOEHLER "DMO-IG" | 2,0 : 3,0 | - | - | 1 | _ | 0.05 | _ | _ | _ | see remark 2) on WPS | <350 | No | 44054 | Adam Duric | 1 | 1.1 / 1.2 | 1.1 / 1.2 | SEP
60PGB53BR012 | 7 | P235GH (1.0345) | P235GH (1.0345) | BW | 88.9 | 80 | 3.2 | 88.9 | 80 | 3.2 | V | HER-001 | 0 | IMR-VP-12-2012 | 141 | BOEHLER "DMO-IG" | 2,0 : 3,0 | - | - | 1 | _ | 0.05 | _ | _ | _ | see remark 2) on WPS | <350 | No | 44054 | Adam Duric | 1 | 1.1 / 1.2 | 1.1 / 1.2 | SEP
60PGB53BR021 | 1 | P235GH (1.0345) | P235GH (1.0345) | BW | 88.9 | 80 | 3.2 | 88.9 | 80 | 3.2 | V | HER-001 | 0 | IMR-VP-12-2012 | 141 | BOEHLER "DMO-IG" | 2,0 : 3,0 | - | - | 1 | _ | 0.05 | _ | _ | _ | see remark 2) on WPS | <350 | No | 44054 | Adam Duric | 1 | 1.1 / 1.2 | 1.1 / 1.2 | SEP
60PGB53BR022 | 7 | P235GH (1.0345) | P235GH (1.0345) | BW | 88.9 | 80 | 3.2 | 88.9 | 80 | 3.2 | V | HER-001 | 0 | IMR-VP-12-2012 | 141 | BOEHLER "DMO-IG" | 2,0 : 3,0 | - | - | 1 | _ | 0.05 | _ | _ | _ | see remark 2) on WPS | <350 | No | 44054 | Adam Duric | 1 | 1.1 / 1.2 | 1.1 / 1.2 | SEP
60PGB53BR911 | 1 | P235GH (1.0345) | P250GH (1.0460) | BW | 33.7 | 25 | 3.2 | 33.7 | 25 | 3.2 | V | HER-001 | 0 | IMR-VP-12-2012 | 141 | BOEHLER "DMO-IG" | 2,0 : 3,0 | - | - | 1 | _ | 0.05 | _ | _ | _ | see remark 2) on WPS | <350 | No | 44054 | Adam Duric | 1 | 1.1 / 1.2 | 1.1 / 1.2 | SEP
60PGB53BR911 | 2 | P250GH (1.0460) | P235GH (1.0345) | BW | 33.7 | 25 | 3.2 | 33.7 | 25 | 3.2 | V | HER-001 | 0 | IMR-VP-12-2012 | 141 | BOEHLER "DMO-IG" | 2,0 : 3,0 | - | - | 1 | _ | 0.05 | _ | _ | _ | see remark 2) on WPS | <350 | No | 44054 | Adam Duric | 1 | 1.1 / 1.2 | 1.1 / 1.2 | SEP
60PGB53BR921 | 1 | P235GH (1.0345) | P250GH (1.0460) | BW | 33.7 | 25 | 3.2 | 33.7 | 25 | 3.2 | V | HER-001 | 0 | IMR-VP-12-2012 | 141 | BOEHLER "DMO-IG" | 2,0 : 3,0 | - | - | 1 | _ | 0.05 | _ | _ | _ | see remark 2) on WPS | <350 | No | 44054 | Adam Duric | 1 | 1.1 / 1.2 | 1.1 / 1.2 | SEP
60PGB53BR921 | 2 | P250GH (1.0460) | P235GH (1.0345) | BW | 33.7 | 25 | 3.2 | 33.7 | 25 | 3.2 | V | HER-001 | 0 | IMR-VP-12-2012 | 141 | BOEHLER "DMO-IG" | 2,0 : 3,0 | - | - | 1 | _ | 0.05 | _ | _ | _ | see remark 2) on WPS | <350 | No | 44054 | Adam Duric | 1 | 1.1 / 1.2 | 1.1 / 1.2 | SEP
60PGB53BR962 | 1 | P235GH (1.0345) | P235GH (1.0345) | BW | 33.7 | 25 | 3.2 | 33.7 | 25 | 3.2 | V | HER-001 | 0 | IMR-VP-12-2012 | 141 | BOEHLER "DMO-IG" | 2,0 : 3,0 | - | - | 1 | _ | 0.05 | _ | _ | _ | see remark 2) on WPS | <350 | No | 44054 | Adam Duric | 1 | 1.1 / 1.2 | 1.1 / 1.2 | SEP
60PGB53BR962 | 2 | P235GH (1.0345) | P250GH (1.0460) | BW | 33.7 | 25 | 4 | 33.7 | 25 | 3.2 | V | HER-001 | 0 | IMR-VP-12-2012 | 141 | BOEHLER "DMO-IG" | 2,0 : 3,0 | - | - | 1 | _ | 0.05 | _ | _ | _ | see remark 2) on WPS | <350 | No | 44054 | Adam Duric | 1 | 1.1 / 1.2 | 1.1 / 1.2 | SEP
60PGB53BR962 | 3 | P250GH (1.0460) | P235GH (1.0345) | BW | 33.7 | 25 | 4 | 33.7 | 25 | 3.2 | V | HER-001 | 0 | IMR-VP-12-2012 | 141 | BOEHLER "DMO-IG" | 2,0 : 3,0 | - | - | 1 | _ | 0.05 | _ | _ | _ | see remark 2) on WPS | <350 | No | 44054 | Adam Duric | 1 | 1.1 / 1.2 | 1.1 / 1.2 | SEP
60PGB53BR972 | 1 | P235GH (1.0345) | P235GH (1.0345) | BW | 33.7 | 25 | 4 | 33.7 | 25 | 3.2 | V | HER-001 | 0 | IMR-VP-12-2012 | 141 | BOEHLER "DMO-IG" | 2,0 : 3,0 | - | - | 1 | _ | 0.05 | _ | _ | _ | see remark 2) on WPS | <350 | No | 44054 | Adam Duric | 1 | 1.1 / 1.2 | 1.1 / 1.2 | SEP
60PGB53BR972 | 2 | P235GH (1.0345) | P250GH (1.0460) | BW | 33.7 | 25 | 4 | 33.7 | 25 | 3.2 | V | HER-001 | 0 | IMR-VP-12-2012 | 141 | BOEHLER "DMO-IG" | 2,0 : 3,0 | - | - | 1 | _ | 0.05 | _ | _ | _ | see remark 2) on WPS | <350 | No | 44054 | Adam Duric | 1 | 1.1 / 1.2 | 1.1 / 1.2 | SEP
60PGB53BR972 | 3 | P250GH (1.0460) | P235GH (1.0345) | BW | 33.7 | 25 | 4 | 33.7 | 25 | 3.2 | V | HER-001 | 0 | IMR-VP-12-2012 | 141 | BOEHLER "DMO-IG" | 2,0 : 3,0 | - | - | 1 | _ | 0.05 | _ | _ | _ | see remark 2) on WPS | <350 | No | 44054 | Adam Duric | 1 | 1.1 / 1.2 | 1.1 / 1.2 | SEP
60PGB55BR011 | 1 | P235GH (1.0345) | P235GH (1.0345) | BW | 168.3 | 150 | 4.5 | 168.3 | 150 | 4.5 | V | HER-001 | 0 | IMR-VP-12-2012 | 141 | BOEHLER "DMO-IG" | 2,0 : 3,0 | - | - | 1 | _ | 0.05 | _ | _ | _ | see remark 2) on WPS | <350 | No | 44054 | Adam Duric | 1 | 1.1 / 1.2 | 1.1 / 1.2 | SEP
60PGB55BR012 | 5 | P235GH (1.0345) | P235GH (1.0345) | BW | 168.3 | 150 | 4.5 | 168.3 | 150 | 4.5 | V | HER-001 | 0 | IMR-VP-12-2012 | 141 | BOEHLER "DMO-IG" | 2,0 : 3,0 | - | - | 1 | _ | 0.05 | _ | _ | _ | see remark 2) on WPS | <350 | No | 44054 | Adam Duric | 1 | 1.1 / 1.2 | 1.1 / 1.2 | SEP
60PGB55BR021 | 1 | P235GH (1.0345) | P235GH (1.0345) | BW | 168.3 | 150 | 4.5 | 168.3 | 150 | 4.5 | V | HER-001 | 0 | IMR-VP-12-2012 | 141 | BOEHLER "DMO-IG" | 2,0 : 3,0 | - | - | 1 | _ | 0.05 | _ | _ | _ | see remark 2) on WPS | <350 | No | 44054 | Adam Duric | 1 | 1.1 / 1.2 | 1.1 / 1.2 | SEP
60PGB55BR022 | 9 | P235GH (1.0345) | P235GH (1.0345) | BW | 168.3 | 150 | 4.5 | 168.3 | 150 | 4.5 | V | HER-001 | 0 | IMR-VP-12-2012 | 141 | BOEHLER "DMO-IG" | 2,0 : 3,0 | - | - | 1 | _ | 0.05 | _ | _ | _ | see remark 2) on WPS | <350 | No | 44054 | Adam Duric | 1 | 1.1 / 1.2 | 1.1 / 1.2 | SEP
60PGB55BR301 | 2 | P235GH (1.0345) | P235GH (1.0345) | BW | 21.3 | 15 | 3.2 | 21.3 | 15 | 3.2 | V | HER-015 | 0 | IMR-VP-17-2015 | 141 | BOEHLER "DMO-IG" | 2,0 : 2,4 | - | - | 1 | _ | 0.05 | _ | _ | _ | see remark 2) on WPS | <340 | No | 44063 | Adam Duric | 1 | 1.1 / 1.2 | 1.1 / 1.2 | SEP
60PGB55BR301 | 1 | P235GH (1.0345) | X5CrNiMo17-12-2 (1.4401) | BW | 21.3 | 15 | 3.2 | 21.3 | 15 | 3.2 | V | HER-019 | 0 | IMR-VP-03-2011 | 141 | BOEHLER "NIBAS 70/20-IG" | 2,0 : 2,4 | - | - | 1 | _ | 0.05 | _ | _ | _ | min. 5 | <300 | No | 44064 | Adam Duric | 1 | 1.1 / 1.2 | 8.1 | SEP
60PGB55BR302 | 2 | P235GH (1.0345) | P235GH (1.0345) | BW | 21.3 | 15 | 3.2 | 21.3 | 15 | 3.2 | V | HER-015 | 0 | IMR-VP-17-2015 | 141 | BOEHLER "DMO-IG" | 2,0 : 2,4 | - | - | 1 | _ | 0.05 | _ | _ | _ | see remark 2) on WPS | <340 | No | 44063 | Adam Duric | 1 | 1.1 / 1.2 | 1.1 / 1.2 | SEP
60PGB55BR302 | 1 | P235GH (1.0345) | X5CrNiMo17-12-2 (1.4401) | BW | 21.3 | 15 | 3.2 | 21.3 | 15 | 3.2 | V | HER-019 | 0 | IMR-VP-03-2011 | 141 | BOEHLER "NIBAS 70/20-IG" | 2,0 : 2,4 | - | - | 1 | _ | 0.05 | _ | _ | _ | min. 5 | <300 | No | 44064 | Adam Duric | 1 | 1.1 / 1.2 | 8.1 | SEP
60PGB55BR911 | 1 | P235GH (1.0345) | P235GH (1.0345) | BW | 33.7 | 25 | 4 | 33.7 | 25 | 4 | V | HER-001 | 0 | IMR-VP-12-2012 | 141 | BOEHLER "DMO-IG" | 2,0 : 3,0 | - | - | 1 | _ | 0.05 | _ | _ | _ | see remark 2) on WPS | <350 | No | 44054 | Adam Duric | 1 | 1.1 / 1.2 | 1.1 / 1.2 | SEP
60PGB55BR911 | 3 | P235GH (1.0345) | P250GH (1.0460) | BW | 33.7 | 25 | 4 | 33.7 | 25 | 4 | V | HER-001 | 0 | IMR-VP-12-2012 | 141 | BOEHLER "DMO-IG" | 2,0 : 3,0 | - | - | 1 | _ | 0.05 | _ | _ | _ | see remark 2) on WPS | <350 | No | 44054 | Adam Duric | 1 | 1.1 / 1.2 | 1.1 / 1.2 | SEP
60PGB55BR911 | 4 | P250GH (1.0460) | P235GH (1.0345) | BW | 33.7 | 25 | 4 | 33.7 | 25 | 4 | V | HER-001 | 0 | IMR-VP-12-2012 | 141 | BOEHLER "DMO-IG" | 2,0 : 3,0 | - | - | 1 | _ | 0.05 | _ | _ | _ | see remark 2) on WPS | <350 | No | 44054 | Adam Duric | 1 | 1.1 / 1.2 | 1.1 / 1.2 | SEP
60PGB55BR921 | 1 | P235GH (1.0345) | P235GH (1.0345) | BW | 33.7 | 25 | 4 | 33.7 | 25 | 4 | V | HER-001 | 0 | IMR-VP-12-2012 | 141 | BOEHLER "DMO-IG" | 2,0 : 3,0 | - | - | 1 | _ | 0.05 | _ | _ | _ | see remark 2) on WPS | <350 | No | 44054 | Adam Duric | 1 | 1.1 / 1.2 | 1.1 / 1.2 | SEP
60PGB55BR921 | 3 | P235GH (1.0345) | P250GH (1.0460) | BW | 33.7 | 25 | 4 | 33.7 | 25 | 4 | V | HER-001 | 0 | IMR-VP-12-2012 | 141 | BOEHLER "DMO-IG" | 2,0 : 3,0 | - | - | 1 | _ | 0.05 | _ | _ | _ | see remark 2) on WPS | <350 | No | 44054 | Adam Duric | 1 | 1.1 / 1.2 | 1.1 / 1.2 | SEP
60PGB55BR921 | 4 | P250GH (1.0460) | P235GH (1.0345) | BW | 33.7 | 25 | 4 | 33.7 | 25 | 4 | V | HER-001 | 0 | IMR-VP-12-2012 | 141 | BOEHLER "DMO-IG" | 2,0 : 3,0 | - | - | 1 | _ | 0.05 | _ | _ | _ | see remark 2) on WPS | <350 | No | 44054 | Adam Duric | 1 | 1.1 / 1.2 | 1.1 / 1.2 | SEP
60PGB55BR961 | 1 | P235GH (1.0345) | P235GH (1.0345) | BW | 33.7 | 25 | 4 | 33.7 | 25 | 4 | V | HER-001 | 0 | IMR-VP-12-2012 | 141 | BOEHLER "DMO-IG" | 2,0 : 3,0 | - | - | 1 | _ | 0.05 | _ | _ | _ | see remark 2) on WPS | <350 | No | 44054 | Adam Duric | 1 | 1.1 / 1.2 | 1.1 / 1.2 | SEP
60PGB55BR961 | 2 | P235GH (1.0345) | P250GH (1.0460) | BW | 33.7 | 25 | 4 | 33.7 | 25 | 4 | V | HER-001 | 0 | IMR-VP-12-2012 | 141 | BOEHLER "DMO-IG" | 2,0 : 3,0 | - | - | 1 | _ | 0.05 | _ | _ | _ | see remark 2) on WPS | <350 | No | 44054 | Adam Duric | 1 | 1.1 / 1.2 | 1.1 / 1.2 | SEP
60PGB55BR961 | 3 | P250GH (1.0460) | P235GH (1.0345) | BW | 33.7 | 25 | 4 | 33.7 | 25 | 4 | V | HER-001 | 0 | IMR-VP-12-2012 | 141 | BOEHLER "DMO-IG" | 2,0 : 3,0 | - | - | 1 | _ | 0.05 | _ | _ | _ | see remark 2) on WPS | <350 | No | 44054 | Adam Duric | 1 | 1.1 / 1.2 | 1.1 / 1.2 | SEP
60PGB55BR971 | 3 | P235GH (1.0345) | P235GH (1.0345) | BW | 33.7 | 25 | 4 | 33.7 | 25 | 4 | V | HER-001 | 0 | IMR-VP-12-2012 | 141 | BOEHLER "DMO-IG" | 2,0 : 3,0 | - | - | 1 | _ | 0.05 | _ | _ | _ | see remark 2) on WPS | <350 | No | 44054 | Adam Duric | 1 | 1.1 / 1.2 | 1.1 / 1.2 | SEP
60PGB55BR971 | 2 | P235GH (1.0345) | P250GH (1.0460) | BW | 33.7 | 25 | 4 | 33.7 | 25 | 4 | V | HER-001 | 0 | IMR-VP-12-2012 | 141 | BOEHLER "DMO-IG" | 2,0 : 3,0 | - | - | 1 | _ | 0.05 | _ | _ | _ | see remark 2) on WPS | <350 | No | 44054 | Adam Duric | 1 | 1.1 / 1.2 | 1.1 / 1.2 | SEP
60PGB55BR971 | 1 | P250GH (1.0460) | P235GH (1.0345) | BW | 33.7 | 25 | 4 | 33.7 | 25 | 4 | V | HER-001 | 0 | IMR-VP-12-2012 | 141 | BOEHLER "DMO-IG" | 2,0 : 3,0 | - | - | 1 | _ | 0.05 | _ | _ | _ | see remark 2) on WPS | <350 | No | 44054 | Adam Duric | 1 | 1.1 / 1.2 | 1.1 / 1.2 | SEP
60PGB65BR001 | 2 | 16Mo3 (1.5415) | P235GH (1.0345) | BW | 33.7 | 25 | 4 | 33.7 | 25 | 4 | V | HER-001 | 0 | IMR-VP-12-2012 | 141 | BOEHLER "DMO-IG" | 2,0 : 3,0 | - | - | 1 | _ | 0.05 | _ | _ | _ | see remark 2) on WPS | <350 | No | 44075 | Mihael Kolcic | 1 | 1.1 / 1.2 | 1.1 / 1.2
60PGB65BR001 | 3 | P235GH (1.0345) | 16Mo3 (1.5415) | BW | 33.7 | 25 | 4 | 33.7 | 25 | 4 | V | HER-001 | 0 | IMR-VP-12-2012 | 141 | BOEHLER "DMO-IG" | 2,0 : 3,0 | - | - | 1 | _ | 0.05 | _ | _ | _ | see remark 2) on WPS | <350 | No | 44075 | Mihael Kolcic | 1 | 1.1 / 1.2 | 1.1 / 1.2
60PGB65BR001 | 4 | P235GH (1.0345) | P235GH (1.0345) | BW | 33.7 | 25 | 4 | 33.7 | 25 | 4 | V | HER-001 | 0 | IMR-VP-12-2012 | 141 | BOEHLER "DMO-IG" | 2,0 : 3,0 | - | - | 1 | _ | 0.05 | _ | _ | _ | see remark 2) on WPS | <350 | No | 44075 | Mihael Kolcic | 1 | 1.1 / 1.2 | 1.1 / 1.2
60PGB65BR001 | 5 | P235GH (1.0345) | P235GH (1.0345) | BW | 33.7 | 25 | 4 | 33.7 | 25 | 4 | V | HER-001 | 0 | IMR-VP-12-2012 | 141 | BOEHLER "DMO-IG" | 2,0 : 3,0 | - | - | 1 | _ | 0.05 | _ | _ | _ | see remark 2) on WPS | <350 | No | 44075 | Mihael Kolcic | 1 | 1.1 / 1.2 | 1.1 / 1.2
60PGB65BR001 | 6 | P235GH (1.0345) | P235GH (1.0345) | BW | 33.7 | 25 | 4 | 33.7 | 25 | 4 | V | HER-001 | 0 | IMR-VP-12-2012 | 141 | BOEHLER "DMO-IG" | 2,0 : 3,0 | - | - | 1 | _ | 0.05 | _ | _ | _ | see remark 2) on WPS | <350 | No | 44075 | Mihael Kolcic | 1 | 1.1 / 1.2 | 1.1 / 1.2
60PGB65BR001 | 7 | P235GH (1.0345) | P235GH (1.0345) | BW | 33.7 | 25 | 4 | 33.7 | 25 | 4 | V | HER-001 | 0 | IMR-VP-12-2012 | 141 | BOEHLER "DMO-IG" | 2,0 : 3,0 | - | - | 1 | _ | 0.05 | _ | _ | _ | see remark 2) on WPS | <350 | No | 44075 | Mihael Kolcic | 1 | 1.1 / 1.2 | 1.1 / 1.2
60PGB65BR001 | 9 | P235GH (1.0345) | P235GH (1.0345) | BW | 33.7 | 25 | 4 | 33.7 | 25 | 4 | V | HER-001 | 0 | IMR-VP-12-2012 | 141 | BOEHLER "DMO-IG" | 2,0 : 3,0 | - | - | 1 | _ | 0.05 | _ | _ | _ | see remark 2) on WPS | <350 | No | 44075 | Mihael Kolcic | 1 | 1.1 / 1.2 | 1.1 / 1.2
60PGB65BR001 | 10 | P235GH (1.0345) | P235GH (1.0345) | BW | 33.7 | 25 | 4 | 33.7 | 25 | 4 | V | HER-001 | 0 | IMR-VP-12-2012 | 141 | BOEHLER "DMO-IG" | 2,0 : 3,0 | - | - | 1 | _ | 0.05 | _ | _ | _ | see remark 2) on WPS | <350 | No | 44075 | Mihael Kolcic | 1 | 1.1 / 1.2 | 1.1 / 1.2
60PGB65BR002 | 4 | P235GH (1.0345) | 16Mo3 (1.5415) | BW | 33.7 | 25 | 4 | 33.7 | 25 | 4 | V | HER-001 | 0 | IMR-VP-12-2012 | 141 | BOEHLER "DMO-IG" | 2,0 : 3,0 | - | - | 1 | _ | 0.05 | _ | _ | _ | see remark 2) on WPS | <350 | No | 44075 | Mihael Kolcic | 1 | 1.1 / 1.2 | 1.1 / 1.2
60PGB65BR002 | 5 | 16Mo3 (1.5415) | P235GH (1.0345) | BW | 33.7 | 25 | 4 | 33.7 | 25 | 4 | V | HER-001 | 0 | IMR-VP-12-2012 | 141 | BOEHLER "DMO-IG" | 2,0 : 3,0 | - | - | 1 | _ | 0.05 | _ | _ | _ | see remark 2) on WPS | <350 | No | 44075 | Mihael Kolcic | 1 | 1.1 / 1.2 | 1.1 / 1.2
60PGB65BR002 | 6 | P235GH (1.0345) | P235GH (1.0345) | BW | 33.7 | 25 | 4 | 33.7 | 25 | 4 | V | HER-001 | 0 | IMR-VP-12-2012 | 141 | BOEHLER "DMO-IG" | 2,0 : 3,0 | - | - | 1 | _ | 0.05 | _ | _ | _ | see remark 2) on WPS | <350 | No | 44075 | Mihael Kolcic | 1 | 1.1 / 1.2 | 1.1 / 1.2
60PGB65BR002 | 6 | P235GH (1.0345) | P235GH (1.0345) | BW | 33.7 | 25 | 4 | 33.7 | 25 | 4 | V | HER-001 | 0 | IMR-VP-12-2012 | 141 | BOEHLER "DMO-IG" | 2,0 : 3,0 | - | - | 1 | _ | 0.05 | _ | _ | _ | see remark 2) on WPS | <350 | No | 44075 | Mihael Kolcic | 1 | 1.1 / 1.2 | 1.1 / 1.2
60PGB65BR951 | 1 | P235GH (1.0345) | P235GH (1.0345) | BW | 33.7 | 25 | 4 | 33.7 | 25 | 4 | V | HER-001 | 0 | IMR-VP-12-2012 | 141 | BOEHLER "DMO-IG" | 2,0 : 3,0 | - | - | 1 | _ | 0.05 | _ | _ | _ | see remark 2) on WPS | <350 | No | 44075 | Mihael Kolcic | 1 | 1.1 / 1.2 | 1.1 / 1.2
60PGB65BR951 | 2 | P235GH (1.0345) | 16Mo3 (1.5415) | BW | 33.7 | 25 | 4 | 33.7 | 25 | 4 | V | HER-001 | 0 | IMR-VP-12-2012 | 141 | BOEHLER "DMO-IG" | 2,0 : 3,0 | - | - | 1 | _ | 0.05 | _ | _ | _ | see remark 2) on WPS | <350 | No | 44075 | Mihael Kolcic | 1 | 1.1 / 1.2 | 1.1 / 1.2
60PGB65BR951 | 3 | 16Mo3 (1.5415) | P235GH (1.0345) | BW | 33.7 | 25 | 4 | 33.7 | 25 | 4 | V | HER-001 | 0 | IMR-VP-12-2012 | 141 | BOEHLER "DMO-IG" | 2,0 : 3,0 | - | - | 1 | _ | 0.05 | _ | _ | _ | see remark 2) on WPS | <350 | No | 44075 | Mihael Kolcic | #UNPARSEABLE | 1.1 / 1.2 | 1.1 / 1.2
60PGB65BR951 | 4 | 16Mo3 (1.5415) | P235GH (1.0345) | BW | 33.7 | 25 | 4 | 33.7 | 25 | 4 | V | HER-001 | 0 | IMR-VP-12-2012 | 141 | BOEHLER "DMO-IG" | 2,0 : 3,0 | - | - | 1 | _ | 0.05 | _ | _ | _ | see remark 2) on WPS | <350 | No | 44075 | Mihael Kolcic | 1 | 1.1 / 1.2 | 1.1 / 1.2
60PGB65BR952 | 1 | P235GH (1.0345) | P235GH (1.0345) | BW | 33.7 | 25 | 4 | 33.7 | 25 | 4 | V | HER-001 | 0 | IMR-VP-12-2012 | 141 | BOEHLER "DMO-IG" | 2,0 : 3,0 | - | - | 1 | _ | 0.05 | _ | _ | _ | see remark 2) on WPS | <350 | No | 44075 | Mihael Kolcic | 1 | 1.1 / 1.2 | 1.1 / 1.2
60PGB65BR952 | 2 | P235GH (1.0345) | 16Mo3 (1.5415) | BW | 33.7 | 25 | 4 | 33.7 | 25 | 4 | V | HER-001 | 0 | IMR-VP-12-2012 | 141 | BOEHLER "DMO-IG" | 2,0 : 3,0 | - | - | 1 | _ | 0.05 | _ | _ | _ | see remark 2) on WPS | <350 | No | 44075 | Mihael Kolcic | 1 | 1.1 / 1.2 | 1.1 / 1.2
60PGB65BR952 | 3 | 16Mo3 (1.5415) | P235GH (1.0345) | BW | 33.7 | 25 | 4 | 33.7 | 25 | 4 | V | HER-001 | 0 | IMR-VP-12-2012 | 141 | BOEHLER "DMO-IG" | 2,0 : 3,0 | - | - | 1 | _ | 0.05 | _ | _ | _ | see remark 2) on WPS | <350 | No | 44075 | Mihael Kolcic | #UNPARSEABLE | 1.1 / 1.2 | 1.1 / 1.2
60QCD20BR004 | 1 | X2CrNiMo17-12-2 (1.4404) | X6CrNiMoTi17-12-2 (1.4571) | BW | 21.3 | 15 | 2.77 | 21.3 | 15 | 3.2 | V | HER-009 | 1 | IMR-VP-17-2011 | 141 | BOEHLER "SAS 4-IG" | 2,0 : 2,4 | - | - | 1 | _ | 0.05 | _ | _ | _ | min. 5 | <200 | No | 44021 | Adam Duric | 1 | 8.1 | 8.1 | SEP
60QCD20BR004 | 2 | X6CrNiMoTi17-12-2 (1.4571) | X6CrNiMoTi17-12-2 (1.4571) | BW | 21.3 | 15 | 3.2 | 21.3 | 15 | 3.2 | V | HER-009 | 1 | IMR-VP-17-2011 | 141 | BOEHLER "SAS 4-IG" | 2,0 : 2,4 | - | - | 1 | _ | 0.05 | _ | _ | _ | min. 5 | <200 | No | 44021 | Adam Duric | 1 | 8.1 | 8.1 | SEP
60QCD20BR004 | 3 | X6CrNiMoTi17-12-2 (1.4571) | X6CrNiMoTi17-12-2 (1.4571) | FIL | 21.3 | 15 | 3.2 |  | 25 | [10 empty] | 1 | _ | 0.05 | _ | _ | _ | [5 empty] | 0 | 8.1 | 8.1 | SEP
60QCD20BR005 | 1 | X6CrNiMoTi17-12-2 (1.4571) | X6CrNiMoTi17-12-2 (1.4571) | BW | 21.3 | 15 | 3.2 | 21.3 | 15 | 3.2 | V | HER-009 | 1 | IMR-VP-17-2011 | 141 | BOEHLER "SAS 4-IG" | 2,0 : 2,4 | - | - | 1 | _ | 0.05 | _ | _ | _ | min. 5 | <200 | No | 44021 | Adam Duric | 1 | 8.1 | 8.1 | SEP
60QCD20BR005 | 2 | X6CrNiMoTi17-12-2 (1.4571) | X6CrNiMoTi17-12-2 (1.4571) | BW | 21.3 | 15 | 3.2 | 21.3 | 15 | 3.2 | V | HER-009 | 1 | IMR-VP-17-2011 | 141 | BOEHLER "SAS 4-IG" | 2,0 : 2,4 | - | - | 1 | _ | 0.05 | _ | _ | _ | min. 5 | <200 | No | 44021 | Adam Duric | 1 | 8.1 | 8.1 | SEP
60QCD20BR005 | 3 | X6CrNiMoTi17-12-2 (1.4571) | X6CrNiMoTi17-12-2 (1.4571) | BW | 21.3 | 15 | 3.2 | 21.3 | 15 | 3.2 | V | HER-009 | 1 | IMR-VP-17-2011 | 141 | BOEHLER "SAS 4-IG" | 2,0 : 2,4 | - | - | 1 | _ | 0.05 | _ | _ | _ | min. 5 | <200 | No | 44021 | Adam Duric | 1 | 8.1 | 8.1 | SEP
60QCD20BR005-UMCL1Y-00L | 1 | X6CrNiMoTi17-12-2 (1.4571) | X6CrNiMoTi17-12-2 (1.4571) | BW | 21.3 | 15 | 3.2 | 21.3 | 15 | 3.2 | V | HER-009 | 1 | IMR-VP-17-2011 | 141 | BOEHLER "SAS 4-IG" | 2,0 : 2,4 | - | - | 1 | _ | 0.05 | _ | _ | _ | min. 5 | <200 | No | 44021 | Adam Duric | 1 | 8.1 | 8.1 | SEP
60QCD20BR005-UMCL1Y-00L | 2 | X6CrNiMoTi17-12-2 (1.4571) | X6CrNiMoTi17-12-2 (1.4571) | BW | 21.3 | 15 | 3.2 | 21.3 | 15 | 3.2 | V | HER-009 | 1 | IMR-VP-17-2011 | 141 | BOEHLER "SAS 4-IG" | 2,0 : 2,4 | - | - | 1 | _ | 0.05 | _ | _ | _ | min. 5 | <200 | No | 44021 | Adam Duric | 1 | 8.1 | 8.1 | SEP
60QCD20BR005-UMCL1Y-01L | 1 | X6CrNiMoTi17-12-2 (1.4571) | X6CrNiMoTi17-12-2 (1.4571) | BW | 21.3 | 15 | 3.2 | 21.3 | 15 | 3.2 | V | HER-009 | 1 | IMR-VP-17-2011 | 141 | BOEHLER "SAS 4-IG" | 2,0 : 2,4 | - | - | 1 | _ | 0.05 | _ | _ | _ | min. 5 | <200 | No | 44021 | Adam Duric | 1 | 8.1 | 8.1 | SEP
60QCD20BR005-UMCL1Y-01L | 2 | X6CrNiMoTi17-12-2 (1.4571) | X6CrNiMoTi17-12-2 (1.4571) | BW | 21.3 | 15 | 3.2 | 21.3 | 15 | 3.2 | V | HER-009 | 1 | IMR-VP-17-2011 | 141 | BOEHLER "SAS 4-IG" | 2,0 : 2,4 | - | - | 1 | _ | 0.05 | _ | _ | _ | min. 5 | <200 | No | 44021 | Adam Duric | 1 | 8.1 | 8.1 | SEP
60QCD20BR006 | 1 | X6CrNiMoTi17-12-2 (1.4571) | X6CrNiMoTi17-12-2 (1.4571) | BW | 21.3 | 15 | 3.2 | 21.3 | 15 | 3.2 | V | HER-009 | 1 | IMR-VP-17-2011 | 141 | BOEHLER "SAS 4-IG" | 2,0 : 2,4 | - | - | 1 | _ | 0.05 | _ | _ | _ | min. 5 | <200 | No | 44021 | Adam Duric | 1 | 8.1 | 8.1 | SEP
60QCD20BR006-UHY00Y-00L | 1 | X6CrNiMoTi17-12-2 (1.4571) | X6CrNiMoTi17-12-2 (1.4571) | BW | 21.3 | 15 | 3.2 | 21.3 | 15 | 3.2 | V | HER-009 | 1 | IMR-VP-17-2011 | 141 | BOEHLER "SAS 4-IG" | 2,0 : 2,4 | - | - | 1 | _ | 0.05 | _ | _ | _ | min. 5 | <200 | No | 44021 | Adam Duric | 1 | 8.1 | 8.1 | SEP
60QCD20BR006-UHY00Y-00L | 2 | X6CrNiMoTi17-12-2 (1.4571) | X6CrNiMoTi17-12-2 (1.4571) | BW | 21.3 | 15 | 3.2 | 21.3 | 15 | 3.2 | V | HER-009 | 1 | IMR-VP-17-2011 | 141 | BOEHLER "SAS 4-IG" | 2,0 : 2,4 | - | - | 1 | _ | 0.05 | _ | _ | _ | min. 5 | <200 | No | 44021 | Adam Duric | 1 | 8.1 | 8.1 | SEP
60QCD20BR006-UHY00Y-00L | 3 | X6CrNiMoTi17-12-2 (1.4571) | X6CrNiMoTi17-12-2 (1.4571) | BW | 21.3 | 15 | 3.2 | 21.3 | 15 | 3.2 | V | HER-009 | 1 | IMR-VP-17-2011 | 141 | BOEHLER "SAS 4-IG" | 2,0 : 2,4 | - | - | 1 | _ | 0.05 | _ | _ | _ | min. 5 | <200 | No | 44021 | Adam Duric | 1 | 8.1 | 8.1 | SEP
60QCD20BR006-UHY00Y-01L | 1 | X6CrNiMoTi17-12-2 (1.4571) | X6CrNiMoTi17-12-2 (1.4571) | BW | 21.3 | 15 | 3.2 | 21.3 | 15 | 3.2 | V | HER-009 | 1 | IMR-VP-17-2011 | 141 | BOEHLER "SAS 4-IG" | 2,0 : 2,4 | - | - | 1 | _ | 0.05 | _ | _ | _ | min. 5 | <200 | No | 44021 | Adam Duric | 1 | 8.1 | 8.1 | SEP
60QCD20BR006-UHY00Y-01L | 2 | X6CrNiMoTi17-12-2 (1.4571) | X6CrNiMoTi17-12-2 (1.4571) | BW | 21.3 | 15 | 3.2 | 21.3 | 15 | 3.2 | V | HER-009 | 1 | IMR-VP-17-2011 | 141 | BOEHLER "SAS 4-IG" | 2,0 : 2,4 | - | - | 1 | _ | 0.05 | _ | _ | _ | min. 5 | <200 | No | 44021 | Adam Duric | 1 | 8.1 | 8.1 | SEP
60QCD20BR006-UHY00Y-02L | 1 | X6CrNiMoTi17-12-2 (1.4571) | X6CrNiMoTi17-12-2 (1.4571) | BW | 21.3 | 15 | 3.2 | 21.3 | 15 | 3.2 | V | HER-009 | 1 | IMR-VP-17-2011 | 141 | BOEHLER "SAS 4-IG" | 2,0 : 2,4 | - | - | 1 | _ | 0.05 | _ | _ | _ | min. 5 | <200 | No | 44021 | Adam Duric | 1 | 8.1 | 8.1 | SEP
60QCD20BR006-UHY00Y-02L | 2 | X6CrNiMoTi17-12-2 (1.4571) | X6CrNiMoTi17-12-2 (1.4571) | BW | 21.3 | 15 | 3.2 | 21.3 | 15 | 3.2 | V | HER-009 | 1 | IMR-VP-17-2011 | 141 | BOEHLER "SAS 4-IG" | 2,0 : 2,4 | - | - | 1 | _ | 0.05 | _ | _ | _ | min. 5 | <200 | No | 44021 | Adam Duric | 1 | 8.1 | 8.1 | SEP
60QCD22BR004 | 1 | X2CrNiMo17-12-2 (1.4404) | X6CrNiMoTi17-12-2 (1.4571) | BW | 21.3 | 15 | 2.11 | 21.3 | 15 | 2 | V | HER-009 | 1 | IMR-VP-17-2011 | 141 | BOEHLER "SAS 4-IG" | 2,0 : 2,4 | - | - | 1 | _ | 0.05 | _ | _ | _ | min. 5 | <200 | No | 44021 | Adam Duric | 1 | 8.1 | 8.1 | SEP
60QCD22BR004 | 2 | X6CrNiMoTi17-12-2 (1.4571) | X6CrNiMoTi17-12-2 (1.4571) | BW | 21.3 | 15 | 2 | 21.3 | 15 | 2 | V | HER-009 | 1 | IMR-VP-17-2011 | 141 | BOEHLER "SAS 4-IG" | 2,0 : 2,4 | - | - | 1 | _ | 0.05 | _ | _ | _ | min. 5 | <200 | No | 44021 | Adam Duric | 1 | 8.1 | 8.1 | SEP
60QCD22BR005 | 1 | X6CrNiMoTi17-12-2 (1.4571) | X6CrNiMoTi17-12-2 (1.4571) | BW | 21.3 | 15 | 2 | 21.3 | 15 | 2 | V | HER-009 | 1 | IMR-VP-17-2011 | 141 | BOEHLER "SAS 4-IG" | 2,0 : 2,4 | - | - | 1 | _ | 0.05 | _ | _ | _ | min. 5 | <200 | No | 44021 | Adam Duric | 1 | 8.1 | 8.1 | SEP
60QCD22BR005 | 2 | X6CrNiMoTi17-12-2 (1.4571) | X6CrNiMoTi17-12-2 (1.4571) | BW | 21.3 | 15 | 2 | 21.3 | 15 | 2 | V | HER-009 | 1 | IMR-VP-17-2011 | 141 | BOEHLER "SAS 4-IG" | 2,0 : 2,4 | - | - | 1 | _ | 0.05 | _ | _ | _ | min. 5 | <200 | No | 44021 | Adam Duric | 1 | 8.1 | 8.1 | SEP
60QCD22BR005 | 3 | X6CrNiMoTi17-12-2 (1.4571) | X6CrNiMoTi17-12-2 (1.4571) | BW | 21.3 | 15 | 2 | 21.3 | 15 | 2 | V | HER-009 | 1 | IMR-VP-17-2011 | 141 | BOEHLER "SAS 4-IG" | 2,0 : 2,4 | - | - | 1 | _ | 0.05 | _ | _ | _ | min. 5 | <200 | No | 44021 | Adam Duric | 1 | 8.1 | 8.1 | SEP
60QCD22BR005-UMCL1Y-00L | 1 | X6CrNiMoTi17-12-2 (1.4571) | X6CrNiMoTi17-12-2 (1.4571) | BW | 21.3 | 15 | 2 | 21.3 | 15 | 2 | V | HER-009 | 1 | IMR-VP-17-2011 | 141 | BOEHLER "SAS 4-IG" | 2,0 : 2,4 | - | - | 1 | _ | 0.05 | _ | _ | _ | min. 5 | <200 | No | 44047 | Adam Duric | 1 | 8.1 | 8.1 | SEP
60QCD22BR005-UMCL1Y-00L | 2 | X6CrNiMoTi17-12-2 (1.4571) | X6CrNiMoTi17-12-2 (1.4571) | BW | 21.3 | 15 | 2 | 21.3 | 15 | 2 | V | HER-009 | 1 | IMR-VP-17-2011 | 141 | BOEHLER "SAS 4-IG" | 2,0 : 2,4 | - | - | 1 | _ | 0.05 | _ | _ | _ | min. 5 | <200 | No | 44021 | Adam Duric | 1 | 8.1 | 8.1 | SEP
60QCD22BR005-UMCL1Y-01L | 1 | X6CrNiMoTi17-12-2 (1.4571) | X6CrNiMoTi17-12-2 (1.4571) | BW | 21.3 | 15 | 2 | 21.3 | 15 | 2 | V | HER-009 | 1 | IMR-VP-17-2011 | 141 | BOEHLER "SAS 4-IG" | 2,0 : 2,4 | - | - | 1 | _ | 0.05 | _ | _ | _ | min. 5 | <200 | No | 44021 | Adam Duric | 1 | 8.1 | 8.1 | SEP
60QCD22BR005-UMCL1Y-01L | 2 | X6CrNiMoTi17-12-2 (1.4571) | X6CrNiMoTi17-12-2 (1.4571) | BW | 21.3 | 15 | 2 | 21.3 | 15 | 2 | V | HER-009 | 1 | IMR-VP-17-2011 | 141 | BOEHLER "SAS 4-IG" | 2,0 : 2,4 | - | - | 1 | _ | 0.05 | _ | _ | _ | min. 5 | <200 | No | 44021 | Adam Duric | 1 | 8.1 | 8.1 | SEP
60QCD22BR005-UMCL1Y-G41 | 2 | X6CrNiMoTi17-12-2 (1.4571) | X6CrNiMoTi17-12-2 (1.4571) | BW | 21.3 | 15 | 2 | 21.3 | 15 | 2 | V | HER-009 | 1 | IMR-VP-17-2011 | 141 | BOEHLER "SAS 4-IG" | 2,0 : 2,4 | - | - | 1 | _ | 0.05 | _ | _ | _ | min. 5 | <200 | No | 44047 | Adam Duric | 1 | 8.1 | 8.1 | SEP
60QCD22BR006 | 1 | X6CrNiMoTi17-12-2 (1.4571) | X6CrNiMoTi17-12-2 (1.4571) | BW | 21.3 | 15 | 2 | 21.3 | 15 | 2 | V | HER-009 | 1 | IMR-VP-17-2011 | 141 | BOEHLER "SAS 4-IG" | 2,0 : 2,4 | - | - | 1 | _ | 0.05 | _ | _ | _ | min. 5 | <200 | No | 44021 | Adam Duric | 1 | 8.1 | 8.1 | SEP
60QCD22BR006-UHY00Y-00L | 1 | X6CrNiMoTi17-12-2 (1.4571) | X6CrNiMoTi17-12-2 (1.4571) | BW | 21.3 | 15 | 2 | 21.3 | 15 | 2 | V | HER-009 | 1 | IMR-VP-17-2011 | 141 | BOEHLER "SAS 4-IG" | 2,0 : 2,4 | - | - | 1 | _ | 0.05 | _ | _ | _ | min. 5 | <200 | No | 44021 | Adam Duric | 1 | 8.1 | 8.1 | SEP
60QCD22BR006-UHY00Y-00L | 2 | X6CrNiMoTi17-12-2 (1.4571) | X6CrNiMoTi17-12-2 (1.4571) | BW | 21.3 | 15 | 2 | 21.3 | 15 | 2 | V | HER-009 | 1 | IMR-VP-17-2011 | 141 | BOEHLER "SAS 4-IG" | 2,0 : 2,4 | - | - | 1 | _ | 0.05 | _ | _ | _ | min. 5 | <200 | No | 44021 | Adam Duric | 1 | 8.1 | 8.1 | SEP
60QCD22BR006-UHY00Y-00L | 3 | X6CrNiMoTi17-12-2 (1.4571) | X6CrNiMoTi17-12-2 (1.4571) | BW | 21.3 | 15 | 2 | 21.3 | 15 | 2 | V | HER-009 | 1 | IMR-VP-17-2011 | 141 | BOEHLER "SAS 4-IG" | 2,0 : 2,4 | - | - | 1 | _ | 0.05 | _ | _ | _ | min. 5 | <200 | No | 44021 | Adam Duric | 1 | 8.1 | 8.1 | SEP
60QCD22BR006-UHY00Y-01L | 1 | X6CrNiMoTi17-12-2 (1.4571) | X6CrNiMoTi17-12-2 (1.4571) | BW | 21.3 | 15 | 2 | 21.3 | 15 | 2 | V | HER-009 | 1 | IMR-VP-17-2011 | 141 | BOEHLER "SAS 4-IG" | 2,0 : 2,4 | - | - | 1 | _ | 0.05 | _ | _ | _ | min. 5 | <200 | No | 44021 | Adam Duric | 1 | 8.1 | 8.1 | SEP
60QCD22BR006-UHY00Y-01L | 2 | X6CrNiMoTi17-12-2 (1.4571) | X6CrNiMoTi17-12-2 (1.4571) | BW | 21.3 | 15 | 2 | 21.3 | 15 | 2 | V | HER-009 | 1 | IMR-VP-17-2011 | 141 | BOEHLER "SAS 4-IG" | 2,0 : 2,4 | - | - | 1 | _ | 0.05 | _ | _ | _ | min. 5 | <200 | No | 44021 | Adam Duric | 1 | 8.1 | 8.1 | SEP
60QCD22BR006-UHY00Y-02L | 1 | X6CrNiMoTi17-12-2 (1.4571) | X6CrNiMoTi17-12-2 (1.4571) | BW | 21.3 | 15 | 2 | 21.3 | 15 | 2 | V | HER-009 | 1 | IMR-VP-17-2011 | 141 | BOEHLER "SAS 4-IG" | 2,0 : 2,4 | - | - | 1 | _ | 0.05 | _ | _ | _ | min. 5 | <200 | No | 44021 | Adam Duric | 1 | 8.1 | 8.1 | SEP
60QCD22BR006-UHY00Y-02L | 2 | X6CrNiMoTi17-12-2 (1.4571) | X6CrNiMoTi17-12-2 (1.4571) | BW | 21.3 | 15 | 2 | 21.3 | 15 | 2 | V | HER-009 | 1 | IMR-VP-17-2011 | 141 | BOEHLER "SAS 4-IG" | 2,0 : 2,4 | - | - | 1 | _ | 0.05 | _ | _ | _ | min. 5 | <200 | No | 44021 | Adam Duric | 1 | 8.1 | 8.1 | SEP
60QCD22BR006-UHY00Y-02L | 3 | X6CrNiMoTi17-12-2 (1.4571) | X6CrNiMoTi17-12-2 (1.4571) | BW | 21.3 | 15 | 2 | 21.3 | 15 | 2 | V | HER-009 | 1 | IMR-VP-17-2011 | 141 | BOEHLER "SAS 4-IG" | 2,0 : 2,4 | - | - | 1 | _ | 0.05 | _ | _ | _ | min. 5 | <200 | No | 44021 | Adam Duric | 1 | 8.1 | 8.1 | SEP
60QCD22BR006-UHY00Y-02L | 5 | X6CrNiMoTi17-12-2 (1.4571) | X6CrNiMoTi17-12-2 (1.4571) | BW | 26.9 | 20 | 2 | 26.9 | 20 | 2 | V | HER-011 | 1 | IMR-VP-11-2011 | 141 | BOEHLER "SAS 4-IG" | 2,0 : 2,4 | - | - | 1 | _ | 0.05 | _ | _ | _ | min. 5 | <200 | No | 44054 | Adam Duric | 1 | 8.1 | 8.1 | SEP
60QCD30BR004 | 1 | X2CrNiMo17-12-2 (1.4404) | X2CrNiMo17-12-2 (1.4404) | BW | 21.3 | 15 | 2.11 | 21.3 | 15 | 2 | V | HER-009 | 1 | IMR-VP-17-2011 | 141 | BOEHLER "SAS 4-IG" | 2,0 : 2,4 | - | - | 1 | _ | 0.05 | _ | _ | _ | min. 5 | <200 | No | 44021 | Adam Duric | 1 | 8.1 | 8.1 | SEP
60QCD30BR004 | 2 | X2CrNiMo17-12-2 (1.4404) | X2CrNiMo17-12-2 (1.4404) | BW | 21.3 | 15 | 2 | 21.3 | 15 | 2 | V | HER-009 | 1 | IMR-VP-17-2011 | 141 | BOEHLER "SAS 4-IG" | 2,0 : 2,4 | - | - | 1 | _ | 0.05 | _ | _ | _ | min. 5 | <200 | No | 44021 | Adam Duric | 1 | 8.1 | 8.1 | SEP
60QCD30BR005 | 1 | X2CrNiMo17-12-2 (1.4404) | X2CrNiMo17-12-2 (1.4404) | BW | 21.3 | 15 | 2.11 | 21.3 | 15 | 2 | V | HER-009 | 1 | IMR-VP-17-2011 | 141 | BOEHLER "SAS 4-IG" | 2,0 : 2,4 | - | - | 1 | _ | 0.05 | _ | _ | _ | min. 5 | <200 | No | 44021 | Adam Duric | 1 | 8.1 | 8.1 | SEP
60QCD30BR005 | 2 | X2CrNiMo17-12-2 (1.4404) | X2CrNiMo17-12-2 (1.4404) | BW | 21.3 | 15 | 2 | 21.3 | 15 | 2 | V | HER-009 | 1 | IMR-VP-17-2011 | 141 | BOEHLER "SAS 4-IG" | 2,0 : 2,4 | - | - | 1 | _ | 0.05 | _ | _ | _ | min. 5 | <200 | No | 44021 | Adam Duric | 1 | 8.1 | 8.1 | SEP
60QCD30BR005 | 3 | X2CrNiMo17-12-2 (1.4404) | X2CrNiMo17-12-2 (1.4404) | BW | 21.3 | 15 | 2 | 21.3 | 15 | 2 | V | HER-009 | 1 | IMR-VP-17-2011 | 141 | BOEHLER "SAS 4-IG" | 2,0 : 2,4 | - | - | 1 | _ | 0.05 | _ | _ | _ | min. 5 | <200 | No | 44021 | Adam Duric | 1 | 8.1 | 8.1 | SEP
60QCD30BR005-UMCL1Y-00L | 1 | X2CrNiMo17-12-2 (1.4404) | X2CrNiMo17-12-2 (1.4404) | BW | 21.3 | 15 | 2 | 21.3 | 15 | 2 | V | HER-009 | 1 | IMR-VP-17-2011 | 141 | BOEHLER "SAS 4-IG" | 2,0 : 2,4 | - | - | 1 | _ | 0.05 | _ | _ | _ | min. 5 | <200 | No | 44021 | Adam Duric | 1 | 8.1 | 8.1 | SEP
60QCD30BR005-UMCL1Y-00L | 2 | X2CrNiMo17-12-2 (1.4404) | X2CrNiMo17-12-2 (1.4404) | BW | 21.3 | 15 | 2 | 21.3 | 15 | 2 | V | HER-009 | 1 | IMR-VP-17-2011 | 141 | BOEHLER "SAS 4-IG" | 2,0 : 2,4 | - | - | 1 | _ | 0.05 | _ | _ | _ | min. 5 | <200 | No | 44021 | Adam Duric | 1 | 8.1 | 8.1 | SEP
60QCD30BR005-UMCL1Y-01L | 1 | X2CrNiMo17-12-2 (1.4404) | X2CrNiMo17-12-2 (1.4404) | BW | 21.3 | 15 | 2 | 21.3 | 15 | 2 | V | HER-009 | 1 | IMR-VP-17-2011 | 141 | BOEHLER "SAS 4-IG" | 2,0 : 2,4 | - | - | 1 | _ | 0.05 | _ | _ | _ | min. 5 | <200 | No | 44047 | Adam Duric | 1 | 8.1 | 8.1 | SEP
60QCD30BR005-UMCL1Y-01L | 2 | X2CrNiMo17-12-2 (1.4404) | X2CrNiMo17-12-2 (1.4404) | BW | 21.3 | 15 | 2 | 21.3 | 15 | 2 | V | HER-009 | 1 | IMR-VP-17-2011 | 141 | BOEHLER "SAS 4-IG" | 2,0 : 2,4 | - | - | 1 | _ | 0.05 | _ | _ | _ | min. 5 | <200 | No | 44021 | Adam Duric | 1 | 8.1 | 8.1 | SEP
60QCD30BR005-UMCL1Y-02L | 1 | X2CrNiMo17-12-2 (1.4404) | X2CrNiMo17-12-2 (1.4404) | BW | 21.3 | 15 | 2 | 21.3 | 15 | 2 | V | HER-009 | 1 | IMR-VP-17-2011 | 141 | BOEHLER "SAS 4-IG" | 2,0 : 2,4 | - | - | 1 | _ | 0.05 | _ | _ | _ | min. 5 | <200 | No | 44021 | Adam Duric | 1 | 8.1 | 8.1 | SEP
60QCD30BR005-UMCL1Y-02L | 2 | X2CrNiMo17-12-2 (1.4404) | X2CrNiMo17-12-2 (1.4404) | BW | 21.3 | 15 | 2 | 21.3 | 15 | 2 | V | HER-009 | 1 | IMR-VP-17-2011 | 141 | BOEHLER "SAS 4-IG" | 2,0 : 2,4 | - | - | 1 | _ | 0.05 | _ | _ | _ | min. 5 | <200 | No | 44021 | Adam Duric | 1 | 8.1 | 8.1 | SEP
60QCD30BR005-UMCL1Y-03L | 1 | X2CrNiMo17-12-2 (1.4404) | X2CrNiMo17-12-2 (1.4404) | BW | 21.3 | 15 | 2 | 21.3 | 15 | 2 | V | HER-009 | 1 | IMR-VP-17-2011 | 141 | BOEHLER "SAS 4-IG" | 2,0 : 2,4 | - | - | 1 | _ | 0.05 | _ | _ | _ | min. 5 | <200 | No | 44021 | Adam Duric | 1 | 8.1 | 8.1 | SEP
60QCD30BR005-UMCL1Y-03L | 2 | X2CrNiMo17-12-2 (1.4404) | X2CrNiMo17-12-2 (1.4404) | BW | 21.3 | 15 | 2 | 21.3 | 15 | 2 | V | HER-009 | 1 | IMR-VP-17-2011 | 141 | BOEHLER "SAS 4-IG" | 2,0 : 2,4 | - | - | 1 | _ | 0.05 | _ | _ | _ | min. 5 | <200 | No | 44021 | Adam Duric | 1 | 8.1 | 8.1 | SEP
60QCD30BR005-UMCL1Y-C41 | 1 | X2CrNiMo17-12-2 (1.4404) | X2CrNiMo17-12-2 (1.4404) | BW | 21.3 | 15 | 2 | 21.3 | 15 | 2 | V | HER-009 | 1 | IMR-VP-17-2011 | 141 | BOEHLER "SAS 4-IG" | 2,0 : 2,4 | - | - | 1 | _ | 0.05 | _ | _ | _ | min. 5 | <200 | No | 44021 | Adam Duric | 1 | 8.1 | 8.1 | SEP
60QCD30BR005-UMCL1Y-C41 | 2 | X2CrNiMo17-12-2 (1.4404) | X2CrNiMo17-12-2 (1.4404) | BW | 21.3 | 15 | 2 | 21.3 | 15 | 2 | V | HER-009 | 1 | IMR-VP-17-2011 | 141 | BOEHLER "SAS 4-IG" | 2,0 : 2,4 | - | - | 1 | _ | 0.05 | _ | _ | _ | min. 5 | <200 | No | 44021 | Adam Duric | 1 | 8.1 | 8.1 | SEP
60QCD30BR005-UMCL1Y-G41 | 3 | X2CrNiMo17-12-2 (1.4404) | X2CrNiMo17-12-2 (1.4404) | BW | 21.3 | 15 | 2 | 21.3 | 15 | 2 | V | HER-009 | 1 | IMR-VP-17-2011 | 141 | BOEHLER "SAS 4-IG" | 2,0 : 2,4 | - | - | 1 | _ | 0.05 | _ | _ | _ | min. 5 | <200 | No | 44047 | Adam Duric | 1 | 8.1 | 8.1 | SEP
60QCD31BR004 | 1 | X2CrNiMo17-12-2 (1.4404) | X6CrNiMoTi17-12-2 (1.4571) | BW | 21.3 | 15 | 2.11 | 21.3 | 15 | 2 | V | HER-009 | 1 | IMR-VP-17-2011 | 141 | BOEHLER "SAS 4-IG" | 2,0 : 2,4 | - | - | 1 | _ | 0.05 | _ | _ | _ | min. 5 | <200 | No | 44021 | Adam Duric | 1 | 8.1 | 8.1 | SEP
60QCD31BR004 | 2 | X6CrNiMoTi17-12-2 (1.4571) | X6CrNiMoTi17-12-2 (1.4571) | BW | 21.3 | 15 | 2 | 21.3 | 15 | 2 | V | HER-009 | 1 | IMR-VP-17-2011 | 141 | BOEHLER "SAS 4-IG" | 2,0 : 2,4 | - | - | 1 | _ | 0.05 | _ | _ | _ | min. 5 | <200 | No | 44021 | Adam Duric | 1 | 8.1 | 8.1 | SEP
60QCD31BR005 | 1 | X6CrNiMoTi17-12-2 (1.4571) | X6CrNiMoTi17-12-2 (1.4571) | BW | 21.3 | 15 | 2 | 21.3 | 15 | 2 | V | HER-009 | 1 | IMR-VP-17-2011 | 141 | BOEHLER "SAS 4-IG" | 2,0 : 2,4 | - | - | 1 | _ | 0.05 | _ | _ | _ | min. 5 | <200 | No | 44021 | Adam Duric | 1 | 8.1 | 8.1 | SEP
60QCD31BR005 | 2 | X6CrNiMoTi17-12-2 (1.4571) | X6CrNiMoTi17-12-2 (1.4571) | BW | 21.3 | 15 | 2 | 21.3 | 15 | 2 | V | HER-009 | 1 | IMR-VP-17-2011 | 141 | BOEHLER "SAS 4-IG" | 2,0 : 2,4 | - | - | 1 | _ | 0.05 | _ | _ | _ | min. 5 | <200 | No | 44021 | Adam Duric | 1 | 8.1 | 8.1 | SEP
60QCD31BR005 | 3 | X6CrNiMoTi17-12-2 (1.4571) | X6CrNiMoTi17-12-2 (1.4571) | BW | 21.3 | 15 | 2 | 21.3 | 15 | 2 | V | HER-009 | 1 | IMR-VP-17-2011 | 141 | BOEHLER "SAS 4-IG" | 2,0 : 2,4 | - | - | 1 | _ | 0.05 | _ | _ | _ | min. 5 | <200 | No | 44021 | Adam Duric | 1 | 8.1 | 8.1 | SEP
60QCD31BR005-UMCL1Y-00L | 1 | X6CrNiMoTi17-12-2 (1.4571) | X6CrNiMoTi17-12-2 (1.4571) | BW | 21.3 | 15 | 2 | 21.3 | 15 | 2 | V | HER-009 | 1 | IMR-VP-17-2011 | 141 | BOEHLER "SAS 4-IG" | 2,0 : 2,4 | - | - | 1 | _ | 0.05 | _ | _ | _ | min. 5 | <200 | No | 44021 | Adam Duric | 1 | 8.1 | 8.1 | SEP
60QCD31BR005-UMCL1Y-00L | 2 | X6CrNiMoTi17-12-2 (1.4571) | X6CrNiMoTi17-12-2 (1.4571) | BW | 21.3 | 15 | 2 | 21.3 | 15 | 2 | V | HER-009 | 1 | IMR-VP-17-2011 | 141 | BOEHLER "SAS 4-IG" | 2,0 : 2,4 | - | - | 1 | _ | 0.05 | _ | _ | _ | min. 5 | <200 | No | 44021 | Adam Duric | 1 | 8.1 | 8.1 | SEP
60QCD31BR005-UMCL1Y-00L | 3 | X6CrNiMoTi17-12-2 (1.4571) | X6CrNiMoTi17-12-2 (1.4571) | BW | 21.3 | 15 | 2 | 21.3 | 15 | 2 | V | HER-009 | 1 | IMR-VP-17-2011 | 141 | BOEHLER "SAS 4-IG" | 2,0 : 2,4 | - | - | 1 | _ | 0.05 | _ | _ | _ | min. 5 | <200 | No | 44021 | Adam Duric | 1 | 8.1 | 8.1 | SEP
60QCD31BR005-UMCL1Y-00L | 5 | X6CrNiMoTi17-12-2 (1.4571) | P235GH (1.0345) | BW | 26.9 | 20 | 2 | 26.9 | 20 | 3.2 | V | HER-019 | 0 | IMR-VP-03-2011 | 141 | BOEHLER "NIBAS 70/20-IG" | 2,0 : 2,4 | - | - | 1 | _ | 0.05 | _ | _ | _ | min. 5 | <300 | No | 44064 | Adam Duric | 1 | 8.1 | 1.1 / 1.2 | SEP
60QCD40BR004 | 1 | X2CrNiMo17-12-2 (1.4404) | X2CrNiMo17-12-2 (1.4404) | BW | 21.3 | 15 | 2.11 | 21.3 | 15 | 2 | V | HER-009 | 1 | IMR-VP-17-2011 | 141 | BOEHLER "SAS 4-IG" | 2,0 : 2,4 | - | - | 1 | _ | 0.05 | _ | _ | _ | min. 5 | <200 | No | 44021 | Adam Duric | 1 | 8.1 | 8.1 | SEP
60QCD40BR004 | 2 | X2CrNiMo17-12-2 (1.4404) | X2CrNiMo17-12-2 (1.4404) | BW | 21.3 | 15 | 2 | 21.3 | 15 | 2 | V | HER-009 | 1 | IMR-VP-17-2011 | 141 | BOEHLER "SAS 4-IG" | 2,0 : 2,4 | - | - | 1 | _ | 0.05 | _ | _ | _ | min. 5 | <200 | No | 44021 | Adam Duric | 1 | 8.1 | 8.1 | SEP
60QCD40BR005 | 1 | X2CrNiMo17-12-2 (1.4404) | X2CrNiMo17-12-2 (1.4404) | BW | 21.3 | 15 | 2 | 21.3 | 15 | 2 | V | HER-009 | 1 | IMR-VP-17-2011 | 141 | BOEHLER "SAS 4-IG" | 2,0 : 2,4 | - | - | 1 | _ | 0.05 | _ | _ | _ | min. 5 | <200 | No | 44021 | Adam Duric | 1 | 8.1 | 8.1 | SEP
60QCD40BR005 | 2 | X2CrNiMo17-12-2 (1.4404) | X2CrNiMo17-12-2 (1.4404) | BW | 21.3 | 15 | 2 | 21.3 | 15 | 2 | V | HER-009 | 1 | IMR-VP-17-2011 | 141 | BOEHLER "SAS 4-IG" | 2,0 : 2,4 | - | - | 1 | _ | 0.05 | _ | _ | _ | min. 5 | <200 | No | 44021 | Adam Duric | 1 | 8.1 | 8.1 | SEP
60QCD40BR005 | 3 | X2CrNiMo17-12-2 (1.4404) | X2CrNiMo17-12-2 (1.4404) | BW | 21.3 | 15 | 2 | 21.3 | 15 | 2 | V | HER-009 | 1 | IMR-VP-17-2011 | 141 | BOEHLER "SAS 4-IG" | 2,0 : 2,4 | - | - | 1 | _ | 0.05 | _ | _ | _ | min. 5 | <200 | No | 44021 | Adam Duric | 1 | 8.1 | 8.1 | SEP
60QCD40BR005-UMCL1Y-00L | 1 | X2CrNiMo17-12-2 (1.4404) | X2CrNiMo17-12-2 (1.4404) | BW | 21.3 | 15 | 2 | 21.3 | 15 | 2 | V | HER-009 | 1 | IMR-VP-17-2011 | 141 | BOEHLER "SAS 4-IG" | 2,0 : 2,4 | - | - | 1 | _ | 0.05 | _ | _ | _ | min. 5 | <200 | No | 44021 | Adam Duric | 1 | 8.1 | 8.1 | SEP
60QCD40BR005-UMCL1Y-00L | 2 | X2CrNiMo17-12-2 (1.4404) | X2CrNiMo17-12-2 (1.4404) | BW | 21.3 | 15 | 2 | 21.3 | 15 | 2 | V | HER-009 | 1 | IMR-VP-17-2011 | 141 | BOEHLER "SAS 4-IG" | 2,0 : 2,4 | - | - | 1 | _ | 0.05 | _ | _ | _ | min. 5 | <200 | No | 44021 | Adam Duric | 1 | 8.1 | 8.1 | SEP
60GMN01BR001 | 1 | P235GH (1.0345) | P235GH (1.0345) | BW | 88.9 | 80 | 3.2 | 88.9 | 80 | 3.2 | V | HER-001 | 0 | IMR-VP-12-2012 | 141 | BOEHLER "DMO-IG" | 2,0 : 3,0 | - | - | 1 | _ | 0.05 | _ | _ | _ | see remark 2) on WPS | <350 | No | 44054 | Adam Duric | 1 | 1.1 / 1.2 | 1.1 / 1.2 | SEP
60GMN01BR001 | 4 | P235GH (1.0345) | P235GH (1.0345) | BW | 88.9 | 80 | 3.2 | 88.9 | 80 | 3.2 | V | HER-001 | 0 | IMR-VP-12-2012 | 141 | BOEHLER "DMO-IG" | 2,0 : 3,0 | - | - | 1 | _ | 0.05 | _ | _ | _ | see remark 2) on WPS | <350 | No | 44054 | Adam Duric | 1 | 1.1 / 1.2 | 1.1 / 1.2 | SEP
60GMN01BR001 | 6 | P235GH (1.0345) | P235GH (1.0345) | BW | 88.9 | 80 | 3.2 | 88.9 | 80 | 3.2 | V | HER-001 | 0 | IMR-VP-12-2012 | 141 | BOEHLER "DMO-IG" | 2,0 : 3,0 | - | - | 1 | _ | 0.05 | _ | _ | _ | see remark 2) on WPS | <350 | No | 44054 | Adam Duric | 1 | 1.1 / 1.2 | 1.1 / 1.2 | SEP
60GMN01BR001 | 10 | P235GH (1.0345) | P235GH (1.0345) | BW | 88.9 | 80 | 3.2 | 88.9 | 80 | 3.2 | V | HER-001 | 0 | IMR-VP-12-2012 | 141 | BOEHLER "DMO-IG" | 2,0 : 3,0 | - | - | 1 | _ | 0.05 | _ | _ | _ | see remark 2) on WPS | <350 | No | 44054 | Adam Duric | 1 | 1.1 / 1.2 | 1.1 / 1.2 | SEP
60GMN01BR001 | 14 | P235GH (1.0345) | P235GH (1.0345) | BW | 88.9 | 80 | 3.2 | 88.9 | 80 | 3.2 | V | HER-001 | 0 | IMR-VP-12-2012 | 141 | BOEHLER "DMO-IG" | 2,0 : 3,0 | - | - | 1 | _ | 0.05 | _ | _ | _ | see remark 2) on WPS | <350 | No | 44054 | Adam Duric | 1 | 1.1 / 1.2 | 1.1 / 1.2 | SEP
60GMN01BR002 | 1 | P235GH (1.0345) | P235GH (1.0345) | BW | 88.9 | 80 | 3.2 | 88.9 | 80 | 3.2 | V | HER-001 | 0 | IMR-VP-12-2012 | 141 | BOEHLER "DMO-IG" | 2,0 : 3,0 | - | - | 1 | _ | 0.05 | _ | _ | _ | see remark 2) on WPS | <350 | No | 44054 | Adam Duric | 1 | 1.1 / 1.2 | 1.1 / 1.2 | SEP
60GMN01BR003 | 1 | P235GH (1.0345) | P235GH (1.0345) | BW | 88.9 | 80 | 3.2 | 88.9 | 80 | 3.2 | V | HER-001 | 0 | IMR-VP-12-2012 | 141 | BOEHLER "DMO-IG" | 2,0 : 3,0 | - | - | 1 | _ | 0.05 | _ | _ | _ | see remark 2) on WPS | <350 | No | 44054 | Adam Duric | 1 | 1.1 / 1.2 | 1.1 / 1.2 | SEP
60GMN01BR004 | 1 | P235GH (1.0345) | P235GH (1.0345) | BW | 88.9 | 80 | 3.2 | 88.9 | 80 | 3.2 | V | HER-001 | 0 | IMR-VP-12-2012 | 141 | BOEHLER "DMO-IG" | 2,0 : 3,0 | - | - | 1 | _ | 0.05 | _ | _ | _ | see remark 2) on WPS | <350 | No | 44054 | Adam Duric | 1 | 1.1 / 1.2 | 1.1 / 1.2 | SEP
60GMN01BR005 | 4 | P235GH (1.0345) | P235GH (1.0345) | BW | 114.3 | 100 | 3.6 | 114.3 | 100 | 3.6 | V | HER-001 | 0 | IMR-VP-12-2012 | 141 | BOEHLER "DMO-IG" | 2,0 : 3,0 | - | - | 1 | _ | 0.05 | _ | _ | _ | see remark 2) on WPS | <350 | No | 44054 | Adam Duric | 1 | 1.1 / 1.2 | 1.1 / 1.2 | SEP
60GMN01BR005 | 8 | P235GH (1.0345) | P235GH (1.0345) | BW | 114.3 | 100 | 3.6 | 114.3 | 100 | 3.6 | V | HER-001 | 0 | IMR-VP-12-2012 | 141 | BOEHLER "DMO-IG" | 2,0 : 3,0 | - | - | 1 | _ | 0.05 | _ | _ | _ | see remark 2) on WPS | <350 | No | 44054 | Adam Duric | 1 | 1.1 / 1.2 | 1.1 / 1.2 | SEP
60GMN01BR005 | 11 | P235GH (1.0345) | P235GH (1.0345) | BW | 114.3 | 100 | 3.6 | 114.3 | 100 | 3.6 | V | HER-001 | 0 | IMR-VP-12-2012 | 141 | BOEHLER "DMO-IG" | 2,0 : 3,0 | - | - | 1 | _ | 0.05 | _ | _ | _ | see remark 2) on WPS | <350 | No | 44054 | Adam Duric | 1 | 1.1 / 1.2 | 1.1 / 1.2 | SEP
60GMN01BR005 | 14 | P235GH (1.0345) | P235GH (1.0345) | BW | 114.3 | 100 | 3.6 | 114.3 | 100 | 3.6 | V | HER-001 | 0 | IMR-VP-12-2012 | 141 | BOEHLER "DMO-IG" | 2,0 : 3,0 | - | - | 1 | _ | 0.05 | _ | _ | _ | see remark 2) on WPS | <350 | No | 44054 | Adam Duric | 1 | 1.1 / 1.2 | 1.1 / 1.2 | SEP
60GMN01BR006 | 1 | P235GH (1.0345) | P235GH (1.0345) | BW | 88.9 | 80 | 3.2 | 88.9 | 80 | 3.2 | V | HER-001 | 0 | IMR-VP-12-2012 | 141 | BOEHLER "DMO-IG" | 2,0 : 3,0 | - | - | 1 | _ | 0.05 | _ | _ | _ | see remark 2) on WPS | <350 | No | 44054 | Adam Duric | 1 | 1.1 / 1.2 | 1.1 / 1.2 | SEP
60GMN01BR006 | 5 | P235GH (1.0345) | P235GH (1.0345) | BW | 88.9 | 80 | 3.2 | 88.9 | 80 | 3.2 | V | HER-001 | 0 | IMR-VP-12-2012 | 141 | BOEHLER "DMO-IG" | 2,0 : 3,0 | - | - | 1 | _ | 0.05 | _ | _ | _ | see remark 2) on WPS | <350 | No | 44054 | Adam Duric | 1 | 1.1 / 1.2 | 1.1 / 1.2 | SEP
60GMN01BR007 | 1 | P235GH (1.0345) | P235GH (1.0345) | BW | 88.9 | 80 | 3.2 | 88.9 | 80 | 3.2 | V | HER-001 | 0 | IMR-VP-12-2012 | 141 | BOEHLER "DMO-IG" | 2,0 : 3,0 | - | - | 1 | _ | 0.05 | _ | _ | _ | see remark 2) on WPS | <350 | No | 44054 | Adam Duric | 1 | 1.1 / 1.2 | 1.1 / 1.2 | SEP
60GMN01BR009 | 1 | P235GH (1.0345) | P235GH (1.0345) | BW | 88.9 | 80 | 3.2 | 88.9 | 80 | 3.2 | V | HER-001 | 0 | IMR-VP-12-2012 | 141 | BOEHLER "DMO-IG" | 2,0 : 3,0 | - | - | 1 | _ | 0.05 | _ | _ | _ | see remark 2) on WPS | <350 | No | 44054 | Adam Duric | 1 | 1.1 / 1.2 | 1.1 / 1.2 | SEP
60GMN01BR009 | 5 | P235GH (1.0345) | P235GH (1.0345) | BW | 88.9 | 80 | 3.2 | 88.9 | 80 | 3.2 | V | HER-001 | 0 | IMR-VP-12-2012 | 141 | BOEHLER "DMO-IG" | 2,0 : 3,0 | - | - | 1 | _ | 0.05 | _ | _ | _ | see remark 2) on WPS | <350 | No | 44054 | Adam Duric | 1 | 1.1 / 1.2 | 1.1 / 1.2 | SEP
60GMN01BR009 | 7 | P235GH (1.0345) | P235GH (1.0345) | BW | 88.9 | 80 | 3.2 | 88.9 | 80 | 3.2 | V | HER-001 | 0 | IMR-VP-12-2012 | 141 | BOEHLER "DMO-IG" | 2,0 : 3,0 | - | - | 1 | _ | 0.05 | _ | _ | _ | see remark 2) on WPS | <350 | No | 44054 | Adam Duric | 1 | 1.1 / 1.2 | 1.1 / 1.2 | SEP
60GMN01BR010 | 1 | P235GH (1.0345) | P235GH (1.0345) | BW | 88.9 | 80 | 3.2 | 88.9 | 80 | 3.2 | V | HER-001 | 0 | IMR-VP-12-2012 | 141 | BOEHLER "DMO-IG" | 2,0 : 3,0 | - | - | 1 | _ | 0.05 | _ | _ | _ | see remark 2) on WPS | <350 | No | 44054 | Adam Duric | 1 | 1.1 / 1.2 | 1.1 / 1.2 | SEP
60GMN01BR010 | 5 | P235GH (1.0345) | P235GH (1.0345) | BW | 88.9 | 80 | 3.2 | 88.9 | 80 | 3.2 | V | HER-001 | 0 | IMR-VP-12-2012 | 141 | BOEHLER "DMO-IG" | 2,0 : 3,0 | - | - | 1 | _ | 0.05 | _ | _ | _ | see remark 2) on WPS | <350 | No | 44054 | Adam Duric | 1 | 1.1 / 1.2 | 1.1 / 1.2 | SEP
60GMN01BR011 | 1 | P235GH (1.0345) | P235GH (1.0345) | BW | 88.9 | 80 | 3.2 | 88.9 | 80 | 3.2 | V | HER-001 | 0 | IMR-VP-12-2012 | 141 | BOEHLER "DMO-IG" | 2,0 : 3,0 | - | - | 1 | _ | 0.05 | _ | _ | _ | see remark 2) on WPS | <350 | No | 44054 | Adam Duric | 1 | 1.1 / 1.2 | 1.1 / 1.2 | SEP
60GMN01BR011 | 5 | P235GH (1.0345) | P235GH (1.0345) | BW | 88.9 | 80 | 3.2 | 88.9 | 80 | 3.2 | V | HER-001 | 0 | IMR-VP-12-2012 | 141 | BOEHLER "DMO-IG" | 2,0 : 3,0 | - | - | 1 | _ | 0.05 | _ | _ | _ | see remark 2) on WPS | <350 | No | 44054 | Adam Duric | 1 | 1.1 / 1.2 | 1.1 / 1.2 | SEP
60GMN01BR012 | 1 | P235GH (1.0345) | P235GH (1.0345) | BW | 88.9 | 80 | 3.2 | 88.9 | 80 | 3.2 | V | HER-001 | 0 | IMR-VP-12-2012 | 141 | BOEHLER "DMO-IG" | 2,0 : 3,0 | - | - | 1 | _ | 0.05 | _ | _ | _ | see remark 2) on WPS | <350 | No | 44054 | Adam Duric | 1 | 1.1 / 1.2 | 1.1 / 1.2 | SEP
60GMN01BR012 | 4 | P235GH (1.0345) | P235GH (1.0345) | BW | 88.9 | 80 | 3.2 | 88.9 | 80 | 3.2 | V | HER-001 | 0 | IMR-VP-12-2012 | 141 | BOEHLER "DMO-IG" | 2,0 : 3,0 | - | - | 1 | _ | 0.05 | _ | _ | _ | see remark 2) on WPS | <350 | No | 44054 | Adam Duric | 1 | 1.1 / 1.2 | 1.1 / 1.2 | SEP
60GMN01BR012 | 8 | P235GH (1.0345) | P235GH (1.0345) | BW | 88.9 | 80 | 3.2 | 88.9 | 80 | 3.2 | V | HER-001 | 0 | IMR-VP-12-2012 | 141 | BOEHLER "DMO-IG" | 2,0 : 3,0 | - | - | 1 | _ | 0.05 | _ | _ | _ | see remark 2) on WPS | <350 | No | 44054 | Adam Duric | 1 | 1.1 / 1.2 | 1.1 / 1.2 | SEP
60GMN01BR013 | 1 | P235GH (1.0345) | P235GH (1.0345) | BW | 88.9 | 80 | 3.2 | 88.9 | 80 | 3.2 | V | HER-001 | 0 | IMR-VP-12-2012 | 141 | BOEHLER "DMO-IG" | 2,0 : 3,0 | - | - | 1 | _ | 0.05 | _ | _ | _ | see remark 2) on WPS | <350 | No | 44054 | Adam Duric | 1 | 1.1 / 1.2 | 1.1 / 1.2 | SEP
60GMN01BR014 | 1 | P235GH (1.0345) | P235GH (1.0345) | BW | 88.9 | 80 | 3.2 | 88.9 | 80 | 3.2 | V | HER-001 | 0 | IMR-VP-12-2012 | 141 | BOEHLER "DMO-IG" | 2,0 : 3,0 | - | - | 1 | _ | 0.05 | _ | _ | _ | see remark 2) on WPS | <350 | No | 44054 | Adam Duric | 1 | 1.1 / 1.2 | 1.1 / 1.2 | SEP
60GMN01BR015 | 1 | P235GH (1.0345) | P235GH (1.0345) | BW | 88.9 | 80 | 3.2 | 88.9 | 80 | 3.2 | V | HER-001 | 0 | IMR-VP-12-2012 | 141 | BOEHLER "DMO-IG" | 2,0 : 3,0 | - | - | 1 | _ | 0.05 | _ | _ | _ | see remark 2) on WPS | <350 | No | 44054 | Adam Duric | 1 | 1.1 / 1.2 | 1.1 / 1.2 | SEP
60GMN01BR015 | 4 | P235GH (1.0345) | P235GH (1.0345) | BW | 88.9 | 80 | 3.2 | 88.9 | 80 | 3.2 | V | HER-001 | 0 | IMR-VP-12-2012 | 141 | BOEHLER "DMO-IG" | 2,0 : 3,0 | - | - | 1 | _ | 0.05 | _ | _ | _ | see remark 2) on WPS | <350 | No | 44054 | Adam Duric | 1 | 1.1 / 1.2 | 1.1 / 1.2 | SEP
60GMN01BR015 | 7 | P235GH (1.0345) | P235GH (1.0345) | BW | 88.9 | 80 | 3.2 | 88.9 | 80 | 3.2 | V | HER-001 | 0 | IMR-VP-12-2012 | 141 | BOEHLER "DMO-IG" | 2,0 : 3,0 | - | - | 1 | _ | 0.05 | _ | _ | _ | see remark 2) on WPS | <350 | No | 44054 | Adam Duric | 1 | 1.1 / 1.2 | 1.1 / 1.2 | SEP
60GMN01BR015 | 10 | P235GH (1.0345) | P235GH (1.0345) | BW | 88.9 | 80 | 3.2 | 88.9 | 80 | 3.2 | V | HER-001 | 0 | IMR-VP-12-2012 | 141 | BOEHLER "DMO-IG" | 2,0 : 3,0 | - | - | 1 | _ | 0.05 | _ | _ | _ | see remark 2) on WPS | <350 | No | 44054 | Adam Duric | 1 | 1.1 / 1.2 | 1.1 / 1.2 | SEP
60GMN01BR016 | 1 | P235GH (1.0345) | P235GH (1.0345) | BW | 88.9 | 80 | 3.2 | 88.9 | 80 | 3.2 | V | HER-001 | 0 | IMR-VP-12-2012 | 141 | BOEHLER "DMO-IG" | 2,0 : 3,0 | - | - | 1 | _ | 0.05 | _ | _ | _ | see remark 2) on WPS | <350 | No | 44054 | Adam Duric | 1 | 1.1 / 1.2 | 1.1 / 1.2 | SEP
60GMN01BR017 | 1 | P235GH (1.0345) | P235GH (1.0345) | BW | 88.9 | 80 | 3.2 | 88.9 | 80 | 3.2 | V | HER-001 | 0 | IMR-VP-12-2012 | 141 | BOEHLER "DMO-IG" | 2,0 : 3,0 | - | - | 1 | _ | 0.05 | _ | _ | _ | see remark 2) on WPS | <350 | No | 44054 | Adam Duric | 1 | 1.1 / 1.2 | 1.1 / 1.2 | SEP
60GMN01BR017 | 7 | P235GH (1.0345) | P235GH (1.0345) | BW | 88.9 | 80 | 3.2 | 88.9 | 80 | 3.2 | V | HER-001 | 0 | IMR-VP-12-2012 | 141 | BOEHLER "DMO-IG" | 2,0 : 3,0 | - | - | 1 | _ | 0.05 | _ | _ | _ | see remark 2) on WPS | <350 | No | 44054 | Adam Duric | 1 | 1.1 / 1.2 | 1.1 / 1.2 | SEP
60GMN01BR018 | 1 | P235GH (1.0345) | P235GH (1.0345) | BW | 88.9 | 80 | 3.2 | 88.9 | 80 | 3.2 | V | HER-001 | 0 | IMR-VP-12-2012 | 141 | BOEHLER "DMO-IG" | 2,0 : 3,0 | - | - | 1 | _ | 0.05 | _ | _ | _ | see remark 2) on WPS | <350 | No | 44054 | Adam Duric | 1 | 1.1 / 1.2 | 1.1 / 1.2 | SEP
60GMN01BR018 | 4 | P235GH (1.0345) | P235GH (1.0345) | BW | 88.9 | 80 | 3.2 | 88.9 | 80 | 3.2 | V | HER-001 | 0 | IMR-VP-12-2012 | 141 | BOEHLER "DMO-IG" | 2,0 : 3,0 | - | - | 1 | _ | 0.05 | _ | _ | _ | see remark 2) on WPS | <350 | No | 44054 | Adam Duric | 1 | 1.1 / 1.2 | 1.1 / 1.2 | SEP
60GMN01BR019 | 1 | P235GH (1.0345) | P235GH (1.0345) | BW | 88.9 | 80 | 3.2 | 88.9 | 80 | 3.2 | V | HER-001 | 0 | IMR-VP-12-2012 | 141 | BOEHLER "DMO-IG" | 2,0 : 3,0 | - | - | 1 | _ | 0.05 | _ | _ | _ | see remark 2) on WPS | <350 | No | 44054 | Adam Duric | 1 | 1.1 / 1.2 | 1.1 / 1.2 | SEP
60GMN01BR019 | 5 | P235GH (1.0345) | P235GH (1.0345) | BW | 88.9 | 80 | 3.2 | 88.9 | 80 | 3.2 | V | HER-001 | 0 | IMR-VP-12-2012 | 141 | BOEHLER "DMO-IG" | 2,0 : 3,0 | - | - | 1 | _ | 0.05 | _ | _ | _ | see remark 2) on WPS | <350 | No | 44054 | Adam Duric | 1 | 1.1 / 1.2 | 1.1 / 1.2 | SEP
60GMN01BR020 | 1 | P235GH (1.0345) | P235GH (1.0345) | BW | 88.9 | 80 | 3.2 | 88.9 | 80 | 3.2 | V | HER-001 | 0 | IMR-VP-12-2012 | 141 | BOEHLER "DMO-IG" | 2,0 : 3,0 | - | - | 1 | _ | 0.05 | _ | _ | _ | see remark 2) on WPS | <350 | No | 44054 | Adam Duric | 1 | 1.1 / 1.2 | 1.1 / 1.2 | SEP
60GMN01BR020 | 4 | P235GH (1.0345) | P235GH (1.0345) | BW | 88.9 | 80 | 3.2 | 88.9 | 80 | 3.2 | V | HER-001 | 0 | IMR-VP-12-2012 | 141 | BOEHLER "DMO-IG" | 2,0 : 3,0 | - | - | 1 | _ | 0.05 | _ | _ | _ | see remark 2) on WPS | <350 | No | 44054 | Adam Duric | 1 | 1.1 / 1.2 | 1.1 / 1.2 | SEP
60GMN01BR021 | 1 | P235GH (1.0345) | P235GH (1.0345) | BW | 88.9 | 80 | 3.2 | 88.9 | 80 | 3.2 | V | HER-001 | 0 | IMR-VP-12-2012 | 141 | BOEHLER "DMO-IG" | 2,0 : 3,0 | - | - | 1 | _ | 0.05 | _ | _ | _ | see remark 2) on WPS | <350 | No | 44054 | Adam Duric | 1 | 1.1 / 1.2 | 1.1 / 1.2 | SEP
60GMN01BR022 | 1 | P235GH (1.0345) | P235GH (1.0345) | BW | 88.9 | 80 | 3.2 | 88.9 | 80 | 3.2 | V | HER-001 | 0 | IMR-VP-12-2012 | 141 | BOEHLER "DMO-IG" | 2,0 : 3,0 | - | - | 1 | _ | 0.05 | _ | _ | _ | see remark 2) on WPS | <350 | No | 44054 | Adam Duric | 1 | 1.1 / 1.2 | 1.1 / 1.2 | SEP
60GMN01BR022 | 4 | P235GH (1.0345) | P235GH (1.0345) | BW | 88.9 | 80 | 3.2 | 88.9 | 80 | 3.2 | V | HER-001 | 0 | IMR-VP-12-2012 | 141 | BOEHLER "DMO-IG" | 2,0 : 3,0 | - | - | 1 | _ | 0.05 | _ | _ | _ | see remark 2) on WPS | <350 | No | 44054 | Adam Duric | 1 | 1.1 / 1.2 | 1.1 / 1.2 | SEP
60GMN01BR022 | 8 | P235GH (1.0345) | P235GH (1.0345) | BW | 88.9 | 80 | 3.2 | 88.9 | 80 | 3.2 | V | HER-001 | 0 | IMR-VP-12-2012 | 141 | BOEHLER "DMO-IG" | 2,0 : 3,0 | - | - | 1 | _ | 0.05 | _ | _ | _ | see remark 2) on WPS | <350 | No | 44054 | Adam Duric | 1 | 1.1 / 1.2 | 1.1 / 1.2 | SEP
60GMN01BR022 | 13 | P235GH (1.0345) | P235GH (1.0345) | BW | 88.9 | 80 | 3.2 | 88.9 | 80 | 3.2 | V | HER-001 | 0 | IMR-VP-12-2012 | 141 | BOEHLER "DMO-IG" | 2,0 : 3,0 | - | - | 1 | _ | 0.05 | _ | _ | _ | see remark 2) on WPS | <350 | No | 44054 | Adam Duric | 1 | 1.1 / 1.2 | 1.1 / 1.2 | SEP
60GMN01BR022 | 15 | P235GH (1.0345) | P235GH (1.0345) | BW | 88.9 | 80 | 3.2 | 88.9 | 80 | 3.2 | V | HER-001 | 0 | IMR-VP-12-2012 | 141 | BOEHLER "DMO-IG" | 2,0 : 3,0 | - | - | 1 | _ | 0.05 | _ | _ | _ | see remark 2) on WPS | <350 | No | 44054 | Adam Duric | 1 | 1.1 / 1.2 | 1.1 / 1.2 | SEP
60GMN01BR022 | 18 | P235GH (1.0345) | P235GH (1.0345) | BW | 88.9 | 80 | 3.2 | 88.9 | 80 | 3.2 | V | HER-001 | 0 | IMR-VP-12-2012 | 141 | BOEHLER "DMO-IG" | 2,0 : 3,0 | - | - | 1 | _ | 0.05 | _ | _ | _ | see remark 2) on WPS | <350 | No | 44054 | Adam Duric | 1 | 1.1 / 1.2 | 1.1 / 1.2 | SEP
60GMN01BR023 | 1 | P235GH (1.0345) | P235GH (1.0345) | BW | 88.9 | 80 | 3.2 | 88.9 | 80 | 3.2 | V | HER-001 | 0 | IMR-VP-12-2012 | 141 | BOEHLER "DMO-IG" | 2,0 : 3,0 | - | - | 1 | _ | 0.05 | _ | _ | _ | see remark 2) on WPS | <350 | No | 44054 | Adam Duric | 1 | 1.1 / 1.2 | 1.1 / 1.2 | SEP
60GMN01BR023 | 4 | P235GH (1.0345) | P235GH (1.0345) | BW | 88.9 | 80 | 3.2 | 88.9 | 80 | 3.2 | V | HER-001 | 0 | IMR-VP-12-2012 | 141 | BOEHLER "DMO-IG" | 2,0 : 3,0 | - | - | 1 | _ | 0.05 | _ | _ | _ | see remark 2) on WPS | <350 | No | 44054 | Adam Duric | 1 | 1.1 / 1.2 | 1.1 / 1.2 | SEP
60GMN01BR023 | 7 | P235GH (1.0345) | P235GH (1.0345) | BW | 88.9 | 80 | 3.2 | 88.9 | 80 | 3.2 | V | HER-001 | 0 | IMR-VP-12-2012 | 141 | BOEHLER "DMO-IG" | 2,0 : 3,0 | - | - | 1 | _ | 0.05 | _ | _ | _ | see remark 2) on WPS | <350 | No | 44054 | Adam Duric | 1 | 1.1 / 1.2 | 1.1 / 1.2 | SEP
60GMN01BR024 | 1 | P235GH (1.0345) | P235GH (1.0345) | BW | 88.9 | 80 | 3.2 | 88.9 | 80 | 3.2 | V | HER-001 | 0 | IMR-VP-12-2012 | 141 | BOEHLER "DMO-IG" | 2,0 : 3,0 | - | - | 1 | _ | 0.05 | _ | _ | _ | see remark 2) on WPS | <350 | No | 44054 | Adam Duric | 1 | 1.1 / 1.2 | 1.1 / 1.2 | SEP
60GMN01BR024 | 5 | P235GH (1.0345) | P235GH (1.0345) | BW | 88.9 | 80 | 3.2 | 88.9 | 80 | 3.2 | V | HER-001 | 0 | IMR-VP-12-2012 | 141 | BOEHLER "DMO-IG" | 2,0 : 3,0 | - | - | 1 | _ | 0.05 | _ | _ | _ | see remark 2) on WPS | <350 | No | 44054 | Adam Duric | 1 | 1.1 / 1.2 | 1.1 / 1.2 | SEP
60GMN01BR025 | 1 | P235GH (1.0345) | P235GH (1.0345) | BW | 88.9 | 80 | 3.2 | 88.9 | 80 | 3.2 | V | HER-001 | 0 | IMR-VP-12-2012 | 141 | BOEHLER "DMO-IG" | 2,0 : 3,0 | - | - | 1 | _ | 0.05 | _ | _ | _ | see remark 2) on WPS | <350 | No | 44054 | Adam Duric | 1 | 1.1 / 1.2 | 1.1 / 1.2 | SEP
60GMN01BR026 | 1 | P235GH (1.0345) | P235GH (1.0345) | BW | 88.9 | 80 | 3.2 | 88.9 | 80 | 3.2 | V | HER-001 | 0 | IMR-VP-12-2012 | 141 | BOEHLER "DMO-IG" | 2,0 : 3,0 | - | - | 1 | _ | 0.05 | _ | _ | _ | see remark 2) on WPS | <350 | No | 44054 | Adam Duric | 1 | 1.1 / 1.2 | 1.1 / 1.2 | SEP
60GMN01BR027 | 1 | P235GH (1.0345) | P235GH (1.0345) | BW | 88.9 | 80 | 3.2 | 88.9 | 80 | 3.2 | V | HER-001 | 0 | IMR-VP-12-2012 | 141 | BOEHLER "DMO-IG" | 2,0 : 3,0 | - | - | 1 | _ | 0.05 | _ | _ | _ | see remark 2) on WPS | <350 | No | 44054 | Adam Duric | 1 | 1.1 / 1.2 | 1.1 / 1.2 | SEP
60GMN01BR028 | 1 | P235GH (1.0345) | P235GH (1.0345) | BW | 219.1 | 200 | 6.3 | 219.1 | 200 | 6.3 | V | HER-001 | 0 | IMR-VP-12-2012 | 141 | BOEHLER "DMO-IG" | 2,0 : 3,0 | - | - | 1 | _ | 0.05 | _ | _ | _ | see remark 2) on WPS | <350 | No | 44020 | Adam Duric | 1 | 1.1 / 1.2 | 1.1 / 1.2 | SEP
60GMN01BR029 | 1 | P235GH (1.0345) | P235GH (1.0345) | BW | 219.1 | 200 | 6.3 | 219.1 | 200 | 6.3 | V | HER-001 | 0 | IMR-VP-12-2012 | 141 | BOEHLER "DMO-IG" | 2,0 : 3,0 | - | - | 1 | _ | 0.05 | _ | _ | _ | see remark 2) on WPS | <350 | No | 44020 | Adam Duric | 1 | 1.1 / 1.2 | 1.1 / 1.2 | SEP
60GMN01BR030 | 1 | P235GH (1.0345) | P235GH (1.0345) | BW | 168.3 | 150 | 4.5 | 168.3 | 150 | 4.5 | V | HER-001 | 0 | IMR-VP-12-2012 | 141 | BOEHLER "DMO-IG" | 2,0 : 3,0 | - | - | 1 | _ | 0.05 | _ | _ | _ | see remark 2) on WPS | <350 | No | 44054 | Adam Duric | 1 | 1.1 / 1.2 | 1.1 / 1.2 | SEP
60GMN01BR030 | 29 | P235GH (1.0345) | P235GH (1.0345) | BW | 168.3 | 150 | 4.5 | 168.3 | 150 | 4.5 | V | HER-001 | 0 | IMR-VP-12-2012 | 141 | BOEHLER "DMO-IG" | 2,0 : 3,0 | - | - | 1 | _ | 0.05 | _ | _ | _ | see remark 2) on WPS | <350 | No | 44054 | Adam Duric | 1 | 1.1 / 1.2 | 1.1 / 1.2 | SEP
60GMN01BR030 | 6 | P235GH (1.0345) | P235GH (1.0345) | BW | 88.9 | 80 | 3.2 | 88.9 | 80 | 3.2 | V | HER-001 | 0 | IMR-VP-12-2012 | 141 | BOEHLER "DMO-IG" | 2,0 : 3,0 | - | - | 1 | _ | 0.05 | _ | _ | _ | see remark 2) on WPS | <350 | No | 44054 | Adam Duric | 1 | 1.1 / 1.2 | 1.1 / 1.2 | SEP
60GMN01BR030 | 10 | P235GH (1.0345) | P235GH (1.0345) | BW | 88.9 | 80 | 3.2 | 88.9 | 80 | 3.2 | V | HER-001 | 0 | IMR-VP-12-2012 | 141 | BOEHLER "DMO-IG" | 2,0 : 3,0 | - | - | 1 | _ | 0.05 | _ | _ | _ | see remark 2) on WPS | <350 | No | 44054 | Adam Duric | 1 | 1.1 / 1.2 | 1.1 / 1.2 | SEP
60GMN01BR030 | 14 | P235GH (1.0345) | P235GH (1.0345) | BW | 88.9 | 80 | 3.2 | 88.9 | 80 | 3.2 | V | HER-001 | 0 | IMR-VP-12-2012 | 141 | BOEHLER "DMO-IG" | 2,0 : 3,0 | - | - | 1 | _ | 0.05 | _ | _ | _ | see remark 2) on WPS | <350 | No | 44054 | Adam Duric | 1 | 1.1 / 1.2 | 1.1 / 1.2 | SEP
60GMN01BR030 | 18 | P235GH (1.0345) | P235GH (1.0345) | BW | 88.9 | 80 | 3.2 | 88.9 | 80 | 3.2 | V | HER-001 | 0 | IMR-VP-12-2012 | 141 | BOEHLER "DMO-IG" | 2,0 : 3,0 | - | - | 1 | _ | 0.05 | _ | _ | _ | see remark 2) on WPS | <350 | No | 44054 | Adam Duric | 1 | 1.1 / 1.2 | 1.1 / 1.2 | SEP
60GMN01BR030 | 22 | P235GH (1.0345) | P235GH (1.0345) | BW | 88.9 | 80 | 3.2 | 88.9 | 80 | 3.2 | V | HER-001 | 0 | IMR-VP-12-2012 | 141 | BOEHLER "DMO-IG" | 2,0 : 3,0 | - | - | 1 | _ | 0.05 | _ | _ | _ | see remark 2) on WPS | <350 | No | 44054 | Adam Duric | 1 | 1.1 / 1.2 | 1.1 / 1.2 | SEP
60ZTB80BR001 | 3 | P235GH (1.0345) | P235GH (1.0345) | BW | 168.3 | 150 | 4.5 | 168.3 | 150 | 4.5 | V | HER-001 | 0 | IMR-VP-12-2012 | 141 | BOEHLER "DMO-IG" | 2,0 : 3,0 | - | - | [6 empty] | see remark 2) on WPS | <350 | No | 44075 | Adam Duric | 1 | 1.1 / 1.2 | 1.1 / 1.2
60ZTB80BR001 | 5 | P235GH (1.0345) | P235GH (1.0345) | BW | 168.3 | 150 | 4.5 | 168.3 | 150 | 4.5 | V | HER-001 | 0 | IMR-VP-12-2012 | 141 | BOEHLER "DMO-IG" | 2,0 : 3,0 | - | - | [6 empty] | see remark 2) on WPS | <350 | No | 44075 | Adam Duric | 1 | 1.1 / 1.2 | 1.1 / 1.2
60ZTB80BR001 | 7 | P235GH (1.0345) | P235GH (1.0345) | BW | 168.3 | 150 | 4.5 | 168.3 | 150 | 4.5 | V | HER-001 | 0 | IMR-VP-12-2012 | 141 | BOEHLER "DMO-IG" | 2,0 : 3,0 | - | - | [6 empty] | see remark 2) on WPS | <350 | No | 44075 | Adam Duric | 1 | 1.1 / 1.2 | 1.1 / 1.2
60ZTB80BR002 | 3 | P235GH (1.0345) | P235GH (1.0345) | BW | 168.3 | 150 | 4.5 | 168.3 | 150 | 4.5 | V | HER-001 | 0 | IMR-VP-12-2012 | 141 | BOEHLER "DMO-IG" | 2,0 : 3,0 | - | - | [6 empty] | see remark 2) on WPS | <350 | No | 44075 | Adam Duric | 1 | 1.1 / 1.2 | 1.1 / 1.2
60ZTB80BR002 | 5 | P235GH (1.0345) | P235GH (1.0345) | BW | 168.3 | 150 | 4.5 | 168.3 | 150 | 4.5 | V | HER-001 | 0 | IMR-VP-12-2012 | 141 | BOEHLER "DMO-IG" | 2,0 : 3,0 | - | - | [6 empty] | see remark 2) on WPS | <350 | No | 44075 | Adam Duric | 1 | 1.1 / 1.2 | 1.1 / 1.2
60ZTB80BR002 | 7 | P235GH (1.0345) | P235GH (1.0345) | BW | 168.3 | 150 | 4.5 | 168.3 | 150 | 4.5 | V | HER-001 | 0 | IMR-VP-12-2012 | 141 | BOEHLER "DMO-IG" | 2,0 : 3,0 | - | - | [6 empty] | see remark 2) on WPS | <350 | No | 44075 | Adam Duric | 1 | 1.1 / 1.2 | 1.1 / 1.2
60ZTB80BR003 | 4 | P235GH (1.0345) | P235GH (1.0345) | BW | 114.3 | 100 | 3.6 | 114.3 | 100 | 3.6 | V | HER-001 | 0 | IMR-VP-12-2012 | 141 | BOEHLER "DMO-IG" | 2,0 : 3,0 | - | - | [6 empty] | see remark 2) on WPS | <350 | No | 44075 | Adam Duric | 1 | 1.1 / 1.2 | 1.1 / 1.2
60ZTB80BR004 | 4 | P235GH (1.0345) | P235GH (1.0345) | BW | 114.3 | 100 | 3.6 | 114.3 | 100 | 3.6 | V | HER-001 | 0 | IMR-VP-12-2012 | 141 | BOEHLER "DMO-IG" | 2,0 : 3,0 | - | - | [6 empty] | see remark 2) on WPS | <350 | No | 44075 | Adam Duric | 1 | 1.1 / 1.2 | 1.1 / 1.2
60ZTB80BR004 | 7 | P235GH (1.0345) | P235GH (1.0345) | BW | 114.3 | 100 | 3.6 | 114.3 | 100 | 3.6 | V | HER-001 | 0 | IMR-VP-12-2012 | 141 | BOEHLER "DMO-IG" | 2,0 : 3,0 | - | - | [6 empty] | see remark 2) on WPS | <350 | No | 44075 | Adam Duric | 1 | 1.1 / 1.2 | 1.1 / 1.2
60ZTB80BR004 | 9 | P235GH (1.0345) | P235GH (1.0345) | BW | 114.3 | 100 | 3.6 | 114.3 | 100 | 3.6 | V | HER-001 | 0 | IMR-VP-12-2012 | 141 | BOEHLER "DMO-IG" | 2,0 : 3,0 | - | - | [6 empty] | see remark 2) on WPS | <350 | No | 44075 | Adam Duric | 1 | 1.1 / 1.2 | 1.1 / 1.2
60ZTP32BR001 | 4 | P235GH (1.0345) | P235GH (1.0345) | BW | 168.3 | 150 | 4.5 | 168.3 | 150 | 4.5 | V | HER-001 | 0 | IMR-VP-12-2012 | 141 | BOEHLER "DMO-IG" | 2,0 : 3,0 | - | - | 1 | _ |  | _ | _ | _ | see remark 2) on WPS | <350 | No | 44075 | Adam Duric | 1 | 1.1 / 1.2 | 1.1 / 1.2
60ZTP32BR002 | 4 | P235GH (1.0345) | P235GH (1.0345) | BW | 168.3 | 150 | 4.5 | 168.3 | 150 | 4.5 | V | HER-001 | 0 | IMR-VP-12-2012 | 141 | BOEHLER "DMO-IG" | 2,0 : 3,0 | - | - | 1 | _ |  | _ | _ | _ | see remark 2) on WPS | <350 | No | 44075 | Adam Duric | 1 | 1.1 / 1.2 | 1.1 / 1.2
60ZTP32BR003 | 3 | P235GH (1.0345) | P235GH (1.0345) | BW | 168.3 | 150 | 4.5 | 168.3 | 150 | 4.5 | V | HER-001 | 0 | IMR-VP-12-2012 | 141 | BOEHLER "DMO-IG" | 2,0 : 3,0 | - | - | 1 | _ |  | _ | _ | _ | see remark 2) on WPS | <350 | No | 44075 | Adam Duric | 1 | 1.1 / 1.2 | 1.1 / 1.2
60ZTP32BR004 | 4 | P235GH (1.0345) | P235GH (1.0345) | BW | 168.3 | 150 | 4.5 | 168.3 | 150 | 4.5 | V | HER-001 | 0 | IMR-VP-12-2012 | 141 | BOEHLER "DMO-IG" | 2,0 : 3,0 | - | - | 1 | _ |  | _ | _ | _ | see remark 2) on WPS | <350 | No | 44075 | Adam Duric | 1 | 1.1 / 1.2 | 1.1 / 1.2
60ZTP33BR001 | 3 | P235GH (1.0345) | P235GH (1.0345) | BW | 168.3 | 150 | 4.5 | 168.3 | 150 | 4.5 | V | HER-001 | 0 | IMR-VP-12-2012 | 141 | BOEHLER "DMO-IG" | 2,0 : 3,0 | - | - | 1 | _ |  | _ | _ | _ | see remark 2) on WPS | <350 | No | 44075 | Adam Duric | 1 | 1.1 / 1.2 | 1.1 / 1.2
60ZTP33BR002 | 3 | P235GH (1.0345) | P235GH (1.0345) | BW | 168.3 | 150 | 4.5 | 168.3 | 150 | 4.5 | V | HER-001 | 0 | IMR-VP-12-2012 | 141 | BOEHLER "DMO-IG" | 2,0 : 3,0 | - | - | 1 | _ |  | _ | _ | _ | see remark 2) on WPS | <350 | No | 44075 | Adam Duric | 1 | 1.1 / 1.2 | 1.1 / 1.2
60ZTP34BR001 | 3 | P235GH (1.0345) | P235GH (1.0345) | BW | 273 | 250 | 6.3 | 273 | 250 | 6.3 | V | HER-001 | 0 | IMR-VP-12-2012 | 141 | BOEHLER "DMO-IG" | 2,0 : 3,0 | - | - | 1 | _ |  | _ | _ | _ | see remark 2) on WPS | <350 | No | 44075 | Adam Duric | 1 | 1.1 / 1.2 | 1.1 / 1.2
60ZTP36BR001 | 6 | P235GH (1.0345) | P235GH (1.0345) | BW | 88.9 | 80 | 3.2 | 88.9 | 80 | 3.2 | V | HER-001 | 0 | IMR-VP-12-2012 | 141 | BOEHLER "DMO-IG" | 2,0 : 3,0 | - | - | 1 | _ |  | _ | _ | _ | see remark 2) on WPS | <350 | No | 44075 | Adam Duric | 1 | 1.1 / 1.2 | 1.1 / 1.2
60ZTP36BR002 | 6 | P235GH (1.0345) | P235GH (1.0345) | BW | 88.9 | 80 | 3.2 | 88.9 | 80 | 3.2 | V | HER-001 | 0 | IMR-VP-12-2012 | 141 | BOEHLER "DMO-IG" | 2,0 : 3,0 | - | - | 1 | _ |  | _ | _ | _ | see remark 2) on WPS | <350 | No | 44075 | Adam Duric | 1 | 1.1 / 1.2 | 1.1 / 1.2
60ZTP51BR001 | 3 | P235GH (1.0345) | P235GH (1.0345) | BW | 114.3 | 100 | 3.6 | 114.3 | 100 | 3.6 | V | HER-001 | 0 | IMR-VP-12-2012 | 141 | BOEHLER "DMO-IG" | 2,0 : 3,0 | - | - | 1 | _ |  | _ | _ | _ | see remark 2) on WPS | <350 | No | 44075 | Adam Duric | 1 | 1.1 / 1.2 | 1.1 / 1.2
60ZTP51BR002 | 3 | P235GH (1.0345) | P235GH (1.0345) | BW | 114.3 | 100 | 3.6 | 114.3 | 100 | 3.6 | V | HER-001 | 0 | IMR-VP-12-2012 | 141 | BOEHLER "DMO-IG" | 2,0 : 3,0 | - | - | 1 | _ |  | _ | _ | _ | see remark 2) on WPS | <350 | No | 44075 | Adam Duric | 1 | 1.1 / 1.2 | 1.1 / 1.2
60ZTP51BR003 | 3 | P235GH (1.0345) | P235GH (1.0345) | BW | 114.3 | 100 | 3.6 | 114.3 | 100 | 3.6 | V | HER-001 | 0 | IMR-VP-12-2012 | 141 | BOEHLER "DMO-IG" | 2,0 : 3,0 | - | - | 1 | _ |  | _ | _ | _ | see remark 2) on WPS | <350 | No | 44075 | Adam Duric | 1 | 1.1 / 1.2 | 1.1 / 1.2
60ZTP51BR004 | 3 | P235GH (1.0345) | P235GH (1.0345) | BW | 114.3 | 100 | 3.6 | 114.3 | 100 | 3.6 | V | HER-001 | 0 | IMR-VP-12-2012 | 141 | BOEHLER "DMO-IG" | 2,0 : 3,0 | - | - | 1 | _ |  | _ | _ | _ | see remark 2) on WPS | <350 | No | 44075 | Adam Duric | 1 | 1.1 / 1.2 | 1.1 / 1.2

## Linelist
Line | Rev. | Rev. Date | PED cat. | Drw. No.
60EGC10BR001 | B | 2020-03-22 | SEP | DE1078-60EGC10-&MTC030-473541
60EGC10BR002 | C | 2020-06-22 | SEP | DE1078-60EGC10-&MTC030-473542
60EGC10BR050 | C | 2020-06-22 | SEP | DE1078-60EGC10-&MTC030-473543
60EGC10BR060 | B | 2020-03-22 | SEP | DE1078-60EGC10-&MTC030-473544
60EGD10BR020 | C | 2020-06-22 | SEP | DE1078-60EGD10-&MTC030-473545
60EGD10BR030-UEY00Y-00L | - | 2019-06-24 | SEP | DE1078-60EGD10-&MTC030-473140
60EGD10BR040 | A | 2020-01-16 | SEP | DE1078-60EGD10-&MTC030-473546
60EGD10BR050 | A | 2020-01-16 | SEP | DE1078-60EGD10-&MTC030-473547
60EGD10BR060 | B | 2020-06-04 | SEP | DE1078-60EGD10-&MTC030-473548
60EGD10BR070 | A | 2020-01-16 | SEP | DE1078-60EGD10-&MTC030-473549
60EGD10BR195 | A | 2020-01-16 | SEP | DE1078-60EGD10-&MTC030-473550
60EGD10BR196 | A | 2020-01-16 | SEP | DE1078-60EGD10-&MTC030-473551
60EGD10BR901 | A | 2020-01-16 | SEP | DE1078-60EGD10-&MTC030-473552
60EGD10BR902 | A | 2020-01-16 | SEP | DE1078-60EGD10-&MTC030-473553
60EGD10BR903 | A | 2020-01-16 | SEP | DE1078-60EGD10-&MTC030-473554
60EGD10BR951 | A | 2020-01-16 | SEP | DE1078-60EGD10-&MTC030-473555
60EGD10BR952-UEY00Y-00L | A | 2019-11-18 | SEP | DE1078-60EGD10-&MTC030-473143
60EGD10BR953 | A | 2020-01-16 | SEP | DE1078-60EGD10-&MTC030-473556
60EGD11BR010 | A | 2020-01-16 | SEP | DE1078-60EGD11-&MTC030-473557
60EGD13BR050 | A | 2020-01-16 | SEP | DE1078-60EGD13-&MTC030-473558
60EGD20BR010 | A | 2020-01-16 | SEP | DE1078-60EGD20-&MTC030-473559
60EGD20BR020 | B | 2020-03-04 | SEP | DE1078-60EGD20-&MTC030-473560
60EGD20BR030 | A | 2020-01-16 | SEP | DE1078-60EGD20-&MTC030-473561
60EGD20BR040 | A | 2020-01-16 | SEP | DE1078-60EGD20-&MTC030-473562
60EGD20BR050-UEY00Y-00L | - | 2019-06-24 | SEP | DE1078-60EGD20-&MTC030-473144
60EGD20BR060 | A | 2020-01-16 | SEP | DE1078-60EGD20-&MTC030-473563
60EGD20BR070 | B | 2020-03-22 | SEP | DE1078-60EGD20-&MTC030-473564
60EGD20BR195 | A | 2020-01-16 | SEP | DE1078-60EGD20-&MTC030-473565
60EGD20BR196 | A | 2020-01-16 | SEP | DE1078-60EGD20-&MTC030-473566
60EGD20BR901 | A | 2020-01-16 | SEP | DE1078-60EGD20-&MTC030-473567
60EGD20BR902 | A | 2020-01-16 | SEP | DE1078-60EGD20-&MTC030-473568
60EGD20BR903 | A | 2020-01-16 | SEP | DE1078-60EGD20-&MTC030-473569
60EGD20BR904 | A | 2020-01-16 | SEP | DE1078-60EGD20-&MTC030-473570
60EGD20BR951 | A | 2020-01-16 | SEP | DE1078-60EGD20-&MTC030-473571
60EGD20BR952-UEY00Y-00L | A | 2019-11-18 | SEP | DE1078-60EGD20-&MTC030-473147
60EGD20BR953 | A | 2020-01-16 | SEP | DE1078-60EGD20-&MTC030-473572
60EKG40BR005 | B | 2020-04-28 | III | DE1078-60EKG40-&MTC030-473573
60EKG40BR010 | C | 2020-04-06 | III | DE1078-60EKG40-&MTC030-473574
60EKG40BR010-UEY00Y-00L | - | 2019-06-12 | III | DE1078-60EKG40-&MTC030-472613
60EKG40BR010-UEY00Y-B11 | - | 2019-06-12 | III | DE1078-60EKG40-&MTC030-472614
60EKG40BR010-UEY00Y-B41 | A | 2020-01-06 | III | DE1078-60EKG40-&MTC030-472615
60EKG40BR020 | A | 2020-01-20 | III | DE1078-60EKG40-&MTC030-473575
60EKG40BR021 | A | 2020-02-13 | III | DE1078-60EKG40-&MTC030-473576
60EKG40BR021-UHY00Y-00L | - | 2019-06-12 | III | DE1078-60EKG40-&MTC030-472616
60EKG40BR021-UHY00Y-01L | - | 2019-06-12 | III | DE1078-60EKG40-&MTC030-472617
60EKG40BR021-UHY00Y-A12 | - | 2019-06-12 | III | DE1078-60EKG40-&MTC030-472618
60EKG40BR021-UHY00Y-D12 | - | 2019-06-12 | III | DE1078-60EKG40-&MTC030-472619
60EKG40BR021-UHY00Y-G12 | A | 2020-01-06 | III | DE1078-60EKG40-&MTC030-472620
60EKG40BR022 | A | 2020-01-20 | III | DE1078-60EKG40-&MTC030-473577
60EKG40BR022-UNY01Y-00L | A | 2019-07-24 | III | DE1078-60EKG40-&MTC030-472621
60EKG40BR022-UNY01Y-01L | B | 2020-01-20 | III | DE1078-60EKG40-&MTC030-472622
60EKG40BR022-UNY01Y-B41 | - | 2019-06-12 | III | DE1078-60EKG40-&MTC030-472623
60EKG40BR023 | A | 2020-01-20 | III | DE1078-60EKG40-&MTC030-473578
60EKG40BR901 | B | 2020-06-16 | SEP | DE1078-60EKG40-&MTC030-473579
60EKG40BR902 | B | 2020-06-16 | SEP | DE1078-60EKG40-&MTC030-473580
60EKG40BR903 | B | 2020-06-16 | SEP | DE1078-60EKG40-&MTC030-473581
60EKG40BR951 | B | 2020-06-18 | SEP | DE1078-60EKG40-&MTC030-473582
60EKG40BR952 | B | 2020-06-18 | SEP | DE1078-60EKG40-&MTC030-473583
60EKG70BR020 | A | 2020-01-20 | III | DE1078-60EKG70-&MTC030-473584
60EKG70BR020-UNY01Y-00L | - | 2019-06-12 | III | DE1078-60EKG70-&MTC030-472624
60EKG70BR020-UNY01Y-01L | - | 2019-06-12 | III | DE1078-60EKG70-&MTC030-472625
60EKG70BR020-UNY01Y-B41 | - | 2019-06-12 | III | DE1078-60EKG70-&MTC030-472626
60EKG70BR021 | B | 2020-08-20 | III | DE1078-60EKG70-&MTC030-473585
60EKG70BR021-UHY00Y-00L | - | 2019-06-12 | III | DE1078-60EKG70-&MTC030-472627
60EKG70BR021-UHY00Y-01L | - | 2019-06-12 | III | DE1078-60EKG70-&MTC030-472628
60EKG70BR021-UHY00Y-A12 | - | 2019-06-12 | III | DE1078-60EKG70-&MTC030-472629
60EKG70BR021-UHY00Y-D12 | - | 2019-06-12 | III | DE1078-60EKG70-&MTC030-472630
60EKG70BR021-UHY00Y-G12 | - | 2019-06-12 | III | DE1078-60EKG70-&MTC030-472631
60EKG70BR940 | A | 2020-06-18 | SEP | DE1078-60EKG70-&MTC030-473586
60EKG70BR947 | A | 2020-06-18 | SEP | DE1078-60EKG70-&MTC030-473587
60EKG70BR997 | A | 2020-06-18 | SEP | DE1078-60EKG70-&MTC030-473588
60EKT05BR001 | A | 2020-06-01 | I | DE1078-60EKT05-&MTC030-471268
60EKT05BR002 | - | 2020-02-25 | SEP | DE1078-60EKT05-&MTC030-471269
60EKT05BR003 | A | 2020-08-28 | SEP | DE1078-60EKT05-&MTC030-471270
60EKT05BR004 | - | 2020-02-25 | SEP | DE1078-60EKT05-&MTC030-471271
60EKT05BR004-UEY00Y-00L | A | 2019-11-21 | SEP | DE1078-60EKT05-&MTC030-473223
60EKT05BR004-UEY00Y-B11 | - | 2019-11-21 | SEP | DE1078-60EKT05-&MTC030-474484
60EKT05BR004-UEY00Y-B41 | B | 2020-01-06 | SEP | DE1078-60EKT05-&MTC030-473225
60EKT05BR005 | - | 2020-02-25 | SEP | DE1078-60EKT05-&MTC030-471272
60EKT05BR006 | A | 2020-06-15 | SEP | DE1078-60EKT05-&MTC030-471273
60EKT05BR191 | - | 2020-07-07 | SEP | DE1078-60EKT05-&MTC030-471355
60EKT05BR192 | - | 2020-03-02 | SEP | DE1078-60EKT05-&MTC030-471356
60EKT05BR301 | - | 2020-03-02 | SEP | DE1078-60EKT05-&MTC030-471326
60EKT05BR302 | - | 2020-03-02 | SEP | DE1078-60EKT05-&MTC030-471327
60EKT05BR303 | - | 2020-03-02 | SEP | DE1078-60EKT05-&MTC030-471328
60EKT05BR304 | - | 2020-03-02 | SEP | DE1078-60EKT05-&MTC030-471329
60EKT05BR305 | - | 2020-03-02 | SEP | DE1078-60EKT05-&MTC030-471330
60EKT05BR306 | - | 2020-03-02 | SEP | DE1078-60EKT05-&MTC030-471331
60EKT05BR307 | - | 2020-03-02 | SEP | DE1078-60EKT05-&MTC030-471332
60EKT05BR308 | - | 2020-03-02 | SEP | DE1078-60EKT05-&MTC030-471333
60EKT05BR901 | - | 2020-03-02 | SEP | DE1078-60EKT05-&MTC030-471357
60EKT05BR902 | - | 2020-03-02 | SEP | DE1078-60EKT05-&MTC030-471358
60EKT05BR903 | - | 2020-03-02 | SEP | DE1078-60EKT05-&MTC030-471334
60EKT05BR905 | - | 2020-03-02 | SEP | DE1078-60EKT05-&MTC030-471360
60EKT05BR906 | - | 2020-03-02 | SEP | DE1078-60EKT05-&MTC030-471335
60EKT05BR922 | - | 2020-03-02 | SEP | DE1078-60EKT05-&MTC030-471336
60EKT05BR951 | - | 2020-03-02 | SEP | DE1078-60EKT05-&MTC030-471337
60EKT05BR952 | - | 2020-03-02 | SEP | DE1078-60EKT05-&MTC030-471338
60EKT05BR953 | - | 2020-03-02 | SEP | DE1078-60EKT05-&MTC030-471339
60EKT05BR954 | - | 2020-03-02 | SEP | DE1078-60EKT05-&MTC030-471340
60EKT05BR955 | - | 2020-03-02 | SEP | DE1078-60EKT05-&MTC030-471341
60EKT10BR001 | A | 2020-06-15 | SEP | DE1078-60EKT10-&MTC030-471274
60EKT10BR002 | - | 2020-02-25 | SEP | DE1078-60EKT10-&MTC030-471275
60EKT10BR002-UEY00Y-00L | A | 2019-11-21 | SEP | DE1078-60EKT10-&MTC030-473226
60EKT10BR002-UEY00Y-B11 | - | 2019-11-21 | SEP | DE1078-60EKT10-&MTC030-474485
60EKT10BR002-UEY00Y-B41 | A | 2020-01-06 | SEP | DE1078-60EKT10-&MTC030-473228
60EKT10BR003 | - | 2020-02-25 | SEP | DE1078-60EKT10-&MTC030-471276
60EKT10BR004 | - | 2020-02-25 | SEP | DE1078-60EKT10-&MTC030-471277
60EKT10BR005 | - | 2020-02-25 | SEP | DE1078-60EKT10-&MTC030-471278
60EKT10BR603 | - | 2020-05-01 | SEP | DE1078-60EKT10-&MTC030-471342
60EKT10BR901 | - | 2020-03-02 | SEP | DE1078-60EKT10-&MTC030-471343
60EKT10BR902 | - | 2020-03-02 | SEP | DE1078-60EKT10-&MTC030-471344
60EKT10BR905 | - | 2020-03-02 | SEP | DE1078-60EKT10-&MTC030-471361
60EKT10BR951 | - | 2020-03-02 | SEP | DE1078-60EKT10-&MTC030-471345
60EKT10BR952 | - | 2020-03-02 | SEP | DE1078-60EKT10-&MTC030-471346
60EKT15BR002 | A | 2020-06-18 | SEP | DE1078-60EKT15-&MTC030-471279
60EKT15BR003 | A | 2020-06-01 | I | DE1078-60EKT15-&MTC030-471280
60EKT15BR191 | - | 2020-03-02 | SEP | DE1078-60EKT15-&MTC030-471347
60EKT15BR192 | - | 2020-03-02 | SEP | DE1078-60EKT15-&MTC030-471348
60EKT15BR905 | - | 2020-03-02 | SEP | DE1078-60EKT15-&MTC030-471349
60EKT15BR953 | - | 2020-03-02 | SEP | DE1078-60EKT15-&MTC030-471350
60EKT16BR001 | A | 2020-06-01 | SEP | DE1078-60EKT16-&MTC030-471281
60EKT17BR003 | - | 2020-03-02 | SEP | DE1078-60EKT17-&MTC030-471359
60EKT18BR001 | A | 2020-06-26 | SEP | DE1078-60EKT18-&MTC030-471282
60EKT18BR002 | A | 2020-06-26 | SEP | DE1078-60EKT18-&MTC030-471283
60EKT18BR191 | - | 2020-03-02 | SEP | DE1078-60EKT18-&MTC030-471351
60EKT18BR192 | - | 2020-07-07 | SEP | DE1078-60EKT18-&MTC030-471352
60EKT18BR901 | - | 2020-03-02 | SEP | DE1078-60EKT18-&MTC030-471353
60EKT18BR951 | - | 2020-03-02 | SEP | DE1078-60EKT18-&MTC030-471354
60EKT20BR010-UHY00Y-00L | - | 2019-06-17 | I | DE1078-60EKT20-&MTC030-472632
60EKT20BR010-UHY00Y-01L | A | 2020-03-24 | I | DE1078-60EKT20-&MTC030-472633
60EKT20BR010-UHY00Y-D11 | - | 2019-06-17 | I | DE1078-60EKT20-&MTC030-472634
60EKT20BR010-UHY00Y-G11 | A | 2020-04-01 | I | DE1078-60EKT20-&MTC030-472635
60EKT20BR011 | A | 2020-03-24 | I | DE1078-60EKT20-&MTC030-474369
60EKT20BR011-UNY01Y-00L | - | 2019-06-17 | I | DE1078-60EKT20-&MTC030-472636
60EKT20BR011-UNY01Y-01L | - | 2019-06-17 | I | DE1078-60EKT20-&MTC030-472637
60EKT20BR011-UNY01Y-B41 | - | 2019-06-17 | I | DE1078-60EKT20-&MTC030-472638
60EKT20BR901 | B | 2020-06-15 | SEP | DE1078-60EKT20-&MTC030-471147
60EKT20BR951 | - | 2020-01-10 | SEP | DE1078-60EKT20-&MTC030-471148
60EKT30BR002 | A | 2020-03-24 | I | DE1078-60EKT30-&MTC030-474370
60EKT30BR002-UNY01Y-00L | - | 2019-06-17 | I | DE1078-60EKT30-&MTC030-472639
60EKT30BR002-UNY01Y-01L | - | 2019-06-17 | I | DE1078-60EKT30-&MTC030-472640
60EKT30BR002-UNY01Y-B41 | - | 2019-06-17 | I | DE1078-60EKT30-&MTC030-472641
60EKT30BR003 | B | 2020-06-08 | I | DE1078-60EKT30-&MTC030-474371
60EKT30BR004 | - | 2019-11-01 | I | DE1078-60EKT30-&MTC030-474372
60EKT30BR005 | - | 2019-11-01 | I | DE1078-60EKT30-&MTC030-474373
60EKT30BR011 | - | 2020-06-08 | SEP | DE1078-60EKT30-&MTC030-470794
60EKT30BR301 | - | 2020-01-10 | SEP | DE1078-60EKT30-&MTC030-471149
60EKT30BR307 | - | 2020-01-10 | SEP | DE1078-60EKT30-&MTC030-471150
60EKT30BR901 | A | 2020-04-27 | SEP | DE1078-60EKT30-&MTC030-471151
60EKT30BR902 | - | 2020-01-31 | SEP | DE1078-60EKT30-&MTC030-471152
60EKT30BR951-UHY00Y-00L | C | 2020-06-26 | SEP | DE1078-60EKT30-&MTC030-472642
60EKT30BR951-UHY00Y-G11 | - | 2019-06-17 | SEP | DE1078-60EKT30-&MTC030-472643
60EKT30BR951-UNY01Y-00L | - | 2019-06-17 | SEP | DE1078-60EKT30-&MTC030-472644
60GHC01BR301 | A | 2020-06-16 | SEP | DE1078-60GHC01-&MTC030-474414
60GHC01BR302 | A | 2020-06-16 | SEP | DE1078-60GHC01-&MTC030-474415
60GHC01BR303 | A | 2020-06-16 | SEP | DE1078-60GHC01-&MTC030-474416
60GHC01BR901 | A | 2020-01-07 | SEP | DE1078-60GHC01-&MTC030-474417
60GHC01BR902 | A | 2020-08-10 | SEP | DE1078-60GHC01-&MTC030-474418
60GHC01BR951 | - | 2019-11-04 | SEP | DE1078-60GHC01-&MTC030-474419
60GHC05BR001 | A | 2020-08-10 | SEP | DE1078-60GHC05-&MTC030-474420
60GHC05BR001-UNY01Y-00L | - | 2019-06-26 | SEP | DE1078-60GHC05-&MTC030-473179
60GHC05BR001-UNY01Y-01L | - | 2019-06-26 | SEP | DE1078-60GHC05-&MTC030-473180
60GHC05BR001-UNY01Y-B41 | - | 2019-06-26 | SEP | DE1078-60GHC05-&MTC030-473181
60GHC05BR001-UNY01Y-D11 | - | 2019-06-26 | SEP | DE1078-60GHC05-&MTC030-473182
60GHC05BR901 | - | 2019-11-04 | SEP | DE1078-60GHC05-&MTC030-474421
60GHC05BR951-UNY01Y-00L | - | 2019-06-26 | SEP | DE1078-60GHC05-&MTC030-473183
60GHC05BR951-UNY01Y-B41 | A | 2019-10-25 | SEP | DE1078-60GHC05-&MTC030-473184
60GHC07BR001 | - | 2019-11-04 | SEP | DE1078-60GHC07-&MTC030-474422
60GHC07BR001-UNY01Y-00L | - | 2019-06-26 | SEP | DE1078-60GHC07-&MTC030-473185
60GHC07BR001-UNY01Y-01L | - | 2019-06-26 | SEP | DE1078-60GHC07-&MTC030-473186
60GHC07BR001-UNY01Y-02L | - | 2019-06-26 | SEP | DE1078-60GHC07-&MTC030-473187
60GHC07BR001-UNY01Y-B41 | - | 2019-06-26 | SEP | DE1078-60GHC07-&MTC030-473188
60GHC07BR001-UNY01Y-D11 | - | 2019-06-26 | SEP | DE1078-60GHC07-&MTC030-473189
60GHC07BR901 | A | 2020-06-19 | SEP | DE1078-60GHC07-&MTC030-474423
60GHC07BR951-UNY01Y-00L | - | 2019-06-26 | SEP | DE1078-60GHC07-&MTC030-473190
60GHC07BR951-UNY01Y-B41 | A | 2019-10-25 | SEP | DE1078-60GHC07-&MTC030-473191
60GHC10BR002 | A | 2020-08-13 | SEP | DE1078-60GHC10-&MTC030-474424
60GHC18BR001 | A | 2020-08-13 | SEP | DE1078-60GHC18-&MTC030-474425
60GHC18BR002 | A | 2020-08-13 | SEP | DE1078-60GHC18-&MTC030-474426
60GHC20BR004 | A | 2020-08-13 | SEP | DE1078-60GHC20-&MTC030-474427
60GHC20BR004-ULY00Y-00L | B | 2020-08-28 | SEP | DE1078-60GHC20-&MTC030-474374
60GHC20BR004-ULY00Y-A11 | B | 2020-08-28 | SEP | DE1078-60GHC20-&MTC030-473192
60GHC20BR004-UNY01Y-00L | A | 2019-11-14 | SEP | DE1078-60GHC20-&MTC030-473193
60GHC20BR005 | - | 2019-11-15 | SEP | DE1078-60GHC20-&MTC030-474243
60GHC20BR005-UHY00Y-00L | - | 2019-06-26 | SEP | DE1078-60GHC20-&MTC030-473194
60GHC20BR005-UHY00Y-01L | - | 2019-06-26 | SEP | DE1078-60GHC20-&MTC030-473195
60GHC20BR005-UHY00Y-A11 | A | 2020-03-16 | SEP | DE1078-60GHC20-&MTC030-473196
60GHC20BR005-UHY00Y-D11 | A | 2019-11-14 | SEP | DE1078-60GHC20-&MTC030-473197
60GHC20BR005-UHY00Y-G11 | - | 2019-06-26 | SEP | DE1078-60GHC20-&MTC030-473198
60GHC20BR007-UMCL1Y-L40 | B | 2020-07-16 | SEP | DE1078-60GHC20-&MTC030-473199
60GHC20BR008-UMCL1Y-00L | - | 2019-06-26 | SEP | DE1078-60GHC20-&MTC030-473200
60GHC20BR008-UMCL1Y-01L | - | 2019-06-26 | SEP | DE1078-60GHC20-&MTC030-473201
60GHC20BR008-UMCL1Y-02L | - | 2019-06-26 | SEP | DE1078-60GHC20-&MTC030-473202
60GHC20BR008-UMCL1Y-E41 | A | 2019-11-14 | SEP | DE1078-60GHC20-&MTC030-473203
60GHC20BR008-UMCL1Y-G41 | - | 2019-06-26 | SEP | DE1078-60GHC20-&MTC030-473204
60GHC20BR008-UMCL1Y-J41 | A | 2019-10-25 | SEP | DE1078-60GHC20-&MTC030-473205
60GHC20BR008-UMCL1Y-L40 | - | 2019-06-26 | SEP | DE1078-60GHC20-&MTC030-473206
60GHC20BR009 | A | 2020-08-17 | SEP | DE1078-60GHC20-&MTC030-474428
60GHC20BR009-UMCL1Y-E41 | - | 2019-06-26 | SEP | DE1078-60GHC20-&MTC030-473207
60GHC20BR011 | A | 2020-08-17 | SEP | DE1078-60GHC20-&MTC030-474429
60GHC20BR012 | A | 2020-08-17 | SEP | DE1078-60GHC20-&MTC030-474430
60GHC20BR030 | - | 2019-11-04 | SEP | DE1078-60GHC20-&MTC030-474431
60GHC20BR030-UMCL1Y-01L | - | 2019-06-26 | SEP | DE1078-60GHC20-&MTC030-473208
60GHC20BR030-UMCL1Y-02L | - | 2019-06-26 | SEP | DE1078-60GHC20-&MTC030-473209
60GHC20BR030-UMCL1Y-A41 | - | 2019-06-26 | SEP | DE1078-60GHC20-&MTC030-473210
60GHC20BR030-UMCL1Y-C41 | A | 2019-11-14 | SEP | DE1078-60GHC20-&MTC030-473211
60GHC20BR030-UMCL1Y-E41 | - | 2019-06-26 | SEP | DE1078-60GHC20-&MTC030-473212
60GHC20BR601-UHY00Y-00L | B | 2020-07-21 | SEP | DE1078-60GHC20-&MTC030-473213
60GHC20BR601-UHY00Y-A11 | A | 2020-03-16 | SEP | DE1078-60GHC20-&MTC030-473214
60GHC20BR952-UHY00Y-00L | - | 2019-11-14 | SEP | DE1078-60GHC20-&MTC030-473215
60GHC20BR952-UHY00Y-G11 | - |  | SEP | DE1078-60GHC20-&MTC030-473216
60GHC21BR001 | A | 2020-09-07 | SEP | DE1078-60GHC21-&MTC030-474432
60GHC21BR004 | A | 2020-08-10 | SEP | DE1078-60GHC21-&MTC030-474433
60GHC21BR191 | A | 2020-08-10 | SEP | DE1078-60GHC21-&MTC030-474434
60GHC21BR192 | B | 2020-09-07 | SEP | DE1078-60GHC21-&MTC030-474435
60GHC21BR901 | - | 2019-11-04 | SEP | DE1078-60GHC21-&MTC030-474436
60GHC21BR902 | - | 2020-09-07
60GHC21BR903 | - | 2020-09-07
60GHC22BR001 | A | 2020-08-17 | SEP | DE1078-60GHC22-&MTC030-474437
60GHC22BR002 | A | 2020-08-17 | SEP | DE1078-60GHC22-&MTC030-474438
60GHC23BR021 | A | 2020-06-19 | SEP | DE1078-60GHC23-&MTC030-474440
60GHC24BR001 | A | 2020-06-19 | SEP | DE1078-60GHC24-&MTC030-474441
60GHC25BR001-PGB10Y-A10 | C | 2020-06-18 | SEP | DE1078-60GHC25-&MTC030-473217
60GHC25BR002-PGB10Y-A10 | B | 2020-06-18 | SEP | DE1078-60GHC25-&MTC030-473218
60GHC25BR003-PGB10Y-A10 | B | 2020-05-28 | SEP | DE1078-60GHC25-&MTC030-473219
60GHC25BR004-PGB10Y-A10 | B | 2020-05-28 | SEP | DE1078-60GHC25-&MTC030-473220
60GHC26BR001 | A | 2020-08-17 | SEP | DE1078-60GHC26-&MTC030-474442
60GHC26BR001-UMCL1Y-C41 | - | 2019-06-26 | SEP | DE1078-60GHC26-&MTC030-473221
60GHC26BR951 | - | 2019-11-04 | SEP | DE1078-60GHC26-&MTC030-474443
60GHC33BR001 | - | 2020-03-02 | SEP | DE1078-60GHC33-&MTC030-474444
60GHC33BR004 | - | 2020-03-02 | SEP | DE1078-60GHC33-&MTC030-474445
60GHC36BR001 | - | 2019-11-04 | SEP | DE1078-60GHC36-&MTC030-474446
60GHC36BR001-UMCL1Y-J41 | - | 2019-06-26 | SEP | DE1078-60GHC36-&MTC030-473222
60GHC36BR002 | A | 2020-08-28 | SEP | DE1078-60GHC36-&MTC030-474447
60GHC36BR003 | - | 2019-11-04 | SEP | DE1078-60GHC36-&MTC030-474448
60GHC37BR001 | - | 2019-11-04 | SEP | DE1078-60GHC37-&MTC030-474449
60GHC37BR002 | - | 2019-11-04 | SEP | DE1078-60GHC37-&MTC030-474450
60GHC37BR003 | - | 2019-11-04 | SEP | DE1078-60GHC37-&MTC030-474451
60GHC44BR004 | A | 2020-06-16 | SEP | DE1078-60GHC44-&MTC030-474452
60GHC44BR005 | A | 2020-06-16 | SEP | DE1078-60GHC44-&MTC030-474453
60GHC44BR005-UHY00Y-D11 | - | 2019-11-14 | SEP | DE1078-60GHC44-&MTC030-474465
60GHC45BR001 | - | 2019-11-04 | SEP | DE1078-60GHC45-&MTC030-474463
60GHC45BR002 | - | 2019-11-04 | SEP | DE1078-60GHC45-&MTC030-474464
60GHC45BR191 | A | 2020-08-10 | SEP | DE1078-60GHC45-&MTC030-474720
60GHC45BR192 | A | 2020-08-10 | SEP | DE1078-60GHC45-&MTC030-474721
60GHD13BR002 | - | 2020-06-09 | SEP | DE1078-60GHD13-&MTC030-470807
60GHD20BR001 | - | 2020-01-07 | SEP | DE1078-60GHD20-&MTC030-473408
60GHD20BR002-UMCL1Y-00L | - | 2019-07-29 | SEP | DE1078-60GHD20-&MTC030-473409
60GHD20BR002-UMCL1Y-01L | - | 2019-07-29 | SEP | DE1078-60GHD20-&MTC030-473410
60GHD20BR002-UMCL1Y-02L | - | 2019-07-29 | SEP | DE1078-60GHD20-&MTC030-473411
60GHD20BR002-UMCL1Y-03L | - | 2019-07-29 | SEP | DE1078-60GHD20-&MTC030-473412
60GHD20BR002-UMCL1Y-04L | - | 2019-07-29 | SEP | DE1078-60GHD20-&MTC030-473413
60GHD20BR002-UMCL1Y-A41 | A | 2020-01-06 | SEP | DE1078-60GHD20-&MTC030-473414
60GHD20BR002-UMCL1Y-C41 | - | 2019-07-29 | SEP | DE1078-60GHD20-&MTC030-473415
60GHD20BR002-UMCL1Y-E41 | - | 2019-07-29 | SEP | DE1078-60GHD20-&MTC030-473416
60GHD20BR002-UMCL1Y-G41 | - | 2019-07-29 | SEP | DE1078-60GHD20-&MTC030-473417
60GHD20BR002-UMCL1Y-J41 | - | 2019-07-29 | SEP | DE1078-60GHD20-&MTC030-473418
60GHD20BR002-UMCL1Y-L40 | A | 2020-01-06 | SEP | DE1078-60GHD20-&MTC030-473419
60GHD20BR003 | - | 2020-01-07 | SEP | DE1078-60GHD20-&MTC030-473420
60GHD20BR004-UHY00Y-00L | - | 2019-07-29 | SEP | DE1078-60GHD20-&MTC030-473421
60GHD20BR004-UHY00Y-01L | - | 2019-07-29 | SEP | DE1078-60GHD20-&MTC030-473422
60GHD20BR004-UHY00Y-A12 | - | 2019-07-29 | SEP | DE1078-60GHD20-&MTC030-473423
60GHD20BR004-UHY00Y-D12 | - | 2019-07-29 | SEP | DE1078-60GHD20-&MTC030-473424
60GHD20BR005-UHY00Y-G12 | A | 2019-12-11 | SEP | DE1078-60GHD20-&MTC030-473425
60GHD20BR006-UNY01Y-00L | - | 2019-07-29 | SEP | DE1078-60GHD20-&MTC030-473426
60GHD20BR007-UNY01Y-00L | A | 2020-06-01 | SEP | DE1078-60GHD20-&MTC030-473427
60GHD20BR008 | - | 2020-01-07 | SEP | DE1078-60GHD20-&MTC030-473428
60GHD20BR951-UHY00Y-00L | B | 2020-01-06 | SEP | DE1078-60GHD20-&MTC030-473429
60GHD21BR001 | - | 2020-01-07 | SEP | DE1078-60GHD21-&MTC030-473430
60GHD22BR001 | - | 2020-01-07 | SEP | DE1078-60GHD22-&MTC030-473432
60GHD22BR001-UMCL1Y-C41 | - | 2019-07-29 | SEP | DE1078-60GHD22-&MTC030-473433
60GHD23BR001 | - | 2020-01-07 | SEP | DE1078-60GHD23-&MTC030-473434
60GHD23BR001-UMCL1Y-C41 | - | 2019-07-29 | SEP | DE1078-60GHD23-&MTC030-473435
60GHD24BR001 | - | 2020-01-07 | SEP | DE1078-60GHD24-&MTC030-473436
60GHD24BR001-UMCL1Y-E41 | - | 2019-07-29 | SEP | DE1078-60GHD24-&MTC030-473437
60GHD25BR001 | - | 2020-01-07 | SEP | DE1078-60GHD25-&MTC030-473438
60GHD26BR001 | - | 2020-01-07 | SEP | DE1078-60GHD26-&MTC030-473439
60GHD26BR001-UMCL1Y-J41 | - | 2019-07-29 | SEP | DE1078-60GHD26-&MTC030-473440
60GHD26BR002 | - | 2020-01-07 | SEP | DE1078-60GHD26-&MTC030-473913
60GHD26BR901 | - | 2020-01-07 | SEP | DE1078-60GHD26-&MTC030-473441
60GHD31BR001 | - | 2020-01-07 | SEP | DE1078-60GHD31-&MTC030-473442
60GHD31BR001-UHY00Y-D12 | - | 2019-07-29 | SEP | DE1078-60GHD31-&MTC030-473443
60GHD32BR001 | - | 2020-01-07 | SEP | DE1078-60GHD32-&MTC030-473444
60GHD32BR001-UHY00Y-D12 | - | 2019-07-29 | SEP | DE1078-60GHD32-&MTC030-473445
60GHD33BR001 | - | 2020-01-07 | SEP | DE1078-60GHD33-&MTC030-473446
60GHD33BR001-UHY00Y-G12 | - | 2019-07-29 | SEP | DE1078-60GHD33-&MTC030-473447
60GKB10BR003 | - | 2020-01-07 | SEP | DE1078-60GKB10-&MTC030-473448
60GKB10BR301 | - | 2020-01-07 | SEP | DE1078-60GKB10-&MTC030-473449
60GKB13BR002 | - | 2020-06-09 | SEP | DE1078-60GKB13-&MTC030-473451
60GKB15BR001 | - | 2020-01-07 | SEP | DE1078-60GKB15-&MTC030-473453
60GKB16BR001 | - | 2020-01-07 | SEP | DE1078-60GKB16-&MTC030-474244
60GKB16BR005 | - | 2020-01-07 | SEP | DE1078-60GKB16-&MTC030-471144
60GKB20BR001 | - | 2020-01-07 | SEP | DE1078-60GKB20-&MTC030-473455
60GMC01BR001 | - | 2020-05-18 | SEP | DE1078-60GMC01-&MTC030-471486
60GMC01BR002 | - | 2020-05-18 | SEP | DE1078-60GMC01-&MTC030-471487
60GMC01BR003 | - | 2020-05-18 | SEP | DE1078-60GMC01-&MTC030-471488
60GMC01BR004 | - | 2020-05-18 | SEP | DE1078-60GMC01-&MTC030-471489
60GMC01BR005 | A | 2020-09-08 | SEP | DE1078-60GMC01-&MTC030-471579
60GMC10BR001 | - | 2019-11-18 | SEP | DE1078-60GMC10-&MTC030-474466
60GMC11BR001 | A | 2020-10-06 | SEP | DE1078-60GMC11-&MTC030-474467
60GMC11BR901 | - | 2020-01-03 | SEP | DE1078-60GMC11-&MTC030-474468
60GMC12BR001 | A | 2020-10-06 | SEP | DE1078-60GMC12-&MTC030-474469
60GMC20BR001 | - | 2019-11-18 | SEP | DE1078-60GMC20-&MTC030-474470
60GMC20BR003 | - | 2019-11-18 | SEP | DE1078-60GMC20-&MTC030-474471
60GMC21BR001 | A | 2020-10-06 | SEP | DE1078-60GMC21-&MTC030-474472
60GMC22BR001 | A | 2019-11-18 | SEP | DE1078-60GMC22-&MTC030-474473
60GMC22BR901 | - | 2020-01-03 | SEP | DE1078-60GMC22-&MTC030-474474
60GMD20BR004 | A | 2020-01-03 | SEP | DE1078-60GMD20-&MTC030-474475
60GMD20BR952 | - | 2020-01-02 | SEP | DE1078-60GMD20-&MTC030-474476
60GMN01BR001 | - | 2020-05-18 | SEP | DE1078-60GMN01-&MTC030-471461
60GMN01BR002 | - | 2020-05-18 | SEP | DE1078-60GMN01-&MTC030-471462
60GMN01BR003 | - | 2020-05-18 | SEP | DE1078-60GMN01-&MTC030-471485
60GMN01BR004 | - | 2020-05-18 | SEP | DE1078-60GMN01-&MTC030-471475
60GMN01BR005 | - | 2020-05-18 | SEP | DE1078-60GMN01-&MTC030-471476
60GMN01BR006 | - | 2020-05-18 | SEP | DE1078-60GMN01-&MTC030-471483
60GMN01BR007 | - | 2020-05-18 | SEP | DE1078-60GMN01-&MTC030-471480
60GMN01BR009 | - | 2020-05-18 | SEP | DE1078-60GMN01-&MTC030-471482
60GMN01BR010 | - | 2020-05-18 | SEP | DE1078-60GMN01-&MTC030-471484
60GMN01BR011 | - | 2020-05-18 | SEP | DE1078-60GMN01-&MTC030-471481
60GMN01BR012 | - | 2020-05-18 | SEP | DE1078-60GMN01-&MTC030-471465
60GMN01BR013 | - | 2020-05-18 | SEP | DE1078-60GMN01-&MTC030-471466
60GMN01BR014 | - | 2020-05-18 | SEP | DE1078-60GMN01-&MTC030-471463
60GMN01BR015 | - | 2020-05-18 | SEP | DE1078-60GMN01-&MTC030-471469
60GMN01BR016 | - | 2020-05-18 | SEP | DE1078-60GMN01-&MTC030-471467
60GMN01BR017 | - | 2020-05-18 | SEP | DE1078-60GMN01-&MTC030-471472
60GMN01BR018 | - | 2020-05-18 | SEP | DE1078-60GMN01-&MTC030-471460
60GMN01BR019 | - | 2020-05-18 | SEP | DE1078-60GMN01-&MTC030-471479
60GMN01BR020 | - | 2020-05-18 | SEP | DE1078-60GMN01-&MTC030-471468
60GMN01BR021 | - | 2020-05-18 | SEP | DE1078-60GMN01-&MTC030-471474
60GMN01BR022 | - | 2020-05-18 | SEP | DE1078-60GMN01-&MTC030-471473
60GMN01BR023 | - | 2020-05-18 | SEP | DE1078-60GMN01-&MTC030-471464
60GMN01BR024 | - | 2020-05-18 | SEP | DE1078-60GMN01-&MTC030-471470
60GMN01BR025 | - | 2020-05-18 | SEP | DE1078-60GMN01-&MTC030-471471
60GMN01BR026 | - | 2020-05-18 | SEP | DE1078-60GMN01-&MTC030-471478
60GMN01BR027 | - | 2020-05-18 | SEP | DE1078-60GMN01-&MTC030-471477
60GMN01BR028 | - | 2020-05-18 | SEP | DE1078-60GMN01-&MTC030-471580
60GMN01BR029 | - | 2020-05-18 | SEP | DE1078-60GMN01-&MTC030-471581
60GMN01BR030 | - | 2020-05-18 | SEP | DE1078-60GMN01-&MTC030-471582
60GMN01BR031 | - | 2020-05-18 | SEP | DE1078-60GMN01-&MTC030-471583
60GMW10BR001 | A | 2020-01-03 | SEP | DE1078-60GMW10-&MTC030-474477
60GMW11BR001 | A | 2020-06-10 | SEP | DE1078-60GMW11-&MTC030-474478
60GMW11BR901 | - | 2020-01-03 | SEP | DE1078-60GMW11-&MTC030-474479
60GMW12BR001 | A | 2020-06-10 | SEP | DE1078-60GMW12-&MTC030-474480
60HSK10BR001-UHY00Y-G12 | B | 2019-11-13 | I | DE1078-60HSK10-&MTC030-473539
60HSK10BR001-UNY01Y-00L | - | 2019-07-22 | I | DE1078-60HSK10-&MTC030-473536
60HSK10BR001-UNY01Y-01L | - | 2019-07-22 | I | DE1078-60HSK10-&MTC030-473538
60HSK10BR001-UNY01Y-B41 | - | 2019-07-22 | I | DE1078-60HSK10-&MTC030-473537
60HSK10BR001-UNY01Y-D11 | - | 2019-07-22 | I | DE1078-60HSK10-&MTC030-473535
60HSK10BR002 | - | 2020-08-01 | I | DE1078-60HSK10-&MTC030-473534
60HSK10BR951-UHY00Y-G12 | - | 2019-07-22 | SEP | DE1078-60HSK10-&MTC030-473540
60LAB10BR001-ULY00Y-A12 | A | 2020-01-22 | III | DE1078-60LAB10-&MTC030-473250
60LAB11BR001-ULY00Y-00L | - | 2019-06-28 | II | DE1078-60LAB11-&MTC030-473251
60LAB11BR001-ULY00Y-A12 | A | 2020-01-22 | II | DE1078-60LAB11-&MTC030-473252
60LAB11BR002-LAC10Y-00L | - | 2019-06-28 | II | DE1078-60LAB11-&MTC030-473253
60LAB11BR002-LAC10Y-A30 | B | 2020-02-17 | II | DE1078-60LAB11-&MTC030-473254
60LAB11BR003-LAC10Y-00L | - | 2019-09-19 | II | DE1078-60LAB11-&MTC030-473255
60LAB11BR003-LAC10Y-01L | A | 2020-01-22 | II | DE1078-60LAB11-&MTC030-473256
60LAB11BR003-LAC10Y-A30 | B | 2020-05-14 | II | DE1078-60LAB11-&MTC030-473257
60LAB11BR004-ULY00Y-00L | B | 2020-06-11 | II | DE1078-60LAB11-&MTC030-473258
60LAB11BR021-LAC10Y-00L | A | 2020-01-06 | II | DE1078-60LAB11-&MTC030-473259
60LAB11BR021-LAC10Y-A30 | B | 2020-06-08 | II | DE1078-60LAB11-&MTC030-473260
60LAB11BR022-ULY00Y-00L | A | 2020-06-10 | II | DE1078-60LAB11-&MTC030-473261
60LAB11BR023-ULY00Y-00L | - | 2019-06-28 | II | DE1078-60LAB11-&MTC030-473262
60LAB11BR023-ULY00Y-A12 | - | 2019-06-28 | II | DE1078-60LAB11-&MTC030-473263
60LAB11BR191-LAC10Y-A30 | B | 2020-07-24 | SEP | DE1078-60LAB11-&MTC030-473264
60LAB11BR192-LAC10Y-00L | - | 2019-06-28 | SEP | DE1078-60LAB11-&MTC030-473265
60LAB11BR192-LAC10Y-A30 | B | 2020-07-24 | SEP | DE1078-60LAB11-&MTC030-473266
60LAB11BR301-LAC10Y-A30 | A | 2020-02-17 | SEP | DE1078-60LAB11-&MTC030-473267
60LAB11BR302-LAC10Y-A30 | A | 2020-02-17 | SEP | DE1078-60LAB11-&MTC030-473268
60LAB11BR303-LAC10Y-A30 | A | 2020-02-17 | SEP | DE1078-60LAB11-&MTC030-473269
60LAB11BR322-LAC10Y-00L | A | 2020-01-22 | SEP | DE1078-60LAB11-&MTC030-473270
60LAB11BR323-LAC10Y-00L | A | 2020-01-22 | SEP | DE1078-60LAB11-&MTC030-473271
60LAB11BR324-LAC10Y-00L | A | 2020-01-22 | SEP | DE1078-60LAB11-&MTC030-473272
60LAB11BR331-LAC10Y-A30 | B | 2020-07-24 | SEP | DE1078-60LAB11-&MTC030-471288
60LAB11BR901-LAC10Y-00L | - | 2019-06-28 | SEP | DE1078-60LAB11-&MTC030-473273
60LAB11BR901-LAC10Y-A30 | A | 2020-04-13 | SEP | DE1078-60LAB11-&MTC030-473274
60LAB11BR906-LAC10Y-00L | - | 2019-06-28 | SEP | DE1078-60LAB11-&MTC030-473276
60LAB11BR906-LAC10Y-A30 | A | 2020-06-08 | SEP | DE1078-60LAB11-&MTC030-473277
60LAB11BR951-LAC10Y-00L | - | 2019-06-28 | SEP | DE1078-60LAB11-&MTC030-473278
60LAB11BR951-LAC10Y-A30 | A | 2020-04-13 | SEP | DE1078-60LAB11-&MTC030-473279
60LAB11BR952-LAC10Y-00L | - | 2019-06-28 | SEP | DE1078-60LAB11-&MTC030-473280
60LAB11BR952-LAC10Y-A30 | A | 2020-05-18 | SEP | DE1078-60LAB11-&MTC030-473281
60LAB11BR971-LAC10Y-00L | B | 2020-04-13 | SEP | DE1078-60LAB11-&MTC030-473282
60LAB12BR001-ULY00Y-00L | - | 2019-06-28 | II | DE1078-60LAB12-&MTC030-473284
60LAB12BR002-LAC10Y-00L | - | 2019-06-28 | II | DE1078-60LAB12-&MTC030-473285
60LAB12BR002-LAC10Y-A10 | B | 2020-05-11 | II | DE1078-60LAB12-&MTC030-473286
60LAB12BR003-LAC10Y-00L | - | 2019-09-19 | II | DE1078-60LAB12-&MTC030-473287
60LAB12BR003-LAC10Y-01L | A | 2020-01-22 | II | DE1078-60LAB12-&MTC030-473288
60LAB12BR003-LAC10Y-A10 | B | 2020-05-14 | II | DE1078-60LAB12-&MTC030-473289
60LAB12BR004-ULY00Y-00L | D | 2020-06-11 | II | DE1078-60LAB12-&MTC030-473290
60LAB12BR004-ULY00Y-A12 | B | 2020-01-06 | II | DE1078-60LAB12-&MTC030-473291
60LAB12BR021-LAC10Y-00L | A | 2020-01-06 | II | DE1078-60LAB12-&MTC030-473292
60LAB12BR021-LAC10Y-A10 | B | 2020-06-08 | II | DE1078-60LAB12-&MTC030-473293
60LAB12BR022-ULY00Y-00L | A | 2020-06-10 | II | DE1078-60LAB12-&MTC030-473294
60LAB12BR023-ULY00Y-00L | - | 2019-06-28 | II | DE1078-60LAB12-&MTC030-473295
60LAB12BR191-LAC10Y-A10 | A | 2020-02-17 | SEP | DE1078-60LAB12-&MTC030-473296
60LAB12BR192-LAC10Y-00L | - | 2019-06-28 | SEP | DE1078-60LAB12-&MTC030-473297
60LAB12BR192-LAC10Y-A10 | A | 2020-02-17 | SEP | DE1078-60LAB12-&MTC030-473298
60LAB12BR301-LAC10Y-A10 | A | 2020-02-17 | SEP | DE1078-60LAB12-&MTC030-473299
60LAB12BR302-LAC10Y-A10 | A | 2020-02-17 | SEP | DE1078-60LAB12-&MTC030-473300
60LAB12BR303-LAC10Y-A10 | A | 2020-02-17 | SEP | DE1078-60LAB12-&MTC030-473301
60LAB12BR322-LAC10Y-00L | A | 2020-01-22 | SEP | DE1078-60LAB12-&MTC030-473302
60LAB12BR323-LAC10Y-00L | A | 2020-01-22 | SEP | DE1078-60LAB12-&MTC030-473303
60LAB12BR324-LAC10Y-00L | A | 2020-01-22 | SEP | DE1078-60LAB12-&MTC030-473304
60LAB12BR331-LAC10Y-A10 | B | 2020-07-24 | SEP | DE1078-60LAB12-&MTC030-471289
60LAB12BR901-LAC10Y-00L | - | 2019-06-28 | SEP | DE1078-60LAB12-&MTC030-473305
60LAB12BR901-LAC10Y-A10 | A | 2020-04-13 | SEP | DE1078-60LAB12-&MTC030-473306
60LAB12BR906-LAC10Y-00L | - | 2019-06-28 | SEP | DE1078-60LAB12-&MTC030-473308
60LAB12BR906-LAC10Y-A10 | A | 2020-06-08 | SEP | DE1078-60LAB12-&MTC030-473309
60LAB12BR951-LAC10Y-00L | - | 2019-06-28 | SEP | DE1078-60LAB12-&MTC030-473310
60LAB12BR951-LAC10Y-A10 | A | 2020-04-13 | SEP | DE1078-60LAB12-&MTC030-473311
60LAB12BR952-LAC10Y-00L | - | 2019-06-28 | SEP | DE1078-60LAB12-&MTC030-473312
60LAB12BR952-LAC10Y-A10 | A | 2020-05-18 | SEP | DE1078-60LAB12-&MTC030-473313
60LAB12BR971-LAC10Y-00L | B | 2020-04-13 | SEP | DE1078-60LAB12-&MTC030-473314
60LAB18BR001-ULY00Y-A12 | B | 2020-08-28 | II | DE1078-60LAB18-&MTC030-473316
60LAB18BR001-UNY01Y-00L | - | 2019-06-28 | II | DE1078-60LAB18-&MTC030-473317
60LAB18BR002-UHY00Y-00L | - | 2019-06-28 | II | DE1078-60LAB18-&MTC030-473318
60LAB18BR002-UHY00Y-G12 | - | 2019-06-28 | II | DE1078-60LAB18-&MTC030-473319
60LAB18BR191 | - | 2020-07-07 | I | DE1078-60LAB18-&MTC030-473320
60LAB18BR192 | - | 2020-07-07 | SEP | DE1078-60LAB18-&MTC030-473321
60LAB18BR951 | - | 2019-06-01 | SEP | DE1078-60LAB18-&MTC030-473322
60LAB20BR001-ULY00Y-A12 | A | 2020-08-28 | II | DE1078-60LAB20-&MTC030-473323
60LAB20BR001-UNY01Y-00L | A | 2019-09-19 | II | DE1078-60LAB20-&MTC030-473324
60LAB20BR002-UHY00Y-00L | C | 2020-02-17 | II | DE1078-60LAB20-&MTC030-473325
60LAB20BR002-UHY00Y-G11 | A | 2019-11-13 | II | DE1078-60LAB20-&MTC030-473326
60LAB20BR301-ULY00Y-00L | - | 2019-06-28 | SEP | DE1078-60LAB20-&MTC030-473327
60LAB20BR601-ULY00Y-00L | A | 2020-05-18 | SEP | DE1078-60LAB20-&MTC030-473328
60LAB20BR901 | A | 2020-06-01 | SEP | DE1078-60LAB20-&MTC030-473329
60LAB20BR952 | A | 2020-06-01 | SEP | DE1078-60LAB20-&MTC030-473330
60LAB41BR001-LAC10Y-00L | B | 2020-07-24 | II | DE1078-60LAB41-&MTC030-473331
60LAB41BR001-LAC10Y-A30 | B | 2020-07-24 | II | DE1078-60LAB41-&MTC030-473332
60LAB41BR002-ULY00Y-00L | A | 2020-04-13 | II | DE1078-60LAB41-&MTC030-473333
60LAB41BR301-LAC10Y-00L | B | 2020-07-24 | SEP | DE1078-60LAB41-&MTC030-473334
60LAB41BR901-LAC10Y-00L | - | 2019-06-28 | SEP | DE1078-60LAB41-&MTC030-473335
60LAB41BR901-LAC10Y-A30 | B | 2020-05-14 | SEP | DE1078-60LAB41-&MTC030-473336
60LAB41BR951-LAC10Y-00L | C | 2020-05-14 | SEP | DE1078-60LAB41-&MTC030-473337
60LAB42BR001-LAC10Y-00L | B | 2020-07-24 | II | DE1078-60LAB42-&MTC030-473339
60LAB42BR001-LAC10Y-A10 | B | 2020-07-24 | II | DE1078-60LAB42-&MTC030-473340
60LAB42BR002-ULY00Y-00L | B | 2020-04-13 | II | DE1078-60LAB42-&MTC030-473341
60LAB42BR002-ULY00Y-A12 | - | 2019-06-28 | II | DE1078-60LAB42-&MTC030-473342
60LAB42BR301-LAC10Y-00L | B | 2020-07-24 | SEP | DE1078-60LAB42-&MTC030-473343
60LAB42BR901-LAC10Y-00L | - | 2019-06-28 | SEP | DE1078-60LAB42-&MTC030-473344
60LAB42BR901-LAC10Y-A10 | B | 2020-05-14 | SEP | DE1078-60LAB42-&MTC030-473345
60LAB42BR951-LAC10Y-00L | C | 2020-05-14 | SEP | DE1078-60LAB42-&MTC030-473346
60LAB50BR001-ULY00Y-A12 | A | 2020-08-28 | II | DE1078-60LAB50-&MTC030-473348
60LAB50BR001-UNY01Y-00L | - | 2019-06-28 | II | DE1078-60LAB50-&MTC030-473349
60LAB50BR002-UHY00Y-00L | A | 2020-03-24 | II | DE1078-60LAB50-&MTC030-473347
60LAB50BR002-UHY00Y-01L | A | 2020-08-28 | II | DE1078-60LAB50-&MTC030-473350
60LAB50BR002-UHY00Y-D11 | - | 2019-06-28 | II | DE1078-60LAB50-&MTC030-473351
60LAB50BR002-UHY00Y-G11 | - | 2019-06-28 | II | DE1078-60LAB50-&MTC030-473352
60LAB50BR301-ULY00Y-00L | A | 2019-07-24 | SEP | DE1078-60LAB50-&MTC030-473353
60LAB50BR901 | A | 2020-06-01 | SEP | DE1078-60LAB50-&MTC030-473354
60LAB50BR955 | A | 2020-06-01 | SEP | DE1078-60LAB50-&MTC030-473355
60LAB50BR955-UHY00Y-D11 | - | 2019-06-28 | SEP | DE1078-60LAB50-&MTC030-473356
60LAB89BR601-UHY00Y-00L | A | 2020-06-18 | SEP | DE1078-60LAB89-&MTC030-473357
60LAB90BR001-ULY00Y-A12 | B | 2020-08-28 | I | DE1078-60LAB90-&MTC030-473359
60LAB90BR001-UNY01Y-00L | - | 2019-06-28 | I | DE1078-60LAB90-&MTC030-473360
60LAB90BR002-UHY00Y-00L | A | 2020-03-24 | I | DE1078-60LAB90-&MTC030-473361
60LAB90BR002-UHY00Y-G11 | A | 2020-03-13 | I | DE1078-60LAB90-&MTC030-473362
60LAB90BR910 | A | 2020-06-26 | SEP | DE1078-60LAB90-&MTC030-473363
60LAB90BR951-ULY00Y-00L | C | 2020-06-24 | SEP | DE1078-60LAB90-&MTC030-473358
60LAB90BR951-ULY00Y-A12 | - | 2019-06-28 | SEP | DE1078-60LAB90-&MTC030-473364
60LAF70BR001 | A | 2020-08-28 | SEP | DE1078-60LAF70-&MTC030-471153
60LAF70BR002 | A | 2020-06-30 | SEP | DE1078-60LAF70-&MTC030-471154
60LAF70BR191 | A | 2020-07-03 | SEP | DE1078-60LAF70-&MTC030-471155
60LAF70BR192 | A | 2020-07-03 | SEP | DE1078-60LAF70-&MTC030-471156
60LAF71BR001 | A | 2020-06-17 | SEP | DE1078-60LAF71-&MTC030-471157
60LAF71BR002 | - | 2020-06-17 | SEP | DE1078-60LAF71-&MTC030-471158
60LAF72BR001 | A | 2020-06-17 | SEP | DE1078-60LAF72-&MTC030-471159
60LAF72BR002 | - | 2020-06-17 | SEP | DE1078-60LAF72-&MTC030-471160
60LBA20BR001 | C | 2020-05-28 | III | DE1078-60LBA20-&MTC030-473687
60LBA20BR001-UHY00Y-B14 | B | 2020-06-02 | III | DE1078-60LBA20-&MTC030-473688
60LBA20BR004 | E | 2020-03-13 | III | DE1078-60LBA20-&MTC030-473689
60LBA20BR301 | A | 2020-08-10 | SEP | DE1078-60LBA20-&MTC030-473690
60LBA20BR303 | A | 2020-08-17 | SEP | DE1078-60LBA20-&MTC030-473691
60LBA20BR901 | A | 2019-09-20 | III | DE1078-60LBA20-&MTC030-473692
60LBA20BR902 | A | 2020-06-30 | SEP | DE1078-60LBA20-&MTC030-473693
60LBA25BR001 | B | 2020-04-27 | I | DE1078-60LBA25-&MTC030-473695
60LBA90BR001 | A | 2020-05-03 | II | DE1078-60LBA90-&MTC030-473385
60LBA90BR001-UHY00Y-B13 | A | 2019-11-13 | II | DE1078-60LBA90-&MTC030-473386
60LBA90BR002 | - | 2019-09-07 | II | DE1078-60LBA90-&MTC030-473387
60LBA90BR005 | - | 2019-09-07 | II | DE1078-60LBA90-&MTC030-473388
60LBA90BR304 | - | 2019-10-15 | SEP | DE1078-60LBA90-&MTC030-474337
60LBA90BR305 | - | 2019-10-15 | SEP | DE1078-60LBA90-&MTC030-474338
60LBA90BR901 | - | 2019-09-07 | I | DE1078-60LBA90-&MTC030-473389
60LBA90BR902 | - | 2019-10-15 | SEP | DE1078-60LBA90-&MTC030-474339
60LBA90BR903-LCM10Y-A10 | A | 2020-05-18 | SEP | DE1078-60LBA90-&MTC030-474033
60LBA90BR905-LCM10Y-A10 | - | 2019-09-02 | SEP | DE1078-60LBA90-&MTC030-474034
60LBA90BR906 | - | 2019-10-15 | SEP | DE1078-60LBA90-&MTC030-474340
60LBA90BR906-LCM10Y-A10 | A | 2020-06-08 | SEP | DE1078-60LBA90-&MTC030-474035
60LBA96BR001 | - | 2019-09-07 | I | DE1078-60LBA96-&MTC030-473390
60LBA96BR010 | - | 2019-10-15 | SEP | DE1078-60LBA96-&MTC030-474342
60LBA96BR011 | - | 2019-10-15 | SEP | DE1078-60LBA96-&MTC030-474341
60LBA96BR301 | - | 2019-10-15 | SEP | DE1078-60LBA96-&MTC030-474343
60LBA96BR302 | - | 2019-10-15 | SEP | DE1078-60LBA96-&MTC030-474344
60LBB50BR001 | C | 2020-05-28 | III | DE1078-60LBB50-&MTC030-473696
60LBB50BR002 | C | 2020-02-06 | III | DE1078-60LBB50-&MTC030-473697
60LBB50BR002-UHY00Y-B13 | B | 2020-02-06 | III | DE1078-60LBB50-&MTC030-473698
60LBB50BR301 | A | 2020-08-10 | SEP | DE1078-60LBB50-&MTC030-473699
60LBB50BR304 | A | 2020-08-10 | SEP | DE1078-60LBB50-&MTC030-473700
60LBB50BR305 | A | 2020-08-10 | SEP | DE1078-60LBB50-&MTC030-473701
60LBB50BR601 | - | 2020-03-05 | SEP | DE1078-60LBB50-&MTC030-473702
60LBB50BR901 | A | 2019-09-20 | III | DE1078-60LBB50-&MTC030-473703
60LBB50BR902 | - | 2019-10-15 | I | DE1078-60LBB50-&MTC030-473704
60LBB50BR902-LCM10Y-A10 | A | 2020-06-11 | I | DE1078-60LBB50-&MTC030-473705
60LBB50BR911 | B | 2020-06-01 | III | DE1078-60LBB50-&MTC030-473706
60LBB50BR912 | - | 2019-10-15 | SEP | DE1078-60LBB50-&MTC030-473707
60LBB50BR912-LCM10Y-A10 | A | 2020-06-08 | SEP | DE1078-60LBB50-&MTC030-473708
60LBB50BR913-LCM10Y-A10 | A | 2020-06-08 | SEP | DE1078-60LBB50-&MTC030-473709
60LBB55BR001 | C | 2020-05-28 | III | DE1078-60LBB55-&MTC030-473711
60LBB55BR301 | A | 2020-08-10 | SEP | DE1078-60LBB55-&MTC030-473712
60LBB55BR302 | A | 2020-08-10 | SEP | DE1078-60LBB55-&MTC030-473713
60LBB56BR001 | A | 2020-09-08 | I | DE1078-60LBB56-&MTC030-473714
60LBC40BR001 | B | 2020-02-06 | III | DE1078-60LBC40-&MTC030-473653
60LBC40BR003 | B | 2020-04-22 | III | DE1078-60LBC40-&MTC030-473654
60LBC40BR004 | B | 2020-08-28 | III | DE1078-60LBC40-&MTC030-473655
60LBC40BR004-UHY00Y-B14 | A | 2019-11-13 | III | DE1078-60LBC40-&MTC030-473656
60LBC40BR005 | - | 2019-08-26 | III | DE1078-60LBC40-&MTC030-473657
60LBC40BR301 | - | 2019-08-26 | SEP | DE1078-60LBC40-&MTC030-473820
60LBC40BR302 | - | 2019-08-26 | SEP | DE1078-60LBC40-&MTC030-473821
60LBC40BR303 | - | 2019-08-26 | SEP | DE1078-60LBC40-&MTC030-473822
60LBC40BR304-UHY00Y-00L | - | 2019-08-26 | SEP | DE1078-60LBC40-&MTC030-473823
60LBC40BR304-UHY00Y-B14 | A | 2019-10-14 | SEP | DE1078-60LBC40-&MTC030-473824
60LBC40BR310 | - | 2019-08-26 | I | DE1078-60LBC40-&MTC030-473825
60LBC40BR335 | - | 2019-08-26 | SEP | DE1078-60LBC40-&MTC030-473826
60LBC40BR336 | - | 2019-08-26 | SEP | DE1078-60LBC40-&MTC030-473827
60LBC40BR337 | - | 2019-08-26 | SEP | DE1078-60LBC40-&MTC030-473828
60LBC40BR338 | - | 2019-08-26 | SEP | DE1078-60LBC40-&MTC030-473829
60LBC40BR901 | A | 2019-09-20 | III | DE1078-60LBC40-&MTC030-473658
60LBC40BR902 | A | 2019-09-20 | III | DE1078-60LBC40-&MTC030-473659
60LBC40BR904 | - | 2019-08-26 | I | DE1078-60LBC40-&MTC030-473830
60LBC40BR904-LCM10Y-A10 | A | 2020-06-16 | I | DE1078-60LBC40-&MTC030-473831
60LBC40BR911 | - | 2019-08-26 | SEP | DE1078-60LBC40-&MTC030-473832
60LBC41BR001 | - | 2019-08-26 | I | DE1078-60LBC41-&MTC030-473739
60LBC41BR002 | - | 2019-08-26 | I | DE1078-60LBC41-&MTC030-473660
60LBC42BR001 | B | 2020-04-15 | III | DE1078-60LBC42-&MTC030-473661
60LBC42BR003 | A | 2020-04-15 | III | DE1078-60LBC42-&MTC030-473662
60LBC42BR004 | C | 2020-07-08 | III | DE1078-60LBC42-&MTC030-473663
60LBC42BR005 | B | 2020-04-15 | III | DE1078-60LBC42-&MTC030-473664
60LBC42BR006 | - | 2019-08-26 | III | DE1078-60LBC42-&MTC030-473665
60LBC42BR007 | A | 2020-01-06 | III | DE1078-60LBC42-&MTC030-473666
60LBC42BR008 | - | 2019-08-26 | III | DE1078-60LBC42-&MTC030-473667
60LBC42BR009 | A | 2020-03-06 | III | DE1078-60LBC42-&MTC030-473668
60LBC42BR110 | - | 2020-12-02 | I | DE1078-60LBC42-&MTC030-473835
60LBC42BR111 | A | 2020-04-06 | I | DE1078-60LBC42-&MTC030-473836
60LBC42BR112 | A | 2020-04-06 | I | DE1078-60LBC42-&MTC030-473837
60LBC42BR191 | A | 2020-06-18 | I | DE1078-60LBC42-&MTC030-473669
60LBC42BR192 | B | 2020-06-18 | I | DE1078-60LBC42-&MTC030-473670
60LBC42BR301 | - | 2019-08-26 | SEP | DE1078-60LBC42-&MTC030-473839
60LBC42BR309 | - | 2019-08-26 | SEP | DE1078-60LBC42-&MTC030-473840
60LBC42BR381 | - | 2020-03-27 | SEP | DE1078-60LBC42-&MTC030-473841
60LBC42BR382 | - | 2020-03-27 | SEP | DE1078-60LBC42-&MTC030-473842
60LBC42BR383 | - | 2020-03-27 | SEP | DE1078-60LBC42-&MTC030-473843
60LBC42BR921 | A | 2019-09-20 | III | DE1078-60LBC42-&MTC030-473671
60LBC42BR922 | - | 2019-08-26 | I | DE1078-60LBC42-&MTC030-473844
60LBC42BR922-UMCL1Y-00L | - | 2019-08-26 | I | DE1078-60LBC42-&MTC030-473845
60LBC42BR922-UMCL1Y-01L | - | 2019-08-26 | I | DE1078-60LBC42-&MTC030-473846
60LBC42BR922-UMCL1Y-G41 | - | 2019-08-26 | I | DE1078-60LBC42-&MTC030-473847
60LBC42BR922-UMCL1Y-J41 | - | 2019-08-26 | I | DE1078-60LBC42-&MTC030-473848
60LBC42BR922-UMCL1Y-L40 | - | 2019-08-26 | I | DE1078-60LBC42-&MTC030-473849
60LBC42BR923 | - | 2019-08-26 | I | DE1078-60LBC42-&MTC030-473850
60LBC42BR923-LCM10Y-A10 | B | 2020-06-16 | I | DE1078-60LBC42-&MTC030-473851
60LBC42BR925-LCM10Y-A10 | A | 2020-01-06 | I | DE1078-60LBC42-&MTC030-473852
60LBC42BR942 | - | 2020-02-12 | SEP | DE1078-60LBC42-&MTC030-473853
60LBC42BR943 | - | 2019-08-26 | SEP | DE1078-60LBC42-&MTC030-473854
60LBC42BR959 | - | 2020-03-27 | SEP | DE1078-60LBC42-&MTC030-473855
60LBC47BR001 | A | 2020-05-18 | III | DE1078-60LBC47-&MTC030-473672
60LBG05BR010 | C | 2020-08-28 | III | DE1078-60LBG05-&MTC030-473740
60LBG05BR010-UNY01Y-00L | - | 2019-06-27 | III | DE1078-60LBG05-&MTC030-473229
60LBG05BR010-UNY01Y-01L | A | 2019-06-27 | III | DE1078-60LBG05-&MTC030-473230
60LBG05BR010-UNY01Y-B41 | A | 2019-08-02 | III | DE1078-60LBG05-&MTC030-473231
60LBG05BR010-UNY01Y-D11 | A | 2020-04-08 | III | DE1078-60LBG05-&MTC030-473232
60LBG05BR011 | A | 2020-06-17 | I | DE1078-60LBG05-&MTC030-473741
60LBG05BR301 | B | 2020-07-16 | SEP | DE1078-60LBG05-&MTC030-473742
60LBG05BR906 | - | 2019-09-08 | I | DE1078-60LBG05-&MTC030-473743
60LBG05BR907 | - | 2020-06-04 | SEP | DE1078-60LBG05-&MTC030-473744
60LBG05BR908 | - | 2020-06-04 | SEP | DE1078-60LBG05-&MTC030-470809
60LBG05BR909 | - | 2020-06-04 | SEP | DE1078-60LBG05-&MTC030-473745
60LBG09BR001 | A | 2020-06-30 | III | DE1078-60LBG09-&MTC030-473746
60LBG09BR002 | - | 2019-09-08 | III | DE1078-60LBG09-&MTC030-473747
60LBG09BR191 | A | 2020-07-21 | I | DE1078-60LBG09-&MTC030-473748
60LBG09BR192 | B | 2020-07-21 | I | DE1078-60LBG09-&MTC030-473749
60LBG09BR301 | - | 2019-12-20 | SEP | DE1078-60LBG09-&MTC030-473750
60LBG09BR302 | - | 2019-12-20 | SEP | DE1078-60LBG09-&MTC030-473751
60LBG09BR310 | - | 2019-12-20 | SEP | DE1078-60LBG09-&MTC030-473752
60LBG09BR311 | - | 2019-12-20 | SEP | DE1078-60LBG09-&MTC030-473753
60LBG09BR312 | - | 2019-12-20 | SEP | DE1078-60LBG09-&MTC030-473754
60LBG09BR313 | - | 2019-12-20 | SEP | DE1078-60LBG09-&MTC030-473755
60LBG09BR314 | - | 2019-12-20 | SEP | DE1078-60LBG09-&MTC030-473756
60LBG09BR381 | - | 2019-12-20 | SEP | DE1078-60LBG09-&MTC030-473757
60LBG09BR382 | - | 2019-12-20 | SEP | DE1078-60LBG09-&MTC030-473758
60LBG09BR383 | - | 2019-12-20 | SEP | DE1078-60LBG09-&MTC030-473759
60LBG09BR901 | A | 2020-02-17 | I | DE1078-60LBG09-&MTC030-473760
60LBG09BR902 | - | 2020-06-04 | SEP | DE1078-60LBG09-&MTC030-473761
60LBG09BR903 | - | 2020-06-04 | SEP | DE1078-60LBG09-&MTC030-470810
60LBG09BR904 | A | 2019-09-08 | I | DE1078-60LBG09-&MTC030-473762
60LBG09BR905 | A | 2019-12-20 | SEP | DE1078-60LBG09-&MTC030-473763
60LBG09BR906 | - |  | SEP | DE1078-60LBG09-&MTC030-470795
60LBG09BR942 | - | 2019-12-20 | SEP | DE1078-60LBG09-&MTC030-473764
60LBG09BR943 | - | 2019-12-20 | SEP | DE1078-60LBG09-&MTC030-473765
60LBG10BR001 | A | 2020-06-17 | I | DE1078-60LBG10-&MTC030-473766
60LBG10BR002 | B | 2019-09-08 | I | DE1078-60LBG10-&MTC030-473767
60LBG10BR003-UHY00Y-00L | A | 2020-08-28 | I | DE1078-60LBG10-&MTC030-473235
60LBG10BR004 | A | 2020-08-01 | I | DE1078-60LBG10-&MTC030-473768
60LBG10BR004-UHY00Y-A12 | B | 2020-07-16 | I | DE1078-60LBG10-&MTC030-473236
60LBG10BR191 | A | 2019-09-08 | I | DE1078-60LBG10-&MTC030-473769
60LBG10BR192 | C | 2020-07-21 | I | DE1078-60LBG10-&MTC030-473770
60LBG10BR301 | - | 2019-12-20 | SEP | DE1078-60LBG10-&MTC030-473771
60LBG10BR310 | - | 2019-12-20 | SEP | DE1078-60LBG10-&MTC030-473772
60LBG10BR311 | - | 2019-12-20 | SEP | DE1078-60LBG10-&MTC030-473773
60LBG10BR312 | - | 2019-12-20 | SEP | DE1078-60LBG10-&MTC030-473774
60LBG10BR313 | - | 2019-12-20 | SEP | DE1078-60LBG10-&MTC030-473775
60LBG10BR314 | - | 2019-12-20 | SEP | DE1078-60LBG10-&MTC030-473776
60LBG10BR601 | B | 2020-02-17 | SEP | DE1078-60LBG10-&MTC030-473777
60LBG10BR901 | B | 2020-02-17 | I | DE1078-60LBG10-&MTC030-473778
60LBG10BR902 | - | 2020-06-04 | SEP | DE1078-60LBG10-&MTC030-473779
60LBG10BR903 | - | 2020-06-04 | SEP | DE1078-60LBG10-&MTC030-470811
60LBG10BR906 | - | 2020-06-17 | SEP | DE1078-60LBG10-&MTC030-470796
60LBG10BR942 | - | 2019-12-20 | SEP | DE1078-60LBG10-&MTC030-473780
60LBG10BR943 | - | 2019-12-20 | SEP | DE1078-60LBG10-&MTC030-473781
60LBG25BR001-UHY00Y-00L | - | 2019-06-27 | I | DE1078-60LBG25-&MTC030-473237
60LBG25BR001-UHY00Y-D12 | - | 2019-06-27 | I | DE1078-60LBG25-&MTC030-473238
60LBG30BR001-UMCL1Y-00L | - | 2019-06-27 | I | DE1078-60LBG30-&MTC030-473239
60LBG30BR001-UMCL1Y-01L | - | 2019-06-27 | I | DE1078-60LBG30-&MTC030-473240
60LBG30BR001-UMCL1Y-02L | - | 2019-06-27 | I | DE1078-60LBG30-&MTC030-473241
60LBG30BR001-UMCL1Y-G41 | A | 2019-02-08 | I | DE1078-60LBG30-&MTC030-473242
60LBG30BR001-UMCL1Y-J41 | - | 2019-06-27 | I | DE1078-60LBG30-&MTC030-473243
60LBG30BR001-UMCL1Y-L40 | - | 2019-06-27 | I | DE1078-60LBG30-&MTC030-473244
60LBG30BR002 | - | 2019-09-08 | I | DE1078-60LBG30-&MTC030-473782
60LBG30BR005 | - | 2019-09-08 | I | DE1078-60LBG30-&MTC030-473783
60LBG30BR006 | - | 2019-09-08 | I | DE1078-60LBG30-&MTC030-473784
60LBG30BR192 | A | 2020-08-28 | SEP | DE1078-60LBG30-&MTC030-473785
60LBG30BR193-LCM10Y-A10 | - | 2019-09-02 | SEP | DE1078-60LBG30-&MTC030-473245
60LBG30BR303 | - | 2019-12-20 | SEP | DE1078-60LBG30-&MTC030-473786
60LBG30BR304 | - | 2019-12-20 | SEP | DE1078-60LBG30-&MTC030-473787
60LBG30BR309 | - | 2019-12-20 | SEP | DE1078-60LBG30-&MTC030-473788
60LBG30BR310 | - | 2019-12-20 | SEP | DE1078-60LBG30-&MTC030-473789
60LBG30BR311 | - | 2019-12-20 | SEP | DE1078-60LBG30-&MTC030-473790
60LBG30BR312 | - | 2019-12-20 | SEP | DE1078-60LBG30-&MTC030-473791
60LBG30BR314 | - | 2019-12-20 | SEP | DE1078-60LBG30-&MTC030-473792
60LBG30BR315 | - | 2019-12-20 | SEP | DE1078-60LBG30-&MTC030-473793
60LBG30BR316 | A | 2020-05-03 | SEP | DE1078-60LBG30-&MTC030-473794
60LBG30BR320 | - | 2019-12-20 | SEP | DE1078-60LBG30-&MTC030-473795
60LBG30BR321 | - | 2019-12-20 | SEP | DE1078-60LBG30-&MTC030-473796
60LBG30BR322 | - | 2019-12-20 | SEP | DE1078-60LBG30-&MTC030-473797
60LBG30BR901 | A | 2020-02-17 | I | DE1078-60LBG30-&MTC030-473798
60LBG30BR902 | - | 2019-12-20 | SEP | DE1078-60LBG30-&MTC030-473799
60LBG30BR903-LCM10Y-A10 | A | 2019-09-02 | SEP | DE1078-60LBG30-&MTC030-473246
60LBG30BR904 | A | 2020-05-03 | SEP | DE1078-60LBG30-&MTC030-473800
60LBG30BR905 | - | 2019-12-20 | SEP | DE1078-60LBG30-&MTC030-473801
60LBG30BR908 | - | 2019-08-09 | SEP | DE1078-60LBG30-&MTC030-473802
60LBG30BR909 | - | 2019-12-20 | SEP | DE1078-60LBG30-&MTC030-473803
60LBG30BR909-LCM10Y-A10 | A | 2020-06-11 | SEP | DE1078-60LBG30-&MTC030-473247
60LBG30BR910-LCM10Y-A10 | - | 2019-09-02 | SEP | DE1078-60LBG30-&MTC030-473248
60LBG30BR915 | A | 2020-02-17 | I | DE1078-60LBG30-&MTC030-473804
60LBG30BR916 | - | 2019-12-20 | SEP | DE1078-60LBG30-&MTC030-473805
60LBG30BR918-LCM10Y-A10 | A | 2019-09-02 | SEP | DE1078-60LBG30-&MTC030-473249
60LBG35BR001 | B | 2020-02-17 | I | DE1078-60LBG35-&MTC030-473806
60LBG35BR951 | A | 2019-12-20 | SEP | DE1078-60LBG35-&MTC030-473807
60LBG50BR001 | B | 2020-02-17 | I | DE1078-60LBG50-&MTC030-473808
60LBG50BR002 | B | 2020-02-17 | I | DE1078-60LBG50-&MTC030-473809
60LBG50BR310 | A | 2020-02-17 | SEP | DE1078-60LBG50-&MTC030-473810
60LBG50BR311 | A | 2020-02-17 | SEP | DE1078-60LBG50-&MTC030-473811
60LBG50BR312 | A | 2020-02-17 | SEP | DE1078-60LBG50-&MTC030-473812
60LBG50BR313 | A | 2020-02-17 | SEP | DE1078-60LBG50-&MTC030-473813
60LBG50BR314 | A | 2020-02-17 | SEP | DE1078-60LBG50-&MTC030-473814
60LBG50BR901 | A | 2020-02-17 | I | DE1078-60LBG50-&MTC030-473815
60LBG50BR902 | A | 2020-08-17 | SEP | DE1078-60LBG50-&MTC030-473816
60LBG50BR903 | - | 2020-06-04 | SEP | DE1078-60LBG50-&MTC030-470812
60LBG50BR904 | A | 2020-02-17 | SEP | DE1078-60LBG50-&MTC030-473817
60LCA11BR001 | A | 2020-06-04 | SEP | DE1078-60LCA11-&MTC030-473716
60LCA11BR002 | A | 2020-06-08 | SEP | DE1078-60LCA11-&MTC030-473717
60LCA11BR003 | - | 2019-08-01 | I | DE1078-60LCA11-&MTC030-473718
60LCA11BR004 | A | 2020-06-01 | I | DE1078-60LCA11-&MTC030-473719
60LCA11BR019 | A | 2020-06-01 | SEP | DE1078-60LCA11-&MTC030-473720
60LCA11BR020 | B | 2020-08-28 | SEP | DE1078-60LCA11-&MTC030-473721
60LCA11BR191 | - | 2020-01-27 | SEP | DE1078-60LCA11-&MTC030-471180
60LCA11BR192 | - | 2020-01-27 | SEP | DE1078-60LCA11-&MTC030-471181
60LCA11BR301 | A | 2020-06-16 | SEP | DE1078-60LCA11-&MTC030-471182
60LCA11BR302 | A | 2020-06-16 | SEP | DE1078-60LCA11-&MTC030-471183
60LCA11BR303 | - | 2020-01-27 | SEP | DE1078-60LCA11-&MTC030-471184
60LCA11BR304 | - | 2020-01-27 | SEP | DE1078-60LCA11-&MTC030-471185
60LCA11BR901 | - | 2020-01-27 | SEP | DE1078-60LCA11-&MTC030-471186
60LCA11BR902 | B | 2020-06-15 | SEP | DE1078-60LCA11-&MTC030-471187
60LCA11BR903 | A | 2020-05-28 | SEP | DE1078-60LCA11-&MTC030-471188
60LCA11BR951 | A | 2020-06-15 | SEP | DE1078-60LCA11-&MTC030-471189
60LCA11BR952 | - | 2020-01-27 | SEP | DE1078-60LCA11-&MTC030-471190
60LCA11BR955 | - | 2020-01-27 | SEP | DE1078-60LCA11-&MTC030-471191
60LCA12BR001 | A | 2020-06-04 | SEP | DE1078-60LCA12-&MTC030-473722
60LCA12BR002 | A | 2020-06-08 | SEP | DE1078-60LCA12-&MTC030-473723
60LCA12BR003 | - | 2019-08-01 | I | DE1078-60LCA12-&MTC030-473724
60LCA12BR004 | A | 2020-06-01 | I | DE1078-60LCA12-&MTC030-473725
60LCA12BR019 | A | 2020-06-01 | SEP | DE1078-60LCA12-&MTC030-473726
60LCA12BR020 | A | 2020-06-10 | SEP | DE1078-60LCA12-&MTC030-473727
60LCA12BR191 | - | 2020-01-27 | SEP | DE1078-60LCA12-&MTC030-471192
60LCA12BR192 | - | 2020-01-27 | SEP | DE1078-60LCA12-&MTC030-471193
60LCA12BR301 | A | 2020-06-16 | SEP | DE1078-60LCA12-&MTC030-471194
60LCA12BR302 | A | 2020-06-11 | SEP | DE1078-60LCA12-&MTC030-471195
60LCA12BR303 | - | 2020-01-27 | SEP | DE1078-60LCA12-&MTC030-471196
60LCA12BR304 | - | 2020-01-27 | SEP | DE1078-60LCA12-&MTC030-471197
60LCA12BR901 | - | 2020-01-27 | SEP | DE1078-60LCA12-&MTC030-471198
60LCA12BR902 | A | 2020-06-01 | SEP | DE1078-60LCA12-&MTC030-471199
60LCA12BR903 | A | 2020-05-28 | SEP | DE1078-60LCA12-&MTC030-471200
60LCA12BR951 | A | 2020-06-15 | SEP | DE1078-60LCA12-&MTC030-471201
60LCA12BR952 | - | 2020-01-27 | SEP | DE1078-60LCA12-&MTC030-471202
60LCA12BR955 | - | 2020-01-27 | SEP | DE1078-60LCA12-&MTC030-471203
60LCA16BR953 | A | 2020-08-28 | SEP | DE1078-60LCA16-&MTC030-471204
60LCA18BR020 | A | 2020-06-01 | SEP | DE1078-60LCA18-&MTC030-473728
60LCA18BR021 | A | 2020-06-01 | SEP | DE1078-60LCA18-&MTC030-473729
60LCA20BR001 | B | 2020-08-28 | I | DE1078-60LCA20-&MTC030-473730
60LCA20BR001-UMCL1Y-E41 | A | 2020-04-01 | I | DE1078-60LCA20-&MTC030-473456
60LCA20BR001-UMCL1Y-G41 | A | 2020-01-29 | I | DE1078-60LCA20-&MTC030-473457
60LCA20BR001-UMCL1Y-J41 | - | 2019-07-16 | I | DE1078-60LCA20-&MTC030-473458
60LCA20BR001-UMCL1Y-L40 | - | 2019-07-16 | I | DE1078-60LCA20-&MTC030-473459
60LCA20BR002 | A | 2020-01-29 | I | DE1078-60LCA20-&MTC030-473731
60LCA20BR002-UHY00Y-A11 | - | 2019-07-16 | I | DE1078-60LCA20-&MTC030-473460
60LCA20BR002-UHY00Y-D11 | - | 2019-07-16 | I | DE1078-60LCA20-&MTC030-473461
60LCA20BR003 | B | 2020-06-11 | III | DE1078-60LCA20-&MTC030-473732
60LCA20BR004 | A | 2020-01-29 | III | DE1078-60LCA20-&MTC030-473733
60LCA20BR005 | C | 2020-06-11 | III | DE1078-60LCA20-&MTC030-473734
60LCA20BR011 | A | 2019-09-30 | I | DE1078-60LCA20-&MTC030-473735
60LCA20BR012 | A | 2020-06-15 | III | DE1078-60LCA20-&MTC030-473736
60LCA20BR191 | A | 2020-08-10 | SEP | DE1078-60LCA20-&MTC030-471205
60LCA20BR192 | A | 2020-08-10 | SEP | DE1078-60LCA20-&MTC030-471206
60LCA20BR301-UMCL1Y-00L | A | 2020-01-29 | SEP | DE1078-60LCA20-&MTC030-473462
60LCA20BR601-UMCL1Y-00L | C | 2020-06-18 | SEP | DE1078-60LCA20-&MTC030-473463
60LCA20BR606-UMCL1Y-00L | C | 2020-05-14 | SEP | DE1078-60LCA20-&MTC030-473464
60LCA20BR607-UMCL1Y-00L | C | 2020-08-28 | SEP | DE1078-60LCA20-&MTC030-473465
60LCA20BR901 | A | 2020-05-18 | SEP | DE1078-60LCA20-&MTC030-471170
60LCA20BR902 | B | 2020-08-13 | SEP | DE1078-60LCA20-&MTC030-471171
60LCA20BR903 | C | 2020-08-13 | SEP | DE1078-60LCA20-&MTC030-471172
60LCA20BR904 | A | 2020-06-01 | SEP | DE1078-60LCA20-&MTC030-471173
60LCA20BR905 | A | 2020-06-01 | SEP | DE1078-60LCA20-&MTC030-471207
60LCA20BR951 | - | 2020-05-18 | SEP | DE1078-60LCA20-&MTC030-471174
60LCA20BR952 | A | 2020-05-28 | SEP | DE1078-60LCA20-&MTC030-471175
60LCA20BR953 | A | 2020-05-28 | SEP | DE1078-60LCA20-&MTC030-471176
60LCA20BR955 | A | 2020-06-01 | SEP | DE1078-60LCA20-&MTC030-471208
60LCA21BR001 | A | 2020-06-11 | SEP | DE1078-60LCA21-&MTC030-473737
60LCA21BR901 | - | 2020-01-27 | SEP | DE1078-60LCA21-&MTC030-471209
60LCA22BR001 | - | 2020-01-27 | SEP | DE1078-60LCA22-&MTC030-471210
60LCA30BR001 | B | 2020-06-15 | III | DE1078-60LCA30-&MTC030-473915
60LCA30BR002 | B | 2020-06-22 | III | DE1078-60LCA30-&MTC030-473916
60LCA30BR003 | B | 2020-03-13 | III | DE1078-60LCA30-&MTC030-473917
60LCA30BR901 | A | 2020-05-28 | SEP | DE1078-60LCA30-&MTC030-473918
60LCA30BR952 | A | 2020-06-01 | SEP | DE1078-60LCA30-&MTC030-473919
60LCA31BR001 | A | 2020-05-26 | II | DE1078-60LCA31-&MTC030-473920
60LCA31BR002 | A | 2020-06-22 | II | DE1078-60LCA31-&MTC030-473921
60LCA31BR002-UHY00Y-G12 | A | 2019-11-13 | II | DE1078-60LCA31-&MTC030-473466
60LCA31BR003-ULY00Y-A12 | A | 2020-08-28 | II | DE1078-60LCA31-&MTC030-473467
60LCA31BR003-UNY01Y-00L | - | 2019-12-07 | II | DE1078-60LCA31-&MTC030-473468
60LCA31BR901-ULY00Y-00L | A | 2020-08-28 | SEP | DE1078-60LCA31-&MTC030-473375
60LCA31BR901-ULY00Y-01L | B | 2020-04-08 | SEP | DE1078-60LCA31-&MTC030-473376
60LCA31BR901-ULY00Y-A11 | - | 2019-07-23 | SEP | DE1078-60LCA31-&MTC030-473377
60LCA31BR951 | B | 2020-06-22 | SEP | DE1078-60LCA31-&MTC030-473922
60LCA39BR001-UHY00Y-00L | - | 2019-12-07 | II | DE1078-60LCA39-&MTC030-473469
60LCA39BR001-UHY00Y-G11 | A | 2019-11-13 | II | DE1078-60LCA39-&MTC030-473470
60LCA39BR002-ULY00Y-A12 | A | 2020-06-15 | II | DE1078-60LCA39-&MTC030-473471
60LCA39BR002-UNY01Y-00L | - | 2019-07-12 | II | DE1078-60LCA39-&MTC030-473472
60LCA39BR901 | A | 2020-06-26 | SEP | DE1078-60LCA39-&MTC030-473474
60LCA40BR002-UHY00Y-00L | B | 2020-03-13 | III | DE1078-60LCA40-&MTC030-473475
60LCA40BR002-UHY00Y-G11 | - | 2019-07-12 | III | DE1078-60LCA40-&MTC030-473476
60LCA40BR003-ULY00Y-A12 | A | 2020-08-28 | III | DE1078-60LCA40-&MTC030-473477
60LCA40BR003-UNY01Y-00L | - | 2019-07-12 | III | DE1078-60LCA40-&MTC030-473478
60LCA40BR004-ULY00Y-A12 | - | 2019-07-12 | III | DE1078-60LCA40-&MTC030-473479
60LCA40BR005-ULY00Y-A12 | - | 2019-07-12 | III | DE1078-60LCA40-&MTC030-473480
60LCA40BR301-ULY00Y-A12 | - | 2019-07-12 | SEP | DE1078-60LCA40-&MTC030-473481
60LCA40BR902 | A | 2020-05-28 | SEP | DE1078-60LCA40-&MTC030-473482
60LCA50BR001-ULY00Y-00L | A | 2020-08-28 | II | DE1078-60LCA50-&MTC030-473483
60LCA50BR001-ULY00Y-A12 | A | 2020-06-15 | II | DE1078-60LCA50-&MTC030-473484
60LCA50BR002-LCA50Y-A10 | A | 2020-01-14 | III | DE1078-60LCA50-&MTC030-473485
60LCA50BR951-ULY00Y-00L | A | 2020-04-08 | SEP | DE1078-60LCA50-&MTC030-473379
60LCA51BR001-LCA50Y-A10 | B | 2020-03-13 | II | DE1078-60LCA51-&MTC030-473489
60LCA51BR002-LCA50Y-A10 | C | 2020-05-18 | II | DE1078-60LCA51-&MTC030-473490
60LCA51BR003-LCA50Y-A10 | C | 2020-05-18 | II | DE1078-60LCA51-&MTC030-473491
60LCA51BR004-LCA50Y-A10 | B | 2020-05-11 | I | DE1078-60LCA51-&MTC030-473492
60LCA51BR005-LCA50Y-A10 | B | 2020-05-11 | I | DE1078-60LCA51-&MTC030-473493
60LCA51BR301-LCA50Y-A10 | A | 2020-01-14 | SEP | DE1078-60LCA51-&MTC030-473591
60LCA51BR302-LCA50Y-A10 | B | 2020-05-18 | SEP | DE1078-60LCA51-&MTC030-473590
60LCA51BR901-LCA50Y-A10 | B | 2020-05-18 | SEP | DE1078-60LCA51-&MTC030-473494
60LCA51BR902-LCA50Y-A10 | C | 2020-05-11 | SEP | DE1078-60LCA51-&MTC030-473495
60LCA51BR906-LCA50Y-A10 | B | 2020-05-11 | SEP | DE1078-60LCA51-&MTC030-473496
60LCA51BR951-LCA50Y-A10 | B | 2020-05-11 | SEP | DE1078-60LCA51-&MTC030-473497
60LCA51BR952-LCA50Y-A10 | C | 2020-05-11 | SEP | DE1078-60LCA51-&MTC030-473498
60LCA52BR001-LCA50Y-A10 | B | 2020-03-13 | II | DE1078-60LCA52-&MTC030-473499
60LCA52BR002-LCA50Y-A10 | C | 2020-05-18 | II | DE1078-60LCA52-&MTC030-473500
60LCA52BR003-LCA50Y-A10 | C | 2020-05-18 | II | DE1078-60LCA52-&MTC030-473501
60LCA52BR004-LCA50Y-A10 | B | 2020-05-11 | I | DE1078-60LCA52-&MTC030-473502
60LCA52BR005-LCA50Y-A10 | B | 2020-05-11 | I | DE1078-60LCA52-&MTC030-473503
60LCA52BR301-LCA50Y-A10 | A | 2020-01-14 | SEP | DE1078-60LCA52-&MTC030-473593
60LCA52BR302-LCA50Y-A10 | B | 2020-05-18 | SEP | DE1078-60LCA52-&MTC030-473592
60LCA52BR901-LCA50Y-A10 | B | 2020-05-18 | SEP | DE1078-60LCA52-&MTC030-473504
60LCA52BR902-LCA50Y-A10 | C | 2020-05-11 | SEP | DE1078-60LCA52-&MTC030-473505
60LCA52BR906-LCA50Y-A10 | B | 2020-05-11 | SEP | DE1078-60LCA52-&MTC030-473506
60LCA52BR951-LCA50Y-A10 | B | 2020-05-11 | SEP | DE1078-60LCA52-&MTC030-473507
60LCA52BR952-LCA50Y-A10 | C | 2020-05-11 | SEP | DE1078-60LCA52-&MTC030-473508
60LCA55BR001-LCA50Y-A10 | A | 2020-01-14 | II | DE1078-60LCA55-&MTC030-473509
60LCA55BR002-ULY00Y-00L | - | 2019-07-12 | II | DE1078-60LCA55-&MTC030-473510
60LCA55BR002-ULY00Y-A12 | - | 2019-07-12 | II | DE1078-60LCA55-&MTC030-473511
60LCA60BR002-LCA50Y-A10 | B | 2020-04-08 | III | DE1078-60LCA60-&MTC030-473512
60LCA60BR004-UHY00Y-00L | - | 2019-07-12 | II | DE1078-60LCA60-&MTC030-473513
60LCA60BR004-UHY00Y-G11 | - | 2019-07-12 | II | DE1078-60LCA60-&MTC030-473514
60LCA60BR004-ULY00Y-00L | A | 2020-08-28 | II | DE1078-60LCA60-&MTC030-473515
60LCA60BR004-ULY00Y-A11 | B | 2020-08-28 | II | DE1078-60LCA60-&MTC030-473516
60LCA60BR004-UNY01Y-00L | A | 2020-08-13 | II | DE1078-60LCA60-&MTC030-473517
60LCA60BR902-LCA50Y-A10 | B | 2020-06-18 | SEP | DE1078-60LCA60-&MTC030-473518
60LCA61BR001-LCA50Y-A10 | A | 2020-01-14 | II | DE1078-60LCA61-&MTC030-473519
60LCA61BR002-ULY00Y-00L | - | 2019-07-12 | II | DE1078-60LCA61-&MTC030-473520
60LCA61BR002-ULY00Y-A12 | A | 2020-08-28 | II | DE1078-60LCA61-&MTC030-473521
60LCA61BR002-UNY01Y-00L | - | 2019-07-12 | II | DE1078-60LCA61-&MTC030-473522
60LCA61BR003-UHY00Y-00L | - | 2019-07-12 | II | DE1078-60LCA61-&MTC030-473589
60LCA61BR003-UHY00Y-A11 | A | 2020-03-13 | II | DE1078-60LCA61-&MTC030-473523
60LCA61BR003-UHY00Y-D11 | A | 2019-11-13 | II | DE1078-60LCA61-&MTC030-473524
60LCA61BR003-UHY00Y-G12 | A | 2019-11-13 | II | DE1078-60LCA61-&MTC030-473526
60LCA61BR004 | - | 2020-01-23 | II | DE1078-60LCA61-&MTC030-473923
60LCA61BR005 | - | 2020-01-23 | II | DE1078-60LCA61-&MTC030-473924
60LCA61BR005-UMCL1Y-J41 | B | 2020-01-29 | II | DE1078-60LCA61-&MTC030-473527
60LCA61BR005-UMCL1Y-L40 | - | 2019-12-07 | II | DE1078-60LCA61-&MTC030-473528
60LCA61BR011 | - | 2020-01-23 | SEP | DE1078-60LCA61-&MTC030-471212
60LCA61BR901 | - | 2020-01-23 | SEP | DE1078-60LCA61-&MTC030-473925
60LCA61BR951 | A | 2020-05-28 | SEP | DE1078-60LCA61-&MTC030-473529
60LCA61BR952 | A | 2020-06-01 | SEP | DE1078-60LCA61-&MTC030-471177
60LCA62BR001 | A | 2020-06-11 | II | DE1078-60LCA62-&MTC030-473926
60LCA62BR002 | C | 2020-08-10 | II | DE1078-60LCA62-&MTC030-473927
60LCA62BR191 | A | 2020-08-10 | SEP | DE1078-60LCA62-&MTC030-473928
60LCA62BR192 | A | 2020-08-10 | SEP | DE1078-60LCA62-&MTC030-473929
60LCA62BR301 | - | 2020-01-27 | SEP | DE1078-60LCA62-&MTC030-473930
60LCA62BR904 | A | 2020-06-01 | SEP | DE1078-60LCA62-&MTC030-473933
60LCA62BR954 | A | 2020-06-01 | SEP | DE1078-60LCA62-&MTC030-473936
60LCA63BR001 | A | 2020-06-01 | II | DE1078-60LCA63-&MTC030-473937
60LCA63BR002 | B | 2020-08-10 | II | DE1078-60LCA63-&MTC030-473938
60LCA63BR191 | A | 2020-08-10 | SEP | DE1078-60LCA63-&MTC030-473939
60LCA63BR192 | A | 2020-08-10 | SEP | DE1078-60LCA63-&MTC030-473940
60LCA63BR301 | - | 2020-01-27 | SEP | DE1078-60LCA63-&MTC030-473941
60LCA63BR904 | A | 2020-06-01 | SEP | DE1078-60LCA63-&MTC030-473944
60LCA63BR954 | A | 2020-06-01 | SEP | DE1078-60LCA63-&MTC030-473947
60LCA64BR001 | B | 2020-06-10 | II | DE1078-60LCA64-&MTC030-473948
60LCA64BR002 | B | 2020-05-26 | I | DE1078-60LCA64-&MTC030-473949
60LCA64BR003 | - | 2020-01-23 | II | DE1078-60LCA64-&MTC030-473950
60LCA64BR003-UMCL1Y-J41 | B | 2020-01-29 | II | DE1078-60LCA64-&MTC030-473530
60LCA64BR003-UMCL1Y-L40 | - | 2019-07-12 | II | DE1078-60LCA64-&MTC030-473531
60LCA64BR004 | - | 2020-01-23 | II | DE1078-60LCA64-&MTC030-473951
60LCA64BR004-UHY00Y-A11 | A | 2019-11-13 | II | DE1078-60LCA64-&MTC030-473532
60LCA64BR004-UHY00Y-D11 | A | 2019-11-13 | II | DE1078-60LCA64-&MTC030-473533
60LCA64BR901 | - | 2020-01-23 | SEP | DE1078-60LCA64-&MTC030-473952
60LCA64BR951 | A | 2020-06-01 | SEP | DE1078-60LCA64-&MTC030-473953
60LCA64BR952 | - | 2020-01-23 | SEP | DE1078-60LCA64-&MTC030-473954
60LCA65BR001 | A | 2020-07-30 | I | DE1078-60LCA65-&MTC030-473955
60LCA65BR002 | A | 2020-07-30 | I | DE1078-60LCA65-&MTC030-473956
60LCA65BR301 | B | 2020-07-30 | SEP | DE1078-60LCA65-&MTC030-471178
60LCA65BR302 | B | 2020-07-30 | SEP | DE1078-60LCA65-&MTC030-471179
60LCA65BR901 | A | 2020-07-30 | SEP | DE1078-60LCA65-&MTC030-473958
60LCA65BR902 | A | 2020-07-30 | SEP | DE1078-60LCA65-&MTC030-471211
60LCA65BR903 | A | 2020-07-30 | SEP | DE1078-60LCA65-&MTC030-473959
60LCL11BR001 | A | 2020-06-30 | I | DE1078-60LCL11-&MTC030-473856
60LCL11BR002 | A | 2020-08-13 | I | DE1078-60LCL11-&MTC030-473857
60LCL11BR003 | A | 2020-06-05 | I | DE1078-60LCL11-&MTC030-473858
60LCL11BR301 | - | 2020-02-17 | SEP | DE1078-60LCL11-&MTC030-473859
60LCL11BR302 | A | 2020-06-05 | SEP | DE1078-60LCL11-&MTC030-473860
60LCL11BR901 | - | 2020-02-17 | SEP | DE1078-60LCL11-&MTC030-473861
60LCL11BR902 | A | 2020-06-05 | SEP | DE1078-60LCL11-&MTC030-473862
60LCL11BR903 | A | 2020-06-05 | SEP | DE1078-60LCL11-&MTC030-473863
60LCL11BR951 | B | 2020-08-10 | SEP | DE1078-60LCL11-&MTC030-473864
60LCL11BR952 | - | 2020-03-27 | SEP | DE1078-60LCL11-&MTC030-473865
60LCL12BR001 | A | 2020-06-30 | I | DE1078-60LCL12-&MTC030-473866
60LCL12BR002 | A | 2020-08-13 | I | DE1078-60LCL12-&MTC030-473867
60LCL12BR003 | A | 2020-06-05 | I | DE1078-60LCL12-&MTC030-473868
60LCL12BR301 | - | 2020-03-27 | SEP | DE1078-60LCL12-&MTC030-473869
60LCL12BR302 | A | 2020-06-05 | SEP | DE1078-60LCL12-&MTC030-473870
60LCL12BR901 | A | 2020-06-05 | SEP | DE1078-60LCL12-&MTC030-473871
60LCL12BR902 | A | 2020-06-05 | SEP | DE1078-60LCL12-&MTC030-473872
60LCL12BR903 | A | 2020-06-05 | SEP | DE1078-60LCL12-&MTC030-473873
60LCL12BR951 | B | 2020-08-10 | SEP | DE1078-60LCL12-&MTC030-473874
60LCL12BR952 | - | 2020-03-27 | SEP | DE1078-60LCL12-&MTC030-473875
60LCL15BR001 | - | 2019-08-19 | I | DE1078-60LCL15-&MTC030-473876
60LCL15BR002 | - | 2020-01-15 | I | DE1078-60LCL15-&MTC030-473877
60LCL15BR002-UHY00Y-00L | - | 2019-08-19 | I | DE1078-60LCL15-&MTC030-473878
60LCL15BR002-UHY00Y-A11 | - | 2019-08-19 | I | DE1078-60LCL15-&MTC030-473879
60LCL15BR002-UHY00Y-D11 | A | 2020-01-29 | I | DE1078-60LCL15-&MTC030-473880
60LCL15BR005-UMCL1Y-01L | - | 2019-08-19 | I | DE1078-60LCL15-&MTC030-473881
60LCL15BR005-UMCL1Y-02L | - | 2019-08-19 | I | DE1078-60LCL15-&MTC030-473882
60LCL15BR005-UMCL1Y-03L | - | 2019-08-19 | I | DE1078-60LCL15-&MTC030-473883
60LCL15BR005-UMCL1Y-G41 | - | 2019-08-19 | I | DE1078-60LCL15-&MTC030-473884
60LCL15BR005-UMCL1Y-J41 | - | 2019-08-19 | I | DE1078-60LCL15-&MTC030-473885
60LCL15BR005-UMCL1Y-L40 | - | 2019-08-19 | I | DE1078-60LCL15-&MTC030-473886
60LCL15BR951 | - | 2020-02-17 | SEP | DE1078-60LCL15-&MTC030-473888
60LCL20BR001 | A | 2020-01-06 | I | DE1078-60LCL20-&MTC030-473890
60LCL20BR001-UMCL1Y-01L | - | 2019-08-19 | I | DE1078-60LCL20-&MTC030-473891
60LCL20BR001-UMCL1Y-02L | - | 2019-08-19 | I | DE1078-60LCL20-&MTC030-473892
60LCL20BR001-UMCL1Y-C41 | A | 2020-05-26 | I | DE1078-60LCL20-&MTC030-473893
60LCL20BR001-UMCL1Y-E41 | A | 2020-03-20 | I | DE1078-60LCL20-&MTC030-473894
60LCL20BR301 | - | 2020-03-27 | SEP | DE1078-60LCL20-&MTC030-471493
60LCL20BR901 | - | 2020-02-17 | SEP | DE1078-60LCL20-&MTC030-473895
60LCL20BR902 | - | 2020-02-17 | SEP | DE1078-60LCL20-&MTC030-473896
60LCL20BR951 | - | 2020-02-17 | SEP | DE1078-60LCL20-&MTC030-473897
60LCL20BR952 | - | 2020-02-17 | SEP | DE1078-60LCL20-&MTC030-473898
60LCL21BR001 | B | 2020-06-05 | SEP | DE1078-60LCL21-&MTC030-473899
60LCL21BR002 | A | 2020-06-05 | SEP | DE1078-60LCL21-&MTC030-473900
60LCL21BR901 | - | 2020-02-17 | SEP | DE1078-60LCL21-&MTC030-473901
60LCL21BR951 | - | 2020-02-17 | SEP | DE1078-60LCL21-&MTC030-471284
60LCL22BR001 | B | 2020-06-05 | SEP | DE1078-60LCL22-&MTC030-473902
60LCL22BR002 | A | 2020-06-05 | SEP | DE1078-60LCL22-&MTC030-473903
60LCL22BR901 | - | 2020-02-17 | SEP | DE1078-60LCL22-&MTC030-473904
60LCL22BR951 | A | 2020-06-05 | SEP | DE1078-60LCL22-&MTC030-471285
60LCL30BR002 | A | 2020-06-05 | I | DE1078-60LCL30-&MTC030-473905
60LCL30BR003 | B | 2020-08-28 | I | DE1078-60LCL30-&MTC030-473906
60LCL30BR004 | - | 2020-01-06 | SEP | DE1078-60LCL30-&MTC030-473907
60LCL30BR601 | - | 2020-02-17 | SEP | DE1078-60LCL30-&MTC030-473908
60LCL30BR901 | - | 2020-02-17 | SEP | DE1078-60LCL30-&MTC030-473910
60LCL30BR902 | - | 2020-02-17 | SEP | DE1078-60LCL30-&MTC030-471286
60LCL30BR951 | A | 2020-06-05 | SEP | DE1078-60LCL30-&MTC030-473911
60LCL30BR952 | - | 2020-02-17 | SEP | DE1078-60LCL30-&MTC030-473912
60LCL30BR953 | A | 2020-08-10 | SEP | DE1078-60LCL30-&MTC030-471287
60LCM10BR001 | - | 2019-10-01 | I | DE1078-60LCM10-&MTC030-474143
60LCM10BR002-LCM10Y-A10 | B | 2020-11-06 | I | DE1078-60LCM10-&MTC030-474144
60LCM10BR003-LCM10Y-A10 | - | 2019-10-01 | I | DE1078-60LCM10-&MTC030-474145
60LCM10BR011 | - | 2020-01-14 | I | DE1078-60LCM10-&MTC030-474146
60LCM10BR301 | - | 2020-02-12 | SEP | DE1078-60LCM10-&MTC030-474147
60LCM10BR302 | - | 2020-02-12 | SEP | DE1078-60LCM10-&MTC030-474148
60LCM10BR303 | - | 2020-02-12 | SEP | DE1078-60LCM10-&MTC030-474149
60LCM10BR304 | - | 2020-02-12 | SEP | DE1078-60LCM10-&MTC030-474150
60LCM10BR305 | - | 2020-02-12 | SEP | DE1078-60LCM10-&MTC030-474151
60LCM10BR306 | - | 2020-02-12 | SEP | DE1078-60LCM10-&MTC030-474152
60LCM10BR308 | - | 2020-02-12 | SEP | DE1078-60LCM10-&MTC030-474153
60LCM10BR901 | A | 2020-05-26 | SEP | DE1078-60LCM10-&MTC030-474154
60LCM10BR902 | - | 2020-02-12 | SEP | DE1078-60LCM10-&MTC030-474155
60LCM10BR922 | - | 2020-02-12 | SEP | DE1078-60LCM10-&MTC030-474156
60LCM10BR951 | - | 2020-02-12 | SEP | DE1078-60LCM10-&MTC030-474157
60LCM11BR001 | A | 2020-06-30 | SEP | DE1078-60LCM11-&MTC030-474158
60LCM11BR002 | B | 2020-08-28 | SEP | DE1078-60LCM11-&MTC030-474159
60LCM11BR003 | A | 2020-05-26 | SEP | DE1078-60LCM11-&MTC030-474160
60LCM11BR301 | - | 2020-02-12 | SEP | DE1078-60LCM11-&MTC030-474161
60LCM11BR302 | B | 2020-07-08 | SEP | DE1078-60LCM11-&MTC030-474162
60LCM11BR901 | - | 2020-02-12 | SEP | DE1078-60LCM11-&MTC030-474163
60LCM11BR902 | A | 2020-02-12 | SEP | DE1078-60LCM11-&MTC030-474164
60LCM11BR903 | A | 2020-05-06 | SEP | DE1078-60LCM11-&MTC030-474165
60LCM11BR951 | - | 2020-02-12 | SEP | DE1078-60LCM11-&MTC030-474166
60LCM11BR952 | - | 2020-02-12 | SEP | DE1078-60LCM11-&MTC030-474167
60LCM12BR001 | A | 2020-06-30 | SEP | DE1078-60LCM12-&MTC030-474168
60LCM12BR002 | B | 2020-08-28 | SEP | DE1078-60LCM12-&MTC030-474169
60LCM12BR003 | A | 2020-05-26 | SEP | DE1078-60LCM12-&MTC030-474170
60LCM12BR301 | - | 2020-02-12 | SEP | DE1078-60LCM12-&MTC030-474171
60LCM12BR302 | B | 2020-07-08 | SEP | DE1078-60LCM12-&MTC030-474172
60LCM12BR901 | - | 2020-02-12 | SEP | DE1078-60LCM12-&MTC030-474173
60LCM12BR902 | A | 2020-06-08 | SEP | DE1078-60LCM12-&MTC030-474174
60LCM12BR903 | A | 2020-06-05 | SEP | DE1078-60LCM12-&MTC030-474175
60LCM12BR951 | - | 2020-02-12 | SEP | DE1078-60LCM12-&MTC030-474176
60LCM12BR952 | - | 2020-02-12 | SEP | DE1078-60LCM12-&MTC030-474177
60LCM15BR001 | A | 2020-06-05 | SEP | DE1078-60LCM15-&MTC030-474178
60LCN10BR001 | - | 2020-06-24 | SEP | DE1078-60LCN10-&MTC030-471362
60LCN10BR001-UHY00Y-A11 | - | 2019-09-02 | SEP | DE1078-60LCN10-&MTC030-473968
60LCN10BR002 | - | 2020-03-05 | SEP | DE1078-60LCN10-&MTC030-471363
60LCN10BR002-UMCL1Y-00L | - | 2019-09-02 | SEP | DE1078-60LCN10-&MTC030-473969
60LCN10BR002-UMCL1Y-01L | - | 2019-09-02 | SEP | DE1078-60LCN10-&MTC030-473970
60LCN10BR002-UMCL1Y-02L | - | 2019-09-02 | SEP | DE1078-60LCN10-&MTC030-473971
60LCN10BR002-UMCL1Y-03L | - | 2019-09-02 | SEP | DE1078-60LCN10-&MTC030-473972
60LCN10BR002-UMCL1Y-E41 | - | 2019-09-02 | SEP | DE1078-60LCN10-&MTC030-473973
60LCN10BR002-UMCL1Y-G41 | - | 2019-09-02 | SEP | DE1078-60LCN10-&MTC030-473974
60LCN10BR002-UMCL1Y-J41 | - | 2019-09-02 | SEP | DE1078-60LCN10-&MTC030-473975
60LCN10BR002-UMCL1Y-L40 | - | 2019-09-02 | SEP | DE1078-60LCN10-&MTC030-473976
60LCN10BR003 | - | 2020-03-05 | SEP | DE1078-60LCN10-&MTC030-471364
60LCN10BR004 | A | 2020-06-26 | SEP | DE1078-60LCN10-&MTC030-471365
60LCN10BR005 | - | 2020-03-05 | SEP | DE1078-60LCN10-&MTC030-471366
60LCN10BR951 | - | 2020-03-05 | SEP | DE1078-60LCN10-&MTC030-471368
60LCN15BR001 | A | 2020-06-08 | SEP | DE1078-60LCN15-&MTC030-471369
60LCN15BR001-LCM10Y-A10 | A | 2020-04-08 | SEP | DE1078-60LCN15-&MTC030-473977
60LCN15BR001-UMCL1Y-G41 | - | 2019-09-02 | SEP | DE1078-60LCN15-&MTC030-473978
60LCN15BR191 | - | 2020-04-27 | SEP | DE1078-60LCN15-&MTC030-471490
60LCN15BR192 | - | 2020-04-27 | SEP | DE1078-60LCN15-&MTC030-471491
60LCN15BR301 | - | 2020-04-27 | SEP | DE1078-60LCN15-&MTC030-471492
60LCN50BR001 | - | 2020-03-05 | SEP | DE1078-60LCN50-&MTC030-471371
60LCN50BR002 | A | 2020-08-28 | SEP | DE1078-60LCN50-&MTC030-471372
60LCN50BR003 | A | 2020-08-28 | SEP | DE1078-60LCN50-&MTC030-471373
60LCN55BR001 | - | 2020-03-05 | SEP | DE1078-60LCN55-&MTC030-471374
60LCN55BR001-UHY00Y-00L | - | 2019-09-02 | SEP | DE1078-60LCN55-&MTC030-473979
60LCN55BR001-UHY00Y-A12 | - | 2019-09-02 | SEP | DE1078-60LCN55-&MTC030-473980
60LCN55BR001-UHY00Y-D12 | - | 2019-09-02 | SEP | DE1078-60LCN55-&MTC030-473981
60LCN55BR002 | A | 2020-06-23 | SEP | DE1078-60LCN55-&MTC030-471375
60LCN55BR003 | - | 2020-03-05 | SEP | DE1078-60LCN55-&MTC030-471376
60LCN60BR001 | A | 2020-06-23 | SEP | DE1078-60LCN60-&MTC030-471377
60LCN60BR002 | - | 2020-03-05 | SEP | DE1078-60LCN60-&MTC030-471378
60LCN60BR002-UMCL1Y-00L | - | 2019-09-02 | SEP | DE1078-60LCN60-&MTC030-473982
60LCN60BR002-UMCL1Y-01L | - | 2019-09-02 | SEP | DE1078-60LCN60-&MTC030-473983
60LCN60BR002-UMCL1Y-02L | - | 2019-09-02 | SEP | DE1078-60LCN60-&MTC030-473984
60LCN60BR002-UMCL1Y-03L | - | 2019-09-02 | SEP | DE1078-60LCN60-&MTC030-473985
60LCN60BR002-UMCL1Y-E41 | - | 2019-09-02 | SEP | DE1078-60LCN60-&MTC030-473986
60LCN60BR002-UMCL1Y-G41 | - | 2019-09-02 | SEP | DE1078-60LCN60-&MTC030-473987
60LCN60BR002-UMCL1Y-J41 | - | 2019-09-02 | SEP | DE1078-60LCN60-&MTC030-473988
60LCN60BR002-UMCL1Y-L40 | - | 2019-09-02 | SEP | DE1078-60LCN60-&MTC030-473989
60LCN60BR003 | - | 2020-03-05 | SEP | DE1078-60LCN60-&MTC030-471379
60LCN60BR951 | - | 2020-03-05 | SEP | DE1078-60LCN60-&MTC030-471380
60LCW10BR001 | A | 2020-08-13 | SEP | DE1078-60LCW10-&MTC030-471242
60LCW10BR301 | A | 2020-08-13 | SEP | DE1078-60LCW10-&MTC030-471393
60LCW10BR302 | A | 2020-08-13 | SEP | DE1078-60LCW10-&MTC030-471394
60LCW11BR001 | - | 2020-03-16 | SEP | DE1078-60LCW11-&MTC030-471395
60LCW11BR011 | - | 2020-03-16 | SEP | DE1078-60LCW11-&MTC030-471396
60LCW11BR012 | - | 2020-03-16 | SEP | DE1078-60LCW11-&MTC030-471397
60LCW11BR021 | - | 2020-03-16 | SEP | DE1078-60LCW11-&MTC030-471398
60LCW11BR022 | - | 2020-03-16 | SEP | DE1078-60LCW11-&MTC030-471399
60LCW11BR031 | - | 2020-03-16 | SEP | DE1078-60LCW11-&MTC030-471400
60LCW11BR032 | A | 2020-06-04 | SEP | DE1078-60LCW11-&MTC030-471401
60LCW20BR001 | A | 2020-08-13 | SEP | DE1078-60LCW20-&MTC030-471243
60LCW20BR006 | A | 2020-06-30 | SEP | DE1078-60LCW20-&MTC030-471244
60LCW20BR007 | A | 2020-06-30 | SEP | DE1078-60LCW20-&MTC030-471245
60LCW20BR008-UMCL1Y-00L | - | 2019-07-09 | SEP | DE1078-60LCW20-&MTC030-473365
60LCW20BR008-UMCL1Y-01L | - | 2019-07-09 | SEP | DE1078-60LCW20-&MTC030-473367
60LCW20BR008-UMCL1Y-02L | - | 2019-07-09 | SEP | DE1078-60LCW20-&MTC030-473369
60LCW20BR008-UMCL1Y-G41 | - | 2019-07-09 | SEP | DE1078-60LCW20-&MTC030-473366
60LCW20BR008-UMCL1Y-J41 | - | 2019-07-09 | SEP | DE1078-60LCW20-&MTC030-473368
60LCW20BR008-UMCL1Y-L40 | - | 2019-07-09 | SEP | DE1078-60LCW20-&MTC030-473370
60LCW20BR191 | A | 2020-07-07 | SEP | DE1078-60LCW20-&MTC030-471246
60LCW20BR192 | A | 2020-07-07 | SEP | DE1078-60LCW20-&MTC030-471247
60LCW20BR301 | - | 2020-02-11 | SEP | DE1078-60LCW20-&MTC030-471248
60LCW20BR702 | - | 2020-03-16 | SEP | DE1078-60LCW20-&MTC030-471402
60LCW24BR001 | A | 2020-06-19 | SEP | DE1078-60LCW24-&MTC030-471403
60LCW25BR001 | - | 2020-03-16 | SEP | DE1078-60LCW25-&MTC030-471404
60LCW30BR251 | A | 2020-06-19 | SEP | DE1078-60LCW30-&MTC030-471249
60LCW31BR001 | - | 2020-02-11 | SEP | DE1078-60LCW31-&MTC030-471250
60LCW31BR002 | A | 2020-08-17 | SEP | DE1078-60LCW31-&MTC030-471251
60LCW31BR701 | - | 2020-03-16 | SEP | DE1078-60LCW31-&MTC030-471405
60LCW32BR001 | - | 2020-03-26 | SEP | DE1078-60LCW32-&MTC030-471440
60LCW33BR001 | - | 2020-03-26 | SEP | DE1078-60LCW33-&MTC030-471441
60LCW33BR002 | - | 2020-03-26 | SEP | DE1078-60LCW33-&MTC030-471452
60LCW33BR003 | - | 2020-03-26 | SEP | DE1078-60LCW33-&MTC030-471453
60LCW33BR004 | - | 2020-03-26 | SEP | DE1078-60LCW33-&MTC030-471454
60LCW34BR001 | - | 2020-02-11 | SEP | DE1078-60LCW34-&MTC030-471252
60LCW34BR002 | - | 2020-03-16 | SEP | DE1078-60LCW34-&MTC030-471406
60LCW34BR004 | - | 2020-03-16 | SEP | DE1078-60LCW34-&MTC030-471407
60LCW35BR001 | - | 2020-03-26 | SEP | DE1078-60LCW35-&MTC030-471443
60LCW36BR001 | - | 2020-03-26 | SEP | DE1078-60LCW36-&MTC030-471444
60LCW36BR002 | - | 2020-03-26 | SEP | DE1078-60LCW36-&MTC030-471446
60LCW36BR003 | - | 2020-03-26 | SEP | DE1078-60LCW36-&MTC030-471447
60LCW36BR004 | - | 2020-03-26 | SEP | DE1078-60LCW36-&MTC030-471448
60LCW37BR001 | - | 2020-02-11 | SEP | DE1078-60LCW37-&MTC030-471253
60LCW37BR002 | - | 2020-02-11 | SEP | DE1078-60LCW37-&MTC030-471254
60LCW37BR003 | - | 2020-02-11 | SEP | DE1078-60LCW37-&MTC030-471255
60LCW37BR004 | - | 2020-02-11 | SEP | DE1078-60LCW37-&MTC030-471256
60LCW38BR001 | - | 2020-03-26 | SEP | DE1078-60LCW38-&MTC030-471442
60LCW38BR002 | - | 2020-03-26 | SEP | DE1078-60LCW38-&MTC030-471455
60LCW38BR003 | - | 2020-03-26 | SEP | DE1078-60LCW38-&MTC030-471456
60LCW38BR004 | - | 2020-03-26 | SEP | DE1078-60LCW38-&MTC030-471457
60LCW39BR001 | - | 2020-03-26 | SEP | DE1078-60LCW39-&MTC030-471445
60LCW39BR002 | - | 2020-03-26 | SEP | DE1078-60LCW39-&MTC030-471449
60LCW39BR003 | - | 2020-03-26 | SEP | DE1078-60LCW39-&MTC030-471450
60LCW39BR004 | - | 2020-03-26 | SEP | DE1078-60LCW39-&MTC030-471451
60LCW50BR005 | A | 2020-06-19 | SEP | DE1078-60LCW50-&MTC030-471257
60LCW50BR005-LDK00Y-00L | - | 2020-05-20 | SEP | DE1078-60LCW50-&MTC030-471598
60LCW50BR005-LDK00Y-A10 | - | 2020-05-20 | SEP | DE1078-60LCW50-&MTC030-471584
60LCW50BR005-UMCL1Y-00L | - | 2019-07-09 | SEP | DE1078-60LCW50-&MTC030-473372
60LCW50BR005-UMCL1Y-C41 | - | 2019-07-09 | SEP | DE1078-60LCW50-&MTC030-473373
60LCW50BR005-UMCL1Y-E41 | - | 2019-07-09 | SEP | DE1078-60LCW50-&MTC030-473371
60LCW51BR001 | - | 2020-02-11 | SEP | DE1078-60LCW51-&MTC030-471258
60LCW52BR001 | - | 2020-02-11 | SEP | DE1078-60LCW52-&MTC030-471259
60LCW53BR001 | - | 2020-02-11 | SEP | DE1078-60LCW53-&MTC030-471260
60LCW55BR001-LDK00Y-A10 | A | 2020-07-07 | SEP | DE1078-60LCW55-&MTC030-471585
60LCW55BR002-LDK00Y-A10 | - | 2020-05-20 | SEP | DE1078-60LCW55-&MTC030-471586
60LCW55BR003-LDK00Y-A10 | - | 2020-05-20 | SEP | DE1078-60LCW55-&MTC030-471587
60LCW55BR004 | - | 2020-05-29 | SEP | DE1078-60LCW55-&MTC030-470850
60LCW55BR005 | - | 2020-05-29 | SEP | DE1078-60LCW55-&MTC030-470791
60LCW55BR005-LDK00Y-A10 | - | 2020-05-20 | SEP | DE1078-60LCW55-&MTC030-471589
60LCW55BR304 | - | 2020-05-20 | SEP | DE1078-60LCW55-&MTC030-471590
60LCW56BR001-LDK00Y-A10 | - | 2020-05-20 | SEP | DE1078-60LCW56-&MTC030-471591
60LCW56BR002-LDK00Y-A10 | - | 2020-05-20 | SEP | DE1078-60LCW56-&MTC030-471592
60LCW56BR003-LDK00Y-A10 | - | 2020-05-20 | SEP | DE1078-60LCW56-&MTC030-471593
60LCW56BR004 | - | 2020-05-29 | SEP | DE1078-60LCW56-&MTC030-470792
60LCW56BR005 | - | 2020-05-29 | SEP | DE1078-60LCW56-&MTC030-470793
60LCW56BR005-LDK00Y-A10 | - | 2020-05-20 | SEP | DE1078-60LCW56-&MTC030-471595
60LCW56BR304 | - | 2019-05-20 | SEP | DE1078-60LCW56-&MTC030-471596
60LCW61BR001 | - | 2020-03-16 | SEP | DE1078-60LCW61-&MTC030-471408
60LCW62BR001 | - | 2020-03-16 | SEP | DE1078-60LCW62-&MTC030-471409
60LCW70BR001 | - | 2020-02-11 | SEP | DE1078-60LCW70-&MTC030-471261
60LCW70BR002 | - | 2020-02-11 | SEP | DE1078-60LCW70-&MTC030-471262
60LCW70BR003 | - | 2020-02-11 | SEP | DE1078-60LCW70-&MTC030-471263
60LCW70BR004 | - | 2020-03-16 | SEP | DE1078-60LCW70-&MTC030-471410
60LCW70BR005 | - | 2020-03-16 | SEP | DE1078-60LCW70-&MTC030-471411
60LCW70BR006 | - | 2020-03-16 | SEP | DE1078-60LCW70-&MTC030-471412
60LCW70BR014 | - | 2020-02-11 | SEP | DE1078-60LCW70-&MTC030-471264
60LCW70BR015 | - | 2020-02-11 | SEP | DE1078-60LCW70-&MTC030-471265
60LCW70BR016 | - | 2020-02-11 | SEP | DE1078-60LCW70-&MTC030-471266
60LCW71BR001 | - | 2020-03-16 | SEP | DE1078-60LCW71-&MTC030-471413
60LCW72BR001 | - | 2020-03-16 | SEP | DE1078-60LCW72-&MTC030-471414
60LCW73BR001 | - | 2020-03-16 | SEP | DE1078-60LCW73-&MTC030-471415
60LCW75BR001 | - | 2020-03-16 | SEP | DE1078-60LCW75-&MTC030-471416
60LCW75BR001-UMCL1Y-E41 | - | 2019-07-09 | SEP | DE1078-60LCW75-&MTC030-473374
60LCW81BR001 | - | 2020-03-16 | SEP | DE1078-60LCW81-&MTC030-471417
60LCW81BR011 | - | 2020-03-16 | SEP | DE1078-60LCW81-&MTC030-471418
60LCW81BR012 | - | 2020-03-16 | SEP | DE1078-60LCW81-&MTC030-471419
60LCW81BR021 | - | 2020-03-16 | SEP | DE1078-60LCW81-&MTC030-471420
60LCW81BR022 | - | 2020-03-16 | SEP | DE1078-60LCW81-&MTC030-471421
60LCW81BR031 | - | 2020-03-16 | SEP | DE1078-60LCW81-&MTC030-471422
60LCW81BR032 | - | 2020-03-16 | SEP | DE1078-60LCW81-&MTC030-471423
60LCW82BR001 | - | 2020-03-16 | SEP | DE1078-60LCW82-&MTC030-471424
60LCW82BR011 | - | 2020-03-16 | SEP | DE1078-60LCW82-&MTC030-471425
60LCW82BR012 | - | 2020-03-16 | SEP | DE1078-60LCW82-&MTC030-471426
60LCW82BR021 | - | 2020-03-16 | SEP | DE1078-60LCW82-&MTC030-471427
60LCW82BR022 | - | 2020-03-16 | SEP | DE1078-60LCW82-&MTC030-471428
60LCW82BR031 | - | 2020-03-16 | SEP | DE1078-60LCW82-&MTC030-471429
60LCW82BR032 | - | 2020-03-16 | SEP | DE1078-60LCW82-&MTC030-471430
60LCW85BR001 | - | 2020-03-16 | SEP | DE1078-60LCW85-&MTC030-471431
60LCW85BR002 | - | 2020-02-11 | SEP | DE1078-60LCW85-&MTC030-471267
60LCW86BR001 | - | 2020-03-16 | SEP | DE1078-60LCW86-&MTC030-471432
60LCW91BR001 | - | 2020-03-16 | SEP | DE1078-60LCW91-&MTC030-471433
60LCW91BR011 | - | 2020-03-16 | SEP | DE1078-60LCW91-&MTC030-471434
60LCW91BR012 | - | 2020-03-16 | SEP | DE1078-60LCW91-&MTC030-471435
60LCW91BR021 | - | 2020-03-16 | SEP | DE1078-60LCW91-&MTC030-471436
60LCW91BR022 | - | 2020-03-16 | SEP | DE1078-60LCW91-&MTC030-471437
60LCW91BR031 | - | 2020-03-16 | SEP | DE1078-60LCW91-&MTC030-471438
60LCW91BR032 | - | 2020-03-16 | SEP | DE1078-60LCW91-&MTC030-471439
60LDK01BR001 | A | 2020-07-07 | SEP | DE1078-60LDK01-&MTC030-472645
60LDK01BR002-LDK00Y-A10 | A | 2020-01-31 | SEP | DE1078-60LDK01-&MTC030-472646
60LDK01BR003-LDK00Y-A10 | A | 2020-01-31 | SEP | DE1078-60LDK01-&MTC030-472647
60LDK01BR004-LDK00Y-A10 | B | 2020-01-31 | SEP | DE1078-60LDK01-&MTC030-472648
60LDK01BR019-LDK00Y-A10 | B | 2020-04-27 | SEP | DE1078-60LDK01-&MTC030-472649
60LDK01BR020-LDK00Y-A10 | C | 2020-04-27 | SEP | DE1078-60LDK01-&MTC030-472650
60LDK01BR021 | B | 2020-07-21 | SEP | DE1078-60LDK01-&MTC030-472651
60LDK01BR022 | - | 2019-08-13 | SEP | DE1078-60LDK01-&MTC030-472652
60LDK01BR191-LDK00Y-A10 | B | 2020-07-03 | SEP | DE1078-60LDK01-&MTC030-472653
60LDK01BR192-LDK00Y-A10 | B | 2020-07-03 | SEP | DE1078-60LDK01-&MTC030-472654
60LDK01BR301-LDK00Y-A10 | A | 2020-01-31 | SEP | DE1078-60LDK01-&MTC030-472655
60LDK01BR302-LDK00Y-A10 | A | 2020-01-31 | SEP | DE1078-60LDK01-&MTC030-472656
60LDK01BR313-LDK00Y-A10 | B | 2020-07-03 | SEP | DE1078-60LDK01-&MTC030-472657
60LDK01BR314-LDK00Y-A10 | A | 2020-01-31 | SEP | DE1078-60LDK01-&MTC030-472658
60LDK01BR901-LDK00Y-A10 | A | 2020-01-31 | SEP | DE1078-60LDK01-&MTC030-472659
60LDK01BR902-LDK00Y-A10 | A | 2020-01-31 | SEP | DE1078-60LDK01-&MTC030-472660
60LDK01BR919-LDK00Y-A10 | B | 2020-06-04 | SEP | DE1078-60LDK01-&MTC030-472661
60LDK01BR951-LDK00Y-A10 | B | 2020-07-03 | SEP | DE1078-60LDK01-&MTC030-472662
60LDK01BR952-LDK00Y-A10 | A | 2020-01-31 | SEP | DE1078-60LDK01-&MTC030-472663
60LDK01BR953 | - | 2019-08-13 | SEP | DE1078-60LDK01-&MTC030-472665
60LDK01BR954-LDK00Y-A10 | - | 2019-06-18 | SEP | DE1078-60LDK01-&MTC030-472664
60LDK01BR956-LDK00Y-A10 | A | 2020-01-31 | SEP | DE1078-60LDK01-&MTC030-472666
60LDK01BR960-LDK00Y-A10 | A | 2020-01-31 | SEP | DE1078-60LDK01-&MTC030-472667
60LDK02BR001 | A | 2020-07-07 | SEP | DE1078-60LDK02-&MTC030-472668
60LDK02BR002-LDK00Y-A10 | A | 2020-01-31 | SEP | DE1078-60LDK02-&MTC030-472669
60LDK02BR003-LDK00Y-A10 | A | 2020-01-31 | SEP | DE1078-60LDK02-&MTC030-472670
60LDK02BR004-LDK00Y-A10 | B | 2020-01-31 | SEP | DE1078-60LDK02-&MTC030-472671
60LDK02BR019-LDK00Y-A10 | B | 2020-04-27 | SEP | DE1078-60LDK02-&MTC030-472672
60LDK02BR020-LDK00Y-A10 | C | 2020-04-27 | SEP | DE1078-60LDK02-&MTC030-472673
60LDK02BR021 | B | 2020-07-21 | SEP | DE1078-60LDK02-&MTC030-472674
60LDK02BR022 | - | 2019-08-13 | SEP | DE1078-60LDK02-&MTC030-472675
60LDK02BR191-LDK00Y-A10 | B | 2020-07-03 | SEP | DE1078-60LDK02-&MTC030-472676
60LDK02BR192-LDK00Y-A10 | B | 2020-07-03 | SEP | DE1078-60LDK02-&MTC030-472677
60LDK02BR301-LDK00Y-A10 | A | 2020-01-31 | SEP | DE1078-60LDK02-&MTC030-472678
60LDK02BR302-LDK00Y-A10 | A | 2020-01-31 | SEP | DE1078-60LDK02-&MTC030-472679
60LDK02BR313-LDK00Y-A10 | B | 2020-07-03 | SEP | DE1078-60LDK02-&MTC030-472680
60LDK02BR314-LDK00Y-A10 | B | 2020-07-03 | SEP | DE1078-60LDK02-&MTC030-472681
60LDK02BR901-LDK00Y-A10 | A | 2020-01-31 | SEP | DE1078-60LDK02-&MTC030-472682
60LDK02BR902-LDK00Y-A10 | A | 2020-01-31 | SEP | DE1078-60LDK02-&MTC030-472683
60LDK02BR919-LDK00Y-A10 | B | 2020-06-04 | SEP | DE1078-60LDK02-&MTC030-472684
60LDK02BR951-LDK00Y-A10 | B | 2020-07-03 | SEP | DE1078-60LDK02-&MTC030-472685
60LDK02BR952-LDK00Y-A10 | A | 2020-01-31 | SEP | DE1078-60LDK02-&MTC030-472686
60LDK02BR953 | - | 2019-08-13 | SEP | DE1078-60LDK02-&MTC030-472687
60LDK02BR956-LDK00Y-A10 | A | 2020-01-31 | SEP | DE1078-60LDK02-&MTC030-472688
60LDK02BR960-LDK00Y-A10 | B | 2020-08-17 | SEP | DE1078-60LDK02-&MTC030-472689
60LDK05BR951 | A | 2020-01-31 | SEP | DE1078-60LDK05-&MTC030-472690
60LDK10BR001-LDK00Y-A10 | A | 2020-01-31 | SEP | DE1078-60LDK10-&MTC030-472691
60LDK10BR002 | A | 2020-07-16 | SEP | DE1078-60LDK10-&MTC030-472692
60LDK10BR002-UMCL1Y-A41 | - | 2019-06-18 | SEP | DE1078-60LDK10-&MTC030-472693
60LDK10BR002-UMCL1Y-C41 | A | 2019-09-30 | SEP | DE1078-60LDK10-&MTC030-472694
60LDK10BR301 | - | 2019-08-13 | SEP | DE1078-60LDK10-&MTC030-472695
60LDK10BR601 | A | 2020-06-30 | SEP | DE1078-60LDK10-&MTC030-472696
60LDK10BR603 | A | 2020-07-21 | SEP | DE1078-60LDK10-&MTC030-474618
60LDK10BR603-UMCL1Y-00L | - | 2019-11-29 | SEP | DE1078-60LDK10-&MTC030-474619
60LDK10BR603-UMCL1Y-01L | - | 2019-11-29 | SEP | DE1078-60LDK10-&MTC030-474620
60LDK10BR603-UMCL1Y-02L | - | 2019-11-29 | SEP | DE1078-60LDK10-&MTC030-474621
60LDK10BR603-UMCL1Y-03L | - | 2019-11-29 | SEP | DE1078-60LDK10-&MTC030-474622
60LDK10BR603-UMCL1Y-04L | A | 2020-05-14 | SEP | DE1078-60LDK10-&MTC030-474623
60LDK10BR603-UMCL1Y-C41 | - | 2020-01-03 | SEP | DE1078-60LDK10-&MTC030-474624
60LDK10BR603-UMCL1Y-E41 | - | 2019-11-29 | SEP | DE1078-60LDK10-&MTC030-474625
60LDK10BR603-UMCL1Y-G41 | - | 2019-11-29 | SEP | DE1078-60LDK10-&MTC030-474626
60LDK10BR603-UMCL1Y-J41 | - | 2019-11-29 | SEP | DE1078-60LDK10-&MTC030-474627
60LDK10BR603-UMCL1Y-L40 | - | 2019-11-29 | SEP | DE1078-60LDK10-&MTC030-474628
60LDK10BR901-LDK00Y-A10 | A | 2020-01-31 | SEP | DE1078-60LDK10-&MTC030-472697
60LDK11BR005 | A | 2020-01-31 | SEP | DE1078-60LDK11-&MTC030-472698
60LDK11BR005-UMCL1Y-A41 | - | 2019-06-18 | SEP | DE1078-60LDK11-&MTC030-472699
60LDK11BR951 | - | 2019-08-13 | SEP | DE1078-60LDK11-&MTC030-472700
60LDK12BR005 | A | 2020-01-31 | SEP | DE1078-60LDK12-&MTC030-472701
60LDK12BR005-UMCL1Y-A41 | - | 2019-06-18 | SEP | DE1078-60LDK12-&MTC030-472702
60LDK12BR951 | - | 2019-08-13 | SEP | DE1078-60LDK12-&MTC030-472703
60LDK70BR001 | B | 2020-07-16 | SEP | DE1078-60LDK70-&MTC030-472704
60LDK70BR001-UMCL1Y-A41 | - | 2019-06-18 | SEP | DE1078-60LDK70-&MTC030-472705
60LDK70BR001-UMCL1Y-C41 | A | 2019-09-30 | SEP | DE1078-60LDK70-&MTC030-472706
60LDK70BR001-UMCL1Y-E41 | A | 2019-09-30 | SEP | DE1078-60LDK70-&MTC030-472707
60LDK70BR002 | C | 2020-07-16 | SEP | DE1078-60LDK70-&MTC030-472708
60LDK70BR003 | - | 2019-08-13 | SEP | DE1078-60LDK70-&MTC030-472709
60LDK70BR301 | - | 2019-08-13 | SEP | DE1078-60LDK70-&MTC030-472710
60LDK70BR901 | - | 2020-01-10 | SEP | DE1078-60LDK70-&MTC030-472711
60LDK70BR902 | - | 2019-08-13 | SEP | DE1078-60LDK70-&MTC030-472712
60LDK70BR951 | - | 2019-08-13 | SEP | DE1078-60LDK70-&MTC030-472714
60LDK71BR001 | - | 2019-08-13 | SEP | DE1078-60LDK71-&MTC030-472715
60LDK71BR301 | - | 2019-08-13 | SEP | DE1078-60LDK71-&MTC030-472716
60LDK72BR001 | - | 2019-08-13 | SEP | DE1078-60LDK72-&MTC030-472717
60LDK72BR301 | - | 2019-08-13 | SEP | DE1078-60LDK72-&MTC030-472718
60MAA11BR301 | - | 2020-07-21 | SEP | DE1078-60MAA11-&MTC030-471550
60MAA50BR005 | A | 2020-07-21 | SEP | DE1078-60MAA50-&MTC030-471551
60MAA50BR006 | A | 2020-07-21 | SEP | DE1078-60MAA50-&MTC030-471552
60MAA50BR007 | A | 2020-07-21 | SEP | DE1078-60MAA50-&MTC030-471553
60MAA50BR301 | - | 2020-05-12 | SEP | DE1078-60MAA50-&MTC030-471554
60MAA50BR302 | A | 2020-07-21 | SEP | DE1078-60MAA50-&MTC030-471555
60MAA50BR303 | A | 2020-07-21 | SEP | DE1078-60MAA50-&MTC030-471556
60MAA50BR304 | A | 2020-07-21 | SEP | DE1078-60MAA50-&MTC030-471557
60MAB11BR301 | - | 2020-07-21 | SEP | DE1078-60MAB11-&MTC030-471558
60MAC01BR001 | - | 2020-12-05 | SEP | DE1078-60MAC01-&MTC030-471559
60MAC01BR002 | - | 2020-12-05 | SEP | DE1078-60MAC01-&MTC030-471560
60MAC01BR010 | - | 2020-12-05 | SEP | DE1078-60MAC01-&MTC030-471561
60MAC01BR011 | - | 2020-12-05 | SEP | DE1078-60MAC01-&MTC030-471562
60MAC01BR110 | - | 2020-12-05 | SEP | DE1078-60MAC01-&MTC030-471563
60MAC01BR111 | - | 2020-12-05 | SEP | DE1078-60MAC01-&MTC030-471564
60MAC01BR112 | - | 2020-12-05 | SEP | DE1078-60MAC01-&MTC030-471565
60MAC01BR120 | - | 2020-12-05 | SEP | DE1078-60MAC01-&MTC030-471567
60MAC01BR113 | - | 2020-12-05 | SEP | DE1078-60MAC01-&MTC030-471566
60MAC01BR121 | - | 2020-12-05 | SEP | DE1078-60MAC01-&MTC030-471568
60MAC01BR122 | - |  | SEP | DE1078-60MAC01-&MTC030-471569
60MAC01BR123 | - |  | SEP | DE1078-60MAC01-&MTC030-471570
60MAC01BR200 | - |  | SEP | DE1078-60MAC01-&MTC030-471571
60MAC01BR201 | - |  | SEP | DE1078-60MAC01-&MTC030-471572
60MAC11BR301 | - | 2020-05-12 | SEP | DE1078-60MAC11-&MTC030-471573
60MAC11BR302 | - | 2020-05-12 | SEP | DE1078-60MAC11-&MTC030-471574
60MAC11BR303 | - | 2020-07-21 | SEP | DE1078-60MAC11-&MTC030-471575
60MAC11BR321 | - | 2020-07-21 | SEP | DE1078-60MAC11-&MTC030-471576
60MAC11BR322 | - | 2020-07-21 | SEP | DE1078-60MAC11-&MTC030-471577
60MAC11BR323 | - | 2020-07-21 | SEP | DE1078-60MAC11-&MTC030-471578
60MAC45BR001 | - |  | II | DE1078-60MAC45-&MTC030-473391
60MAC46BR001 | - |  | II | DE1078-60MAC46-&MTC030-473392
60MAG10BR001 | A | 2020-08-10 | I | DE1078-60MAG10-&MTC030-474002
60MAG10BR003 | - | 2019-09-06 | SEP | DE1078-60MAG10-&MTC030-474003
60MAG10BR006 | A | 2020-06-16 | SEP | DE1078-60MAG10-&MTC030-474004
60MAG10BR007 | - | 2019-09-06 | SEP | DE1078-60MAG10-&MTC030-474005
60MAG10BR019 | - | 2019-09-06 | SEP | DE1078-60MAG10-&MTC030-474006
60MAG10BR020 | - | 2019-09-06 | SEP | DE1078-60MAG10-&MTC030-474007
60MAG10BR021 | - | 2019-09-06 | SEP | DE1078-60MAG10-&MTC030-474008
60MAG10BR023 | - | 2019-09-06 | SEP | DE1078-60MAG10-&MTC030-474009
60MAG10BR100 | A | 2020-08-28 | SEP | DE1078-60MAG10-&MTC030-474010
60MAG10BR101 | - | 2019-09-06 | SEP | DE1078-60MAG10-&MTC030-474011
60MAG10BR103 | - | 2019-09-06 | SEP | DE1078-60MAG10-&MTC030-474012
60MAG10BR312 | - | 2019-09-06 | SEP | DE1078-60MAG10-&MTC030-474017
60MAG10BR321 | A | 2020-07-08 | SEP | DE1078-60MAG10-&MTC030-474018
60MAG10BR322 | - | 2019-09-06 | SEP | DE1078-60MAG10-&MTC030-474019
60MAG10BR323 | A | 2020-07-08 | SEP | DE1078-60MAG10-&MTC030-474020
60MAG10BR324 | A | 2020-07-08 | SEP | DE1078-60MAG10-&MTC030-474021
60MAG10BR325 | A | 2020-07-08 | SEP | DE1078-60MAG10-&MTC030-474022
60MAG10BR326 | A | 2020-07-08 | SEP | DE1078-60MAG10-&MTC030-474023
60MAG10BR327 | A | 2020-07-08 | SEP | DE1078-60MAG10-&MTC030-474024
60MAG10BR328 | A | 2020-07-08 | SEP | DE1078-60MAG10-&MTC030-474025
60MAG10BR901 | - | 2019-09-06 | SEP | DE1078-60MAG10-&MTC030-474026
60MAG10BR902 | - | 2019-09-06 | SEP | DE1078-60MAG10-&MTC030-474027
60MAG10BR904 | - | 2019-09-06 | SEP | DE1078-60MAG10-&MTC030-474028
60MAG10BR905 | - | 2019-09-06 | SEP | DE1078-60MAG10-&MTC030-474029
60MAG50BR011 | - | 2019-09-06 | I | DE1078-60MAG50-&MTC030-474030
60MAG50BR012 | - | 2019-09-06 | I | DE1078-60MAG50-&MTC030-474031
60MAG50BR013 | - | 2019-09-06 | I | DE1078-60MAG50-&MTC030-474032
60MAJ10BR001 | A | 2020-02-25 | SEP | DE1078-60MAJ10-&MTC030-474454
60MAJ11BR001 | - | 2019-11-06 | SEP | DE1078-60MAJ11-&MTC030-474455
60MAJ11BR002 | A | 2020-08-28 | SEP | DE1078-60MAJ11-&MTC030-474456
60MAJ11BR003 | - | 2019-11-06 | SEP | DE1078-60MAJ11-&MTC030-474457
60MAJ13BR001 | - | 2019-11-06 | SEP | DE1078-60MAJ13-&MTC030-474458
60MAJ66BR901 | - | 2019-11-06 | SEP | DE1078-60MAJ66-&MTC030-474459
60MAJ90BR001 | A | 2020-02-25 | SEP | DE1078-60MAJ90-&MTC030-474460
60MAL02BR001 | A | 2020-08-17 | SEP | DE1078-60MAL02-&MTC030-474069
60MAL03BR001 | - | 2019-09-16 | I | DE1078-60MAL03-&MTC030-474070
60MAL03BR001-MAL00Y-A10 | - | 2019-09-05 | I | DE1078-60MAL03-&MTC030-474071
60MAL09BR910 | A | 2020-06-30 | I | DE1078-60MAL09-&MTC030-474072
60MAL09BR911 | A | 2020-06-26 | SEP | DE1078-60MAL09-&MTC030-474073
60MAL11BR001 | A | 2020-06-30 | I | DE1078-60MAL11-&MTC030-474074
60MAL15BR001 | A | 2020-02-18 | SEP | DE1078-60MAL15-&MTC030-474075
60MAL15BR002-MAL00Y-A10 | - | 2019-09-05 | I | DE1078-60MAL15-&MTC030-474076
60MAL16BR001 | - | 2019-09-16 | SEP | DE1078-60MAL16-&MTC030-474077
60MAL23BR912 | - | 2019-09-16 | I | DE1078-60MAL23-&MTC030-474078
60MAL26BR001 | A | 2020-08-17 | I | DE1078-60MAL26-&MTC030-474079
60MAL28BR001 | - | 2019-09-16 | SEP | DE1078-60MAL28-&MTC030-474080
60MAL28BR001-MAL00Y-A10 | - | 2019-09-05 | SEP | DE1078-60MAL28-&MTC030-474081
60MAL28BR007-MAL00Y-A10 | - | 2019-09-05 | SEP | DE1078-60MAL28-&MTC030-474082
60MAL31BR001 | B | 2020-07-16 | SEP | DE1078-60MAL31-&MTC030-474083
60MAL31BR001-MAL00Y-A10 | A | 2020-02-18 | SEP | DE1078-60MAL31-&MTC030-474084
60MAL31BR002-MAL00Y-A10 | - | 2019-09-05 | I | DE1078-60MAL31-&MTC030-474085
60MAL31BR301-MAL00Y-A10 | B | 2020-05-14 | SEP | DE1078-60MAL31-&MTC030-474086
60MAL31BR302-MAL00Y-A10 | B | 2020-05-14 | SEP | DE1078-60MAL31-&MTC030-474087
60MAL31BR303-MAL00Y-A10 | B | 2020-05-14 | SEP | DE1078-60MAL31-&MTC030-474088
60MAL32BR001 | B | 2020-07-16 | SEP | DE1078-60MAL32-&MTC030-474089
60MAL32BR001-MAL00Y-A10 | A | 2020-02-18 | SEP | DE1078-60MAL32-&MTC030-474090
60MAL35BR001 | - | 2019-09-16 | SEP | DE1078-60MAL35-&MTC030-474091
60MAL35BR001-MAL00Y-A10 | - | 2019-09-05 | SEP | DE1078-60MAL35-&MTC030-474092
60MAL35BR004-MAL00Y-A10 | A | 2020-08-13 | SEP | DE1078-60MAL35-&MTC030-474093
60MAL51BR001 | - | 2019-09-16 | SEP | DE1078-60MAL51-&MTC030-474094
60MAL51BR001-MAL00Y-A10 | - | 2019-09-05 | SEP | DE1078-60MAL51-&MTC030-474095
60MAL51BR002-MAL00Y-A10 | A | 2020-08-17 | SEP | DE1078-60MAL51-&MTC030-474096
60MAL65BR001 | - | 2019-09-16 | I | DE1078-60MAL65-&MTC030-474097
60MAL65BR002 | - | 2019-09-16 | I | DE1078-60MAL65-&MTC030-474098
60MAL67BR001 | - | 2019-09-16 | SEP | DE1078-60MAL67-&MTC030-474099
60MAL67BR001-MAL00Y-A10 | - | 2019-09-05 | SEP | DE1078-60MAL67-&MTC030-474100
60MAL67BR001-UMCM1Y-F21 | - | 2019-09-05 | SEP | DE1078-60MAL67-&MTC030-474101
60MAL67BR002 | - | 2019-09-16 | SEP | DE1078-60MAL67-&MTC030-474102
60MAL67BR002-MAL00Y-A10 | B | 2020-08-13 | SEP | DE1078-60MAL67-&MTC030-474103
60MAL70BR001 | - | 2019-09-16 | SEP | DE1078-60MAL70-&MTC030-474104
60MAL70BR002 | - | 2019-09-16 | SEP | DE1078-60MAL70-&MTC030-474105
60MAL81BR001 | - | 2019-09-16 | SEP | DE1078-60MAL81-&MTC030-474106
60MAL81BR001-MAL00Y-A10 | - | 2019-09-05 | SEP | DE1078-60MAL81-&MTC030-474107
60MAL81BR002 | - | 2019-09-16 | SEP | DE1078-60MAL81-&MTC030-474108
60MAL81BR003 | - | 2019-09-16 | SEP | DE1078-60MAL81-&MTC030-474109
60MAL81BR004 | - | 2019-09-16 | SEP | DE1078-60MAL81-&MTC030-474110
60MAL81BR005 | - | 2019-09-16 | SEP | DE1078-60MAL81-&MTC030-474111
60MAL81BR006 | - | 2019-09-16 | SEP | DE1078-60MAL81-&MTC030-474112
60MAL81BR007 | - | 2019-09-16 | SEP | DE1078-60MAL81-&MTC030-474113
60MAM10BR001 | - | 2019-12-06 | SEP | DE1078-60MAM10-&MTC030-474114
60MAM10BR002 | A | 2020-07-08 | SEP | DE1078-60MAM10-&MTC030-474115
60MAM20BR001 | B | 2020-08-28 | SEP | DE1078-60MAM20-&MTC030-474116
60MAM20BR001-MAL00Y-A10 | - | 2019-10-14 | SEP | DE1078-60MAM20-&MTC030-474117
60MAM20BR002 | - | 2019-12-06 | SEP | DE1078-60MAM20-&MTC030-474118
60MAM20BR003 | - | 2019-12-06 | SEP | DE1078-60MAM20-&MTC030-474119
60MAM20BR004 | - | 2019-12-06 | SEP | DE1078-60MAM20-&MTC030-474120
60MAM20BR005 | - | 2019-12-06 | SEP | DE1078-60MAM20-&MTC030-474121
60MAM20BR010 | A | 2020-02-25 | SEP | DE1078-60MAM20-&MTC030-474123
60MAM30BR001 | B | 2020-05-14 | SEP | DE1078-60MAM30-&MTC030-474124
60MAM30BR002 | - | 2019-12-06 | SEP | DE1078-60MAM30-&MTC030-474125
60MAM40BR001 | A | 2020-08-28 | SEP | DE1078-60MAM40-&MTC030-474126
60MAM40BR002 | - | 2019-12-06 | SEP | DE1078-60MAM40-&MTC030-474127
60MAM40BR003 | A | 2019-02-25 | SEP | DE1078-60MAM40-&MTC030-474128
60MAN50BR001 | - | 2019-10-14 | SEP | DE1078-60MAN50-&MTC030-474326
60MAN50BR003 | - | 2019-10-14 | SEP | DE1078-60MAN50-&MTC030-474327
60MAN50BR301 | A | 2020-07-16 | SEP | DE1078-60MAN50-&MTC030-474366
60MAN50BR302 | A | 2020-07-16 | SEP | DE1078-60MAN50-&MTC030-474367
60MAN53BR001 | - | 2019-10-14 | SEP | DE1078-60MAN53-&MTC030-474328
60MAN63BR001 | - | 2019-10-14 | SEP | DE1078-60MAN63-&MTC030-474329
60MAN63BR301 | A | 2020-08-17 | SEP | DE1078-60MAN63-&MTC030-474330
60MAN63BR302 | A | 2020-08-17 | SEP | DE1078-60MAN63-&MTC030-474331
60MAN63BR303 | A | 2020-08-17 | SEP | DE1078-60MAN63-&MTC030-474332
60MAN90BR901 | - | 2019-10-14 | SEP | DE1078-60MAN90-&MTC030-474333
60MAV35BR006 | - | 2019-02-08 | SEP | DE1078-60MAV35-&MTC030-472975
60MAV35BR007 | - | 2019-02-08 | SEP | DE1078-60MAV35-&MTC030-472976
60MAV35BR007-UMCM1Y-A21 | - | 2019-07-08 | SEP | DE1078-60MAV35-&MTC030-472977
60MAV35BR007-UMCM1Y-F21 | - | 2019-07-08 | SEP | DE1078-60MAV35-&MTC030-472978
60MAV35BR007-UMCM1Y-G61 | - | 2019-07-08 | SEP | DE1078-60MAV35-&MTC030-472979
60MAV35BR007-UMCM1Y-J11 | - | 2019-07-08 | SEP | DE1078-60MAV35-&MTC030-472980
60MAV35BR007-UMCM1Y-M11 | - | 2019-07-08 | SEP | DE1078-60MAV35-&MTC030-472981
60MAV35BR007-UMCM1Y-O41 | - | 2019-07-08 | SEP | DE1078-60MAV35-&MTC030-472982
60MAV35BR013-UMCM1Y-00L | A | 2020-08-20 | SEP | DE1078-60MAV35-&MTC030-473621
60MAV35BR013-UMCM1Y-M11 | A | 2020-07-16 | SEP | DE1078-60MAV35-&MTC030-472983
60MAV35BR014 | - | 2019-02-08 | SEP | DE1078-60MAV35-&MTC030-472984
60MAV35BR014-UMCM1Y-G61 | - | 2019-07-08 | SEP | DE1078-60MAV35-&MTC030-472985
60MAV35BR014-UMCM1Y-J11 | - | 2019-07-08 | SEP | DE1078-60MAV35-&MTC030-472986
60MAV35BR014-UMCM1Y-M11 | A | 2020-08-06 | SEP | DE1078-60MAV35-&MTC030-472987
60MAV35BR014-UMCM1Y-O41 | - | 2019-07-08 | SEP | DE1078-60MAV35-&MTC030-472988
60MAV42BR003-UMCM1Y-M11 | - | 2019-07-23 | SEP | DE1078-60MAV42-&MTC030-472990
60MAV42BR004-UMCM1Y-00L | - | 2019-07-23 | SEP | DE1078-60MAV42-&MTC030-472991
60MAV42BR004-UMCM1Y-G61 | - | 2019-07-23 | SEP | DE1078-60MAV42-&MTC030-472992
60MAV42BR004-UMCM1Y-M11 | - | 2019-07-23 | SEP | DE1078-60MAV42-&MTC030-472993
60MAV42BR005-UMCM1Y-A21 | A | 2020-07-16 | SEP | DE1078-60MAV42-&MTC030-472994
60MAV42BR005-UMCM1Y-F21 | A | 2019-11-18 | SEP | DE1078-60MAV42-&MTC030-472995
60MAV42BR005-UMCM1Y-G61 | A | 2020-08-06 | SEP | DE1078-60MAV42-&MTC030-472996
60MAV42BR007 | - | 2019-02-08 | SEP | DE1078-60MAV42-&MTC030-472997
60MAV42BR007-UMCM1Y-A21 | - | 2019-07-23 | SEP | DE1078-60MAV42-&MTC030-472998
60MAV42BR009-UMCM1Y-F21 | A | 2019-11-18 | SEP | DE1078-60MAV42-&MTC030-473000
60MAV42BR011-UMCM1Y-F21 | - | 2019-07-23 | SEP | DE1078-60MAV42-&MTC030-473001
60MAV42BR011-UMCM1Y-G61 | - | 2019-07-23 | SEP | DE1078-60MAV42-&MTC030-473002
60MAV42BR012 | - | 2019-02-08 | SEP | DE1078-60MAV42-&MTC030-473003
60MAV42BR013-UMCM1Y-F21 | - | 2019-07-23 | SEP | DE1078-60MAV42-&MTC030-473004
60MAV42BR013-UMCM1Y-G61 | - | 2019-07-23 | SEP | DE1078-60MAV42-&MTC030-473005
60MAV42BR014 | - | 2019-02-08 | SEP | DE1078-60MAV42-&MTC030-473006
60MAV42BR015 | - | 2019-08-02 | SEP | DE1078-60MAV42-&MTC030-473007
60MAV42BR015-UMCM1Y-F21 | - | 2019-07-23 | SEP | DE1078-60MAV42-&MTC030-473008
60MAV42BR015-UMCM1Y-G61 | - | 2019-07-23 | SEP | DE1078-60MAV42-&MTC030-473009
60MAV42BR021 | - | 2019-08-02 | SEP | DE1078-60MAV42-&MTC030-473010
60MAV42BR050-UMCM1Y-G61 | A | 2020-08-06 | SEP | DE1078-60MAV42-&MTC030-473011
60MAV42BR051 | - | 2019-08-02 | SEP | DE1078-60MAV42-&MTC030-473012
60MAV42BR052 | - | 2019-08-02 | SEP | DE1078-60MAV42-&MTC030-473013
60MAV42BR053 | B | 2020-08-13 | SEP | DE1078-60MAV42-&MTC030-473014
60MAV42BR054 | A | 2019-09-25 | SEP | DE1078-60MAV42-&MTC030-473015
60MAV44BR001-UMCM1Y-M11 | B | 2020-08-13 | SEP | DE1078-60MAV44-&MTC030-473016
60MAV44BR002 | A | 2020-07-16 | SEP | DE1078-60MAV44-&MTC030-473017
60MAV44BR003 | - | 2019-02-08 | SEP | DE1078-60MAV44-&MTC030-473018
60MAV44BR004-UMCM1Y-F21 | A | 2020-08-06 | SEP | DE1078-60MAV44-&MTC030-473019
60MAV44BR004-UMCM1Y-G61 | - | 2019-07-23 | SEP | DE1078-60MAV44-&MTC030-473020
60MAV44BR005 | - | 2019-02-08 | SEP | DE1078-60MAV44-&MTC030-473021
60MAV44BR005-UMCM1Y-F21 | - | 2019-07-23 | SEP | DE1078-60MAV44-&MTC030-473622
60MAV44BR006 | A | 2020-04-06 | SEP | DE1078-60MAV44-&MTC030-473022
60MAV66BR001 | - | 2019-08-02 | SEP | DE1078-60MAV66-&MTC030-473023
60MAV66BR001-UMCM1Y-F21 | - | 2019-07-08 | SEP | DE1078-60MAV66-&MTC030-473024
60MAV66BR001-UMCM1Y-G61 | - | 2019-07-08 | SEP | DE1078-60MAV66-&MTC030-473025
60MAV66BR002 | - | 2019-08-02 | SEP | DE1078-60MAV66-&MTC030-473026
60MAV66BR002-UMCM1Y-F21 | - | 2019-07-08 | SEP | DE1078-60MAV66-&MTC030-473027
60MAV66BR003 | - | 2019-08-02 | SEP | DE1078-60MAV66-&MTC030-473028
60MAV66BR003-UMCM1Y-A21 | - | 2019-07-08 | SEP | DE1078-60MAV66-&MTC030-473029
60MAV66BR004 | - | 2019-08-02 | SEP | DE1078-60MAV66-&MTC030-473030
60MAV66BR004-UMCM1Y-F21 | - | 2019-07-08 | SEP | DE1078-60MAV66-&MTC030-473031
60MAV66BR004-UMCM1Y-G61 | - | 2019-07-08 | SEP | DE1078-60MAV66-&MTC030-473032
60MAV67BR001 | B | 2020-09-08 | SEP | DE1078-60MAV67-&MTC030-473033
60MAV67BR001-UMCM1Y-M11 | A | 2020-07-16 | SEP | DE1078-60MAV67-&MTC030-473034
60MAV67BR002 | - | 2019-08-02 | SEP | DE1078-60MAV67-&MTC030-473035
60MAV67BR002-UMCM1Y-F21 | - | 2019-07-08 | SEP | DE1078-60MAV67-&MTC030-473036
60MAV67BR002-UMCM1Y-G61 | - | 2019-07-08 | SEP | DE1078-60MAV67-&MTC030-473037
60MAV71BR001-UMCM1Y-A21 | - | 2019-07-23 | SEP | DE1078-60MAV71-&MTC030-473038
60MAV71BR001-UMCM1Y-F21 | A | 2020-08-06 | SEP | DE1078-60MAV71-&MTC030-473039
60MAV71BR002-UMCM1Y-F21 | - | 2019-07-23 | SEP | DE1078-60MAV71-&MTC030-473040
60MAV71BR002-UMCM1Y-G61 | A | 2020-05-18 | SEP | DE1078-60MAV71-&MTC030-473041
60MAV71BR002-UMCM1Y-J11 | B | 2020-05-18 | SEP | DE1078-60MAV71-&MTC030-473042
60MAV71BR002-UMCM1Y-M11 | A | 2019-07-23 | SEP | DE1078-60MAV71-&MTC030-473043
60MAV71BR003-UMCM1Y-M11 | A | 2019-07-23 | SEP | DE1078-60MAV71-&MTC030-473044
60MAV71BR004-UMCM1Y-M11 | - | 2019-08-02 | SEP | DE1078-60MAV71-&MTC030-473045
60MAV71BR006 | A | 2020-03-17 | SEP | DE1078-60MAV71-&MTC030-473046
60MAV71BR006-UMCM1Y-A21 | A | 2019-11-18 | SEP | DE1078-60MAV71-&MTC030-473047
60MAV71BR007 | A | 2020-03-17 | SEP | DE1078-60MAV71-&MTC030-473048
60MAV71BR007-UMCM1Y-F21 | A | 2019-11-18 | SEP | DE1078-60MAV71-&MTC030-473049
60MAV71BR015-UMCM1Y-J11 | A | 2019-11-18 | SEP | DE1078-60MAV71-&MTC030-473050
60MAV71BR016-UMCM1Y-J11 | A | 2019-11-18 | SEP | DE1078-60MAV71-&MTC030-473051
60MAV71BR017 | A | 2020-03-17 | SEP | DE1078-60MAV71-&MTC030-473052
60MAV71BR071 | A | 2020-07-16 | SEP | DE1078-60MAV71-&MTC030-473054
60MAV71BR071-UMCM1Y-A21 | - | 2019-07-23 | SEP | DE1078-60MAV71-&MTC030-473055
60MAV71BR403 | A | 2020-03-17 | SEP | DE1078-60MAV71-&MTC030-473056
60MAV71BR403-UMCM1Y-A21 | A | 2019-11-18 | SEP | DE1078-60MAV71-&MTC030-473057
60MAV71BR901 | - | 2019-02-08 | SEP | DE1078-60MAV71-&MTC030-473058
60MAV71BR902 | A | 2020-08-10 | SEP | DE1078-60MAV71-&MTC030-473059
60MAV72BR001 | - | 2019-02-08 | SEP | DE1078-60MAV72-&MTC030-473060
60MAV72BR001-UMCM1Y-J11 | A | 2020-08-13 | SEP | DE1078-60MAV72-&MTC030-473623
60MAV72BR001-UMCM1Y-M11 | A | 2019-11-18 | SEP | DE1078-60MAV72-&MTC030-473061
60MAV72BR002 | - | 2019-02-08 | SEP | DE1078-60MAV72-&MTC030-473062
60MAV72BR002-UMCM1Y-F21 | A | 2020-08-06 | SEP | DE1078-60MAV72-&MTC030-473063
60MAV72BR003-UMCM1Y-00L | A | 2020-08-28 | SEP | DE1078-60MAV72-&MTC030-473624
60MAV72BR003-UMCM1Y-F21 | - | 2019-07-23 | SEP | DE1078-60MAV72-&MTC030-473065
60MAV81BR001 | - | 2019-02-08 | SEP | DE1078-60MAV81-&MTC030-473818
60MAV81BR001-UMCM1Y-A21 | - | 2019-07-08 | SEP | DE1078-60MAV81-&MTC030-473067
60MAV81BR001-UMCM1Y-F21 | A | 2019-11-18 | SEP | DE1078-60MAV81-&MTC030-473068
60MAV81BR001-UMCM1Y-G61 | A | 2019-11-18 | SEP | DE1078-60MAV81-&MTC030-473069
60MAV81BR001-UMCM1Y-J11 | A | 2019-11-18 | SEP | DE1078-60MAV81-&MTC030-473070
60MAV81BR001-UMCM1Y-M11 | A | 2020-07-16 | SEP | DE1078-60MAV81-&MTC030-473071
60MAV81BR001-UMCM1Y-O41 | - | 2019-07-08 | SEP | DE1078-60MAV81-&MTC030-473072
60MAV81BR002-UMCM1Y-M11 | - | 2019-07-08 | SEP | DE1078-60MAV81-&MTC030-473073
60MAV81BR003-UMCM1Y-G61 | - | 2019-07-08 | SEP | DE1078-60MAV81-&MTC030-473074
60MAV81BR005-UMCM1Y-A21 | - | 2019-07-08 | SEP | DE1078-60MAV81-&MTC030-473075
60MAV81BR006 | A | 2020-07-16 | SEP | DE1078-60MAV81-&MTC030-473076
60MAV81BR006-UMCM1Y-A21 | - | 2019-07-08 | SEP | DE1078-60MAV81-&MTC030-473077
60MAV81BR008 | - | 2019-02-08 | SEP | DE1078-60MAV81-&MTC030-473078
60MAV81BR008-UMCM1Y-F21 | - | 2019-07-08 | SEP | DE1078-60MAV81-&MTC030-473079
60MAV81BR009 | - | 2019-02-08 | SEP | DE1078-60MAV81-&MTC030-473080
60MAV81BR009-UMCM1Y-F21 | - | 2019-07-08 | SEP | DE1078-60MAV81-&MTC030-473081
60MAV82BR007-UMCM1Y-00L | - | 2019-07-08 | SEP | DE1078-60MAV82-&MTC030-473082
60MAV82BR007-UMCM1Y-01L | - | 2019-07-08 | SEP | DE1078-60MAV82-&MTC030-473083
60MAV82BR007-UMCM1Y-M11 | - | 2019-07-08 | SEP | DE1078-60MAV82-&MTC030-473084
60MAV82BR007-UMCM1Y-O41 | A | 2019-07-08 | SEP | DE1078-60MAV82-&MTC030-473085
60MAV82BR008-UMCM1Y-A21 | B | 2019-11-18 | SEP | DE1078-60MAV82-&MTC030-473086
60MAV82BR008-UMCM1Y-F21 | A | 2019-11-18 | SEP | DE1078-60MAV82-&MTC030-473087
60MAV82BR008-UMCM1Y-G61 | B | 2020-03-17 | SEP | DE1078-60MAV82-&MTC030-473088
60MAV82BR010 | A | 2020-03-17 | SEP | DE1078-60MAV82-&MTC030-473089
60MAV82BR901 | A | 2020-03-17 | SEP | DE1078-60MAV82-&MTC030-473090
60MAW10BR002 | A | 2020-08-28 | SEP | DE1078-60MAW10-&MTC030-474036
60MAW20BR001 | B | 2020-08-28 | SEP | DE1078-60MAW20-&MTC030-474037
60MAW20BR003 | - | 2019-08-28 | SEP | DE1078-60MAW20-&MTC030-474038
60MAW20BR004 | - | 2019-08-28 | SEP | DE1078-60MAW20-&MTC030-474039
60MAW20BR005 | - | 2019-08-28 | SEP | DE1078-60MAW20-&MTC030-474040
60MAW20BR101 | - | 2019-08-28 | SEP | DE1078-60MAW20-&MTC030-474041
60MAW20BR102 | - | 2019-08-28 | SEP | DE1078-60MAW20-&MTC030-474042
60MAW21BR001 | - | 2019-08-28 | SEP | DE1078-60MAW21-&MTC030-474043
60MAW21BR002 | A | 2020-08-28 | SEP | DE1078-60MAW21-&MTC030-474044
60MAW21BR003 | - | 2019-08-28 | SEP | DE1078-60MAW21-&MTC030-474045
60MAW22BR001 | - | 2019-08-28 | SEP | DE1078-60MAW22-&MTC030-474046
60MAW22BR002 | - | 2019-08-28 | SEP | DE1078-60MAW22-&MTC030-474047
60MAW22BR003 | A | 2020-08-28 | SEP | DE1078-60MAW22-&MTC030-474048
60MAW23BR001 | - | 2019-08-28 | SEP | DE1078-60MAW23-&MTC030-474049
60MAW24BR001 | - | 2019-08-28 | SEP | DE1078-60MAW24-&MTC030-474050
60MAW50BR001 | A | 2020-05-14 | SEP | DE1078-60MAW50-&MTC030-474051
60MAW50BR002 | - | 2019-08-28 | SEP | DE1078-60MAW50-&MTC030-474052
60MAW80BR001 | - | 2019-08-28 | SEP | DE1078-60MAW80-&MTC030-474053
60MAW80BR030 | A | 2020-08-13 | SEP | DE1078-60MAW80-&MTC030-474054
60MAW80BR103 | - | 2019-08-28 | SEP | DE1078-60MAW80-&MTC030-474055
60MAW80BR113 | - | 2019-08-28 | SEP | DE1078-60MAW80-&MTC030-474056
60MAW80BR915 | - | 2019-08-28 | SEP | DE1078-60MAW80-&MTC030-474057
60MAW80BR943 | - | 2019-08-28 | SEP | DE1078-60MAW80-&MTC030-474058
60MAW80BR971 | - | 2019-08-28 | SEP | DE1078-60MAW80-&MTC030-474059
60MAW81BR001 | A | 2020-05-26 | SEP | DE1078-60MAW81-&MTC030-474060
60MAW82BR001 | A | 2020-08-28 | SEP | DE1078-60MAW82-&MTC030-474061
60MAW82BR002 | A | 2019-08-28 | SEP | DE1078-60MAW82-&MTC030-474062
60MAW83BR001 | - | 2019-08-28 | SEP | DE1078-60MAW83-&MTC030-474063
60MAW83BR002 | A | 2019-08-28 | SEP | DE1078-60MAW83-&MTC030-474064
60MAW83BR002-MAL00Y-A10 | - | 2019-08-28 | SEP | DE1078-60MAW83-&MTC030-474065
60MAW84BR001 | - | 2019-08-28 | SEP | DE1078-60MAW84-&MTC030-474066
60MAW84BR002 | A | 2020-05-26 | SEP | DE1078-60MAW84-&MTC030-474067
60MAW84BR002-MAL00Y-A10 | - | 2019-08-28 | SEP | DE1078-60MAW84-&MTC030-474068
60MAX01BR001 | - | 2020-05-11 | SEP | DE1078-60MAX01-&MTC030-471538
60MAX01BR002 | - | 2020-05-11 | SEP | DE1078-60MAX01-&MTC030-471539
60MAX01BR006 | - | 2020-05-11 | SEP | DE1078-60MAX01-&MTC030-471540
60MAX01BR007 | - | 2020-05-11 | SEP | DE1078-60MAX01-&MTC030-471541
60MAX01BR011 | - | 2020-05-11 | SEP | DE1078-60MAX01-&MTC030-471542
60MAX01BR012 | - | 2020-05-11 | SEP | DE1078-60MAX01-&MTC030-471543
60MAX01BR016 | - | 2020-05-11 | SEP | DE1078-60MAX01-&MTC030-471544
60MAX01BR017 | - | 2020-05-11 | SEP | DE1078-60MAX01-&MTC030-471545
60MAX01BR050 | - | 2020-05-11 | SEP | DE1078-60MAX01-&MTC030-471546
60MAX01BR052 | - | 2020-05-11 | SEP | DE1078-60MAX01-&MTC030-471547
60MAX01BR100 | - | 2020-05-11 | SEP | DE1078-60MAX01-&MTC030-471548
60MAX01BR200 | - | 2020-05-11 | SEP | DE1078-60MAX01-&MTC030-471549
60MBA22BR901 | A | 2020-02-25 | SEP | DE1078-60MBA22-&MTC030-471080
60MBA22BR902 | A | 2020-02-25 | SEP | DE1078-60MBA22-&MTC030-471081
60MBA22BR951 | - | 2020-04-01 | SEP | DE1078-60MBA22-&MTC030-471082
60MBA25BR901 | B | 2020-03-26 | SEP | DE1078-60MBA25-&MTC030-474538
60MBA25BR902 | - | 2019-12-06 | SEP | DE1078-60MBA25-&MTC030-471083
60MBA50BR001 | A | 2020-03-30 | SEP | DE1078-60MBA50-&MTC030-473673
60MBA50BR001-UMCM1Y-M11 | A | 2020-03-30 | SEP | DE1078-60MBA50-&MTC030-473674
60MBA50BR002 | A | 2020-03-30 | SEP | DE1078-60MBA50-&MTC030-473675
60MBA50BR002-UMCM1Y-M11 | A | 2020-03-30 | SEP | DE1078-60MBA50-&MTC030-473676
60MBA50BR003 | A | 2020-03-30 | SEP | DE1078-60MBA50-&MTC030-473677
60MBA50BR003-UMCM1Y-M11 | A | 2020-03-30 | SEP | DE1078-60MBA50-&MTC030-473678
60MBA50BR004 | A | 2020-03-30 | SEP | DE1078-60MBA50-&MTC030-473679
60MBA50BR004-UMCM1Y-M11 | A | 2020-03-30 | SEP | DE1078-60MBA50-&MTC030-473680
60MBA50BR005-UMCM1Y-M11 | B | 2020-08-20 | SEP | DE1078-60MBA50-&MTC030-473681
60MBA50BR006-UMCM1Y-M11 | B | 2020-08-20 | SEP | DE1078-60MBA50-&MTC030-473682
60MBL70BR001 | A | 2020-04-08 | SEP | DE1078-60MBL70-&MTC030-471220
60MBL70BR002 | B | 2020-06-03 | SEP | DE1078-60MBL70-&MTC030-471219
60MBL70BR902 | - | 2020-06-09 | SEP | DE1078-60MBL70-&MTC030-470813
60MBL70BR951 | - | 2020-06-09 | SEP | DE1078-60MBL70-&MTC030-470814
60MBL80BR002 | B | 2020-06-03 | SEP | DE1078-60MBL80-&MTC030-471222
60MBL80BR005 | A | 2020-04-08 | SEP | DE1078-60MBL80-&MTC030-471221
60MBL80BR901 | - | 2020-06-09 | SEP | DE1078-60MBL80-&MTC030-470815
60MBL80BR905 | - | 2020-06-09 | SEP | DE1078-60MBL80-&MTC030-470816
60MBL80BR953 | - | 2020-06-09 | SEP | DE1078-60MBL80-&MTC030-470817
60MBL81BR001 | B | 2020-07-16 | SEP | DE1078-60MBL81-&MTC030-471223
60MBL81BR901 | - | 2020-06-09 | SEP | DE1078-60MBL81-&MTC030-470818
60MBL82BR001 | A | 2020-06-26 | SEP | DE1078-60MBL82-&MTC030-471224
60MBL82BR002 | A | 2020-06-26 | SEP | DE1078-60MBL82-&MTC030-471226
60MBL82BR011 | A | 2020-06-26 | SEP | DE1078-60MBL82-&MTC030-471225
60MBL82BR191 | - | 2020-07-07 | SEP | DE1078-60MBL82-&MTC030-470819
60MBL82BR192 | - | 2020-06-09 | SEP | DE1078-60MBL82-&MTC030-470820
60MBL82BR301 | A | 2020-07-16 | SEP | DE1078-60MBL82-&MTC030-470821
60MBL82BR302 | A | 2020-07-16 | SEP | DE1078-60MBL82-&MTC030-470822
60MBL82BR901 | - | 2020-06-09 | SEP | DE1078-60MBL82-&MTC030-470823
60MBL82BR951 | - | 2020-06-09 | SEP | DE1078-60MBL82-&MTC030-470824
60MBL85BR001 | - | 2020-02-04 | SEP | DE1078-60MBL85-&MTC030-471229
60MBL85BR002 | B | 2020-08-10 | I | DE1078-60MBL85-&MTC030-471230
60MBL85BR003 | A | 2020-06-22 | I | DE1078-60MBL85-&MTC030-471228
60MBL85BR191 | A | 2020-08-10 | SEP | DE1078-60MBL85-&MTC030-471231
60MBL85BR192 | A | 2020-08-13 | SEP | DE1078-60MBL85-&MTC030-471227
60MBL85BR306 | - | 2020-06-09 | SEP | DE1078-60MBL85-&MTC030-470825
60MBL85BR307 | - | 2020-06-09 | SEP | DE1078-60MBL85-&MTC030-470826
60MBL85BR308 | - | 2020-06-09 | SEP | DE1078-60MBL85-&MTC030-470827
60MBL85BR309 | - | 2020-06-09 | SEP | DE1078-60MBL85-&MTC030-470828
60MBL85BR902 | - | 2020-06-09 | SEP | DE1078-60MBL85-&MTC030-471232
60MBL85BR951 | - | 2020-06-09 | SEP | DE1078-60MBL85-&MTC030-470829
60MBL86BR001 | - | 2020-02-04 | SEP | DE1078-60MBL86-&MTC030-471234
60MBL86BR002 | B | 2020-08-13 | I | DE1078-60MBL86-&MTC030-471235
60MBL86BR003 | A | 2020-06-22 | I | DE1078-60MBL86-&MTC030-471236
60MBL86BR191 | A | 2020-08-17 | SEP | DE1078-60MBL86-&MTC030-471237
60MBL86BR192 | A | 2020-08-17 | SEP | DE1078-60MBL86-&MTC030-471233
60MBL86BR306 | - | 2020-06-09 | SEP | DE1078-60MBL86-&MTC030-470830
60MBL86BR307 | - | 2020-06-09 | SEP | DE1078-60MBL86-&MTC030-470831
60MBL86BR308 | - | 2020-06-09 | SEP | DE1078-60MBL86-&MTC030-470832
60MBL86BR309 | - | 2020-06-09 | SEP | DE1078-60MBL86-&MTC030-470833
60MBL86BR902 | - | 2020-06-09 | SEP | DE1078-60MBL86-&MTC030-471238
60MBL86BR951 | - | 2020-06-09 | SEP | DE1078-60MBL86-&MTC030-470834
60MBL90BR001 | A | 2020-07-16 | II | DE1078-60MBL90-&MTC030-471241
60MBL90BR002 | - | 2020-02-04 | SEP | DE1078-60MBL90-&MTC030-471239
60MBL90BR003 | A | 2020-04-08 | SEP | DE1078-60MBL90-&MTC030-471240
60MBL90BR951 | - | 2020-06-09 | SEP | DE1078-60MBL90-&MTC030-470835
60MBP13BR951 | A | 2020-08-20 | I | DE1078-60MBP13-&MTC030-474139
60MBP13BR952 | A | 2020-08-20 | SEP | DE1078-60MBP13-&MTC030-474142
60MBP13BR953 | - | 2019-12-06 | SEP | DE1078-60MBP13-&MTC030-474140
60MBP13BR954 | - | 2019-12-06 | SEP | DE1078-60MBP13-&MTC030-474141
60MBU26BR005 | A | 2020-06-16 | SEP | DE1078-60MBU26-&MTC030-473393
60MBU26BR006 | - | 2019-11-04 | SEP | DE1078-60MBU26-&MTC030-473394
60MBU26BR007-UHY00Y-00L | - | 2019-06-26 | SEP | DE1078-60MBU26-&MTC030-473395
60MBU26BR007-UHY00Y-01L | A | 2020-01-29 | SEP | DE1078-60MBU26-&MTC030-473396
60MBU26BR008-UNY01Y-00L | - | 2019-06-26 | SEP | DE1078-60MBU26-&MTC030-473401
60MBU26BR009 | - | 2019-11-04 | SEP | DE1078-60MBU26-&MTC030-473402
60MBU26BR901 | A | 2020-06-09 | SEP | DE1078-60MBU26-&MTC030-473403
60MBU26BR902 | - | 2019-11-04 | SEP | DE1078-60MBU26-&MTC030-473404
60MBU26BR951-UNY01Y-00L | - | 2019-06-26 | SEP | DE1078-60MBU26-&MTC030-473405
60MBV26BR001-UMCM1Y-M11 | - | 2019-07-23 | SEP | DE1078-60MBV26-&MTC030-473091
60MBV26BR001-UMCM1Y-O41 | - | 2019-07-23 | SEP | DE1078-60MBV26-&MTC030-473092
60MBV26BR002 | - | 2019-08-02 | SEP | DE1078-60MBV26-&MTC030-473093
60MBV26BR003 | C | 2020-06-08 | SEP | DE1078-60MBV26-&MTC030-473094
60MBV26BR004-UMCM1Y-M11 | - | 2019-07-23 | SEP | DE1078-60MBV26-&MTC030-473095
60MBV26BR005 | A | 2019-08-02 | SEP | DE1078-60MBV26-&MTC030-473096
60MBV26BR006 | - | 2019-08-02 | SEP | DE1078-60MBV26-&MTC030-473097
60MBV26BR007 | A | 2020-08-20 | SEP | DE1078-60MBV26-&MTC030-473098
60MBV26BR008 | - | 2019-08-02 | SEP | DE1078-60MBV26-&MTC030-473099
60MBV26BR009 | - | 2019-08-02 | SEP | DE1078-60MBV26-&MTC030-473100
60MBV26BR010 | - | 2019-08-02 | SEP | DE1078-60MBV26-&MTC030-473101
60MBV26BR011 | A | 2019-03-17 | SEP | DE1078-60MBV26-&MTC030-473102
60MBV26BR011-UMCM1Y-M11 | A | 2019-08-02 | SEP | DE1078-60MBV26-&MTC030-473103
60MBV26BR020-UMCM1Y-00L | - | 2019-08-02 | SEP | DE1078-60MBV26-&MTC030-473104
60MBV26BR020-UMCM1Y-M11 | A | 2019-08-02 | SEP | DE1078-60MBV26-&MTC030-473105
60MBV26BR031 | - | 2019-08-02 | SEP | DE1078-60MBV26-&MTC030-473819
60MBV31BR001 | A | 2019-03-17 | SEP | DE1078-60MBV31-&MTC030-473106
60MBV31BR001-UMCM1Y-00L | - | 2019-07-08 | SEP | DE1078-60MBV31-&MTC030-473107
60MBV31BR001-UMCM1Y-O41 | - | 2019-07-08 | SEP | DE1078-60MBV31-&MTC030-473108
60MBV31BR002 | A | 2020-08-20 | SEP | DE1078-60MBV31-&MTC030-473109
60MBV31BR003 | - | 2019-08-02 | SEP | DE1078-60MBV31-&MTC030-473110
60MBV31BR003-UMCM1Y-M11 | - | 2019-07-08 | SEP | DE1078-60MBV31-&MTC030-473111
60MBV31BR004 | A | 2020-08-20 | SEP | DE1078-60MBV31-&MTC030-473112
60MBV31BR005 | A | 2020-08-20 | SEP | DE1078-60MBV31-&MTC030-473113
60MBV31BR006 | B | 2020-08-20 | SEP | DE1078-60MBV31-&MTC030-473114
60MBV35BR001 | A | 2020-08-20 | SEP | DE1078-60MBV35-&MTC030-473115
60MBV35BR001-UMCM1Y-00L | - | 2019-08-02 | SEP | DE1078-60MBV35-&MTC030-473116
60MBV35BR001-UMCM1Y-M11 | A | 2019-07-08 | SEP | DE1078-60MBV35-&MTC030-473117
60MBV35BR004 | A | 2020-08-20 | SEP | DE1078-60MBV35-&MTC030-473118
60MBV35BR004-UMCM1Y-00L | A | 2019-03-17 | SEP | DE1078-60MBV35-&MTC030-473119
60MBV35BR004-UMCM1Y-M11 | A | 2019-03-17 | SEP | DE1078-60MBV35-&MTC030-473120
60MBV35BR006-UMCM1Y-00L | A | 2020-08-20 | SEP | DE1078-60MBV35-&MTC030-473121
60MBV35BR301-UMCM1Y-00L | - | 2019-08-02 | SEP | DE1078-60MBV35-&MTC030-473122
60MBV81BR010 | A | 2019-08-02 | SEP | DE1078-60MBV81-&MTC030-473123
60MBV81BR010-UMCM1Y-00L | - | 2019-07-08 | SEP | DE1078-60MBV81-&MTC030-473124
60MBV81BR010-UMCM1Y-O41 | - | 2019-07-08 | SEP | DE1078-60MBV81-&MTC030-473125
60MBV81BR014 | B | 2020-08-20 | SEP | DE1078-60MBV81-&MTC030-473126
60MBV81BR015 | A | 2019-03-17 | SEP | DE1078-60MBV81-&MTC030-473127
60MBV81BR015-UMCM1Y-M11 | A | 2019-07-08 | SEP | DE1078-60MBV81-&MTC030-473128
60MBV81BR019 | - | 2019-08-02 | SEP | DE1078-60MBV81-&MTC030-473129
60MBV81BR020 | B | 2019-03-17 | SEP | DE1078-60MBV81-&MTC030-473130
60MBV81BR020-UMCM1Y-M11 | A | 2019-07-08 | SEP | DE1078-60MBV81-&MTC030-473131
60MBV90BR001 | A | 2020-08-20 | SEP | DE1078-60MBV90-&MTC030-473132
60MBV90BR001-UMCM1Y-M11 | - | 2019-07-23 | SEP | DE1078-60MBV90-&MTC030-473133
60MBV90BR002 | A | 2020-08-20 | SEP | DE1078-60MBV90-&MTC030-473134
60MBV90BR003 | - | 2019-02-08 | SEP | DE1078-60MBV90-&MTC030-473135
60MBV90BR003-UMCM1Y-M11 | - | 2019-07-23 | SEP | DE1078-60MBV90-&MTC030-473136
60MBV90BR003-UMCM1Y-O41 | - | 2019-07-23 | SEP | DE1078-60MBV90-&MTC030-473137
60MBV90BR004-UMCM1Y-00L | A | 2019-08-02 | SEP | DE1078-60MBV90-&MTC030-473138
60MBV90BR004-UMCM1Y-M11 | - | 2019-08-02 | SEP | DE1078-60MBV90-&MTC030-473139
60MKA11BR910 | - | 2020-01-13 | SEP | DE1078-60MKA11-&MTC030-474629
60MKA12BR910 | - | 2020-01-13 | SEP | DE1078-60MKA12-&MTC030-474630
60MKA12BR920 | - | 2020-01-13 | SEP | DE1078-60MKA12-&MTC030-474631
60MKA12BR930 | - | 2020-01-13 | SEP | DE1078-60MKA12-&MTC030-474632
60MKA13BR910 | - | 2020-01-13 | SEP | DE1078-60MKA13-&MTC030-474633
60MKA20BR309 | - | 2020-01-13 | SEP | DE1078-60MKA20-&MTC030-472796
60MKA20BR310 | - | 2020-01-13 | SEP | DE1078-60MKA20-&MTC030-472797
60MKA20BR310-UMCM1Y-A21 | - | 2019-10-03 | SEP | DE1078-60MKA20-&MTC030-472798
60MKA20BR310-UMCM1Y-F21 | - | 2019-10-03 | SEP | DE1078-60MKA20-&MTC030-472799
60MKA20BR310-UMCM1Y-G61 | - | 2019-10-03 | SEP | DE1078-60MKA20-&MTC030-472800
60MKA20BR310-UMCM1Y-J11 | - | 2019-07-08 | SEP | DE1078-60MKA20-&MTC030-472801
60MKA20BR311 | - | 2020-01-13 | SEP | DE1078-60MKA20-&MTC030-472802
60MKA20BR312 | - | 2020-01-13 | SEP | DE1078-60MKA20-&MTC030-472807
60MKA20BR312-UMCM1Y-A21 | - | 2019-10-03 | SEP | DE1078-60MKA20-&MTC030-474308
60MKA20BR312-UMCM1Y-F21 | - | 2019-10-03 | SEP | DE1078-60MKA20-&MTC030-474309
60MKA20BR312-UMCM1Y-G61 | - | 2019-10-03 | SEP | DE1078-60MKA20-&MTC030-474310
60MKA20BR312-UMCM1Y-J11 | - | 2019-10-03 | SEP | DE1078-60MKA20-&MTC030-474311
60MKF17BR090 | - | 2019-11-22 | SEP | DE1079-60MKF17-&MTC030-472808
60MKF17BR130 | - | 2019-11-22 | SEP | DE1080-60MKF17-&MTC030-472809
60MKF40BR010 | - | 2019-11-22 | SEP | DE1081-60MKF40-&MTC030-472810
60MKF41BR019 | - | 2019-11-22 | SEP | DE1082-60MKF41-&MTC030-472811
60MKF41BR020 | - | 2019-11-22 | SEP | DE1083-60MKF41-&MTC030-472812
60MKF41BR020-UMCM1Y-A21 | - | 2019-07-19 | SEP | DE1078-60MKF41-&MTC030-472813
60MKF41BR020-UMCM1Y-F21 | - | 2019-07-19 | SEP | DE1078-60MKF41-&MTC030-472814
60MKF41BR020-UMCM1Y-G61 | - | 2019-07-19 | SEP | DE1078-60MKF41-&MTC030-472815
60MKF41BR020-UMCM1Y-J11 | - | 2019-07-19 | SEP | DE1078-60MKF41-&MTC030-472816
60MKF41BR151 | A | 2019-11-22 | SEP | DE1084-60MKF41-&MTC030-472817
60MKF41BR151-UMCM1Y-A21 | - | 2019-07-19 | SEP | DE1078-60MKF41-&MTC030-472818
60MKF41BR151-UMCM1Y-F21 | - | 2019-07-19 | SEP | DE1078-60MKF41-&MTC030-472819
60MKF41BR151-UMCM1Y-G61 | - | 2019-11-13 | SEP | DE1078-60MKF41-&MTC030-472820
60MKF41BR151-UMCM1Y-J11 | - | 2019-07-19 | SEP | DE1078-60MKF41-&MTC030-472821
60MKF41BR152 | - | 2019-11-22 | SEP | DE1085-60MKF41-&MTC030-472822
60MKF41BR305 | A | 2020-01-13 | SEP | DE1078-60MKF41-&MTC030-472823
60MKF41BR305-UMCM1Y-A21 | - | 2019-10-03 | SEP | DE1078-60MKF41-&MTC030-472824
60MKF41BR305-UMCM1Y-F21 | - | 2019-10-03 | SEP | DE1078-60MKF41-&MTC030-472825
60MKF41BR305-UMCM1Y-G61 | - | 2019-10-03 | SEP | DE1078-60MKF41-&MTC030-472826
60MKF41BR305-UMCM1Y-J11 | - | 2019-10-03 | SEP | DE1078-60MKF41-&MTC030-472827
60MKF41BR306 | - | 2020-01-13 | SEP | DE1078-60MKF41-&MTC030-472828
60MKF41BR710 | A | 2019-11-22 | SEP | DE1086-60MKF41-&MTC030-472829
60MKF41BR715 | - | 2019-11-22 | SEP | DE1087-60MKF41-&MTC030-472830
60MKF42BR151 | A | 2020-01-13 | SEP | DE1078-60MKF42-&MTC030-472831
60MKF42BR151-UMCM1Y-A21 | - | 2019-07-19 | SEP | DE1078-60MKF42-&MTC030-472832
60MKF42BR151-UMCM1Y-F21 | - | 2019-07-19 | SEP | DE1078-60MKF42-&MTC030-472833
60MKF42BR151-UMCM1Y-G61 | - | 2019-07-19 | SEP | DE1078-60MKF42-&MTC030-472834
60MKF42BR151-UMCM1Y-J11 | - | 2019-07-19 | SEP | DE1078-60MKF42-&MTC030-472835
60MKF42BR152 | - | 2020-01-13 | SEP | DE1078-60MKF42-&MTC030-472836
60MKF42BR910 | - | 2020-01-13 | SEP | DE1078-60MKF42-&MTC030-474634
60MKF43BR911 | - | 2020-01-13 | SEP | DE1078-60MKF43-&MTC030-474635
60MKF43BR911-UMCM1Y-A21 | - | 2019-10-03 | SEP | DE1078-60MKF43-&MTC030-474269
60MKF43BR911-UMCM1Y-F21 | - | 2019-10-03 | SEP | DE1078-60MKF43-&MTC030-474270
60MKF43BR911-UMCM1Y-G61 | - | 2019-10-03 | SEP | DE1078-60MKF43-&MTC030-474271
60MKF43BR911-UMCM1Y-J11 | - | 2019-10-03 | SEP | DE1078-60MKF43-&MTC030-474272
60MKF43BR912 | - | 2020-01-13 | SEP | DE1078-60MKF43-&MTC030-474636
60MKF51BR019 | - | 2020-01-13 | SEP | DE1078-60MKF51-&MTC030-472844
60MKF51BR020 | - | 2020-01-13 | SEP | DE1078-60MKF51-&MTC030-472845
60MKF51BR020-UMCM1Y-A21 | - | 2018-01-07 | SEP | DE1078-60MKF51-&MTC030-472846
60MKF51BR020-UMCM1Y-F21 | - | 2018-01-07 | SEP | DE1078-60MKF51-&MTC030-472847
60MKF51BR020-UMCM1Y-G61 | - | 2019-07-19 | SEP | DE1078-60MKF51-&MTC030-472848
60MKF51BR020-UMCM1Y-J11 | - | 2019-10-03 | SEP | DE1078-60MKF51-&MTC030-472849
60MKF51BR030 | - | 2020-01-13 | SEP | DE1078-60MKF51-&MTC030-472850
60MKF51BR040 | - | 2020-01-13 | SEP | DE1078-60MKF51-&MTC030-472851
60MKF51BR050 | - | 2020-01-13 | SEP | DE1078-60MKF51-&MTC030-472852
60MKF51BR060 | - | 2020-01-13 | SEP | DE1078-60MKF51-&MTC030-472853
60MKF51BR070 | - | 2020-01-13 | SEP | DE1078-60MKF51-&MTC030-472854
60MKF51BR090 | - | 2020-01-13 | SEP | DE1078-60MKF51-&MTC030-472855
60MKF51BR100 | - | 2019-11-22 | SEP | DE1088-60MKF51-&MTC030-472856
60MKF51BR911 | - | 2020-01-13 | SEP | DE1078-60MKF51-&MTC030-474637
60MKF55BR911 | A | 2020-03-03 | SEP | DE1078-60MKF55-&MTC030-474638
60MKF55BR921 | - | 2020-01-13 | SEP | DE1078-60MKF55-&MTC030-474639
60MKG18BR020 | - | 2020-01-13 | I | DE1078-60MKG18-&MTC030-472860
60MKG18BR320 | A | 2020-07-16 | SEP | DE1078-60MKG18-&MTC030-472861
60MKG18BR331 | A | 2020-07-16 | SEP | DE1078-60MKG18-&MTC030-472862
60MKG21BR039 | A | 2020-01-13 | SEP | DE1078-60MKG21-&MTC030-472863
60MKG21BR040-UMCM1Y-J11 | - | 2019-10-03 | SEP | DE1078-60MKG21-&MTC030-472864
60MKG21BR040-UMCM1Y-M11 | - | 2019-10-03 | SEP | DE1078-60MKG21-&MTC030-472865
60MKG21BR040-UMCM1Y-O41 | A | 2019-10-03 | SEP | DE1078-60MKG21-&MTC030-472866
60MKG21BR041 | - | 2020-01-13 | SEP | DE1078-60MKG21-&MTC030-472867
60MKG30BR305 | - | 2020-01-13 | SEP | DE1078-60MKG30-&MTC030-472868
60MKG51BR010 | - | 2020-01-13 | I | DE1078-60MKG51-&MTC030-472869
60MKG51BR040 | A | 2020-06-30 | I | DE1078-60MKG51-&MTC030-472870
60MKG75BR030 | - | 2020-01-13 | SEP | DE1078-60MKG75-&MTC030-472871
60MKG78BR010 | - | 2020-01-13 | I | DE1078-60MKG78-&MTC030-472872
60MKG82BR135 | - | 2020-01-13 | SEP | DE1078-60MKG82-&MTC030-472873
60MKQ03BR010 | - | 2019-11-22 | I | DE1089-60MKQ03-&MTC030-472874
60MKQ03BR010-UMCM1Y-J11 | - | 2019-07-19 | I | DE1078-60MKQ03-&MTC030-472875
60MKQ03BR010-UMCM1Y-M11 | - | 2019-07-19 | I | DE1078-60MKQ03-&MTC030-472876
60MKQ03BR011 | - | 2019-11-22 | I | DE1090-60MKQ03-&MTC030-472877
60MKQ03BR020 | - | 2019-11-22 | II | DE1091-60MKQ03-&MTC030-472878
60MKQ03BR040 | - | 2019-11-22 | I | DE1092-60MKQ03-&MTC030-472879
60MKQ03BR155 | A | 2020-03-13 | I | DE1078-60MKQ03-&MTC030-472880
60MKQ03BR155-UMCM1Y-A21 | A | 2020-07-30 | I | DE1078-60MKQ03-&MTC030-472881
60MKQ03BR155-UMCM1Y-F21 | - | 2019-07-19 | I | DE1078-60MKQ03-&MTC030-472882
60MKQ03BR155-UMCM1Y-G61 | - | 2019-07-19 | I | DE1078-60MKQ03-&MTC030-472883
60MKQ03BR156 | A | 2020-03-03 | I | DE1078-60MKQ03-&MTC030-472884
60MKQ03BR410 | - | 2019-11-22 | SEP | DE1095-60MKQ03-&MTC030-472885
60MKQ03BR430-UMCM1Y-F21 | - | 2018-01-07 | I | DE1078-60MKQ03-&MTC030-472887
60MKQ03BR430-UMCM1Y-G61 | - | 2019-07-19 | I | DE1078-60MKQ03-&MTC030-472888
60MKQ03BR911 | - |  | SEP | DE1078-60MKQ03-&MTC030-474640
60MKQ04BR010 | - | 2019-11-22 | I | DE1096-60MKQ04-&MTC030-472889
60MKQ04BR010-UMCM1Y-J11 | - | 2019-07-19 | I | DE1078-60MKQ04-&MTC030-472890
60MKQ04BR011 | - | 2019-11-22 | I | DE1097-60MKQ04-&MTC030-472891
60MKQ04BR020 | - | 2019-11-22 | II | DE1098-60MKQ04-&MTC030-472892
60MKQ04BR040 | - | 2019-11-22 | I | DE1099-60MKQ04-&MTC030-472893
60MKQ04BR410 | - | 2019-11-22 | SEP | DE1100-60MKQ04-&MTC030-472894
60MKQ04BR410-UMCM1Y-F21 | A | 2020-07-24 | SEP | DE1078-60MKQ04-&MTC030-472895
60MKQ31BR010-UMCM1Y-00L | - | 2019-10-03 | SEP | DE1078-60MKQ31-&MTC030-474307
60MKQ31BR010-UMCM1Y-G61 | A | 2020-03-03 | SEP | DE1078-60MKQ31-&MTC030-472896
60MKQ31BR010-UMCM1Y-J11 | A | 2020-08-13 | SEP | DE1078-60MKQ31-&MTC030-472897
60MKQ32BR020 | - | 2020-01-13 | SEP | DE1078-60MKQ32-&MTC030-472899
60MKQ41BR020 | - | 2019-11-22 | SEP | DE1101-60MKQ41-&MTC030-472900
60MKQ41BR931 | A | 2020-03-13 | SEP | DE1078-60MKQ41-&MTC030-474641
60MKQ42BR020 | - | 2020-01-13 | SEP | DE1078-60MKQ42-&MTC030-472902
60MKQ42BR030 | - | 2020-01-13 | SEP | DE1078-60MKQ42-&MTC030-472903
60MKQ42BR030-UMCM1Y-A21 | A | 2020-08-13 | SEP | DE1078-60MKQ42-&MTC030-472904
60MKQ42BR030-UMCM1Y-F21 | A | 2020-08-13 | SEP | DE1078-60MKQ42-&MTC030-472905
60MKQ42BR030-UMCM1Y-G61 | - | 2019-10-03 | SEP | DE1078-60MKQ42-&MTC030-472906
60MKQ42BR031 | - | 2020-01-13 | SEP | DE1078-60MKQ42-&MTC030-472907
60MKQ42BR931 | - | 2020-01-13 | SEP | DE1078-60MKQ42-&MTC030-474642
60MKQ44BR440 | - | 2020-01-13 | SEP | DE1078-60MKQ44-&MTC030-472909
60MKQ44BR440-UMCM1Y-A21 | B | 2020-07-24 | SEP | DE1078-60MKQ44-&MTC030-472910
60MKQ44BR440-UMCM1Y-F21 | - | 2018-01-07 | SEP | DE1078-60MKQ44-&MTC030-472911
60MKQ44BR931 | - | 2020-01-13 | SEP | DE1078-60MKQ44-&MTC030-474643
60MKQ45BR010 | - | 2020-01-13 | SEP | DE1078-60MKQ45-&MTC030-472912
60MKQ45BR931 | - | 2020-01-13 | SEP | DE1078-60MKQ45-&MTC030-474644
60MKQ45BR932 | A | 2020-03-03 | SEP | DE1078-60MKQ45-&MTC030-472914
60MKQ45BR932-UMCM1Y-00L | - | 2019-10-03 | SEP | DE1078-60MKQ45-&MTC030-474334
60MKQ45BR932-UMCM1Y-A21 | - | 2019-10-03 | SEP | DE1078-60MKQ45-&MTC030-474335
60MKQ45BR932-UMCM1Y-F21 | - | 2019-10-03 | SEP | DE1078-60MKQ45-&MTC030-474336
60MKQ45BR932-UMCM1Y-G61 | - | 2019-10-03 | SEP | DE1078-60MKQ45-&MTC030-472918
60MKQ46BR196 | - | 2020-01-13 | SEP | DE1078-60MKQ46-&MTC030-472919
60MKQ46BR931 | - | 2020-01-13 | SEP | DE1078-60MKQ46-&MTC030-474645
60MKQ51BR075 | - | 2020-01-13 | SEP | DE1078-60MKQ51-&MTC030-472920
60MKQ81BR010-UMCM1Y-00L | A | 2019-11-25 | SEP | DE1078-60MKQ81-&MTC030-472921
60MKQ81BR040-UMCM1Y-00L | - | 2019-07-19 | SEP | DE1078-60MKQ81-&MTC030-472922
60MKQ81BR040-UMCM1Y-G61 | B | 2020-03-03 | SEP | DE1078-60MKQ81-&MTC030-472923
60MKQ81BR050-UMCM1Y-G61 | - | 2019-07-19 | SEP | DE1078-60MKQ81-&MTC030-472924
60MKQ81BR060 | A | 2020-03-03 | SEP | DE1078-60MKQ81-&MTC030-472925
60MKQ81BR060-UMCM1Y-A21 | - | 2018-01-07 | SEP | DE1078-60MKQ81-&MTC030-472926
60MKQ81BR060-UMCM1Y-F21 | - | 2019-07-19 | SEP | DE1078-60MKQ81-&MTC030-472927
60MKQ81BR910 | - | 2020-01-13 | SEP | DE1078-60MKQ81-&MTC030-474646
60MKQ81BR910-UMCM1Y-G61 | A | 2020-03-03 | SEP | DE1078-60MKQ81-&MTC030-474273
60MKQ81BR950 | - | 2020-01-13 | SEP | DE1078-60MKQ81-&MTC030-474647
60MKQ81BR950-UMCM1Y-G61 | A | 2020-03-03 | SEP | DE1078-60MKQ81-&MTC030-474274
60MKQ82BR010-UMCM1Y-00L | A | 2019-11-25 | SEP | DE1078-60MKQ82-&MTC030-472932
60MKW01BR010 | - | 2020-01-13 | SEP | DE1078-60MKW01-&MTC030-474648
60MKW01BR010-UMCM1Y-G61 | - | 2019-10-03 | SEP | DE1078-60MKW01-&MTC030-473594
60MKW01BR010-UMCM1Y-J11 | A | 2019-11-22 | SEP | DE1078-60MKW01-&MTC030-473595
60MKW01BR015 | - | 2019-11-22 | SEP | DE1103-60MKW01-&MTC030-472933
60MKW01BR015-UMCM1Y-J11 | - | 2019-07-19 | SEP | DE1078-60MKW01-&MTC030-472934
60MKW01BR020 | - | 2019-11-22 | SEP | DE1104-60MKW01-&MTC030-472935
60MKW01BR020-UMCM1Y-J11 | - | 2019-07-19 | SEP | DE1078-60MKW01-&MTC030-472936
60MKW01BR110 | - | 2020-01-13 | SEP | DE1078-60MKW01-&MTC030-474649
60MKW01BR110-UMCM1Y-J11 | - | 2019-10-03 | SEP | DE1078-60MKW01-&MTC030-474275
60MKW01BR110-UMCM1Y-M11 | A | 2020-07-08 | SEP | DE1078-60MKW01-&MTC030-474276
60MKW01BR120 | - | 2020-01-13 | SEP | DE1078-60MKW01-&MTC030-474650
60MKW01BR120-UMCM1Y-J11 | - | 2019-10-03 | SEP | DE1078-60MKW01-&MTC030-474277
60MKW01BR921 | - | 2020-01-13 | SEP | DE1078-60MKW01-&MTC030-474651
60MKW01BR921-UMCM1Y-J11 | - | 2019-10-03 | SEP | DE1078-60MKW01-&MTC030-474278
60MKW06BR010 | - | 2020-01-13 | SEP | DE1078-60MKW06-&MTC030-472944
60MKW06BR010-UMCM1Y-J11 | A | 2019-07-08 | SEP | DE1078-60MKW06-&MTC030-472945
60MKW06BR010-UMCM1Y-M11 | A | 2019-11-22 | SEP | DE1078-60MKW06-&MTC030-472946
60MKW06BR015 | - | 2020-01-13 | SEP | DE1078-60MKW06-&MTC030-472947
60MKW06BR015-UMCM1Y-J11 | - | 2019-07-19 | SEP | DE1078-60MKW06-&MTC030-472948
60MKW06BR020 | A | 2019-11-22 | SEP | DE1105-60MKW06-&MTC030-472949
60MKW06BR020-UMCM1Y-J11 | - | 2019-07-19 | SEP | DE1078-60MKW06-&MTC030-472950
60MKW06BR911 | - | 2020-01-13 | SEP | DE1078-60MKW06-&MTC030-474652
60MKW13BR450 | A | 2020-07-08 | SEP | DE1078-60MKW13-&MTC030-472952
60MKW31BR050 | - | 2020-01-13 | SEP | DE1078-60MKW31-&MTC030-472953
60MKW31BR050-UMCM1Y-J11 | - | 2019-07-19 | SEP | DE1078-60MKW31-&MTC030-472954
60MKW31BR050-UMCM1Y-M11 | - | 2019-07-19 | SEP | DE1078-60MKW31-&MTC030-472955
60MKW31BR051 | - | 2020-01-13 | SEP | DE1078-60MKW31-&MTC030-472956
60MKW31BR052 | - | 2020-01-13 | SEP | DE1078-60MKW31-&MTC030-472957
60MKW32BR030 | - | 2020-01-13 | SEP | DE1078-60MKW32-&MTC030-472958
60MKW32BR031 | - | 2020-01-13 | SEP | DE1078-60MKW32-&MTC030-472959
60MKW32BR040 | A | 2020-01-13 | SEP | DE1078-60MKW32-&MTC030-472960
60MKW32BR040-UMCM1Y-J11 | - | 2019-07-19 | SEP | DE1078-60MKW32-&MTC030-472961
60MKW35BR030 | - | 2020-01-13 | SEP | DE1078-60MKW35-&MTC030-472962
60MKW35BR030-UMCM1Y-J11 | - | 2019-07-19 | SEP | DE1078-60MKW35-&MTC030-472963
60MKW35BR030-UMCM1Y-M11 | - | 2019-07-19 | SEP | DE1078-60MKW35-&MTC030-472964
60MKW35BR031 | - | 2020-01-13 | SEP | DE1078-60MKW35-&MTC030-472965
60MKW35BR032 | - | 2020-01-13 | SEP | DE1078-60MKW35-&MTC030-472966
60MKW36BR030 | - | 2020-01-13 | SEP | DE1078-60MKW36-&MTC030-472967
60MKW36BR030-UMCM1Y-J11 | - | 2019-07-19 | SEP | DE1078-60MKW36-&MTC030-472968
60MKW36BR031 | - | 2020-01-13 | SEP | DE1078-60MKW36-&MTC030-472969
60MKW36BR032 | - | 2020-01-13 | SEP | DE1078-60MKW36-&MTC030-472970
60MKW39BR310-UMCM1Y-M11 | A | 2020-03-03 | SEP | DE1078-60MKW39-&MTC030-472971
60MKW39BR315 | - | 2020-01-13 | SEP | DE1078-60MKW39-&MTC030-472972
60MKW39BR315-UMCM1Y-J11 | - | 2019-10-03 | SEP | DE1078-60MKW39-&MTC030-472973
60MKW39BR315-UMCM1Y-M11 | - | 2019-10-03 | SEP | DE1078-60MKW39-&MTC030-472974
60NAA50BR001 | - | 2019-07-24 | III | DE1078-60NAA50-&MTC030-472719
60NAA50BR002 | A | 2020-03-20 | III | DE1078-60NAA50-&MTC030-472720
60NAA50BR003 | - | 2019-07-24 | III | DE1078-60NAA50-&MTC030-472721
60NAA50BR004 | B | 2020-03-20 | III | DE1078-60NAA50-&MTC030-472722
60NAA50BR005 | A | 2019-12-23 | III | DE1078-60NAA50-&MTC030-472723
60NAA50BR006 | - | 2019-07-24 | III | DE1078-60NAA50-&MTC030-472724
60NAA50BR007 | - | 2019-07-24 | III | DE1078-60NAA50-&MTC030-472725
60NAA50BR301 | - | 2019-11-20 | SEP | DE1078-60NAA50-&MTC030-472726
60NAA50BR302 | - | 2019-11-20 | SEP | DE1078-60NAA50-&MTC030-472727
60NAA50BR303 | - | 2019-11-20 | SEP | DE1078-60NAA50-&MTC030-472728
60NAA50BR304 | - | 2019-11-20 | SEP | DE1078-60NAA50-&MTC030-472729
60NAA50BR305 | A | 2020-07-16 | SEP | DE1078-60NAA50-&MTC030-472730
60NAA50BR310 | - | 2019-11-20 | SEP | DE1078-60NAA50-&MTC030-472731
60NAA50BR901 | A | 2019-12-23 | I | DE1078-60NAA50-&MTC030-472732
60NAA50BR911 | A | 2020-04-03 | SEP | DE1078-60NAA50-&MTC030-472733
60NAA50BR921 | A | 2020-04-03 | SEP | DE1078-60NAA50-&MTC030-472734
60NAA50BR922 | A | 2019-12-23 | III | DE1078-60NAA50-&MTC030-472735
60NAA50BR923 | A | 2020-06-12 | SEP | DE1078-60NAA50-&MTC030-472736
60NAA50BR925 | A | 2020-08-11 | SEP | DE1078-60NAA50-&MTC030-472737
60NAA50BR931 | A | 2019-12-23 | III | DE1078-60NAA50-&MTC030-472738
60NAA50BR932 | - | 2019-11-20 | SEP | DE1078-60NAA50-&MTC030-472739
60NAA50BR932-UMCL1Y-00L | A | 2019-11-18 | SEP | DE1078-60NAA50-&MTC030-472740
60NAA50BR932-UMCL1Y-E41 | - | 2019-06-19 | SEP | DE1078-60NAA50-&MTC030-472741
60NAA50BR933 | A | 2020-06-12 | SEP | DE1078-60NAA50-&MTC030-472742
60NAA50BR935 | A | 2020-08-11 | SEP | DE1078-60NAA50-&MTC030-472743
60NAA50BR941 | A | 2019-12-23 | III | DE1078-60NAA50-&MTC030-472744
60NAA50BR942 | - | 2019-11-20 | SEP | DE1078-60NAA50-&MTC030-472745
60NAA50BR942-UMCL1Y-00L | - | 2019-06-19 | SEP | DE1078-60NAA50-&MTC030-472747
60NAA50BR942-UMCL1Y-01L | - | 2019-06-19 | SEP | DE1078-60NAA50-&MTC030-472748
60NAA50BR942-UMCL1Y-02L | - | 2019-06-19 | SEP | DE1078-60NAA50-&MTC030-472749
60NAA50BR942-UMCL1Y-E41 | - | 2019-06-19 | SEP | DE1078-60NAA50-&MTC030-472750
60NAA50BR942-UMCL1Y-G41 | - | 2019-06-19 | SEP | DE1078-60NAA50-&MTC030-472746
60NAA50BR942-UMCL1Y-J41 | - | 2019-06-19 | SEP | DE1078-60NAA50-&MTC030-472751
60NAA50BR943 | A | 2020-06-12 | SEP | DE1078-60NAA50-&MTC030-472752
60NAA50BR945 | A | 2020-08-11 | SEP | DE1078-60NAA50-&MTC030-472753
60NAA90BR001 | A | 2019-08-29 | II | DE1078-60NAA90-&MTC030-472754
60NAA90BR002 | B | 2020-04-08 | III | DE1078-60NAA90-&MTC030-472755
60NAA90BR003 | - | 2019-07-24 | III | DE1078-60NAA90-&MTC030-472756
60NAA90BR004 | A | 2020-03-20 | III | DE1078-60NAA90-&MTC030-472757
60NAA90BR005 | A | 2019-12-23 | III | DE1078-60NAA90-&MTC030-472758
60NAA90BR006 | A | 2020-04-28 | III | DE1078-60NAA90-&MTC030-472759
60NAA90BR007 | A | 2020-04-28 | III | DE1078-60NAA90-&MTC030-472760
60NAA90BR011 | - | 2019-07-24 | I | DE1078-60NAA90-&MTC030-472761
60NAA90BR012 | - | 2019-07-24 | I | DE1078-60NAA90-&MTC030-472762
60NAA90BR301 | - | 2019-11-20 | SEP | DE1078-60NAA90-&MTC030-472763
60NAA90BR302 | - | 2019-11-20 | SEP | DE1078-60NAA90-&MTC030-472764
60NAA90BR303 | - | 2019-11-20 | SEP | DE1078-60NAA90-&MTC030-472765
60NAA90BR304 | - | 2019-11-20 | SEP | DE1078-60NAA90-&MTC030-472766
60NAA90BR305 | - | 2019-11-20 | SEP | DE1078-60NAA90-&MTC030-472767
60NAA90BR310 | - | 2019-11-20 | SEP | DE1078-60NAA90-&MTC030-472768
60NAA90BR901 | A | 2019-12-23 | I | DE1078-60NAA90-&MTC030-472769
60NAA90BR911 | A | 2020-04-03 | SEP | DE1078-60NAA90-&MTC030-472770
60NAA90BR921 | A | 2020-04-03 | SEP | DE1078-60NAA90-&MTC030-472771
60NAA90BR922 | B | 2020-04-08 | II | DE1078-60NAA90-&MTC030-472772
60NAA90BR923 | B | 2020-06-12 | SEP | DE1078-60NAA90-&MTC030-472773
60NAA90BR925 | - | 2019-11-20 | SEP | DE1078-60NAA90-&MTC030-472774
60NAA90BR931 | A | 2019-12-23 | II | DE1078-60NAA90-&MTC030-472775
60NAA90BR932 | - | 2019-11-20 | SEP | DE1078-60NAA90-&MTC030-472776
60NAA90BR932-UMCL1Y-00L | A | 2019-11-18 | SEP | DE1078-60NAA90-&MTC030-472778
60NAA90BR932-UMCL1Y-E41 | - | 2019-06-19 | SEP | DE1078-60NAA90-&MTC030-472777
60NAA90BR933 | A | 2020-06-12 | SEP | DE1078-60NAA90-&MTC030-472779
60NAA90BR935 | - | 2019-11-20 | SEP | DE1078-60NAA90-&MTC030-472780
60NAA90BR941 | A | 2019-12-23 | II | DE1078-60NAA90-&MTC030-472781
60NAA90BR942 | - | 2019-11-20 | SEP | DE1078-60NAA90-&MTC030-472782
60NAA90BR942-UMCL1Y-00L | - | 2019-06-19 | SEP | DE1078-60NAA90-&MTC030-472783
60NAA90BR942-UMCL1Y-01L | - | 2019-06-19 | SEP | DE1078-60NAA90-&MTC030-472784
60NAA90BR942-UMCL1Y-02L | - | 2019-06-19 | SEP | DE1078-60NAA90-&MTC030-472785
60NAA90BR942-UMCL1Y-E41 | - | 2019-06-19 | SEP | DE1078-60NAA90-&MTC030-472786
60NAA90BR942-UMCL1Y-G41 | - | 2019-06-19 | SEP | DE1078-60NAA90-&MTC030-472787
60NAA90BR942-UMCL1Y-J41 | - | 2019-06-19 | SEP | DE1078-60NAA90-&MTC030-472788
60NAA90BR943 | A | 2020-06-12 | SEP | DE1078-60NAA90-&MTC030-472789
60NAA90BR945 | - | 2019-11-20 | SEP | DE1078-60NAA90-&MTC030-472790
60NAB10BR301 | - | 2019-11-25 | SEP | DE1078-60NAB10-&MTC030-474653
60NAB10BR323 | B | 2020-06-01 | SEP | DE1078-60NAB10-&MTC030-474654
60NAB10BR324 | B | 2020-06-04 | SEP | DE1078-60NAB10-&MTC030-474655
60NAB10BR325 | A | 2020-02-19 | SEP | DE1078-60NAB10-&MTC030-474656
60NAB10BR326 | A | 2020-02-19 | SEP | DE1078-60NAB10-&MTC030-474657
60NAB10BR327 | A | 2020-02-19 | SEP | DE1078-60NAB10-&MTC030-474658
60NAB10BR328 | A | 2020-02-19 | SEP | DE1078-60NAB10-&MTC030-474659
60NAB10BR911 | A | 2020-06-04 | SEP | DE1078-60NAB10-&MTC030-474660
60NAB10BR959 | A | 2020-05-14 | SEP | DE1078-60NAB10-&MTC030-474661
60NAB10BR961 | A | 2020-06-04 | SEP | DE1078-60NAB10-&MTC030-474662
60NAB11BR001 | A | 2020-05-22 | I | DE1078-60NAB11-&MTC030-474279
60NAB11BR002 | A | 2020-04-22 | III | DE1078-60NAB11-&MTC030-474280
60NAB11BR951 | - | 2019-11-25 | SEP | DE1078-60NAB11-&MTC030-474663
60NAB12BR001 | A | 2020-05-22 | I | DE1078-60NAB12-&MTC030-474281
60NAB12BR002 | A | 2020-04-22 | II | DE1078-60NAB12-&MTC030-474282
60NAB12BR901 | A | 2020-04-22 | I | DE1078-60NAB12-&MTC030-474539
60NAB20BR001 | A | 2020-04-22 | II | DE1078-60NAB20-&MTC030-474283
60NAB20BR901 | A | 2020-04-22 | I | DE1078-60NAB20-&MTC030-474540
60NAB20BR902 | A | 2020-04-22 | I | DE1078-60NAB20-&MTC030-474541
60NAB21BR001 | B | 2020-04-22 | II | DE1078-60NAB21-&MTC030-474284
60NAB21BR002 | A | 2020-02-19 | II | DE1078-60NAB21-&MTC030-474285
60NAB21BR003 | B | 2020-05-28 | I | DE1078-60NAB21-&MTC030-474286
60NAB21BR012 | A | 2020-02-19 | SEP | DE1078-60NAB21-&MTC030-474664
60NAB21BR191 | A | 2020-02-19 | SEP | DE1078-60NAB21-&MTC030-474665
60NAB21BR192 | A | 2020-02-19 | SEP | DE1078-60NAB21-&MTC030-474666
60NAB21BR301 | A | 2020-01-07 | SEP | DE1078-60NAB21-&MTC030-474667
60NAB21BR302 | A | 2020-01-07 | SEP | DE1078-60NAB21-&MTC030-474668
60NAB21BR303 | A | 2020-02-19 | SEP | DE1078-60NAB21-&MTC030-474669
60NAB21BR306 | - | 2019-11-25 | SEP | DE1078-60NAB21-&MTC030-474670
60NAB21BR314 | A | 2020-02-19 | SEP | DE1078-60NAB21-&MTC030-474671
60NAB21BR315 | - | 2019-11-25 | SEP | DE1078-60NAB21-&MTC030-474672
60NAB21BR901 | A | 2020-02-19 | SEP | DE1078-60NAB21-&MTC030-474673
60NAB21BR902 | - | 2019-11-25 | SEP | DE1078-60NAB21-&MTC030-474674
60NAB21BR951 | B | 2020-06-04 | SEP | DE1078-60NAB21-&MTC030-474675
60NAB21BR952 | B | 2020-05-22 | SEP | DE1078-60NAB21-&MTC030-474542
60NAB21BR953 | A | 2020-05-22 | SEP | DE1078-60NAB21-&MTC030-474676
60NAB22BR001 | B | 2020-04-22 | II | DE1078-60NAB22-&MTC030-474287
60NAB22BR002 | A | 2020-02-19 | II | DE1078-60NAB22-&MTC030-474288
60NAB22BR003 | B | 2020-05-28 | I | DE1078-60NAB22-&MTC030-474289
60NAB22BR012 | A | 2020-02-19 | SEP | DE1078-60NAB22-&MTC030-474677
60NAB22BR191 | A | 2020-02-19 | SEP | DE1078-60NAB22-&MTC030-474678
60NAB22BR192 | A | 2020-02-19 | SEP | DE1078-60NAB22-&MTC030-474679
60NAB22BR301 | A | 2020-02-19 | SEP | DE1078-60NAB22-&MTC030-474680
60NAB22BR302 | A | 2020-02-19 | SEP | DE1078-60NAB22-&MTC030-474681
60NAB22BR303 | A | 2020-02-19 | SEP | DE1078-60NAB22-&MTC030-474682
60NAB22BR306 | - | 2019-11-25 | SEP | DE1078-60NAB22-&MTC030-474683
60NAB22BR314 | A | 2020-02-19 | SEP | DE1078-60NAB22-&MTC030-474684
60NAB22BR315 | - | 2019-11-25 | SEP | DE1078-60NAB22-&MTC030-474685
60NAB22BR901 | A | 2020-02-19 | SEP | DE1078-60NAB22-&MTC030-474686
60NAB22BR902 | - | 2019-11-25 | SEP | DE1078-60NAB22-&MTC030-474687
60NAB22BR951 | B | 2020-06-04 | SEP | DE1078-60NAB22-&MTC030-474688
60NAB22BR952 | B | 2020-05-22 | SEP | DE1078-60NAB22-&MTC030-474543
60NAB22BR953 | A | 2020-05-22 | SEP | DE1078-60NAB22-&MTC030-474689
60NAB23BR001 | B | 2020-04-22 | II | DE1078-60NAB23-&MTC030-474290
60NAB23BR002 | A | 2019-02-19 | II | DE1078-60NAB23-&MTC030-474291
60NAB23BR003 | B | 2020-05-28 | I | DE1078-60NAB23-&MTC030-474292
60NAB23BR012 | A | 2020-02-19 | SEP | DE1078-60NAB23-&MTC030-474690
60NAB23BR191 | A | 2020-02-19 | SEP | DE1078-60NAB23-&MTC030-474691
60NAB23BR192 | A | 2020-02-19 | SEP | DE1078-60NAB23-&MTC030-474692
60NAB23BR301 | - | 2020-01-07 | SEP | DE1078-60NAB23-&MTC030-474693
60NAB23BR302 | - | 2020-01-07 | SEP | DE1078-60NAB23-&MTC030-474694
60NAB23BR303 | - | 2019-11-25 | SEP | DE1078-60NAB23-&MTC030-474695
60NAB23BR306 | - | 2019-11-25 | SEP | DE1078-60NAB23-&MTC030-474696
60NAB23BR314 | A | 2020-02-19 | SEP | DE1078-60NAB23-&MTC030-474697
60NAB23BR315 | - | 2019-11-25 | SEP | DE1078-60NAB23-&MTC030-474698
60NAB23BR901 | A | 2020-02-19 | SEP | DE1078-60NAB23-&MTC030-474699
60NAB23BR902 | - | 2019-11-25 | SEP | DE1078-60NAB23-&MTC030-474700
60NAB23BR951 | A | 2020-06-04 | SEP | DE1078-60NAB23-&MTC030-474701
60NAB23BR952 | B | 2020-05-22 | SEP | DE1078-60NAB23-&MTC030-474544
60NAB23BR953 | A | 2020-05-22 | SEP | DE1078-60NAB23-&MTC030-474702
60NAB26BR001 | A | 2020-05-22 | I | DE1078-60NAB26-&MTC030-474293
60NAB26BR002 | - | 2019-10-03 | I | DE1078-60NAB26-&MTC030-474294
60NAB26BR901 | - | 2019-11-25 | SEP | DE1078-60NAB26-&MTC030-474703
60NAB26BR951 | - | 2019-11-25 | SEP | DE1078-60NAB26-&MTC030-474704
60NAB28BR951 | A | 2020-01-20 | SEP | DE1078-60NAB28-&MTC030-474545
60NAB30BR001 | - | 2019-10-03 | II | DE1078-60NAB30-&MTC030-474368
60NAB30BR002 | A | 2020-05-28 | II | DE1078-60NAB30-&MTC030-474295
60NAB30BR003 | B | 2020-04-03 | II | DE1078-60NAB30-&MTC030-474296
60NAB30BR003-UHY00Y-00L | A | 2020-04-03 | II | DE1078-60NAB30-&MTC030-473625
60NAB30BR003-UHY00Y-01L | - | 2019-07-19 | II | DE1078-60NAB30-&MTC030-473626
60NAB30BR003-UHY00Y-02L | - | 2019-07-19 | II | DE1078-60NAB30-&MTC030-473627
60NAB30BR003-UHY00Y-A11 | - | 2019-07-19 | II | DE1078-60NAB30-&MTC030-473628
60NAB30BR003-UHY00Y-D11 | A | 2020-04-03 | II | DE1078-60NAB30-&MTC030-473629
60NAB30BR003-UMCL1Y-E41 | A | 2019-11-22 | II | DE1078-60NAB30-&MTC030-473630
60NAB30BR003-UMCL1Y-G41 | - | 2019-07-19 | II | DE1078-60NAB30-&MTC030-473631
60NAB30BR003-UMCL1Y-J41 | - | 2019-07-19 | II | DE1078-60NAB30-&MTC030-473632
60NAB30BR003-UMCL1Y-L40 | - | 2019-07-19 | II | DE1078-60NAB30-&MTC030-473633
60NAB30BR004 | A | 2020-04-22 | II | DE1078-60NAB30-&MTC030-474297
60NAB30BR005 | A | 2020-04-22 | SEP | DE1078-60NAB30-&MTC030-474298
60NAB30BR011 | A | 2020-05-28 | II | DE1078-60NAB30-&MTC030-474299
60NAB30BR012 | - | 2019-10-03 | II | DE1078-60NAB30-&MTC030-474300
60NAB30BR013 | A | 2020-05-28 | II | DE1078-60NAB30-&MTC030-474301
60NAB30BR191 | A | 2020-08-10 | SEP | DE1078-60NAB30-&MTC030-474705
60NAB30BR192 | A | 2020-08-10 | SEP | DE1078-60NAB30-&MTC030-474706
60NAB30BR193 | - | 2019-11-19 | I | DE1078-60NAB30-&MTC030-474546
60NAB30BR194 | - | 2019-11-19 | SEP | DE1078-60NAB30-&MTC030-474547
60NAB30BR197 | - | 2019-11-25 | SEP | DE1078-60NAB30-&MTC030-474707
60NAB30BR198 | - | 2019-11-25 | SEP | DE1078-60NAB30-&MTC030-474708
60NAB30BR301 | - | 2019-11-25 | SEP | DE1078-60NAB30-&MTC030-474709
60NAB30BR305 | A | 2020-05-22 | SEP | DE1078-60NAB30-&MTC030-474710
60NAB30BR901 | - | 2019-11-25 | SEP | DE1078-60NAB30-&MTC030-474712
60NAB30BR903 | - | 2019-11-25 | SEP | DE1078-60NAB30-&MTC030-474713
60NAB30BR904 | - | 2020-01-07 | SEP | DE1078-60NAB30-&MTC030-471139
60NAB30BR905 | A | 2020-05-22 | SEP | DE1078-60NAB30-&MTC030-474714
60NAB30BR952 | A | 2020-06-01 | SEP | DE1078-60NAB30-&MTC030-474715
60NAB30BR953 | A | 2020-06-01 | SEP | DE1078-60NAB30-&MTC030-474716
60NAB30BR954 | - | 2019-11-25 | SEP | DE1078-60NAB30-&MTC030-474717
60NAB41BR001 | A | 2020-05-22 | I | DE1078-60NAB41-&MTC030-474302
60NAB41BR002 | - | 2019-10-03 | I | DE1078-60NAB41-&MTC030-474303
60NAB41BR901 | A | 2020-04-22 | I | DE1078-60NAB41-&MTC030-474548
60NAB42BR001 | A | 2020-05-22 | I | DE1078-60NAB42-&MTC030-474304
60NAB42BR002 | - | 2019-10-03 | I | DE1078-60NAB42-&MTC030-474305
60NAB42BR022 | A | 2020-04-22 | I | DE1078-60NAB42-&MTC030-474306
60NAB42BR901 | - | 2019-11-25 | SEP | DE1078-60NAB42-&MTC030-474718
60NAB42BR951 | - | 2019-11-25 | SEP | DE1078-60NAB42-&MTC030-474719
60NDA10BR001 | A | 2020-04-28 | III | DE1078-60NDA10-&MTC030-474345
60NDA10BR002 | A | 2020-04-28 | III | DE1078-60NDA10-&MTC030-474346
60NDA10BR193 | A | 2020-06-29 | SEP | DE1078-60NDA10-&MTC030-471084
60NDA10BR194 | A | 2020-06-29 | SEP | DE1078-60NDA10-&MTC030-471085
60NDA10BR301 | - | 2020-04-20 | SEP | DE1078-60NDA10-&MTC030-471086
60NDA10BR302 | - | 2020-04-20 | SEP | DE1078-60NDA10-&MTC030-471087
60NDA10BR901 | - | 2019-12-11 | I | DE1078-60NDA10-&MTC030-471088
60NDA10BR951 | - | 2019-12-11 | I | DE1078-60NDA10-&MTC030-471089
60NDA15BR001 | - | 2019-10-17 | III | DE1078-60NDA15-&MTC030-474347
60NDA15BR901 | B | 2020-06-12 | I | DE1078-60NDA15-&MTC030-471090
60NDA20BR001 | B | 2020-05-05 | III | DE1078-60NDA20-&MTC030-474348
60NDA20BR002 | - | 2019-10-17 | III | DE1078-60NDA20-&MTC030-474349
60NDA20BR003 | A | 2020-05-05 | III | DE1078-60NDA20-&MTC030-474350
60NDA20BR193 | A | 2020-06-29 | SEP | DE1078-60NDA20-&MTC030-471091
60NDA20BR194 | A | 2020-06-29 | SEP | DE1078-60NDA20-&MTC030-471092
60NDA20BR301 | - | 2020-04-20 | SEP | DE1078-60NDA20-&MTC030-471093
60NDA20BR302 | - | 2020-04-20 | SEP | DE1078-60NDA20-&MTC030-471094
60NDA20BR901 | - | 2019-12-11 | I | DE1078-60NDA20-&MTC030-471095
60NDA20BR902 | - | 2019-12-11 | I | DE1078-60NDA20-&MTC030-471096
60NDA20BR903 | B | 2020-06-12 | I | DE1078-60NDA20-&MTC030-471097
60NDA20BR951 | A | 2020-03-26 | I | DE1078-60NDA20-&MTC030-471098
60NDA25BR001 | - | 2019-10-17 | III | DE1078-60NDA25-&MTC030-474351
60NDA25BR901 | - | 2019-12-11 | I | DE1078-60NDA25-&MTC030-471099
60NDA30BR002 | A | 2020-05-05 | III | DE1078-60NDA30-&MTC030-474352
60NDA30BR003 | A | 2020-04-28 | III | DE1078-60NDA30-&MTC030-474353
60NDA30BR005 | B | 2020-05-25 | III | DE1078-60NDA30-&MTC030-474355
60NDA30BR006 | B | 2020-05-25 | III | DE1078-60NDA30-&MTC030-474356
60NDA30BR011 | - | 2020-03-06 | I | DE1078-60NDA30-&MTC030-471381
60NDA30BR193 | B | 2020-06-29 | SEP | DE1078-60NDA30-&MTC030-471101
60NDA30BR194 | A | 2020-06-29 | SEP | DE1078-60NDA30-&MTC030-471102
60NDA30BR197 | A | 2020-06-29 | SEP | DE1078-60NDA30-&MTC030-471103
60NDA30BR198 | B | 2020-06-29 | SEP | DE1078-60NDA30-&MTC030-471104
60NDA30BR199 | A | 2020-06-29 | SEP | DE1078-60NDA30-&MTC030-471105
60NDA30BR200 | B | 2020-06-29 | SEP | DE1078-60NDA30-&MTC030-471106
60NDA30BR201 | A | 2020-07-08 | SEP | DE1078-60NDA30-&MTC030-471494
60NDA30BR202 | A | 2020-07-08 | SEP | DE1078-60NDA30-&MTC030-471495
60NDA30BR301 | - | 2020-04-20 | SEP | DE1078-60NDA30-&MTC030-471107
60NDA30BR302 | - | 2020-04-20 | SEP | DE1078-60NDA30-&MTC030-471108
60NDA30BR307 | - | 2020-04-20 | SEP | DE1078-60NDA30-&MTC030-471109
60NDA30BR308 | - | 2020-04-20 | SEP | DE1078-60NDA30-&MTC030-471110
60NDA30BR309 | - | 2020-04-20 | SEP | DE1078-60NDA30-&MTC030-471111
60NDA30BR901 | - | 2019-12-11 | I | DE1078-60NDA30-&MTC030-471112
60NDA30BR902 | - | 2019-12-11 | I | DE1078-60NDA30-&MTC030-471113
60NDA30BR904 | A | 2020-06-12 | I | DE1078-60NDA30-&MTC030-471382
60NDA30BR905 | B | 2020-06-12 | SEP | DE1078-60NDA30-&MTC030-471115
60NDA30BR952 | - | 2019-12-11 | I | DE1078-60NDA30-&MTC030-471116
60NDA30BR954 | A | 2020-03-26 | I | DE1078-60NDA30-&MTC030-471117
60NDA35BR001 | - | 2019-10-17 | III | DE1078-60NDA35-&MTC030-474357
60NDA35BR901 | - | 2019-12-11 | I | DE1078-60NDA35-&MTC030-471118
60NDA40BR001 | A | 2020-04-28 | III | DE1078-60NDA40-&MTC030-474358
60NDA40BR001-UHY00Y-00L | - | 2019-08-01 | III | DE1078-60NDA40-&MTC030-473634
60NDA40BR001-UHY00Y-G12 | A | 2019-08-01 | III | DE1078-60NDA40-&MTC030-473635
60NDA40BR001-UNY01Y-00L | - | 2019-08-01 | III | DE1078-60NDA40-&MTC030-473636
60NDA40BR001-UNY01Y-01L | - | 2019-08-01 | III | DE1078-60NDA40-&MTC030-473637
60NDA40BR001-UNY01Y-B41 | - | 2019-08-01 | III | DE1078-60NDA40-&MTC030-473638
60NDA40BR001-UNY01Y-D11 | A | 2020-07-08 | III | DE1078-60NDA40-&MTC030-473639
60NDA40BR191 | A | 2020-06-29 | I | DE1078-60NDA40-&MTC030-471119
60NDA40BR192 | B | 2020-08-11 | I | DE1078-60NDA40-&MTC030-471383
60NDA40BR304 | - | 2020-04-20 | SEP | DE1078-60NDA40-&MTC030-471121
60NDA40BR305 | - | 2020-04-20 | SEP | DE1078-60NDA40-&MTC030-471122
60NDA40BR306 | - | 2020-04-20 | SEP | DE1078-60NDA40-&MTC030-471123
60NDA40BR955 | A | 2020-03-26 | I | DE1078-60NDA40-&MTC030-471125
60NDA45BR001 | A | 2020-06-12 | I | DE1078-60NDA45-&MTC030-471384
60NDA45BR002 | - | 2020-03-06 | I | DE1078-60NDA45-&MTC030-471385
60NDA45BR191 | - | 2020-08-11 | SEP | DE1078-60NDA45-&MTC030-470836
60NDA45BR192 | - | 2020-08-11 | SEP | DE1078-60NDA45-&MTC030-470837
60NDA45BR193 | - | 2020-08-11 | SEP | DE1078-60NDA45-&MTC030-470838
60NDA45BR194 | - | 2020-08-11 | SEP | DE1078-60NDA45-&MTC030-470839
60NDA45BR901 | A | 2020-06-12 | SEP | DE1078-60NDA45-&MTC030-471386
60NDA50BR001 | A | 2020-05-05 | II | DE1078-60NDA50-&MTC030-474359
60NDA50BR001-UHY00Y-00L | - | 2019-08-01 | II | DE1078-60NDA50-&MTC030-473640
60NDA50BR001-UHY00Y-01L | A | 2020-03-13 | II | DE1078-60NDA50-&MTC030-473641
60NDA50BR001-UHY00Y-D11 | A | 2019-11-13 | II | DE1078-60NDA50-&MTC030-473642
60NDA50BR002 | A | 2020-05-25 | II | DE1078-60NDA50-&MTC030-474360
60NDA50BR003 | - | 2019-10-17 | II | DE1078-60NDA50-&MTC030-474361
60NDA50BR305 | - | 2020-04-20 | SEP | DE1078-60NDA50-&MTC030-471127
60NDA50BR306 | - | 2020-04-20 | SEP | DE1078-60NDA50-&MTC030-471128
60NDA50BR307 | - | 2020-04-20 | SEP | DE1078-60NDA50-&MTC030-471129
60NDA50BR901 | A | 2020-06-12 | SEP | DE1078-60NDA50-&MTC030-471130
60NDA50BR902 | A | 2020-06-12 | SEP | DE1078-60NDA50-&MTC030-471131
60NDA50BR903 | A | 2020-06-12 | SEP | DE1078-60NDA50-&MTC030-471132
60NDA50BR951 | A | 2020-06-12 | SEP | DE1078-60NDA50-&MTC030-471133
60NDA50BR954 | A | 2020-06-12 | SEP | DE1078-60NDA50-&MTC030-471134
60NDA55BR001 | B | 2020-04-28 | II | DE1078-60NDA55-&MTC030-474362
60NDA55BR002 | A | 2020-04-03 | II | DE1078-60NDA55-&MTC030-474363
60NDA55BR901 | A | 2020-06-12 | SEP | DE1078-60NDA55-&MTC030-471137
60NDA55BR951 | A | 2020-06-12 | SEP | DE1078-60NDA55-&MTC030-471138
60NDA65BR001 | A | 2020-04-28 | II | DE1078-60NDA65-&MTC030-474364
60NDA65BR002 | A | 2020-05-05 | II | DE1078-60NDA65-&MTC030-474365
60NDB10BR001 | A | 2020-04-28 | III | DE1078-60NDB10-&MTC030-474312
60NDB10BR001-UHY00Y-00L | A | 2019-08-01 | III | DE1078-60NDB10-&MTC030-473643
60NDB10BR001-UHY00Y-G12 | - | 2019-08-01 | III | DE1078-60NDB10-&MTC030-473644
60NDB10BR001-UNY01Y-00L | - | 2019-08-01 | III | DE1078-60NDB10-&MTC030-473645
60NDB10BR001-UNY01Y-01L | - | 2019-08-01 | III | DE1078-60NDB10-&MTC030-473646
60NDB10BR001-UNY01Y-B41 | - | 2019-08-01 | III | DE1078-60NDB10-&MTC030-473647
60NDB10BR001-UNY01Y-D11 | B | 2020-07-08 | III | DE1078-60NDB10-&MTC030-473683
60NDB10BR002 | A | 2020-05-05 | III | DE1078-60NDB10-&MTC030-474313
60NDB10BR003 | - | 2019-10-11 | III | DE1078-60NDB10-&MTC030-474314
60NDB10BR011 | A | 2020-06-12 | I | DE1078-60NDB10-&MTC030-471387
60NDB10BR191 | A | 2020-07-08 | SEP | DE1078-60NDB10-&MTC030-471496
60NDB10BR192 | A | 2020-07-08 | SEP | DE1078-60NDB10-&MTC030-471497
60NDB10BR301 | - | 2020-04-20 | SEP | DE1078-60NDB10-&MTC030-471498
60NDB10BR302 | - | 2020-04-20 | SEP | DE1078-60NDB10-&MTC030-471499
60NDB10BR303 | - | 2020-04-20 | SEP | DE1078-60NDB10-&MTC030-471500
60NDB10BR304 | - | 2020-04-20 | SEP | DE1078-60NDB10-&MTC030-471501
60NDB10BR601 | - | 2020-04-20 | SEP | DE1078-60NDB10-&MTC030-471502
60NDB10BR901 | A | 2020-06-12 | I | DE1078-60NDB10-&MTC030-474514
60NDB10BR902 | B | 2020-06-12 | I | DE1078-60NDB10-&MTC030-474515
60NDB10BR951 | B | 2020-06-01 | I | DE1078-60NDB10-&MTC030-474516
60NDB10BR952 | A | 2020-06-12 | I | DE1078-60NDB10-&MTC030-474517
60NDB10BR953 | A | 2020-06-12 | I | DE1078-60NDB10-&MTC030-474518
60NDB20BR002 | - | 2019-10-11 | III | DE1078-60NDB20-&MTC030-474315
60NDB20BR003 | A | 2020-05-05 | III | DE1078-60NDB20-&MTC030-474316
60NDB20BR191 | B | 2020-08-11 | I | DE1078-60NDB20-&MTC030-474519
60NDB20BR192 | A | 2020-06-29 | I | DE1078-60NDB20-&MTC030-474520
60NDB20BR307 | - | 2020-04-20 | SEP | DE1078-60NDB20-&MTC030-471503
60NDB20BR308 | - | 2020-04-20 | SEP | DE1078-60NDB20-&MTC030-471504
60NDB20BR309 | - | 2020-04-20 | SEP | DE1078-60NDB20-&MTC030-471505
60NDB20BR901 | - | 2019-11-25 | I | DE1078-60NDB20-&MTC030-474521
60NDB20BR951 | - | 2019-11-25 | I | DE1078-60NDB20-&MTC030-474522
60NDB50BR001 | B | 2020-05-25 | II | DE1078-60NDB50-&MTC030-474317
60NDB50BR002 | A | 2020-05-25 | II | DE1078-60NDB50-&MTC030-474318
60NDB50BR901 | A | 2020-06-12 | SEP | DE1078-60NDB50-&MTC030-474523
60NDB50BR951 | A | 2020-06-12 | SEP | DE1078-60NDB50-&MTC030-474524
60NDB51BR001 | A | 2020-04-28 | II | DE1078-60NDB51-&MTC030-474319
60NDB51BR002 | A | 2020-05-05 | II | DE1078-60NDB51-&MTC030-474320
60NDB51BR191 | A | 2020-06-29 | SEP | DE1078-60NDB51-&MTC030-474525
60NDB51BR192 | A | 2020-06-29 | SEP | DE1078-60NDB51-&MTC030-474526
60NDB51BR301 | - | 2020-04-20 | SEP | DE1078-60NDB51-&MTC030-471506
60NDB51BR302 | - | 2020-04-20 | SEP | DE1078-60NDB51-&MTC030-471507
60NDB51BR303 | - | 2020-04-20 | SEP | DE1078-60NDB51-&MTC030-471508
60NDB51BR304 | - | 2020-04-20 | SEP | DE1078-60NDB51-&MTC030-471509
60NDB51BR321 | - | 2020-04-20 | SEP | DE1078-60NDB51-&MTC030-471510
60NDB51BR322 | - | 2020-04-20 | SEP | DE1078-60NDB51-&MTC030-471511
60NDB51BR901 | - | 2019-11-25 | SEP | DE1078-60NDB51-&MTC030-474527
60NDB51BR903 | A | 2020-06-12 | SEP | DE1078-60NDB51-&MTC030-474528
60NDB51BR951 | A | 2020-06-12 | SEP | DE1078-60NDB51-&MTC030-474529
60NDB52BR001 | A | 2020-04-28 | II | DE1078-60NDB52-&MTC030-474321
60NDB52BR002 | B | 2020-05-05 | II | DE1078-60NDB52-&MTC030-474322
60NDB52BR191 | A | 2020-06-29 | SEP | DE1078-60NDB52-&MTC030-474530
60NDB52BR192 | A | 2020-06-29 | SEP | DE1078-60NDB52-&MTC030-474531
60NDB52BR301 | - | 2020-04-20 | SEP | DE1078-60NDB52-&MTC030-471512
60NDB52BR302 | - | 2020-04-20 | SEP | DE1078-60NDB52-&MTC030-471513
60NDB52BR303 | - | 2020-04-20 | SEP | DE1078-60NDB52-&MTC030-471514
60NDB52BR304 | - | 2020-04-20 | SEP | DE1078-60NDB52-&MTC030-471515
60NDB52BR321 | - | 2020-04-20 | SEP | DE1078-60NDB52-&MTC030-471516
60NDB52BR322 | - | 2020-04-20 | SEP | DE1078-60NDB52-&MTC030-471517
60NDB52BR901 | - | 2019-11-25 | SEP | DE1078-60NDB52-&MTC030-474532
60NDB52BR903 | A | 2020-06-12 | SEP | DE1078-60NDB52-&MTC030-474533
60NDB52BR951 | A | 2020-06-12 | SEP | DE1078-60NDB52-&MTC030-474534
60NDB60BR001 | B | 2020-05-11 | II | DE1078-60NDB60-&MTC030-474323
60NDB60BR001-UHY00Y-00L | - | 2019-08-01 | II | DE1078-60NDB60-&MTC030-473648
60NDB60BR001-UHY00Y-01L | - | 2019-08-01 | II | DE1078-60NDB60-&MTC030-473649
60NDB60BR001-UHY00Y-02L | A | 2020-03-13 | II | DE1078-60NDB60-&MTC030-473650
60NDB60BR001-UHY00Y-A11 | A | 2019-11-13 | II | DE1078-60NDB60-&MTC030-473651
60NDB60BR001-UHY00Y-D11 | - | 2019-08-01 | II | DE1078-60NDB60-&MTC030-473652
60NDB60BR901 | A | 2020-06-12 | SEP | DE1078-60NDB60-&MTC030-474535
60NDB60BR951 | A | 2020-06-12 | SEP | DE1078-60NDB60-&MTC030-474536
60NDB60BR953 | A | 2020-06-12 | SEP | DE1078-60NDB60-&MTC030-474537
60NDB75BR001 | A | 2020-05-05 | II | DE1078-60NDB75-&MTC030-474324
60NDB75BR002 | - | 2019-10-11 | II | DE1078-60NDB75-&MTC030-474325
60NDC01BR001 | A | 2020-04-28 | II | DE1078-60NDC01-&MTC030-474246
60NDC01BR002 | - | 2019-03-10 | II | DE1078-60NDC01-&MTC030-474247
60NDC01BR951 | A | 2020-06-12 | SEP | DE1078-60NDC01-&MTC030-474486
60NDC02BR001 | A | 2020-04-28 | II | DE1078-60NDC02-&MTC030-474248
60NDC02BR002 | A | 2020-04-28 | II | DE1078-60NDC02-&MTC030-474249
60NDC02BR951 | A | 2020-06-12 | SEP | DE1078-60NDC02-&MTC030-474487
60NDC03BR001 | A | 2020-04-28 | II | DE1078-60NDC03-&MTC030-474250
60NDC03BR002 | A | 2020-04-28 | II | DE1078-60NDC03-&MTC030-474251
60NDC03BR951 | A | 2020-03-26 | SEP | DE1078-60NDC03-&MTC030-474488
60NDC10BR001 | - | 2019-10-03 | III | DE1078-60NDC10-&MTC030-474252
60NDC10BR951 | A | 2020-03-26 | I | DE1078-60NDC10-&MTC030-474489
60NDC11BR001 | - | 2019-10-03 | III | DE1078-60NDC11-&MTC030-474253
60NDC11BR002 | A | 2020-03-16 | III | DE1078-60NDC11-&MTC030-474254
60NDC11BR003 | B | 2020-04-28 | III | DE1078-60NDC11-&MTC030-474255
60NDC11BR011 | - | 2019-11-22 | I | DE1078-60NDC11-&MTC030-474490
60NDC11BR012 | A | 2019-11-22 | I | DE1078-60NDC11-&MTC030-474491
60NDC11BR301 | - | 2020-04-20 | SEP | DE1078-60NDC11-&MTC030-471518
60NDC11BR302 | - | 2020-04-20 | SEP | DE1078-60NDC11-&MTC030-471519
60NDC11BR303 | - | 2020-04-20 | SEP | DE1078-60NDC11-&MTC030-471520
60NDC11BR306 | - | 2020-04-20 | SEP | DE1078-60NDC11-&MTC030-471521
60NDC11BR314 | - | 2020-04-20 | SEP | DE1078-60NDC11-&MTC030-471522
60NDC11BR315 | - | 2020-04-20 | SEP | DE1078-60NDC11-&MTC030-471523
60NDC11BR901 | A | 2020-06-12 | I | DE1078-60NDC11-&MTC030-474492
60NDC11BR902 | A | 2020-06-12 | I | DE1078-60NDC11-&MTC030-474493
60NDC11BR951 | A | 2020-06-09 | SEP | DE1078-60NDC11-&MTC030-474494
60NDC11BR952 | A | 2020-06-12 | SEP | DE1078-60NDC11-&MTC030-474495
60NDC12BR001 | - | 2019-10-03 | III | DE1078-60NDC12-&MTC030-474256
60NDC12BR002 | A | 2020-03-16 | III | DE1078-60NDC12-&MTC030-474257
60NDC12BR003 | B | 2020-04-28 | III | DE1078-60NDC12-&MTC030-474258
60NDC12BR011 | - | 2019-11-22 | I | DE1078-60NDC12-&MTC030-474496
60NDC12BR012 | A | 2020-07-08 | I | DE1078-60NDC12-&MTC030-474497
60NDC12BR301 | - | 2020-04-20 | SEP | DE1078-60NDC12-&MTC030-471524
60NDC12BR302 | - | 2020-04-20 | SEP | DE1078-60NDC12-&MTC030-471525
60NDC12BR303 | - | 2020-04-20 | SEP | DE1078-60NDC12-&MTC030-471526
60NDC12BR306 | - | 2020-04-20 | SEP | DE1078-60NDC12-&MTC030-471527
60NDC12BR314 | - | 2020-04-20 | SEP | DE1078-60NDC12-&MTC030-471528
60NDC12BR315 | - | 2020-04-20 | SEP | DE1078-60NDC12-&MTC030-471529
60NDC12BR901 | A | 2020-06-12 | I | DE1078-60NDC12-&MTC030-474498
60NDC12BR902 | A | 2020-06-12 | I | DE1078-60NDC12-&MTC030-474499
60NDC12BR951 | A | 2020-06-12 | SEP | DE1078-60NDC12-&MTC030-474500
60NDC12BR952 | A | 2020-06-12 | SEP | DE1078-60NDC12-&MTC030-474501
60NDC13BR001 | - | 2019-10-03 | III | DE1078-60NDC13-&MTC030-474259
60NDC13BR002 | A | 2020-03-16 | III | DE1078-60NDC13-&MTC030-474260
60NDC13BR003 | B | 2020-04-28 | III | DE1078-60NDC13-&MTC030-474261
60NDC13BR011 | - | 2019-11-22 | I | DE1078-60NDC13-&MTC030-474502
60NDC13BR012 | - | 2019-11-22 | I | DE1078-60NDC13-&MTC030-474503
60NDC13BR301 | - | 2020-04-20 | SEP | DE1078-60NDC13-&MTC030-471530
60NDC13BR302 | - | 2020-04-20 | SEP | DE1078-60NDC13-&MTC030-471531
60NDC13BR303 | - | 2020-04-20 | SEP | DE1078-60NDC13-&MTC030-471532
60NDC13BR306 | - | 2020-04-20 | SEP | DE1078-60NDC13-&MTC030-471533
60NDC13BR314 | - | 2020-04-20 | SEP | DE1078-60NDC13-&MTC030-471534
60NDC13BR315 | - | 2020-04-20 | SEP | DE1078-60NDC13-&MTC030-471535
60NDC13BR901 | A | 2020-06-12 | I | DE1078-60NDC13-&MTC030-474504
60NDC13BR902 | A | 2020-03-26 | I | DE1078-60NDC13-&MTC030-474505
60NDC13BR951 | A | 2020-03-26 | SEP | DE1078-60NDC13-&MTC030-474506
60NDC13BR952 | B | 2020-06-12 | SEP | DE1078-60NDC13-&MTC030-474507
60NDC15BR001 | A | 2020-05-05 | III | DE1078-60NDC15-&MTC030-474262
60NDC15BR002 | A | 2020-05-05 | III | DE1078-60NDC15-&MTC030-474263
60NDC15BR901 | A | 2020-06-09 | I | DE1078-60NDC15-&MTC030-474508
60NDC16BR001 | A | 2020-05-25 | II | DE1078-60NDC16-&MTC030-474264
60NDC16BR002 | B | 2020-07-08 | II | DE1078-60NDC16-&MTC030-474265
60NDC16BR901 | - | 2019-11-22 | I | DE1078-60NDC16-&MTC030-474509
60NDC17BR001 | A | 2020-05-05 | I | DE1078-60NDC17-&MTC030-474266
60NDC17BR002 | A | 2020-05-05 | I | DE1078-60NDC17-&MTC030-474267
60NDC17BR191 | A | 2020-06-29 | SEP | DE1078-60NDC17-&MTC030-474510
60NDC17BR192 | A | 2020-06-29 | SEP | DE1078-60NDC17-&MTC030-474511
60NDC17BR951 | - | 2020-04-20 | SEP | DE1078-60NDC17-&MTC030-471536
60NDC20BR001 | - | 2019-10-03 | III | DE1078-60NDC20-&MTC030-474268
60NDC20BR951 | A | 2020-03-26 | I | DE1078-60NDC20-&MTC030-474512
60NDD10BR301 | - | 2019-12-02 | SEP | DE1078-60NDD10-&MTC030-471025
60NDD10BR302 | - | 2019-12-02 | SEP | DE1078-60NDD10-&MTC030-471026
60NDD10BR303 | - | 2019-12-02 | SEP | DE1078-60NDD10-&MTC030-471027
60NDD10BR323 | - | 2019-12-02 | SEP | DE1078-60NDD10-&MTC030-471028
60NDD10BR324 | - | 2019-12-02 | SEP | DE1078-60NDD10-&MTC030-471029
60NDD10BR325 | - | 2019-12-02 | SEP | DE1078-60NDD10-&MTC030-471030
60NDD10BR326 | - | 2019-12-02 | SEP | DE1078-60NDD10-&MTC030-471031
60NDD10BR327 | - | 2019-12-02 | SEP | DE1078-60NDD10-&MTC030-471032
60NDD10BR328 | - | 2019-12-02 | SEP | DE1078-60NDD10-&MTC030-471033
60NDD10BR902 | A | 2020-06-01 | I | DE1078-60NDD10-&MTC030-471034
60NDD10BR911 | A | 2020-06-01 | SEP | DE1078-60NDD10-&MTC030-471035
60NDD10BR951 | B | 2020-07-16 | SEP | DE1078-60NDD10-&MTC030-471036
60NDD10BR952 | - | 2019-12-02 | SEP | DE1078-60NDD10-&MTC030-471037
60NDD10BR953 | B | 2020-03-02 | SEP | DE1078-60NDD10-&MTC030-471038
60NDD10BR954 | A | 2020-06-01 | I | DE1078-60NDD10-&MTC030-471039
60NDD10BR955 | A | 2020-03-02 | SEP | DE1078-60NDD10-&MTC030-471040
60NDD10BR956 | A | 2020-05-14 | SEP | DE1078-60NDD10-&MTC030-474549
60NDD10BR956-UMCL1Y-00L | - | 2019-06-25 | SEP | DE1078-60NDD10-&MTC030-473148
60NDD10BR956-UMCL1Y-01L | - | 2019-06-25 | SEP | DE1078-60NDD10-&MTC030-473149
60NDD10BR956-UMCL1Y-02L | - | 2019-06-25 | SEP | DE1078-60NDD10-&MTC030-473150
60NDD10BR956-UMCL1Y-E41 | - | 2019-06-25 | SEP | DE1078-60NDD10-&MTC030-473151
60NDD10BR956-UMCL1Y-G41 | - | 2019-06-25 | SEP | DE1078-60NDD10-&MTC030-473152
60NDD10BR956-UMCL1Y-J41 | - | 2019-06-25 | SEP | DE1078-60NDD10-&MTC030-473153
60NDD10BR956-UMCL1Y-L40 | - | 2019-06-25 | SEP | DE1078-60NDD10-&MTC030-473154
60NDD10BR957 | - | 2019-11-19 | SEP | DE1078-60NDD10-&MTC030-474550
60NDD10BR961 | - | 2019-12-02 | SEP | DE1078-60NDD10-&MTC030-471041
60NDD20BR301 | - | 2019-12-02 | SEP | DE1078-60NDD20-&MTC030-471042
60NDD20BR302 | - | 2019-12-02 | SEP | DE1078-60NDD20-&MTC030-471043
60NDD20BR303 | - | 2019-12-02 | SEP | DE1078-60NDD20-&MTC030-471044
60NDD20BR323 | - | 2019-12-02 | SEP | DE1078-60NDD20-&MTC030-471045
60NDD20BR324 | - | 2019-12-02 | SEP | DE1078-60NDD20-&MTC030-471046
60NDD20BR325 | - | 2019-12-02 | SEP | DE1078-60NDD20-&MTC030-471047
60NDD20BR326 | - | 2019-12-02 | SEP | DE1078-60NDD20-&MTC030-471048
60NDD20BR327 | - | 2019-12-02 | SEP | DE1078-60NDD20-&MTC030-471049
60NDD20BR328 | - | 2019-12-02 | SEP | DE1078-60NDD20-&MTC030-471050
60NDD20BR902 | - | 2019-12-02 | I | DE1078-60NDD20-&MTC030-471051
60NDD20BR911 | - | 2019-02-12 | SEP | DE1078-60NDD20-&MTC030-471052
60NDD20BR951 | A | 2020-06-16 | SEP | DE1078-60NDD20-&MTC030-471053
60NDD20BR952 | A | 2019-12-02 | SEP | DE1078-60NDD20-&MTC030-471054
60NDD20BR953 | B | 2020-03-02 | SEP | DE1078-60NDD20-&MTC030-471055
60NDD20BR954 | - | 2019-12-02 | I | DE1078-60NDD20-&MTC030-471056
60NDD20BR955 | B | 2020-03-02 | SEP | DE1078-60NDD20-&MTC030-471057
60NDD20BR955-UMCL1Y-00L | - | 2019-06-25 | SEP | DE1078-60NDD20-&MTC030-473156
60NDD20BR955-UMCL1Y-01L | - | 2019-06-25 | SEP | DE1078-60NDD20-&MTC030-473157
60NDD20BR955-UMCL1Y-02L | - | 2019-06-25 | SEP | DE1078-60NDD20-&MTC030-473158
60NDD20BR955-UMCL1Y-E41 | - | 2019-06-25 | SEP | DE1078-60NDD20-&MTC030-473159
60NDD20BR955-UMCL1Y-G41 | - | 2019-06-25 | SEP | DE1078-60NDD20-&MTC030-473160
60NDD20BR955-UMCL1Y-J41 | - | 2019-06-25 | SEP | DE1078-60NDD20-&MTC030-473155
60NDD20BR955-UMCL1Y-L40 | - | 2019-06-25 | SEP | DE1078-60NDD20-&MTC030-473161
60NDD20BR956 | - | 2019-12-02 | SEP | DE1078-60NDD20-&MTC030-471058
60NDD20BR961 | - | 2019-12-02 | SEP | DE1078-60NDD20-&MTC030-471059
60NDD30BR301 | - | 2019-12-02 | SEP | DE1078-60NDD30-&MTC030-471060
60NDD30BR302 | - | 2019-12-02 | SEP | DE1078-60NDD30-&MTC030-471061
60NDD30BR303 | - | 2019-12-02 | SEP | DE1078-60NDD30-&MTC030-471062
60NDD30BR323 | - | 2019-12-02 | SEP | DE1078-60NDD30-&MTC030-471063
60NDD30BR324 | - | 2019-12-02 | SEP | DE1078-60NDD30-&MTC030-471064
60NDD30BR325 | - | 2019-12-02 | SEP | DE1078-60NDD30-&MTC030-471065
60NDD30BR326 | - | 2019-12-02 | SEP | DE1078-60NDD30-&MTC030-471066
60NDD30BR327 | - | 2019-12-02 | SEP | DE1078-60NDD30-&MTC030-471067
60NDD30BR328 | - | 2019-12-02 | SEP | DE1078-60NDD30-&MTC030-471068
60NDD30BR902 | - | 2019-12-02 | I | DE1078-60NDD30-&MTC030-471069
60NDD30BR911 | - | 2019-12-02 | SEP | DE1078-60NDD30-&MTC030-471070
60NDD30BR951 | A | 2020-06-16 | SEP | DE1078-60NDD30-&MTC030-471071
60NDD30BR952 | A | 2019-12-02 | SEP | DE1078-60NDD30-&MTC030-471072
60NDD30BR953 | C | 2020-03-02 | SEP | DE1078-60NDD30-&MTC030-471073
60NDD30BR954 | - | 2019-12-02 | I | DE1078-60NDD30-&MTC030-471074
60NDD30BR955 | B | 2020-03-02 | SEP | DE1078-60NDD30-&MTC030-471075
60NDD30BR955-UMCL1Y-00L | - | 2019-06-25 | SEP | DE1078-60NDD30-&MTC030-473162
60NDD30BR955-UMCL1Y-01L | - | 2019-06-25 | SEP | DE1078-60NDD30-&MTC030-473163
60NDD30BR955-UMCL1Y-02L | - | 2019-06-25 | SEP | DE1078-60NDD30-&MTC030-473164
60NDD30BR955-UMCL1Y-E41 | - | 2019-06-25 | SEP | DE1078-60NDD30-&MTC030-473165
60NDD30BR955-UMCL1Y-G41 | - | 2019-06-25 | SEP | DE1078-60NDD30-&MTC030-473166
60NDD30BR955-UMCL1Y-J41 | - | 2019-06-25 | SEP | DE1078-60NDD30-&MTC030-473167
60NDD30BR955-UMCL1Y-L40 | - | 2019-06-25 | SEP | DE1078-60NDD30-&MTC030-473168
60NDD30BR956 | - | 2019-12-02 | SEP | DE1078-60NDD30-&MTC030-471076
60NDD30BR961 | - | 2019-12-02 | SEP | DE1078-60NDD30-&MTC030-471077
60PGB10BR001-PGB10Y-A10 | A | 2020-06-16 | I | DE1078-60PGB10-&MTC030-472250
60PGB10BR301-PGB10Y-A10 | A | 2019-12-18 | SEP | DE1078-60PGB10-&MTC030-472251
60PGB10BR302-PGB10Y-A10 | A | 2019-12-18 | SEP | DE1078-60PGB10-&MTC030-472252
60PGB10BR303-PGB10Y-A10 | A | 2019-12-18 | SEP | DE1078-60PGB10-&MTC030-472253
60PGB11BR001-PGB10Y-A10 | B | 2020-08-06 | I | DE1078-60PGB11-&MTC030-472254
60PGB11BR002-PGB10Y-A10 | C | 2020-06-19 | I | DE1078-60PGB11-&MTC030-472255
60PGB11BR301-PGB10Y-A10 | A | 2019-12-18 | SEP | DE1078-60PGB11-&MTC030-472256
60PGB11BR302-PGB10Y-A10 | A | 2019-12-18 | SEP | DE1078-60PGB11-&MTC030-472257
60PGB11BR303-PGB10Y-A10 | B | 2020-08-06 | SEP | DE1078-60PGB11-&MTC030-472258
60PGB11BR304-PGB10Y-A10 | A | 2019-12-18 | SEP | DE1078-60PGB11-&MTC030-472259
60PGB11BR901-PGB10Y-A10 | A | 2019-12-18 | SEP | DE1078-60PGB11-&MTC030-472260
60PGB11BR902-PGB10Y-A10 | A | 2019-12-18 | SEP | DE1078-60PGB11-&MTC030-472261
60PGB11BR951-PGB10Y-A10 | A | 2019-12-18 | SEP | DE1078-60PGB11-&MTC030-472262
60PGB12BR001-PGB10Y-A10 | B | 2020-08-06 | I | DE1078-60PGB12-&MTC030-472263
60PGB12BR002-PGB10Y-A10 | C | 2020-06-19 | I | DE1078-60PGB12-&MTC030-472264
60PGB12BR301-PGB10Y-A10 | A | 2019-12-18 | SEP | DE1078-60PGB12-&MTC030-472265
60PGB12BR302-PGB10Y-A10 | A | 2019-12-18 | SEP | DE1078-60PGB12-&MTC030-472266
60PGB12BR303-PGB10Y-A10 | B | 2020-08-06 | SEP | DE1078-60PGB12-&MTC030-472267
60PGB12BR304-PGB10Y-A10 | A | 2019-12-18 | SEP | DE1078-60PGB12-&MTC030-472268
60PGB12BR901-PGB10Y-A10 | A | 2019-12-18 | SEP | DE1078-60PGB12-&MTC030-472269
60PGB12BR902-PGB10Y-A10 | A | 2019-12-18 | SEP | DE1078-60PGB12-&MTC030-472270
60PGB12BR951-PGB10Y-A10 | A | 2019-12-18 | SEP | DE1078-60PGB12-&MTC030-472271
60PGB20BR001-PGB10Y-A10 | A | 2019-12-18 | I | DE1078-60PGB20-&MTC030-472272
60PGB20BR002-PGB20Y-00L | A | 2020-02-01 | I | DE1078-60PGB20-&MTC030-472273
60PGB20BR002-PGB20Y-A10 | A | 2020-02-01 | I | DE1078-60PGB20-&MTC030-472274
60PGB20BR951-PGB20Y-A10 | - | 2019-06-19 | SEP | DE1078-60PGB20-&MTC030-472275
60PGB21BR001-PGB20Y-A10 | A | 2020-02-14 | I | DE1078-60PGB21-&MTC030-472276
60PGB21BR002-PGB20Y-A10 | B | 2020-02-14 | I | DE1078-60PGB21-&MTC030-472278
60PGB21BR202-PGB20Y-A10 | - | 2019-06-19 | SEP | DE1078-60PGB21-&MTC030-472279
60PGB21BR902-PGB20Y-A10 | A | 2020-02-01 | SEP | DE1078-60PGB21-&MTC030-472280
60PGB21BR952-PGB20Y-A10 | - | 2019-06-19 | SEP | DE1078-60PGB21-&MTC030-472281
60PGB21BR953-PGB20Y-A10 | - | 2019-06-19 | SEP | DE1078-60PGB21-&MTC030-472282
60PGB22BR001-PGB20Y-A10 | C | 2020-02-14 | I | DE1078-60PGB22-&MTC030-472283
60PGB22BR002-PGB20Y-A10 | C | 2020-02-14 | I | DE1078-60PGB22-&MTC030-472284
60PGB22BR202-PGB20Y-00L | - | 2020-02-01 | SEP | DE1078-60PGB22-&MTC030-474482
60PGB22BR902-PGB20Y-A10 | A | 2020-02-01 | SEP | DE1078-60PGB22-&MTC030-472286
60PGB22BR952-PGB20Y-A10 | - | 2019-06-19 | SEP | DE1078-60PGB22-&MTC030-472287
60PGB22BR953-PGB20Y-A10 | - | 2019-06-19 | SEP | DE1078-60PGB22-&MTC030-472288
60PGB30BR001-PGB20Y-A10 | B | 2020-02-01 | I | DE1078-60PGB30-&MTC030-472289
60PGB30BR002-PGB20Y-00L | - | 2019-02-08 | I | DE1078-60PGB30-&MTC030-473715
60PGB30BR003 | - | 2019-09-28 | I | DE1078-60PGB30-&MTC030-472290
60PGB30BR003-PGB20Y-00L | C | 2020-06-19 | I | DE1078-60PGB30-&MTC030-472291
60PGB30BR003-UMCL1Y-E41 | - | 2019-06-14 | I | DE1078-60PGB30-&MTC030-472293
60PGB30BR003-UMCL1Y-G41 | A | 2019-06-14 | I | DE1078-60PGB30-&MTC030-472292
60PGB30BR005 | - | 2019-09-28 | SEP | DE1078-60PGB30-&MTC030-472294
60PGB30BR007 | A | 2020-08-17 | SEP | DE1078-60PGB30-&MTC030-472295
60PGB30BR008 | - | 2019-05-11 | SEP | DE1078-60PGB30-&MTC030-472296
60PGB30BR009 | - | 2019-05-11 | SEP | DE1078-60PGB30-&MTC030-474461
60PGB30BR009-UMCM1Y-G61 | A | 2019-11-22 | SEP | DE1078-60PGB30-&MTC030-472297
60PGB30BR010-UMCM1Y-A21 | - | 2019-06-21 | SEP | DE1078-60PGB30-&MTC030-472298
60PGB30BR010-UMCM1Y-F21 | - | 2019-06-21 | SEP | DE1078-60PGB30-&MTC030-472299
60PGB30BR010-UMCM1Y-G61 | - | 2019-06-21 | SEP | DE1078-60PGB30-&MTC030-472300
60PGB30BR015 | - | 2019-06-14 | SEP | DE1078-60PGB30-&MTC030-472301
60PGB30BR015-UMCL1Y-G41 | - | 2019-06-14 | SEP | DE1078-60PGB30-&MTC030-472302
60PGB30BR016-UMCL1Y-G41 | A | 2020-04-06 | SEP | DE1078-60PGB30-&MTC030-472303
60PGB30BR020-UMCL1Y-G41 | - | 2019-06-14 | SEP | DE1078-60PGB30-&MTC030-472304
60PGB30BR020-UMCL1Y-J41 | A | 2020-07-16 | SEP | DE1078-60PGB30-&MTC030-472305
60PGB30BR020-UMCL1Y-L40 | - | 2019-06-14 | SEP | DE1078-60PGB30-&MTC030-472306
60PGB30BR021 | A | 2020-08-11 | SEP | DE1078-60PGB30-&MTC030-472307
60PGB30BR022-UHY00Y-A11 | - | 2019-06-21 | SEP | DE1078-60PGB30-&MTC030-472308
60PGB30BR023-UHY00Y-00L | - | 2019-06-21 | SEP | DE1078-60PGB30-&MTC030-472309
60PGB30BR024-UHY00Y-00L | - | 2019-06-21 | SEP | DE1078-60PGB30-&MTC030-472310
60PGB30BR024-UHY00Y-D11 | - | 2019-06-21 | SEP | DE1078-60PGB30-&MTC030-472311
60PGB30BR024-UHY00Y-G11 | - | 2019-06-21 | SEP | DE1078-60PGB30-&MTC030-472312
60PGB30BR024-UNY01Y-00L | A | 2020-02-05 | SEP | DE1078-60PGB30-&MTC030-472314
60PGB30BR025-ULY00Y-A11 | C | 2020-02-05 | SEP | DE1078-60PGB30-&MTC030-472313
60PGB30BR026-ULY00Y-A11 | C | 2020-05-02 | SEP | DE1078-60PGB30-&MTC030-472316
60PGB30BR027-ULY00Y-00L | B | 2020-02-14 | SEP | DE1078-60PGB30-&MTC030-472315
60PGB30BR028-LCA50Y-A10 | A | 2020-01-14 | SEP | DE1078-60PGB30-&MTC030-472317
60PGB30BR031 | - | 2019-12-13 | SEP | DE1078-60PGB30-&MTC030-472318
60PGB30BR032 | - | 2019-12-13 | SEP | DE1078-60PGB30-&MTC030-472319
60PGB30BR035 | - | 2019-12-13 | SEP | DE1078-60PGB30-&MTC030-472320
60PGB30BR040 | - | 2020-02-18 | SEP | DE1078-60PGB30-&MTC030-472321
60PGB30BR040-UMCL1Y-A41 | - | 2019-06-14 | SEP | DE1078-60PGB30-&MTC030-472322
60PGB30BR040-UMCL1Y-C41 | - | 2019-06-14 | SEP | DE1078-60PGB30-&MTC030-472323
60PGB30BR040-UMCL1Y-E41 | - | 2019-06-14 | SEP | DE1078-60PGB30-&MTC030-472324
60PGB30BR040-UMCL1Y-G41 | - | 2019-06-14 | SEP | DE1078-60PGB30-&MTC030-472325
60PGB30BR042 | - | 2020-01-16 | SEP | DE1078-60PGB30-&MTC030-472326
60PGB30BR043 | - | 2020-01-16 | SEP | DE1078-60PGB30-&MTC030-473990
60PGB30BR044 | - | 2020-01-31 | SEP | DE1078-60PGB30-&MTC030-472327
60PGB30BR045 | - | 2020-01-31 | SEP | DE1078-60PGB30-&MTC030-472328
60PGB30BR046 | - | 2020-01-31 | SEP | DE1078-60PGB30-&MTC030-472329
60PGB30BR048 | - | 2020-01-16 | SEP | DE1078-60PGB30-&MTC030-472330
60PGB30BR049 | - | 2020-01-16 | SEP | DE1078-60PGB30-&MTC030-472331
60PGB30BR101-PGB10Y-00L | C | 2020-06-26 | SEP | DE1078-60PGB30-&MTC030-472332
60PGB30BR103-PGB10Y-00L | B | 2020-06-26 | SEP | DE1078-60PGB30-&MTC030-472333
60PGB30BR901 | - | 2019-12-13 | SEP | DE1078-60PGB30-&MTC030-472334
60PGB30BR902 | - | 2020-01-31 | SEP | DE1078-60PGB30-&MTC030-472335
60PGB30BR903 | - | 2020-01-16 | SEP | DE1078-60PGB30-&MTC030-472336
60PGB30BR904-PGB10Y-00L | A | 2019-12-18 | SEP | DE1078-60PGB30-&MTC030-472337
60PGB30BR905-PGB10Y-00L | A | 2019-12-18 | SEP | DE1078-60PGB30-&MTC030-472338
60PGB30BR911-UMCL1Y-00L | - | 2019-06-14 | SEP | DE1078-60PGB30-&MTC030-472339
60PGB30BR951-PGB20Y-00L | B | 2020-05-11 | SEP | DE1078-60PGB30-&MTC030-472340
60PGB30BR952 | A | 2020-06-16 | SEP | DE1078-60PGB30-&MTC030-472341
60PGB30BR955-UMCL1Y-00L | - | 2019-06-14 | SEP | DE1078-60PGB30-&MTC030-472342
60PGB30BR956-UMCM1Y-00L | - | 2019-06-21 | SEP | DE1078-60PGB30-&MTC030-472343
60PGB30BR956-UMCM1Y-G61 | A | 2020-03-13 | SEP | DE1078-60PGB30-&MTC030-472611
60PGB30BR971-UHY00Y-00L | - | 2019-06-21 | SEP | DE1078-60PGB30-&MTC030-472344
60PGB32BR001 | A | 2020-06-19 | SEP | DE1078-60PGB32-&MTC030-472345
60PGB32BR002 | - | 2019-05-11 | I | DE1078-60PGB32-&MTC030-472346
60PGB32BR007 | - | 2019-05-11 | I | DE1078-60PGB32-&MTC030-472347
60PGB32BR008 | A | 2020-06-26 | SEP | DE1078-60PGB32-&MTC030-472348
60PGB32BR010 | A | 2020-06-26 | SEP | DE1078-60PGB32-&MTC030-472349
60PGB32BR011 | - | 2019-05-11 | SEP | DE1078-60PGB32-&MTC030-472350
60PGB32BR014 | - | 2019-05-11 | SEP | DE1078-60PGB32-&MTC030-472351
60PGB32BR021 | - | 2019-05-11 | SEP | DE1078-60PGB32-&MTC030-472352
60PGB32BR024 | - | 2019-05-11 | SEP | DE1078-60PGB32-&MTC030-472353
60PGB32BR031 | - | 2019-05-11 | SEP | DE1078-60PGB32-&MTC030-472354
60PGB32BR034 | - | 2019-05-11 | SEP | DE1078-60PGB32-&MTC030-472355
60PGB32BR041 | - | 2019-05-11 | SEP | DE1078-60PGB32-&MTC030-472356
60PGB32BR044 | - | 2019-05-11 | SEP | DE1078-60PGB32-&MTC030-472357
60PGB32BR311 | - | 2019-05-11 | SEP | DE1078-60PGB32-&MTC030-472358
60PGB32BR312 | - | 2019-05-11 | SEP | DE1078-60PGB32-&MTC030-472359
60PGB32BR321 | - | 2019-05-11 | SEP | DE1078-60PGB32-&MTC030-472360
60PGB32BR322 | - | 2019-05-11 | SEP | DE1078-60PGB32-&MTC030-472361
60PGB32BR331 | - | 2019-05-11 | SEP | DE1078-60PGB32-&MTC030-472362
60PGB32BR332 | - | 2019-05-11 | SEP | DE1078-60PGB32-&MTC030-472363
60PGB32BR341 | - | 2019-05-11 | SEP | DE1078-60PGB32-&MTC030-472364
60PGB32BR342 | - | 2019-05-11 | SEP | DE1078-60PGB32-&MTC030-472365
60PGB32BR902 | - | 2019-05-11 | SEP | DE1078-60PGB32-&MTC030-472366
60PGB32BR908 | - | 2019-05-11 | SEP | DE1078-60PGB32-&MTC030-472367
60PGB32BR911 | - | 2019-05-11 | SEP | DE1078-60PGB32-&MTC030-472368
60PGB32BR912 | A | 2020-10-02 | SEP | DE1078-60PGB32-&MTC030-472369
60PGB32BR913 | A | 2020-10-02 | SEP | DE1078-60PGB32-&MTC030-472370
60PGB32BR914 | - | 2019-05-11 | SEP | DE1078-60PGB32-&MTC030-472371
60PGB32BR921 | - | 2019-05-11 | SEP | DE1078-60PGB32-&MTC030-472372
60PGB32BR922 | A | 2020-10-02 | SEP | DE1078-60PGB32-&MTC030-472373
60PGB32BR923 | A | 2020-10-02 | SEP | DE1078-60PGB32-&MTC030-472374
60PGB32BR924 | - | 2019-05-11 | SEP | DE1078-60PGB32-&MTC030-472375
60PGB32BR931 | - | 2019-05-11 | SEP | DE1078-60PGB32-&MTC030-472376
60PGB32BR932 | A | 2020-10-02 | SEP | DE1078-60PGB32-&MTC030-472377
60PGB32BR933 | A | 2020-10-02 | SEP | DE1078-60PGB32-&MTC030-472378
60PGB32BR934 | - | 2019-05-11 | SEP | DE1078-60PGB32-&MTC030-472379
60PGB32BR941 | - | 2019-05-11 | SEP | DE1078-60PGB32-&MTC030-472380
60PGB32BR942 | A | 2020-10-02 | SEP | DE1078-60PGB32-&MTC030-472381
60PGB32BR943 | A | 2020-10-02 | SEP | DE1078-60PGB32-&MTC030-472382
60PGB32BR944 | - | 2019-05-11 | SEP | DE1078-60PGB32-&MTC030-472383
60PGB32BR961 | B | 2020-04-27 | SEP | DE1078-60PGB32-&MTC030-472384
60PGB32BR971 | B | 2020-04-27 | SEP | DE1078-60PGB32-&MTC030-472385
60PGB32BR981 | B | 2020-04-27 | SEP | DE1078-60PGB32-&MTC030-472386
60PGB32BR991 | B | 2020-04-27 | SEP | DE1078-60PGB32-&MTC030-472387
60PGB33BR001 | A | 2019-05-09 | SEP | DE1078-60PGB33-&MTC030-472388
60PGB33BR002 | A | 2020-06-19 | SEP | DE1078-60PGB33-&MTC030-472389
60PGB33BR003 | A | 2020-08-13 | SEP | DE1078-60PGB33-&MTC030-473991
60PGB33BR004 | A | 2020-08-13 | SEP | DE1078-60PGB33-&MTC030-472390
60PGB33BR011 | - | 2019-05-09 | SEP | DE1078-60PGB33-&MTC030-472391
60PGB33BR012 | - | 2019-05-09 | SEP | DE1078-60PGB33-&MTC030-472392
60PGB33BR021 | - | 2019-05-09 | SEP | DE1078-60PGB33-&MTC030-472393
60PGB33BR022 | A | 2019-05-09 | SEP | DE1078-60PGB33-&MTC030-472394
60PGB33BR211 | - | 2019-05-09 | SEP | DE1078-60PGB33-&MTC030-472395
60PGB33BR221 | - | 2019-05-09 | SEP | DE1078-60PGB33-&MTC030-472396
60PGB33BR902 | - | 2019-05-09 | SEP | DE1078-60PGB33-&MTC030-472398
60PGB33BR903 | - | 2019-05-09 | SEP | DE1078-60PGB33-&MTC030-474413
60PGB33BR911 | - | 2019-05-09 | SEP | DE1078-60PGB33-&MTC030-472399
60PGB33BR921 | - | 2019-05-09 | SEP | DE1078-60PGB33-&MTC030-472400
60PGB33BR962 | - | 2019-05-09 | SEP | DE1078-60PGB33-&MTC030-472401
60PGB33BR972 | - | 2019-05-09 | SEP | DE1078-60PGB33-&MTC030-472402
60PGB34BR001 | - | 2020-05-18 | SEP | DE1078-60PGB34-&MTC030-472403
60PGB34BR002 | A | 2020-08-17 | SEP | DE1078-60PGB34-&MTC030-472404
60PGB34BR003 | - | 2019-05-11 | SEP | DE1078-60PGB34-&MTC030-472405
60PGB34BR005 | - | 2019-05-11 | SEP | DE1078-60PGB34-&MTC030-474245
60PGB34BR006 | - | 2019-05-09 | SEP | DE1078-60PGB34-&MTC030-472406
60PGB34BR901 | - | 2020-05-18 | SEP | DE1078-60PGB34-&MTC030-471599
60PGB34BR962 | - | 2020-05-18 | SEP | DE1078-60PGB34-&MTC030-472408
60PGB35BR001 | - | 2019-12-13 | SEP | DE1078-60PGB35-&MTC030-472409
60PGB35BR002 | - | 2019-12-13 | SEP | DE1078-60PGB35-&MTC030-472410
60PGB35BR011 | - | 2019-12-13 | SEP | DE1078-60PGB35-&MTC030-472411
60PGB35BR012 | A | 2020-06-17 | SEP | DE1078-60PGB35-&MTC030-472412
60PGB35BR021 | - | 2019-12-13 | SEP | DE1078-60PGB35-&MTC030-472413
60PGB35BR022 | A | 2020-06-17 | SEP | DE1078-60PGB35-&MTC030-472414
60PGB35BR911 | - | 2019-12-13 | SEP | DE1078-60PGB35-&MTC030-472415
60PGB35BR921 | - | 2019-12-13 | SEP | DE1078-60PGB35-&MTC030-472416
60PGB35BR962 | - | 2019-12-13 | SEP | DE1078-60PGB35-&MTC030-472417
60PGB35BR972 | - | 2019-12-13 | SEP | DE1078-60PGB35-&MTC030-472418
60PGB36BR001 | - | 2019-05-09 | SEP | DE1078-60PGB36-&MTC030-472419
60PGB36BR002 | - | 2019-05-09 | SEP | DE1078-60PGB36-&MTC030-472420
60PGB36BR011 | A | 2019-05-09 | SEP | DE1078-60PGB36-&MTC030-472421
60PGB36BR012 | A | -2 | SEP | DE1078-60PGB36-&MTC030-472422
60PGB36BR021 | - | 2019-05-09 | SEP | DE1078-60PGB36-&MTC030-472423
60PGB36BR022 | A | 2020-06-17 | SEP | DE1078-60PGB36-&MTC030-472424
60PGB36BR911 | - | 2019-05-09 | SEP | DE1078-60PGB36-&MTC030-472425
60PGB36BR921 | - | 2019-05-09 | SEP | DE1078-60PGB36-&MTC030-472426
60PGB36BR951 | - | 2019-05-09 | SEP | DE1078-60PGB36-&MTC030-472427
60PGB36BR961 | - | 2019-05-09 | SEP | DE1078-60PGB36-&MTC030-472428
60PGB40BR001-UMCM1Y-F21 | - | 2019-06-21 | SEP | DE1078-60PGB40-&MTC030-472429
60PGB40BR001-UMCM1Y-G61 | - | 2019-06-21 | SEP | DE1078-60PGB40-&MTC030-472430
60PGB40BR002 | A | 2019-05-11 | SEP | DE1078-60PGB40-&MTC030-472431
60PGB40BR002-UMCM1Y-G61 | - | 2019-06-21 | SEP | DE1078-60PGB40-&MTC030-472432
60PGB40BR003 | - | 2019-05-11 | SEP | DE1078-60PGB40-&MTC030-472433
60PGB40BR004 | - | 2019-05-11 | SEP | DE1078-60PGB40-&MTC030-474462
60PGB40BR005 | - | 2019-05-11 | SEP | DE1078-60PGB40-&MTC030-472434
60PGB40BR007 | - | 2019-05-11 | I | DE1078-60PGB40-&MTC030-472435
60PGB40BR007-PGB10Y-00L | - | 2019-07-06 | I | DE1078-60PGB40-&MTC030-472436
60PGB40BR007-UMCL1Y-E41 | - | 2019-06-14 | I | DE1078-60PGB40-&MTC030-472437
60PGB40BR007-UMCL1Y-G41 | - | 2019-06-14 | I | DE1078-60PGB40-&MTC030-472438
60PGB40BR011-PGB10Y-00L | - | 2019-06-07 | I | DE1078-60PGB40-&MTC030-472439
60PGB40BR011-PGB10Y-A10 | B | 2020-07-08 | I | DE1078-60PGB40-&MTC030-472440
60PGB40BR016 | - | 2019-05-11 | SEP | DE1078-60PGB40-&MTC030-472441
60PGB40BR016-UMCL1Y-G41 | A | 2020-06-04 | SEP | DE1078-60PGB40-&MTC030-472442
60PGB40BR021-LCA50Y-A10 | A | 2020-01-14 | SEP | DE1078-60PGB40-&MTC030-472443
60PGB40BR022-ULY00Y-00L | C | 2020-02-14 | SEP | DE1078-60PGB40-&MTC030-472444
60PGB40BR023-ULY00Y-A11 | A | 2019-11-22 | SEP | DE1078-60PGB40-&MTC030-474483
60PGB40BR024-ULY00Y-A11 | C | 2019-11-22 | SEP | DE1078-60PGB40-&MTC030-472446
60PGB40BR025-UHY00Y-00L | - | 2019-06-21 | SEP | DE1078-60PGB40-&MTC030-472447
60PGB40BR025-UHY00Y-D11 | - | 2019-06-21 | SEP | DE1078-60PGB40-&MTC030-472448
60PGB40BR025-UHY00Y-G11 | - | 2019-06-21 | SEP | DE1078-60PGB40-&MTC030-472449
60PGB40BR025-UNY01Y-00L | A | 2020-02-05 | SEP | DE1078-60PGB40-&MTC030-472450
60PGB40BR026-UHY00Y-00L | - | 2019-06-21 | SEP | DE1078-60PGB40-&MTC030-472451
60PGB40BR026-UHY00Y-A11 | - | 2019-06-21 | SEP | DE1078-60PGB40-&MTC030-472452
60PGB40BR027 | A | 2020-08-11 | SEP | DE1078-60PGB40-&MTC030-472453
60PGB40BR028-UMCL1Y-G41 | - | 2019-06-14 | SEP | DE1078-60PGB40-&MTC030-472454
60PGB40BR028-UMCL1Y-J41 | - | 2019-06-14 | SEP | DE1078-60PGB40-&MTC030-472455
60PGB40BR028-UMCL1Y-L40 | A | 2020-12-02 | SEP | DE1078-60PGB40-&MTC030-472456
60PGB40BR031 | A | 2020-02-14 | SEP | DE1078-60PGB40-&MTC030-472457
60PGB40BR032 | - | 2019-12-13 | SEP | DE1078-60PGB40-&MTC030-472458
60PGB40BR033 | - | 2019-12-13 | SEP | DE1078-60PGB40-&MTC030-472459
60PGB40BR041-PGB10Y-A10 | - | 2019-06-07 | SEP | DE1078-60PGB40-&MTC030-472460
60PGB40BR042 | - | 2020-01-31 | SEP | DE1078-60PGB40-&MTC030-472461
60PGB40BR043 | - | 2020-01-31 | SEP | DE1078-60PGB40-&MTC030-472462
60PGB40BR044 | A | 2020-06-19 | SEP | DE1078-60PGB40-&MTC030-472463
60PGB40BR045 | B | 2020-06-19 | SEP | DE1078-60PGB40-&MTC030-472464
60PGB40BR046 | - | 2020-01-16 | SEP | DE1078-60PGB40-&MTC030-472465
60PGB40BR050 | A | 2020-01-16 | SEP | DE1078-60PGB40-&MTC030-473993
60PGB40BR051 | - | 2020-01-16 | SEP | DE1078-60PGB40-&MTC030-472466
60PGB40BR052 | - | 2020-02-18 | SEP | DE1078-60PGB40-&MTC030-472467
60PGB40BR052-UMCL1Y-A41 | A | 2019-06-14 | SEP | DE1078-60PGB40-&MTC030-472468
60PGB40BR052-UMCL1Y-C41 | - | 2019-06-14 | SEP | DE1078-60PGB40-&MTC030-472469
60PGB40BR054 | A | 2019-12-13 | SEP | DE1078-60PGB40-&MTC030-472470
60PGB40BR055 | A | 2019-12-13 | SEP | DE1078-60PGB40-&MTC030-472471
60PGB40BR056-UMCL1Y-C41 | - | 2019-06-14 | SEP | DE1078-60PGB40-&MTC030-472473
60PGB40BR056-UMCL1Y-E41 | - | 2019-06-14 | SEP | DE1078-60PGB40-&MTC030-472474
60PGB40BR056-UMCL1Y-G41 | - | 2019-06-14 | SEP | DE1078-60PGB40-&MTC030-472475
60PGB40BR057 | A | 2020-02-14 | SEP | DE1078-60PGB40-&MTC030-472472
60PGB40BR601-PGB10Y-A10 | C | 2020-06-16 | SEP | DE1078-60PGB40-&MTC030-472476
60PGB40BR902 | - | 2019-12-13 | SEP | DE1078-60PGB40-&MTC030-472477
60PGB40BR903 | - | 2020-01-31 | SEP | DE1078-60PGB40-&MTC030-472478
60PGB40BR904 | - | 2020-01-16 | SEP | DE1078-60PGB40-&MTC030-472479
60PGB40BR927-UMCL1Y-00L | - | 2019-06-14 | SEP | DE1078-60PGB40-&MTC030-472480
60PGB40BR952 | - | 2020-01-16 | SEP | DE1078-60PGB40-&MTC030-472481
60PGB40BR955-UMCM1Y-00L | - | 2019-06-21 | SEP | DE1078-60PGB40-&MTC030-472482
60PGB40BR955-UMCM1Y-G61 | - | 2019-06-21 | SEP | DE1078-60PGB40-&MTC030-472612
60PGB40BR957-PGB10Y-00L | - | 2019-06-07 | SEP | DE1078-60PGB40-&MTC030-472483
60PGB40BR957-PGB10Y-A10 | A | 2019-12-18 | SEP | DE1078-60PGB40-&MTC030-472484
60PGB40BR971-UHY00Y-00L | - | 2019-12-13 | SEP | DE1078-60PGB40-&MTC030-472485
60PGB41BR011-ULY00Y-00L | B | 2020-02-05 | SEP | DE1078-60PGB41-&MTC030-472486
60PGB41BR011-ULY00Y-A11 | A | 2020-02-05 | SEP | DE1078-60PGB41-&MTC030-473960
60PGB41BR012-LAC10Y-00L | A | 2020-01-23 | SEP | DE1078-60PGB41-&MTC030-472487
60PGB41BR012-LAC10Y-A30 | A | 2020-08-22 | SEP | DE1078-60PGB41-&MTC030-472488
60PGB41BR014-LAC10Y-00L | A | 2019-09-10 | SEP | DE1078-60PGB41-&MTC030-473994
60PGB41BR015-LAC10Y-00L | A | 2020-01-23 | SEP | DE1078-60PGB41-&MTC030-473995
60PGB41BR016-LAC10Y-00L | B | 2020-03-05 | SEP | DE1078-60PGB41-&MTC030-473996
60PGB41BR017-LAC10Y-00L | B | 2020-06-17 | SEP | DE1078-60PGB41-&MTC030-472489
60PGB41BR017-LAC10Y-A30 | A | 2020-08-22 | SEP | DE1078-60PGB41-&MTC030-472490
60PGB41BR018-ULY00Y-00L | B | 2020-02-05 | SEP | DE1078-60PGB41-&MTC030-472491
60PGB41BR018-ULY00Y-A11 | A | 2020-02-05 | SEP | DE1078-60PGB41-&MTC030-473961
60PGB41BR021-ULY00Y-00L | B | 2020-02-05 | SEP | DE1078-60PGB41-&MTC030-472492
60PGB41BR021-ULY00Y-A11 | A | 2020-02-05 | SEP | DE1078-60PGB41-&MTC030-473962
60PGB41BR022-LAC10Y-00L | A | 2020-01-23 | SEP | DE1078-60PGB41-&MTC030-472493
60PGB41BR022-LAC10Y-A10 | A | 2020-08-22 | SEP | DE1078-60PGB41-&MTC030-472494
60PGB41BR024-LAC10Y-00L | A | 2020-03-05 | SEP | DE1078-60PGB41-&MTC030-473997
60PGB41BR025-LAC10Y-00L | A | 2020-01-23 | SEP | DE1078-60PGB41-&MTC030-473998
60PGB41BR026-LAC10Y-00L | B | 2020-03-05 | SEP | DE1078-60PGB41-&MTC030-473999
60PGB41BR027-LAC10Y-00L | B | 2020-06-17 | SEP | DE1078-60PGB41-&MTC030-472495
60PGB41BR027-LAC10Y-A10 | A | 2020-08-22 | SEP | DE1078-60PGB41-&MTC030-472496
60PGB41BR028-ULY00Y-00L | C | 2020-02-05 | SEP | DE1078-60PGB41-&MTC030-472497
60PGB41BR028-ULY00Y-A11 | A | 2020-02-05 | SEP | DE1078-60PGB41-&MTC030-473963
60PGB41BR051 | B | 2020-07-22 | SEP | DE1078-60PGB41-&MTC030-472498
60PGB41BR052 | - | 2019-12-13 | SEP | DE1078-60PGB41-&MTC030-472499
60PGB41BR061 | B | 2020-07-22 | SEP | DE1078-60PGB41-&MTC030-472500
60PGB41BR062 | - | 2019-12-13 | SEP | DE1078-60PGB41-&MTC030-472501
60PGB41BR951 | - | 2019-12-13 | SEP | DE1078-60PGB41-&MTC030-472504
60PGB41BR952 | - | 2019-12-13 | SEP | DE1078-60PGB41-&MTC030-472505
60PGB41BR954-LAC10Y-00L | - | 2019-09-10 | SEP | DE1078-60PGB41-&MTC030-473964
60PGB41BR954-LAC10Y-A10 | A | 2020-08-22 | SEP | DE1078-60PGB41-&MTC030-472508
60PGB41BR955-LAC10Y-00L | - | 2019-09-10 | SEP | DE1078-60PGB41-&MTC030-473965
60PGB41BR955-LAC10Y-A10 | A | 2020-08-22 | SEP | DE1078-60PGB41-&MTC030-472509
60PGB41BR956-LAC10Y-00L | - | 2019-09-10 | SEP | DE1078-60PGB41-&MTC030-473966
60PGB41BR956-LAC10Y-A30 | A | 2020-08-22 | SEP | DE1078-60PGB41-&MTC030-472510
60PGB41BR957-LAC10Y-00L | - | 2019-09-10 | SEP | DE1078-60PGB41-&MTC030-473967
60PGB41BR957-LAC10Y-A30 | A | 2020-08-22 | SEP | DE1078-60PGB41-&MTC030-472511
60PGB41BR961 | - | 2019-12-13 | SEP | DE1078-60PGB41-&MTC030-472512
60PGB41BR962 | - | 2019-12-13 | SEP | DE1078-60PGB41-&MTC030-472513
60PGB41BR964-LAC10Y-00L | A | 2020-01-23 | SEP | DE1078-60PGB41-&MTC030-474000
60PGB41BR974-LAC10Y-00L | A | 2020-01-23 | SEP | DE1078-60PGB41-&MTC030-474001
60PGB43BR011-LCA50Y-A10 | A | 2020-01-14 | SEP | DE1078-60PGB43-&MTC030-472522
60PGB43BR012-LCA50Y-A10 | A | 2020-01-14 | SEP | DE1078-60PGB43-&MTC030-472523
60PGB43BR021-LCA50Y-A10 | A | 2020-01-14 | SEP | DE1078-60PGB43-&MTC030-472524
60PGB43BR022-LCA50Y-A10 | A | 2020-01-14 | SEP | DE1078-60PGB43-&MTC030-472525
60PGB46BR011 | A | 2020-08-13 | SEP | DE1078-60PGB46-&MTC030-472526
60PGB46BR012 | B | 2020-08-13 | SEP | DE1078-60PGB46-&MTC030-472527
60PGB46BR911 | - | 2019-12-13 | SEP | DE1078-60PGB46-&MTC030-472528
60PGB46BR912 | A | 2020-08-13 | SEP | DE1078-60PGB46-&MTC030-472529
60PGB47BR011 | - | 2020-08-01 | SEP | DE1078-60PGB47-&MTC030-472530
60PGB47BR012 | - | 2020-08-01 | SEP | DE1078-60PGB47-&MTC030-472531
60PGB47BR021 | - | 2020-08-01 | SEP | DE1078-60PGB47-&MTC030-472532
60PGB47BR022 | - | 2020-08-01 | SEP | DE1078-60PGB47-&MTC030-472533
60PGB47BR031 | - | 2020-08-01 | SEP | DE1078-60PGB47-&MTC030-472534
60PGB47BR032 | - | 2020-08-01 | SEP | DE1078-60PGB47-&MTC030-472535
60PGB47BR051 | B | 2020-07-22 | SEP | DE1078-60PGB47-&MTC030-472536
60PGB47BR052 | - | 2019-12-13 | SEP | DE1078-60PGB47-&MTC030-472537
60PGB47BR061 | B | 2020-07-22 | SEP | DE1078-60PGB47-&MTC030-472538
60PGB47BR062 | - | 2019-12-13 | SEP | DE1078-60PGB47-&MTC030-472539
60PGB47BR071 | B | 2020-07-22 | SEP | DE1078-60PGB47-&MTC030-472540
60PGB47BR072 | - | 2019-12-13 | SEP | DE1078-60PGB47-&MTC030-472541
60PGB47BR911 | - | 2020-08-01 |  | DE1078-60PGB47-&MTC030-470716
60PGB47BR912 | - | 2020-08-01 |  | DE1078-60PGB47-&MTC030-470717
60PGB47BR921 | - | 2020-08-01 |  | DE1078-60PGB47-&MTC030-470718
60PGB47BR922 | - | 2020-08-01 |  | DE1078-60PGB47-&MTC030-470719
60PGB47BR931 | - | 2020-08-01 |  | DE1078-60PGB47-&MTC030-470720
60PGB47BR932 | - | 2020-08-01 |  | DE1078-60PGB47-&MTC030-470721
60PGB47BR951 | - | 2019-12-13 | SEP | DE1078-60PGB47-&MTC030-472542
60PGB47BR952 | - | 2019-12-13 | SEP | DE1078-60PGB47-&MTC030-472543
60PGB47BR961 | - | 2019-12-13 | SEP | DE1078-60PGB47-&MTC030-472544
60PGB47BR962 | - | 2019-12-13 | SEP | DE1078-60PGB47-&MTC030-472545
60PGB47BR971 | - | 2019-12-13 | SEP | DE1078-60PGB47-&MTC030-472546
60PGB47BR972 | A | 2019-12-13 | SEP | DE1078-60PGB47-&MTC030-472547
60PGB49BR001 | - | 2020-01-16 | SEP | DE1078-60PGB49-&MTC030-472549
60PGB49BR002 | - | 2020-01-16 | SEP | DE1078-60PGB49-&MTC030-472551
60PGB49BR011 | - | 2020-01-16 | SEP | DE1078-60PGB49-&MTC030-472552
60PGB49BR012 | A | 2020-06-17 | SEP | DE1078-60PGB49-&MTC030-472553
60PGB49BR021 | - | 2020-01-16 | SEP | DE1078-60PGB49-&MTC030-472554
60PGB49BR022 | A | 2020-06-17 | SEP | DE1078-60PGB49-&MTC030-472472
60PGB49BR911 | - | 2020-01-16 | SEP | DE1078-60PGB49-&MTC030-472556
60PGB49BR921 | - | 2020-01-16 | SEP | DE1078-60PGB49-&MTC030-472557
60PGB49BR962 | A | 2020-01-16 | SEP | DE1078-60PGB49-&MTC030-472558
60PGB49BR972 | - | 2020-01-16 | SEP | DE1078-60PGB49-&MTC030-472559
60PGB50BR001-PGB10Y-A10 | A | 2019-12-18 | SEP | DE1078-60PGB50-&MTC030-472560
60PGB50BR021-PGB10Y-A10 | B | 2020-05-14 | SEP | DE1078-60PGB50-&MTC030-472561
60PGB50BR022-PGB10Y-A10 | - | 2019-06-07 | SEP | DE1078-60PGB50-&MTC030-472562
60PGB50BR051-PGB10Y-A10 | A | 2019-12-18 | SEP | DE1078-60PGB50-&MTC030-472563
60PGB50BR191-PGB10Y-A10 | A | 2019-12-18 | SEP | DE1078-60PGB50-&MTC030-472564
60PGB50BR192-PGB10Y-A10 | A | 2019-12-18 | SEP | DE1078-60PGB50-&MTC030-472565
60PGB50BR193-PGB10Y-A10 | A | 2019-12-18 | SEP | DE1078-60PGB50-&MTC030-472566
60PGB50BR194-PGB10Y-A10 | A | 2019-12-18 | SEP | DE1078-60PGB50-&MTC030-472567
60PGB50BR911-PGB10Y-A10 | A | 2019-12-18 | SEP | DE1078-60PGB50-&MTC030-472568
60PGB51BR011 | - | 2020-01-31 | SEP | DE1078-60PGB51-&MTC030-472569
60PGB51BR012 | - | 2020-01-31 | SEP | DE1078-60PGB51-&MTC030-472570
60PGB51BR021 | - | 2020-01-31 | SEP | DE1078-60PGB51-&MTC030-472571
60PGB51BR022 | - | 2020-01-31 | SEP | DE1078-60PGB51-&MTC030-472572
60PGB51BR031 | - | 2020-01-31 | SEP | DE1078-60PGB51-&MTC030-472573
60PGB51BR032 | - | 2020-01-31 | SEP | DE1078-60PGB51-&MTC030-472574
60PGB51BR041 | - | 2020-01-31 | SEP | DE1078-60PGB51-&MTC030-472575
60PGB51BR042 | - | 2020-01-31 | SEP | DE1078-60PGB51-&MTC030-472576
60PGB51BR911 | - | 2020-01-31 | SEP | DE1078-60PGB51-&MTC030-472577
60PGB51BR921 | - | 2020-01-31 | SEP | DE1078-60PGB51-&MTC030-472578
60PGB51BR931 | - | 2020-01-31 | SEP | DE1078-60PGB51-&MTC030-472579
60PGB51BR941 | - | 2020-01-31 | SEP | DE1078-60PGB51-&MTC030-472580
60PGB51BR962 | - | 2020-01-31 | SEP | DE1078-60PGB51-&MTC030-472581
60PGB51BR972 | - | 2020-01-31 | SEP | DE1078-60PGB51-&MTC030-472582
60PGB51BR982 | - | 2020-01-31 | SEP | DE1078-60PGB51-&MTC030-472583
60PGB51BR992 | - | 2020-01-31 | SEP | DE1078-60PGB51-&MTC030-472584
60PGB53BR011 | A | 2020-02-14 | SEP | DE1078-60PGB53-&MTC030-472586
60PGB53BR012 | - | 2020-10-01 | SEP | DE1078-60PGB53-&MTC030-472587
60PGB53BR021 | A | 2020-02-14 | SEP | DE1078-60PGB53-&MTC030-472589
60PGB53BR022 | - | 2020-10-01 | SEP | DE1078-60PGB53-&MTC030-472590
60PGB53BR911 | A | 2020-02-14 | SEP | DE1078-60PGB53-&MTC030-472595
60PGB53BR921 | A | 2020-02-14 | SEP | DE1078-60PGB53-&MTC030-472596
60PGB53BR962 | - | 2020-10-01 | SEP | DE1078-60PGB53-&MTC030-472599
60PGB53BR972 | - | 2020-10-01 | SEP | DE1078-60PGB53-&MTC030-472600
60PGB55BR011 | - | 2020-01-16 | SEP | DE1078-60PGB55-&MTC030-472603
60PGB55BR012 | - | 2020-01-16 | SEP | DE1078-60PGB55-&MTC030-472604
60PGB55BR021 | - | 2020-01-16 | SEP | DE1078-60PGB55-&MTC030-472605
60PGB55BR022 | - | 2020-01-16 | SEP | DE1078-60PGB55-&MTC030-472606
60PGB55BR301 | A | 2020-02-14 | SEP | DE1078-60PGB55-&MTC030-471078
60PGB55BR302 | A | 2020-02-14 | SEP | DE1078-60PGB55-&MTC030-471079
60PGB55BR911 | - | 2019-12-13 | SEP | DE1078-60PGB55-&MTC030-472607
60PGB55BR921 | - | 2019-12-13 | SEP | DE1078-60PGB55-&MTC030-472608
60PGB55BR961 | - | 2019-12-13 | SEP | DE1078-60PGB55-&MTC030-472609
60PGB55BR971 | - | 2019-12-13 | SEP | DE1078-60PGB55-&MTC030-472610
60PGB65BR001 | - | 2020-08-11 |  | DE1078-60PGB65-&MTC030-470723
60PGB65BR002 | - | 2020-08-11 |  | DE1078-60PGB65-&MTC030-470724
60PGB65BR951 | - | 2020-08-11 |  | DE1078-60PGB65-&MTC030-470725
60PGB65BR952 | - | 2020-08-11 |  | DE1078-60PGB65-&MTC030-470726
60QCD20BR004 | - | 2020-04-15 | SEP | DE1078-60QCD20-&MTC030-474551
60QCD20BR005 | - | 2020-04-15 | SEP | DE1078-60QCD20-&MTC030-474552
60QCD20BR005-UMCL1Y-00L | - | 2019-11-29 | SEP | DE1078-60QCD20-&MTC030-474553
60QCD20BR005-UMCL1Y-01L | - | 2019-11-29 | SEP | DE1078-60QCD20-&MTC030-474554
60QCD20BR005-UMCL1Y-G41 | - | 2019-11-29 | SEP | DE1078-60QCD20-&MTC030-474555
60QCD20BR005-UMCL1Y-J41 | - | 2019-11-29 | SEP | DE1078-60QCD20-&MTC030-474556
60QCD20BR005-UMCL1Y-L40 | - | 2019-11-29 | SEP | DE1078-60QCD20-&MTC030-474557
60QCD20BR006 | - | 2020-04-15 | SEP | DE1078-60QCD20-&MTC030-474558
60QCD20BR006-UHY00Y-00L | - | 2019-11-29 | SEP | DE1078-60QCD20-&MTC030-474559
60QCD20BR006-UHY00Y-01L | - | 2019-11-29 | SEP | DE1078-60QCD20-&MTC030-474560
60QCD20BR006-UHY00Y-02L | - | 2019-11-29 | SEP | DE1078-60QCD20-&MTC030-474561
60QCD20BR006-UHY00Y-A11 | - | 2019-11-29 | SEP | DE1078-60QCD20-&MTC030-474562
60QCD20BR006-UHY00Y-D11 | - | 2019-11-29 | SEP | DE1078-60QCD20-&MTC030-474563
60QCD22BR004 | - | 2020-04-15 | SEP | DE1078-60QCD22-&MTC030-474565
60QCD22BR005 | - | 2020-04-15 | SEP | DE1078-60QCD22-&MTC030-474566
60QCD22BR005-UMCL1Y-00L | A | 2019-11-29 | SEP | DE1078-60QCD22-&MTC030-474567
60QCD22BR005-UMCL1Y-01L | - | 2019-11-29 | SEP | DE1078-60QCD22-&MTC030-474568
60QCD22BR005-UMCL1Y-G41 | - | 2019-11-29 | SEP | DE1078-60QCD22-&MTC030-474569
60QCD22BR005-UMCL1Y-J41 | - | 2019-11-29 | SEP | DE1078-60QCD22-&MTC030-474570
60QCD22BR005-UMCL1Y-L40 | - | 2019-11-29 | SEP | DE1078-60QCD22-&MTC030-474571
60QCD22BR006 | - | 2020-04-15 | SEP | DE1078-60QCD22-&MTC030-474572
60QCD22BR006-UHY00Y-00L | - | 2019-11-29 | SEP | DE1078-60QCD22-&MTC030-474573
60QCD22BR006-UHY00Y-01L | - | 2019-11-29 | SEP | DE1078-60QCD22-&MTC030-474574
60QCD22BR006-UHY00Y-02L | - | 2019-11-29 | SEP | DE1078-60QCD22-&MTC030-474575
60QCD22BR006-UHY00Y-A11 | - | 2019-11-29 | SEP | DE1078-60QCD22-&MTC030-474576
60QCD22BR006-UHY00Y-D11 | - | 2019-11-29 | SEP | DE1078-60QCD22-&MTC030-474577
60QCD30BR004 | - | 2020-04-15 | SEP | DE1078-60QCD30-&MTC030-474578
60QCD30BR005 | - | 2020-04-15 | SEP | DE1078-60QCD30-&MTC030-474579
60QCD30BR005-UMCL1Y-00L | A | 2020-01-02 | SEP | DE1078-60QCD30-&MTC030-474580
60QCD30BR005-UMCL1Y-01L | - | 2019-11-29 | SEP | DE1078-60QCD30-&MTC030-474581
60QCD30BR005-UMCL1Y-02L | - | 2020-01-02 | SEP | DE1078-60QCD30-&MTC030-471140
60QCD30BR005-UMCL1Y-03L | - | 2020-01-02 | SEP | DE1078-60QCD30-&MTC030-471141
60QCD30BR005-UMCL1Y-A41 | - | 2020-01-02 | SEP | DE1078-60QCD30-&MTC030-471142
60QCD30BR005-UMCL1Y-C41 | - | 2020-01-02 | SEP | DE1078-60QCD30-&MTC030-471143
60QCD30BR005-UMCL1Y-E41 | A | 2020-01-02 | SEP | DE1078-60QCD30-&MTC030-474582
60QCD30BR005-UMCL1Y-G41 | A | 2019-11-29 | SEP | DE1078-60QCD30-&MTC030-474583
60QCD31BR004 | - | 2020-04-15 | SEP | DE1078-60QCD31-&MTC030-474584
60QCD31BR005 | - | 2020-04-15 | SEP | DE1078-60QCD31-&MTC030-474585
60QCD31BR005-UMCL1Y-00L | A | 2020-03-12 | SEP | DE1078-60QCD31-&MTC030-474586
60QCD31BR005-UMCL1Y-G41 | - | 2019-11-29 | SEP | DE1078-60QCD31-&MTC030-474587
60QCD40BR004 | - | 2020-04-15 | SEP | DE1078-60QCD40-&MTC030-474588
60QCD40BR005 | - | 2020-04-15 | SEP | DE1078-60QCD40-&MTC030-474589
60QCD40BR005-PGB10Y-A10 | - | 2020-01-02 | SEP | DE1078-60QCD40-&MTC030-474590
60QCD40BR005-UMCL1Y-00L | - | 2019-11-29 | SEP | DE1078-60QCD40-&MTC030-474591
60QCD40BR005-UMCL1Y-G41 | - | 2019-11-29 | SEP | DE1078-60QCD40-&MTC030-474592
60QCL21BR004 | - | 2020-05-01 | SEP | DE1078-60QCL21-&MTC030-471537
60QCL21BR006 | - | 2020-05-01 | SEP | DE1078-60QCL21-&MTC030-474593
60QFB10BR001 | - | 2020-02-04 | SEP | DE1078-60QFB10-&MTC030-471214
60QFB10BR001-UMCL1Y-00L | - | 2019-10-25 | SEP | DE1078-60QFB10-&MTC030-474375
60QFB10BR001-UMCL1Y-01L | - | 2019-10-25 | SEP | DE1078-60QFB10-&MTC030-474376
60QFB10BR001-UMCL1Y-G41 | - | 2019-10-25 | SEP | DE1078-60QFB10-&MTC030-474377
60QFB10BR001-UMCL1Y-J41 | - | 2019-10-25 | SEP | DE1078-60QFB10-&MTC030-474378
60QFB10BR001-UMCL1Y-L40 | - | 2019-10-25 | SEP | DE1078-60QFB10-&MTC030-474379
60QFB10BR003 | - | 2020-02-04 | SEP | DE1078-60QFB10-&MTC030-471215
60QFB10BR005 | - | 2020-07-30 | SEP | DE1078-60QFB10-&MTC030-470842
60QFB10BR007 | - | 2020-07-30 | SEP | DE1078-60QFB10-&MTC030-470843
60QFB10BR012-UMCL1Y-G41 | A | 2020-07-08 | SEP | DE1078-60QFB10-&MTC030-474380
60QFB10BR013 | - | 2020-07-07 | SEP | DE1078-60QFB10-&MTC030-474382
60QFB10BR013-UMCL1Y-00L | - | 2019-10-25 | SEP | DE1078-60QFB10-&MTC030-474381
60QFB10BR013-UMCL1Y-01L | - | 2019-10-25 | SEP | DE1078-60QFB10-&MTC030-474383
60QFB10BR013-UMCL1Y-02L | - | 2019-10-25 | SEP | DE1078-60QFB10-&MTC030-474384
60QFB10BR013-UMCL1Y-A41 | - | 2019-10-25 | SEP | DE1078-60QFB10-&MTC030-474385
60QFB10BR013-UMCL1Y-C41 | - | 2019-10-25 | SEP | DE1078-60QFB10-&MTC030-474386
60QFB10BR013-UMCL1Y-E41 | - | 2019-10-25 | SEP | DE1078-60QFB10-&MTC030-474387
60QFB10BR013-UMCL1Y-G41 | - | 2019-10-25 | SEP | DE1078-60QFB10-&MTC030-474388
60QFB10BR016 | - | 2020-05-22 | SEP | DE1078-60QFB10-&MTC030-471597
60QFB10BR017 | - | 2020-05-22 | SEP | DE1078-60QFB10-&MTC030-470801
60QFB10BR021 | A | 2020-05-22 | SEP | DE1078-60QFB10-&MTC030-471216
60QFB10BR022 | A | 2020-05-22 | SEP | DE1078-60QFB10-&MTC030-471290
60QFB10BR023 | A | 2020-05-22 | SEP | DE1078-60QFB10-&MTC030-471291
60QFB10BR025 | A | 2020-03-06 | SEP | DE1078-60QFB10-&MTC030-471292
60QFB10BR026 | - | 2020-02-03 | SEP | DE1078-60QFB10-&MTC030-471293
60QFB10BR028 | A | 2020-03-06 | SEP | DE1078-60QFB10-&MTC030-471294
60QFB10BR029 | - | 2020-02-03 | SEP | DE1078-60QFB10-&MTC030-471295
60QFB10BR030 | - | 2020-05-22 | SEP | DE1078-60QFB10-&MTC030-470802
60QFB10BR031 | - | 2020-05-22 | SEP | DE1078-60QFB10-&MTC030-470803
60QFB10BR041 | - | 2020-05-22 | SEP | DE1078-60QFB10-&MTC030-470804
60QFB10BR042 | - | 2020-05-22 | SEP | DE1078-60QFB10-&MTC030-470805
60QFB11BR011 | - | 2020-07-30 | SEP | DE1078-60QFB11-&MTC030-470848
60QFB20BR001 | A | 2020-01-16 | SEP | DE1078-60QFB20-&MTC030-474389
60QFB20BR001-UMCL1Y-G41 | - | 2019-10-25 | SEP | DE1078-60QFB20-&MTC030-474390
60QFB20BR002 | A | 2020-05-22 | SEP | DE1078-60QFB20-&MTC030-474391
60QFB20BR003-MAL00Y-A10 | - | 2019-10-25 | SEP | DE1078-60QFB20-&MTC030-474392
60QFB20BR004-MAL00Y-A10 | - | 2019-10-25 | SEP | DE1078-60QFB20-&MTC030-474393
60QFB20BR004 | - | 2020-07-07 | SEP | DE1078-60QFB20-&MTC030-470849
60QFB20BR005 | - | 2020-01-16 | SEP | DE1078-60QFB20-&MTC030-474394
60QFB20BR006 | - | 2020-01-16 | SEP | DE1078-60QFB20-&MTC030-474395
60QFB20BR008 | - | 2020-01-16 | SEP | DE1078-60QFB20-&MTC030-474397
60QFB20BR009 | A | 2020-01-16 | SEP | DE1078-60QFB20-&MTC030-471161
60QFB20BR010 | - | 2020-01-16 | SEP | DE1078-60QFB20-&MTC030-471162
60QFB20BR301-MAL00Y-A10 | B | 2020-05-11 | SEP | DE1078-60QFB20-&MTC030-474398
60QFB21BR001 | A | 2020-03-06 | SEP | DE1078-60QFB21-&MTC030-471296
60QFB21BR002 | - | 2020-03-02 | SEP | DE1078-60QFB21-&MTC030-471297
60QFB21BR005 | A | 2020-03-06 | SEP | DE1078-60QFB21-&MTC030-474399
60QFB21BR006 | - | 2020-03-02 | SEP | DE1078-60QFB21-&MTC030-474400
60QFB21BR009 | A | 2020-03-06 | SEP | DE1078-60QFB21-&MTC030-471298
60QFB21BR010 | - | 2020-03-02 | SEP | DE1078-60QFB21-&MTC030-471299
60QFB21BR013 | A | 2020-03-06 | SEP | DE1078-60QFB21-&MTC030-471300
60QFB21BR014 | - | 2020-03-02 | SEP | DE1078-60QFB21-&MTC030-471301
60QFB21BR017 | A | 2020-01-16 | SEP | DE1078-60QFB21-&MTC030-471163
60QFB21BR018 | A | 2020-01-16 | SEP | DE1078-60QFB21-&MTC030-471164
60QFB21BR021 | A | 2020-03-06 | SEP | DE1078-60QFB21-&MTC030-471302
60QFB21BR022 | - | 2020-03-02 | SEP | DE1078-60QFB21-&MTC030-471303
60QFB21BR025 | A | 2020-03-06 | SEP | DE1078-60QFB21-&MTC030-471304
60QFB21BR026 | - | 2020-03-02 | SEP | DE1078-60QFB21-&MTC030-471305
60QFB21BR029 | A | 2020-03-06 | SEP | DE1078-60QFB21-&MTC030-471306
60QFB21BR030 | - | 2020-03-02 | SEP | DE1078-60QFB21-&MTC030-471307
60QFB21BR033 | A | 2020-03-06 | SEP | DE1078-60QFB21-&MTC030-471308
60QFB21BR034 | - | 2020-03-02 | SEP | DE1078-60QFB21-&MTC030-471309
60QFB22BR001 | A | 2020-03-06 | SEP | DE1078-60QFB22-&MTC030-471310
60QFB22BR002 | - | 2020-03-02 | SEP | DE1078-60QFB22-&MTC030-471311
60QFB23BR001 | A | 2020-03-06 | SEP | DE1078-60QFB23-&MTC030-471312
60QFB23BR002 | - | 2020-03-02 | SEP | DE1078-60QFB23-&MTC030-471313
60QFB24BR001-MAL00Y-A10 | A | 2020-05-11 | SEP | DE1078-60QFB24-&MTC030-474401
60QFB24BR002-MAL00Y-A10 | A | 2020-05-11 | SEP | DE1078-60QFB24-&MTC030-474402
60QFB24BR005-MAL00Y-A10 | A | 2020-05-11 | SEP | DE1078-60QFB24-&MTC030-474403
60QFB24BR006-MAL00Y-A10 | A | 2020-05-11 | SEP | DE1078-60QFB24-&MTC030-474404
60QFB24BR009-MAL00Y-A10 | A | 2020-05-11 | SEP | DE1078-60QFB24-&MTC030-474405
60QFB24BR010-MAL00Y-A10 | A | 2020-05-11 | SEP | DE1078-60QFB24-&MTC030-474406
60QFB24BR013-MAL00Y-A10 | A | 2020-05-11 | SEP | DE1078-60QFB24-&MTC030-474407
60QFB24BR014-MAL00Y-A10 | A | 2020-05-11 | SEP | DE1078-60QFB24-&MTC030-474408
60QFB24BR017-MAL00Y-A10 | A | 2020-05-11 | SEP | DE1078-60QFB24-&MTC030-474409
60QFB24BR018-MAL00Y-A10 | A | 2020-05-11 | SEP | DE1078-60QFB24-&MTC030-474410
60QFB24BR021-MAL00Y-A10 | A | 2020-05-11 | SEP | DE1078-60QFB24-&MTC030-474411
60QFB24BR022-MAL00Y-A10 | A | 2020-05-11 | SEP | DE1078-60QFB24-&MTC030-474412
60QFB24BR025 | A | 2020-03-06 | SEP | DE1078-60QFB24-&MTC030-471314
60QFB24BR026 | - | 2020-03-02 | SEP | DE1078-60QFB24-&MTC030-471315
60QFB24BR029 | A | 2020-03-06 | SEP | DE1078-60QFB24-&MTC030-471316
60QFB24BR030 | - | 2020-03-02 | SEP | DE1078-60QFB24-&MTC030-471317
60QFB24BR033 | A | 2020-03-06 | SEP | DE1078-60QFB24-&MTC030-471318
60QFB24BR034 | - | 2020-03-02 | SEP | DE1078-60QFB24-&MTC030-471319
60QFB25BR001 | - | 2020-01-16 | SEP | DE1078-60QFB25-&MTC030-471165
60QFB25BR002 | - | 2020-01-16 | SEP | DE1078-60QFB25-&MTC030-471166
60QFB25BR005 | - | 2020-01-16 | SEP | DE1078-60QFB25-&MTC030-471167
60QFB25BR006 | - | 2020-01-16 | SEP | DE1078-60QFB25-&MTC030-471168
60QFB25BR009 | - | 2020-02-04 | SEP | DE1078-60QFB25-&MTC030-471217
60QFB25BR010 | - | 2020-02-04 | SEP | DE1078-60QFB25-&MTC030-471218
60QFB26BR001 | A | 2020-03-02 | SEP | DE1078-60QFB26-&MTC030-471320
60QFB26BR002 | - | 2020-03-02 | SEP | DE1078-60QFB26-&MTC030-471321
60QFB26BR005 | - | 2020-03-02 | SEP | DE1078-60QFB26-&MTC030-471322
60QFB26BR006 | - | 2020-03-02 | SEP | DE1078-60QFB26-&MTC030-471323
60QFB27BR001 | B | 2020-03-06 | SEP | DE1078-60QFB27-&MTC030-471324
60QFB27BR002 | - | 2020-03-02 | SEP | DE1078-60QFB27-&MTC030-471325
60QFB31BR001 | A | 2020-08-20 | SEP | DE1078-60QFB31-&MTC030-470806
60QFB34BR001 | - | 2020-01-16 | SEP | DE1078-60QFB34-&MTC030-471169
60QUA24BR028 | - | 2020-09-07 |  | DE1078-60QUA24-&MTC030-470727
60QUB32BR602 | A | 2020-07-21 | SEP | DE1078-60QUB32-&MTC030-474606
60QUC10BR608 | A | 2020-07-21 | SEP | DE1078-60QUC10-&MTC030-474607
60QUC10BR608-UMCL1Y-00L | A | 2020-05-14 | SEP | DE1078-60QUC10-&MTC030-474608
60QUC10BR608-UMCL1Y-01L | - | 2019-11-29 | SEP | DE1078-60QUC10-&MTC030-474609
60QUC10BR608-UMCL1Y-02L | - | 2019-11-29 | SEP | DE1078-60QUC10-&MTC030-474610
60QUC10BR608-UMCL1Y-G41 | - | 2019-11-29 | SEP | DE1078-60QUC10-&MTC030-474611
60QUC10BR608-UMCL1Y-J41 | - | 2019-11-29 | SEP | DE1078-60QUC10-&MTC030-474612
60QUC10BR608-UMCL1Y-L40 | - | 2019-11-29 | SEP | DE1078-60QUC10-&MTC030-474613
60QUD10BR602 | A | 2020-07-21 | SEP | DE1078-60QUD10-&MTC030-474614
60QUG10BR602 | A | 2020-07-21 | SEP | DE1078-60QUG10-&MTC030-474615
60QUN10BR601 | A | 2020-07-21 | SEP | DE1078-60QUN10-&MTC030-474616
60QUN11BR601 | A | 2020-07-21 | SEP | DE1078-60QUN11-&MTC030-474617
60SBE10BR001-UEY00Y-B11 | - | 2019-10-01 | SEP | DE1078-60SBE10-&MTC030-474132
60SBE10BR006-UEY00Y-B11 | - | 2019-10-01 | SEP | DE1078-60SBE10-&MTC030-474137
60SBH20BR006-UEY00Y-00L | - | 2019-10-01 | SEP | DE1078-60SBH20-&MTC030-474130
60SBH20BR006-UEY00Y-B11 | - | 2019-10-01 | SEP | DE1078-60SBH20-&MTC030-474131
60SBH20BR006-UEY00Y-B41 | A | 2019-11-18 | SEP | DE1078-60SBH20-&MTC030-474129
60SBH20BR007-UEY00Y-00L | - | 2019-10-01 | SEP | DE1078-60SBH20-&MTC030-474135
60SBH20BR007-UEY00Y-B11 | - | 2019-10-01 | SEP | DE1078-60SBH20-&MTC030-474136
60SBH20BR007-UEY00Y-B41 | A | 2019-11-18 | SEP | DE1078-60SBH20-&MTC030-474134
60SBL20BR002-UEY00Y-B11 | A | 2019-11-18 | SEP | DE1078-60SBL20-&MTC030-474133
60SBL20BR004-UEY00Y-B11 | A | 2019-11-18 | SEP | DE1078-60SBL20-&MTC030-474138
60SCB10BR001-ULY00Y-A12 | B | 2020-04-08 | SEP | DE1078-60SCB10-&MTC030-474179
60SCB10BR001-UNY01Y-00L | - | 2019-09-20 | SEP | DE1078-60SCB10-&MTC030-474180
60SCB10BR001-UNY01Y-01L | B | 2020-01-27 | SEP | DE1078-60SCB10-&MTC030-474181
60SCB10BR001-UNY01Y-B41 | - | 2019-09-20 | SEP | DE1078-60SCB10-&MTC030-474182
60SCB10BR001-UNY01Y-D11 | - | 2019-09-20 | SEP | DE1078-60SCB10-&MTC030-474183
60SCB10BR002-ULY00Y-A12 | A | 2020-04-08 | SEP | DE1078-60SCB10-&MTC030-474184
60SCB10BR002-UNY01Y-00L | A | 2019-09-20 | SEP | DE1078-60SCB10-&MTC030-474185
60SCB10BR003-UHY00Y-00L | - | 2019-09-20 | SEP | DE1078-60SCB10-&MTC030-474186
60SCB10BR003-UHY00Y-D12 | A | 2019-12-11 | SEP | DE1078-60SCB10-&MTC030-474187
60SCB10BR003-UHY00Y-G12 | - | 2019-09-20 | SEP | DE1078-60SCB10-&MTC030-474188
60SCB10BR005-UHY00Y-00L | - | 2019-09-20 | SEP | DE1078-60SCB10-&MTC030-474189
60SCB10BR005-UHY00Y-A12 | - | 2019-09-20 | SEP | DE1078-60SCB10-&MTC030-474190
60SCB10BR005-UHY00Y-D12 | A | 2019-12-11 | SEP | DE1078-60SCB10-&MTC030-474191
60SCB10BR006 | - | 2020-01-03 | SEP | DE1078-60SCB10-&MTC030-474192
60SCB10BR007-UMCL1Y-00L | - | 2019-09-20 | SEP | DE1078-60SCB10-&MTC030-474193
60SCB10BR007-UMCL1Y-01L | - | 2019-09-20 | SEP | DE1078-60SCB10-&MTC030-474194
60SCB10BR007-UMCL1Y-02L | - | 2019-09-20 | SEP | DE1078-60SCB10-&MTC030-474195
60SCB10BR007-UMCL1Y-03L | - | 2019-09-20 | SEP | DE1078-60SCB10-&MTC030-474196
60SCB10BR007-UMCL1Y-C41 | B | 2019-12-11 | SEP | DE1078-60SCB10-&MTC030-474197
60SCB10BR007-UMCL1Y-E41 | A | 2019-11-22 | SEP | DE1078-60SCB10-&MTC030-474198
60SCB10BR007-UMCL1Y-G41 | - | 2019-09-20 | SEP | DE1078-60SCB10-&MTC030-474199
60SCB10BR007-UMCL1Y-J41 | - | 2019-09-20 | SEP | DE1078-60SCB10-&MTC030-474200
60SCB10BR007-UMCL1Y-L40 | - | 2019-09-20 | SEP | DE1078-60SCB10-&MTC030-474201
60SCB10BR010 | A | 2020-07-30 | SEP | DE1078-60SCB10-&MTC030-474202
60SCB10BR010-UHY00Y-G12 | - | 2019-09-20 | SEP | DE1078-60SCB10-&MTC030-474203
60SCB10BR011 | - | 2020-07-30 |  | DE1078-60SCB10-&MTC030-470722
60SCB10BR030 | A | 2020-06-16 | SEP | DE1078-60SCB10-&MTC030-471145
60SCB10BR030-UMCL1Y-G41 | - | 2019-09-20 | SEP | DE1078-60SCB10-&MTC030-474204
60SCB10BR030-UMCM1Y-J11 | - | 2019-09-20 | SEP | DE1078-60SCB10-&MTC030-474205
60SCB10BR030-UMCM1Y-M11 | B | 2020-07-24 | SEP | DE1078-60SCB10-&MTC030-474206
60SCB10BR301 | A | 2020-06-30 | SEP | DE1078-60SCB10-&MTC030-474207
60SCB10BR301-UMCL1Y-C41 | - | 2019-09-20 | SEP | DE1078-60SCB10-&MTC030-474208
60SCB11BR001 | - | 2020-07-07 | SEP | DE1078-60SCB11-&MTC030-474210
60SCB11BR001-UHY00Y-D12 | - | 2019-09-20 | SEP | DE1078-60SCB11-&MTC030-474211
60SCB21BR001 | - | 2020-01-03 | SEP | DE1078-60SCB21-&MTC030-474212
60SCB21BR001-UHY00Y-D12 | - | 2019-09-20 | SEP | DE1078-60SCB21-&MTC030-474213
60SCB22BR001 | A | 2020-08-10 | SEP | DE1078-60SCB22-&MTC030-474214
60SCB22BR001-UHY00Y-D12 | A | 2019-11-13 | SEP | DE1078-60SCB22-&MTC030-474215
60SCB23BR001 | - | 2020-01-03 | SEP | DE1078-60SCB23-&MTC030-474216
60SCB23BR001-UHY00Y-A12 | A | 2019-11-13 | SEP | DE1078-60SCB23-&MTC030-474217
60SCB31BR001 | - | 2020-01-03 | SEP | DE1078-60SCB31-&MTC030-474218
60SCB31BR001-UMCM1Y-M11 | - | 2019-09-20 | SEP | DE1078-60SCB31-&MTC030-474219
60SCB32BR001 | - | 2020-02-04 | SEP | DE1078-60SCB32-&MTC030-474220
60SCB32BR001-UMCM1Y-G61 | A | 2019-11-22 | SEP | DE1078-60SCB32-&MTC030-474221
60SCB32BR001-UMCM1Y-J11 | - | 2019-09-20 | SEP | DE1078-60SCB32-&MTC030-474222
60SCB33BR001 | - | 2020-01-03 | SEP | DE1078-60SCB33-&MTC030-474223
60SCB33BR001-UMCM1Y-M11 | A | 2020-07-24 | SEP | DE1078-60SCB33-&MTC030-474224
60SCB34BR001 | - | 2020-02-04 | SEP | DE1078-60SCB34-&MTC030-474225
60SCB35BR001 | B | 2020-06-25 | SEP | DE1078-60SCB35-&MTC030-474226
60SCB35BR001-UMCL1Y-J41 | - | 2019-09-20 | SEP | DE1078-60SCB35-&MTC030-474227
60SCB35BR002 | - | 2020-01-03 | SEP | DE1078-60SCB35-&MTC030-474228
60SCB36BR001 | - | 2020-01-03 | SEP | DE1078-60SCB36-&MTC030-474229
60SCB36BR001-UMCL1Y-E41 | - | 2019-09-20 | SEP | DE1078-60SCB36-&MTC030-474230
60SCB37BR001 | A | 2020-08-17 | SEP | DE1078-60SCB37-&MTC030-471146
60SCB39BR001 | - | 2020-01-03 | SEP | DE1078-60SCB39-&MTC030-474231
60SCB39BR001-UMCM1Y-O41 | B | 2019-12-11 | SEP | DE1078-60SCB39-&MTC030-474232
60SCB41BR001 | - | 2020-01-03 | SEP | DE1078-60SCB41-&MTC030-474233
60SCB42BR001 | - | 2020-01-03 | SEP | DE1078-60SCB42-&MTC030-474234
60SCB42BR001-UMCL1Y-E41 | - | 2019-09-20 | SEP | DE1078-60SCB42-&MTC030-474235
60SCB43BR001 | A | 2020-06-19 | SEP | DE1078-60SCB43-&MTC030-474236
60SCB43BR001-UMCL1Y-C41 | - | 2019-09-20 | SEP | DE1078-60SCB43-&MTC030-474237
60SCB44BR001 | - | 2020-01-03 | SEP | DE1078-60SCB44-&MTC030-474238
60SCB44BR001-UMCL1Y-00L | - | 2019-09-20 | SEP | DE1078-60SCB44-&MTC030-474239
60SCB44BR001-UMCL1Y-A41 | - | 2019-09-20 | SEP | DE1078-60SCB44-&MTC030-474240
60SCB44BR001-UMCL1Y-C41 | A | 2019-12-11 | SEP | DE1078-60SCB44-&MTC030-474241
60SCB48BR001 | - | 2020-01-03 | SEP | DE1078-60SCB48-&MTC030-474242
60SGA10BR003-UEY00Y-00L | - | 2019-07-30 | SEP | DE1078-60SGA10-&MTC030-473619
60SGA10BR003-UEY00Y-B11 | - | 2019-07-30 | SEP | DE1078-60SGA10-&MTC030-473620
60SGA10BR003-UEY00Y-B41 | - | 2019-07-30 | SEP | DE1078-60SGA10-&MTC030-473618
60SGA11BR104-UMCM1Y-M11 | - | 2019-07-23 | SEP | DE1078-60SGA11-&MTC030-473607
60SGA11BR104-UMCM1Y-O41 | - | 2019-07-23 | SEP | DE1078-60SGA11-&MTC030-473606
60SGC31BR001-UMCM1Y-O41 | - | 2019-07-23 | SEP | DE1078-60SGC31-&MTC030-473609
60SGC32BR001-UMCM1Y-G61 | A | 2020-07-24 | SEP | DE1078-60SGC32-&MTC030-473613
60SGC32BR001-UMCM1Y-00L | A | 2019-07-23 | SEP | DE1078-60SGC32-&MTC030-473612
60SGC32BR001-UMCM1Y-M11 | A | 2020-07-24 | SEP | DE1078-60SGC32-&MTC030-473611
60SGC32BR001-UMCM1Y-O41 | - | 2019-07-23 | SEP | DE1078-60SGC32-&MTC030-473610
60SGC33BR001-UMCM1Y-G61 | A | 2020-07-24 | SEP | DE1078-60SGC33-&MTC030-473617
60SGC33BR001-UMCM1Y-01L | A | 2019-07-23 | SEP | DE1078-60SGC33-&MTC030-473616
60SGC33BR001-UMCM1Y-M11 | A | 2020-07-24 | SEP | DE1078-60SGC33-&MTC030-473615
60SGC33BR001-UMCM1Y-O41 | - | 2019-07-23 | SEP | DE1078-60SGC33-&MTC030-473614
60SGE01BR001-UMCM1Y-F21 | - | 2019-07-23 | SEP | DE1078-60SGE01-&MTC030-473685
60SGE01BR001-UMCM1Y-G61 | - | 2019-07-23 | SEP | DE1078-60SGE01-&MTC030-473686
60SGE01BR001-UMCM1Y-J11 | - | 2019-07-23 | SEP | DE1078-60SGE01-&MTC030-473598
60SGE01BR001-UMCM1Y-M11 | - | 2019-07-23 | SEP | DE1078-60SGE01-&MTC030-473597
60SGE01BR001-UMCM1Y-O41 | - | 2019-07-23 | SEP | DE1078-60SGE01-&MTC030-473596
60SGE01BR002-UMCM1Y-A21 | - | 2019-07-23 | SEP | DE1078-60SGE01-&MTC030-473602
60SGE01BR002-UMCM1Y-J11 | - | 2019-07-23 | SEP | DE1078-60SGE01-&MTC030-473599
60SGE01BR003-UMCM1Y-J11 | - | 2019-07-23 | SEP | DE1078-60SGE01-&MTC030-473603
60ZTB20BR001 | - | 2020-09-07
60ZTB20BR002 | - | 2020-09-07
60ZTB20BR003 | - | 2020-09-07
60ZTB20BR901 | - | 2020-09-07
60ZTB20BR951 | - | 2020-09-07
60ZTB80BR001 | - | 2020-08-07
60ZTB80BR002 | - | 2020-08-07
60ZTB80BR003 | - | 2020-08-07
60ZTB80BR004 | - | 2020-08-07
60ZTP33BR001 | - | 2020-08-07
60ZTP33BR002 | - | 2020-08-07
60ZTP36BR001 | - | 2020-08-07
60ZTP36BR002 | - | 2020-08-07
60ZTP34BR001 | - | 2020-08-07
60ZTP32BR001 | - | 2020-08-07
60ZTP32BR002 | - | 2020-08-07
60ZTP32BR003 | - | 2020-08-07
60ZTP32BR004 | - | 2020-08-07
60ZTP41BR001 | - | 2020-08-07
60ZTP41BR003 | - | 2020-08-07
60ZTP46BR001 | - | 2020-08-07
60ZTP51BR001 | - | 2020-08-07
60ZTP51BR002 | - | 2020-08-07
60ZTP51BR003 | - | 2020-08-07
60ZTP51BR004 | - | 2020-08-07
60ZTP35BR002 | - | 2020-08-07
60ZTP35BR003 | - | 2020-08-07
60ZTP55BR001 | - | 2020-08-07
60ZTP55BR002 | - | 2020-08-07

## Sheet4
2 | 2020-07-10 | 60EGD10BR030-UEY00Y-B11 | C | 2020-07-08 | SEP | 2020-07-11 | Line deleted | C | 2020-08-04 | Damjan Sliško | DE1078-60EGD10-&MTC030-473141 | P&ID missing |  |  | 1 | 1
2 | 2020-05-22 | 60EGD10BR030-UEY00Y-B41 | B | 2020-06-01 | SEP | 2020-05-27 | Line deleted | B | 2020-08-04 | Damjan Sliško | DE1078-60EGD10-&MTC030-473142 | P&ID missing |  |  | 1 | 1
2 | 2020-05-22 | 60EGD20BR050-UEY00Y-B11 | B | 2019-11-18 | SEP | 2020-05-27 | Line deleted |  |  |  | DE1078-60EGD20-&MTC030-473145 |  |  |  | 0 | 1
2 | 2020-05-22 | 60EGD20BR050-UEY00Y-B41 | B | 2020-06-01 | SEP | 2020-05-27 | Line deleted |  |  |  | DE1078-60EGD20-&MTC030-473146 |  |  |  | 0 | 1
2 | 2020-05-28 | 60GHC23BR001 | - | 2019-11-04 | SEP | 2020-06-19 | Line deleted | - | 2020-08-04 | Ivan Knežević | DE1078-60GHC23-&MTC030-474439 | MBU P&ID missing / OI still active | 2 | 2020-08-14 | 1 | 1
2 | 2020-05-22 | 60MBU26BR007-UHY00Y-A12 | A | 2019-10-25 | SEP | 2020-05-27 | Line deleted | A | 2020-08-06 | Adam Duric | DE1078-60MBU26-&MTC030-473398 | Line deleted | 2 | 2020-07-29 | 1 | 1
2 | 2020-05-22 | 60MBU26BR007-UHY00Y-D12 | - | 2019-06-26 | SEP | 2020-05-27 | Line deleted | - | 2020-08-06 | Adam Duric | DE1078-60MBU26-&MTC030-473399 | Line deleted | 2 | 2020-07-29 | 1 | 1
2 | 2020-05-22 | 60MBU26BR007-UHY00Y-G12 | B | 2020-01-29 | SEP | 2020-05-27 | Line deleted | B | 2020-08-06 | Adam Duric | DE1078-60MBU26-&MTC030-473400 | Line deleted | 2 | 2020-07-29 | 1 | 1
2 | 2020-05-28 | 60SCB33BR001-UMCM1Y-O41 | - | 2019-09-20 | SEP | 2020-06-17 | Line deleted |  | 2020-08-07 |  | DE1078-60SCB33-&MTC030-474224 | Line deleted |  |  | 0 | 1